## Sheet1
| № Контура | Длина, м | Измерение внутреннего конца | Измерение наружного конца | Отсечка, мкм | ДМП@ 1,55 |  | Геометрия | [16 empty] | В* 10-4 | h* 10-5 | Номер заготовки | Стержень 1 | Стержень 2 | Диаметр стержня ср. | Диаметр стержня 1 ср. | Диаметр стержня 2 ср. | Диаметр легированной части стержня 1 ср. | Диаметр легированной части стержня 2 ср. | Диаметр канала | Диаметр канала 1 | Диаметр канала 2 | Стержень 1 |  |  |  |  | Стержень 2 |  |  |  |  | Линия 1 | Линия 2 | Статус | Линия | Задание от технолога | [14 empty] | Дата вытяжки | Скорость вытяжки мин.,м¦мин | Скорость вытяжки сред.,м¦мин | Скорость вытяжки макс.,м¦мин | Диаметр по кварцу мин,мм | Диаметр по кварцу ср.,мм | Диаметр по кварцу макс,мм | Натяжение волокна мин, гр | Натяжение волокна сред, гр | Натяжение волокна макс, гр | Диаметр покрытия 1 мин, мкм | диаметр покрытия 1 сред., мкм | диаметр покрытия 1 макс, мкм | Диаметр покрытия 2 мин, мкм | диаметр покрытия 2 сред., мкм | диаметр покрытия 2 макс, мкм | Скорость подачи заготовки в печь мин., мм¦мин | Скорость подачи заготовки в печь сред., мм¦мин | Скорость подачи заготовки в печь макс., мм¦мин | Количество волокна на выходе в режим до полной стабилизации, м | Количество волокна снятого с процесса, м | Количество обрывов во время вытяжки, шт | Количество зафиксированных (скачков) резких измененений скорости за время вытяжки | Температура вытяжки, град * | Степень полимеризации | Степень полимеризации. Метод экстракции | Рецепт отверждения полимеров | Технические работы | [5 empty] | Стрежень 1 |  |  |  |  | Стрежень 2 |  |  |  |  | Номер преформы | Преформа
[6 empty] | Питерм | Гаусс | Ø, мкм |  |  |  | Некруглость, % |  |  | Конц-сть, мкм |  | Ø, мкм. |  | Некр.,% |  | Конц., мкм |  | Планарность, мкм | [14 empty] | Номер рецепта | Дата изготовления | Бор барб | Кремний барб | Фосфор барб | Номер рецепта | Дата изготовления | Бор барб | Кремний барб | Фосфор барб |  |  |  |  | Температура консолидации | Скорость консолидации, мм¦мин | Т съема капли | Разряжение при вытяжке, кПа | Диаметр световода, мкм | Температура вытяжки, град | Скорость вытяжки мин. м¦мин | Скорость вытяжки макс., м¦мин | Диаметр фильеры выходной 1, мкм | Диаметр фильеры выходной 2, мкм | Диаметр покрытия 1, мкм | Диаметр покрытия 2, мкм | Диаметр заготовки (средний),мм | Длина заготовки общая, мм | Длина заготовки по длине стержней, мм | [27 empty] | Дата последней полной чистки печи | Дата проведения последней юстировки оборудования на башне | Дата последней замены графитового нагревателя | Фактическая наработка графитового нагревателя, час | Дата последней замены графитового экрана | Фактическая наработка графитового экрана, час | Дельта интегр | Дельта Бор | Дельта Фосфор | Длег | Дст | Дельта интегр | Дельта Бор | Дельта Фосфор | Длег | Дст |  | Дельта интегр | Диаметр сердцевины, мм | Некруглость сердцевины, мм | Конусность сердцевины, мм | Диаметр защитной оболочки ср, мм | Диаметр защитной оболочки медиана, мм | Диаметр защитной оболочки мин, мм | Диаметр защитной оболочки макс, мм
SysId | [7 empty] | ЗУП-1 | Кварц | ЗУП-2 | Сердц | Кварц | ЗУП-2 | Сердц | ЗУП-2 | Сердц | Ст1 | Ст2 | Ст1 | Ст2 | Ст1 | Ст2 | К кварц | К сердц
0 | PS000907-A170828-1/1-1 | 1200 | 18683 | 18684 | 1439.495 | 7.3186 | 7.69575 | 131.73 | 80.89 | 166.935 | 6.385 | 0.325 | 0.85 | 12.185 | 1.355 | 0.1 | 17.06 | 17.105 | 2.83 | 2.8 | 15.72 | 15.725 | 0.09 | 0.03 | 6.85 | 0.19 | PS000907-A170828-1 | CK002200-D221118 | CK002200-D221118 | 7.1475 | 7.1475 | 7.165 | 5.705 | 5.715 | 7.248 | 7.248 | 7.248 | Rec-CK002198-D200118 | 2018-11-22 13:45 | 21.6 | 7 | 19.8 | Rec-CK002198-D200118 | 2018-11-22 13:45 | 21.6 | 7 | 19.8 | 3 | 3 | На контроль |  | 1560 | 14 | 1920 | 33 | 80.1 | 1900 | 35 | 38 | 166 | 200 | 129 | 169 | 26.1 | 139 | 124 | 2018-12-11 | 31 | 33 | 35 | 78.8 | 79.8 | 80.8 | 35 | 40 | 44 | 129.4 | 130 | 130.5 | 168.3 | 169.2 | 170 | 0.33 | 0.33 | 0.33 | 650 | 5000 | 0 | 0 | 1900 |  |  |  | 2018-12-05 | 2018-12-05 | 2017-04-19 | 2060 | 2018-06-06 | 420 | 0.0003388889 | -0.007316667 | 0.007655556 | 5.866167 | 10.57678 | 0.0003388889 | -0.007316667 | 0.007655556 | 5.866167 | 10.57678 | PS000907-A170828 | 0.01047143 | 2.015857 | 0.008285714 | 0.01514286 | 5.029857 | 5.066 | 4.826 | 5.127
1 | PS000907-A170828-1/1-2 | 1200 | 18685 | 18686 | 1408.405 | 7.2942 | 7.658 | 131.795 | 80.915 | 166.9 | 6.275 | 0.265 | 0.95 | 7.84 | 1.005 | 0.09 | 17.53 | 17.57 | 2.985 | 2.02 | 15.68 | 15.72 | 0.1 | 0.065 | 7.05 | 0.16 | PS000907-A170828-1 | CK002200-D221118 | CK002200-D221118 | 7.1475 | 7.1475 | 7.165 | 5.705 | 5.715 | 7.248 | 7.248 | 7.248 | Rec-CK002198-D200118 | 2018-11-22 13:45 | 21.6 | 7 | 19.8 | Rec-CK002198-D200118 | 2018-11-22 13:45 | 21.6 | 7 | 19.8 | 3 | 3 | На контроль |  | 1560 | 14 | 1920 | 33 | 80.1 | 1900 | 35 | 38 | 166 | 200 | 129 | 169 | 26.1 | 139 | 124 | 2018-12-11 | 31 | 33 | 35 | 78.8 | 79.8 | 80.8 | 35 | 40 | 44 | 129.4 | 130 | 130.5 | 168.3 | 169.2 | 170 | 0.33 | 0.33 | 0.33 | 650 | 5000 | 0 | 0 | 1900 |  |  |  | 2018-12-05 | 2018-12-05 | 2017-04-19 | 2060 | 2018-06-06 | 420 | 0.0003388889 | -0.007316667 | 0.007655556 | 5.866167 | 10.57678 | 0.0003388889 | -0.007316667 | 0.007655556 | 5.866167 | 10.57678 | PS000907-A170828 | 0.01047143 | 2.015857 | 0.008285714 | 0.01514286 | 5.029857 | 5.066 | 4.826 | 5.127
2 | PS000907-A170828-1/1-3 | 1010 | 18687 | 18688 | 1396.79 | 7.2982 | 7.6479 | 131.92 | 81.055 | 166.99 | 6.33 | 0.44 | 1.11 | 5.135 | 0.98 | 0.145 | 17.795 | 17.83 | 2.73 | 2.08 | 15.675 | 15.665 | 0.155 | 0.055 | 7.2 | 0.13 | PS000907-A170828-1 | CK002200-D221118 | CK002200-D221118 | 7.1475 | 7.1475 | 7.165 | 5.705 | 5.715 | 7.248 | 7.248 | 7.248 | Rec-CK002198-D200118 | 2018-11-22 13:45 | 21.6 | 7 | 19.8 | Rec-CK002198-D200118 | 2018-11-22 13:45 | 21.6 | 7 | 19.8 | 3 | 3 | На контроль |  | 1560 | 14 | 1920 | 33 | 80.1 | 1900 | 35 | 38 | 166 | 200 | 129 | 169 | 26.1 | 139 | 124 | 2018-12-11 | 31 | 33 | 35 | 78.8 | 79.8 | 80.8 | 35 | 40 | 44 | 129.4 | 130 | 130.5 | 168.3 | 169.2 | 170 | 0.33 | 0.33 | 0.33 | 650 | 5000 | 0 | 0 | 1900 |  |  |  | 2018-12-05 | 2018-12-05 | 2017-04-19 | 2060 | 2018-06-06 | 420 | 0.0003388889 | -0.007316667 | 0.007655556 | 5.866167 | 10.57678 | 0.0003388889 | -0.007316667 | 0.007655556 | 5.866167 | 10.57678 | PS000907-A170828 | 0.01047143 | 2.015857 | 0.008285714 | 0.01514286 | 5.029857 | 5.066 | 4.826 | 5.127
3 | PS000907-A170828-2/1-2 | 1200 | 18713 | 18714 | 1392.685 | 7.29255 | 7.62945 | 132.225 | 80.735 | 166.73 | 6.205 | 0.38 | 0.835 | 7.75 | 1.075 | 0.16 | 17.74 | 18.125 | 2.735 | 3.185 | 15.65 | 15.555 | 0.205 | 0.21 | 7.6 | 0.15 | PS000907-A170828-2 | CK002202-A261118 | CK002202-A261118 | 7.1515 | 7.1515 | 7.151 | 5.69 | 5.69 | 7.252 | 7.252 | 7.252 | Rec-CK002108-A110518 | 2018-11-27 04:00 | 21.6 | 7.8 | 15.5 | Rec-CK002108-A110518 | 2018-11-27 04:00 | 21.6 | 7.8 | 15.5 | 1 | 1 | На контроль |  | 1560 | 14 | 1920 | 33 | 80 | 1900 | 35 | 38 | 166 | 200 | 130 | 169 | 25.94 | 140 | 125 | 2018-12-11 | 32 | 35 | 37 | 78.3 | 80 | 81.1 | 34 | 41 | 46 | 129.2 | 129.9 | 130.6 | 168 | 169 | 170.1 | 0.37 | 0.37 | 0.37 | 650 | 5000 | 0 | 0 | 1900 |  |  |  | 2018-12-05 | 2018-12-05 | 2017-04-19 | 2060 | 2018-06-06 | 420 | -0.0002058824 | -0.0073 | 0.007094118 | 5.825176 | 10.68224 | -0.0002058824 | -0.0073 | 0.007094118 | 5.825176 | 10.68224 | PS000907-A170828 | 0.01047143 | 2.015857 | 0.008285714 | 0.01514286 | 5.029857 | 5.066 | 4.826 | 5.127
4 | PS000815-A140817-2/1-2 | 1200 | 18728 | 18729 | 1413.14 | 7.15645 | 7.4892 | 131.975 | 80.78 | 167.38 | 6.11 | 0.325 | 0.49 | 9.295 | 1.43 | 0.47 | 17.54 | 18.275 | 2.445 | 1.4 | 16.105 | 15.58 | 0.135 | 0.125 | 7.05 | 0.13 | PS000815-A140817-2 | CK002182-D280918 | CK002199-D211118 | 7.1475 | 7.1475 | 7.1475 | 5.69 | 5.715 | 7.2485 | 7.2485 | 7.2485 | Rec-CK002066-D210318 | 2018-09-28 08:50 | 23.1 | 10.5 | 19.8 | Rec-CK002198-D201118 | 2018-11-21 13:35 | 21.7 | 7.5 | 19.8 | 3 | 3 | На контроль |  | 1560 | 14 | 1920 | 33 | 80.2 | 1900 | 35 | 38 | 166 | 200 | 130 | 169 | 25.81 | 137 | 122 | 2018-12-12 | 29 | 32 | 35 | 79 | 80 | 81.1 | 31 | 37 | 43 | 129.4 | 129.8 | 130.3 | 168.8 | 169.7 | 170.6 | 0.37 | 0.37 | 0.37 | 650 | 5000 | 0 | 0 | 1900 |  |  |  | 2018-12-05 | 2018-12-05 | 2017-04-19 | 2065 | 2018-06-06 | 425 | 0.0004 | -0.0073125 | 0.0077125 | 5.80725 | 10.5313125 | [5 empty] | PS000815-A140817
5 | PS000815-A140817-2/1-3 | 520 | 18730 | 18731 | 1404.88 | 7.17295 | 7.50325 | 131.84 | 80.81 | 167.71 | 6.21 | 0.5 | 0.48 | 8.765 | 1.36 | 0.26 | 17.98 | 18.145 | 2.68 | 1.915 | 16.065 | 15.575 | 0.1 | 0.145 | 7.3 | 0.21 | PS000815-A140817-2 | CK002182-D280918 | CK002199-D211118 | 7.1475 | 7.1475 | 7.1475 | 5.69 | 5.715 | 7.2485 | 7.2485 | 7.2485 | Rec-CK002066-D210318 | 2018-09-28 08:50 | 23.1 | 10.5 | 19.8 | Rec-CK002198-D201118 | 2018-11-21 13:35 | 21.7 | 7.5 | 19.8 | 3 | 3 | На контроль |  | 1560 | 14 | 1920 | 33 | 80.2 | 1900 | 35 | 38 | 166 | 200 | 130 | 169 | 25.81 | 137 | 122 | 2018-12-12 | 29 | 32 | 35 | 79 | 80 | 81.1 | 31 | 37 | 43 | 129.4 | 129.8 | 130.3 | 168.8 | 169.7 | 170.6 | 0.37 | 0.37 | 0.37 | 650 | 5000 | 0 | 0 | 1900 |  |  |  | 2018-12-05 | 2018-12-05 | 2017-04-19 | 2065 | 2018-06-06 | 425 | 0.0004 | -0.0073125 | 0.0077125 | 5.80725 | 10.5313125 | [5 empty] | PS000815-A140817
6 | PS000815-A140817-3/1-1 | 1200 | 18770 | 18771 | 1409.27 | 7.22855 | 7.5588 | 132.4 | 80.7 | 166.485 | 6.275 | 1.14 | 0.57 | 4.13 | 1.515 | 0.26 | 18 | 18.32 | 3.515 | 4.73 | 15.92 | 15.96 | 0.115 | 0.185 | 7.85 | 0.13 | PS000815-A140817-3 | CK002194-A131118 | CK002203-A271118 | 7.1475 | 7.1475 | 7.148 | 5.69 | 5.695 | 7.2465 | 7.2465 | 7.2465 | Rec-CK002108-A110518 | 2018-11-13 04:05 | 22 | 10.7 | 16.3 | Rec-CK002108-A110518-132-20181108 - Ярлык | 2018-11-28 14:35 | 21.4 | 7 | 16.2 | 1 | 1 | На контроль |  | 1545 | 14 | 1920 | 44 | 80.2 | 1900 | 35 | 38 |  |  |  |  | 25.56 | 186 | 171 | 2018-12-14 | 28.8 | 35 | 37.8 | 78.8 | 80 | 81.1 | 31 | 40 | 47 | 129.2 | 130 | 130.6 | 168.6 | 169 | 170.7 | 0.38 | 0.38 | 0.38 | 600 | 7600 | 0 | 0 | 1900 |  |  |  | 2018-12-05 | 2018-12-05 | 2017-04-19 | 2073 | 2018-06-06 | 433 | -0.00034 | -0.00729 | 0.00695 | 5.7454 | 10.6917 | -0.00026 | -0.007246667 | 0.006986667 | 5.853133 | 10.70293 | PS000815-A140817
7 | PS000815-A140817-3/1-2 | 1100 | 18772 | 18773 | 1418.24 | 7.23935 | 7.5673 | 132.4 | 80.765 | 166.79 | 6.39 | 1.525 | 0.785 | 4.915 | 1.595 | 0.235 | 18.285 | 18.285 | 4.395 | 3.915 | 16.18 | 15.99 | 0.175 | 0.135 | 7.8 | 0.16 | PS000815-A140817-3 | CK002194-A131118 | CK002203-A271118 | 7.1475 | 7.1475 | 7.148 | 5.69 | 5.695 | 7.2465 | 7.2465 | 7.2465 | Rec-CK002108-A110518 | 2018-11-13 04:05 | 22 | 10.7 | 16.3 | Rec-CK002108-A110518-132-20181108 - Ярлык | 2018-11-28 14:35 | 21.4 | 7 | 16.2 | 1 | 1 | На контроль |  | 1545 | 14 | 1920 | 44 | 80.2 | 1900 | 35 | 38 |  |  |  |  | 25.56 | 186 | 171 | 2018-12-14 | 28.8 | 35 | 37.8 | 78.8 | 80 | 81.1 | 31 | 40 | 47 | 129.2 | 130 | 130.6 | 168.6 | 169 | 170.7 | 0.38 | 0.38 | 0.38 | 600 | 7600 | 0 | 0 | 1900 |  |  |  | 2018-12-05 | 2018-12-05 | 2017-04-19 | 2073 | 2018-06-06 | 433 | -0.00034 | -0.00729 | 0.00695 | 5.7454 | 10.6917 | -0.00026 | -0.007246667 | 0.006986667 | 5.853133 | 10.70293 | PS000815-A140817
8 | PS000815-A140817-3/1-4 | 1100 | 18774 | 18775 | 1444.98 | 7.1598 | 7.5014 | 132.15 | 80.945 | 167.49 | 6.11 | 0.715 | 1.035 | 12.035 | 1.29 | 0.385 | 17.45 | 17.98 | 3.135 | 5.435 | 16.08 | 16.105 | 0.11 | 0.17 | 7.35 | 0.22 | PS000815-A140817-3 | CK002194-A131118 | CK002203-A271118 | 7.1475 | 7.1475 | 7.148 | 5.69 | 5.695 | 7.2465 | 7.2465 | 7.2465 | Rec-CK002108-A110518 | 2018-11-13 04:05 | 22 | 10.7 | 16.3 | Rec-CK002108-A110518-132-20181108 - Ярлык | 2018-11-28 14:35 | 21.4 | 7 | 16.2 | 1 | 1 | На контроль |  | 1545 | 14 | 1920 | 44 | 80.2 | 1900 | 35 | 38 |  |  |  |  | 25.56 | 186 | 171 | 2018-12-14 | 28.8 | 35 | 37.8 | 78.8 | 80 | 81.1 | 31 | 40 | 47 | 129.2 | 130 | 130.6 | 168.6 | 169 | 170.7 | 0.38 | 0.38 | 0.38 | 600 | 7600 | 0 | 0 | 1900 |  |  |  | 2018-12-05 | 2018-12-05 | 2017-04-19 | 2073 | 2018-06-06 | 433 | -0.00034 | -0.00729 | 0.00695 | 5.7454 | 10.6917 | -0.00026 | -0.007246667 | 0.006986667 | 5.853133 | 10.70293 | PS000815-A140817
9 | PS000923-C011118-1/1-1 | 1200 | 18814 | 18815 | 1499.215 | 6.54095 | 6.8133 | 131.605 | 80.74 | 166.76 | 5.35 | 0.275 | 0.84 | 15.36 | 1.35 | 0.145 | 15.9 | 15.395 | 2.975 | 4.27 | 13.705 | 13.725 | 0.27 | 0.335 | 7.15 | 0.17 | PS000923-C011118-1 | CK002208-D071218 | CK002208-D071218 | 7.1435 | 7.1435 | 7.144 | 5.71 | 5.715 | 7.2425 | 7.2425 | 7.2425 | Rec-CK002198-D201118 | 2018-12-07 08:35 | 23.1 | 11.4 | 19.2 | Rec-CK002198-D201118 | 2018-12-07 08:35 | 23.1 | 11.4 | 19.2 | 3 | 3 | На контроль |  | 1560 | 14 | 1940 | 40 | 80 | 1920 | 35 | 38 | 166 | 200 | 129 | 169 | 29.63 | 165 | 150 | 2018-12-20 | 34.8 | 37 | 39.5 | 68.2 | 80 | 86.1 | 35 | 40 | 46 | 122.9 | 129 | 132.1 | 167.5 | 169 | 171.1 | 0.28 | 0.28 | 0.28 | 700 | 6800 | 0 | 2 | 1920 |  |  |  | 2018-12-05 | 2018-12-05 | 2017-04-19 | 2079 | 2018-06-06 | 439 | 0.0001888889 | -0.0074 | 0.007588889 | 5.738056 | 10.50861 | 0.0001888889 | -0.0074 | 0.007588889 | 5.738056 | 10.50861 | PS000923-C011118
10 | PS000923-C011118-1/1-2 | 1200 | 18816 | 18817 | 1482.07 | 6.5622 | 6.81915 | 131.655 | 80.81 | 167.135 | 5.425 | 0.13 | 0.705 | 8.49 | 0.95 | 0.19 | 15.865 | 15.825 | 2.675 | 2.535 | 13.825 | 13.635 | 0.115 | 0.105 | 7.25 | 0.18 | PS000923-C011118-1 | CK002208-D071218 | CK002208-D071218 | 7.1435 | 7.1435 | 7.144 | 5.71 | 5.715 | 7.2425 | 7.2425 | 7.2425 | Rec-CK002198-D201118 | 2018-12-07 08:35 | 23.1 | 11.4 | 19.2 | Rec-CK002198-D201118 | 2018-12-07 08:35 | 23.1 | 11.4 | 19.2 | 3 | 3 | На контроль |  | 1560 | 14 | 1940 | 40 | 80 | 1920 | 35 | 38 | 166 | 200 | 129 | 169 | 29.63 | 165 | 150 | 2018-12-20 | 34.8 | 37 | 39.5 | 68.2 | 80 | 86.1 | 35 | 40 | 46 | 122.9 | 129 | 132.1 | 167.5 | 169 | 171.1 | 0.28 | 0.28 | 0.28 | 700 | 6800 | 0 | 2 | 1920 |  |  |  | 2018-12-05 | 2018-12-05 | 2017-04-19 | 2079 | 2018-06-06 | 439 | 0.0001888889 | -0.0074 | 0.007588889 | 5.738056 | 10.50861 | 0.0001888889 | -0.0074 | 0.007588889 | 5.738056 | 10.50861 | PS000923-C011118
11 | PS000923-C011118-1/1-3 | 1400 | 18818 | 18819 | 1472.355 | 6.56135 | 6.8023 | 131.99 | 80.62 | 166.835 | 5.375 | 0.385 | 0.86 | 6.715 | 0.75 | 0.155 | 16.24 | 16.72 | 3.285 | 2.185 | 13.745 | 13.565 | 0.075 | 0.07 | 7.7 | 0.17 | PS000923-C011118-1 | CK002208-D071218 | CK002208-D071218 | 7.1435 | 7.1435 | 7.144 | 5.71 | 5.715 | 7.2425 | 7.2425 | 7.2425 | Rec-CK002198-D201118 | 2018-12-07 08:35 | 23.1 | 11.4 | 19.2 | Rec-CK002198-D201118 | 2018-12-07 08:35 | 23.1 | 11.4 | 19.2 | 3 | 3 | На контроль |  | 1560 | 14 | 1940 | 40 | 80 | 1920 | 35 | 38 | 166 | 200 | 129 | 169 | 29.63 | 165 | 150 | 2018-12-20 | 34.8 | 37 | 39.5 | 68.2 | 80 | 86.1 | 35 | 40 | 46 | 122.9 | 129 | 132.1 | 167.5 | 169 | 171.1 | 0.28 | 0.28 | 0.28 | 700 | 6800 | 0 | 2 | 1920 |  |  |  | 2018-12-05 | 2018-12-05 | 2017-04-19 | 2079 | 2018-06-06 | 439 | 0.0001888889 | -0.0074 | 0.007588889 | 5.738056 | 10.50861 | 0.0001888889 | -0.0074 | 0.007588889 | 5.738056 | 10.50861 | PS000923-C011118
12 | PS000924-C081118-2-2/1-2 | 1200 | 18839 | 18840 | 1470.98 | 6.61005 | 6.8479 | 131.92 | 80.715 | 166.8 | 5.51 | 0.315 | 0.85 | 6.11 | 1.285 | 0.3 | 16.87 | 16.87 | 2.76 | 3.135 | 13.875 | 13.915 | 0.025 | 0.075 | 7.9 | 0.13 | PS000924-C081118-2-2 | CK002206-D041218 | CK002205-D291118 | 7.1495 | 7.1495 | 7.1475 | 5.7 | 5.715 | 7.2485 | 7.2485 | 7.2485 | Rec-CK002198-D201118 | 2018-12-04 08:00 | 21.3 | 12.1 | 19.3 | Rec-CK002198-D201118 | 2018-11-29 08:45 | 21.5 | 13 |  | 3 | 3 | На контроль |  | 1545 | 14 | 1940 | 32 | 79.9 | 1920 | 35 | 38 | 166 | 200 | 129 | 169 | 29.2 | 142 | 127 | 2018-12-21 | 34.2 | 37 | 38.8 | 78.3 | 80 | 81.4 | 33 | 38 | 43 | 129 | 129.5 | 130.4 | 168.6 | 169 | 170.3 | 0.28 | 0.28 | 0.28 | 700 | 5500 | 0 | 0 | 1920 |  |  |  | 2018-12-05 | 2018-12-05 | 2017-04-19 | 2085 | 2018-06-06 | 445 | 0.0001777778 | -0.007405556 | 0.007583333 | 5.718278 | 10.48411 | 0.01406667 | 2.003889 | 0.009444444 | 0.007111111 | -0.7875556 | PS000924-C081118 | 0.0139 | 2.020143 | 0.01142857 | 0.003714286 | 4.983857 | 4.991 | 4.943 | 5.015
13 | PS000923-C011118-2/1-1 | 1330 | 18915 | 18916 | 1452.925 | 6.58415 | 6.85225 | 131.615 | 80.805 | 166.485 | 5.285 | 0.55 | 0.725 | 9.025 | 1.33 | 0.125 | 16.225 | 16.245 | 1.845 | 3.205 | 13.86 | 13.59 | 0.205 | 0.26 | 7.5 | 0.17 | PS000923-C011118-2 | CK002210-D121218 | CK002207-D061218 | 7.1445 | 7.1445 | 7.145 | 5.695 | 5.69 | 7.245 | 7.245 | 7.245 | Rec-CK002198-D201118 | 2018-12-12 08:10 | 21.1 | 10.8 | 19.1 | Rec-CK002198-D201118 | 2018-12-06 08:00 | 21.2 | 11.9 | 19.2 | 3 | 3 | На контроль |  | 1560 | 14 | 1940 | 43 | 79.9 | 1920 | 32 | 35 | 166 | 200 | 129 | 169 | 29.38 | 185 | 170 | 2018-12-25 | 34.7 | 37 | 40.5 | 79 | 80 | 80.8 | 35 | 40 | 48 | 129.1 | 129.5 | 130.2 | 168.2 | 169 | 170 | 0.27 | 0.27 | 0.27 | 700 | 10000 | 0 | 0 | 1920 |  |  |  | 2018-12-05 | 2018-12-05 | 2017-04-19 | 2101 | 2018-06-06 | 461 | 0.0002055556 | -0.00745 | 0.007655556 | 5.727167 | 10.49378 | 0.0002 | -0.007405556 | 0.007605556 | 5.779722 | 10.49761 | PS000923-C011118
14 | PS000923-C011118-2/1-2 | 1330 | 18917 | 18918 | 1456.765 | 6.6264 | 6.8824 | 131.855 | 80.69 | 166.53 | 5.575 | 0.455 | 0.705 | 8.375 | 1.3 | 0.155 | 15.97 | 16.2 | 3.29 | 2.15 | 13.92 | 13.665 | 0.29 | 0.3 | 7.5 | 0.18 | PS000923-C011118-2 | CK002210-D121218 | CK002207-D061218 | 7.1445 | 7.1445 | 7.145 | 5.695 | 5.69 | 7.245 | 7.245 | 7.245 | Rec-CK002198-D201118 | 2018-12-12 08:10 | 21.1 | 10.8 | 19.1 | Rec-CK002198-D201118 | 2018-12-06 08:00 | 21.2 | 11.9 | 19.2 | 3 | 3 | На контроль |  | 1560 | 14 | 1940 | 43 | 79.9 | 1920 | 32 | 35 | 166 | 200 | 129 | 169 | 29.38 | 185 | 170 | 2018-12-25 | 34.7 | 37 | 40.5 | 79 | 80 | 80.8 | 35 | 40 | 48 | 129.1 | 129.5 | 130.2 | 168.2 | 169 | 170 | 0.27 | 0.27 | 0.27 | 700 | 10000 | 0 | 0 | 1920 |  |  |  | 2018-12-05 | 2018-12-05 | 2017-04-19 | 2101 | 2018-06-06 | 461 | 0.0002055556 | -0.00745 | 0.007655556 | 5.727167 | 10.49378 | 0.0002 | -0.007405556 | 0.007605556 | 5.779722 | 10.49761 | PS000923-C011118
15 | PS000923-C011118-2/1-3 | 1330 | 18919 | 18920 | 1441.135 | 6.60465 | 6.86045 | 132.085 | 80.585 | 166.515 | 5.755 | 0.37 | 0.965 | 5.38 | 1.145 | 0.35 | 16.125 | 16.11 | 2.95 | 1.715 | 13.675 | 13.885 | 0.235 | 0.255 | 7.7 | 0.18 | PS000923-C011118-2 | CK002210-D121218 | CK002207-D061218 | 7.1445 | 7.1445 | 7.145 | 5.695 | 5.69 | 7.245 | 7.245 | 7.245 | Rec-CK002198-D201118 | 2018-12-12 08:10 | 21.1 | 10.8 | 19.1 | Rec-CK002198-D201118 | 2018-12-06 08:00 | 21.2 | 11.9 | 19.2 | 3 | 3 | На контроль |  | 1560 | 14 | 1940 | 43 | 79.9 | 1920 | 32 | 35 | 166 | 200 | 129 | 169 | 29.38 | 185 | 170 | 2018-12-25 | 34.7 | 37 | 40.5 | 79 | 80 | 80.8 | 35 | 40 | 48 | 129.1 | 129.5 | 130.2 | 168.2 | 169 | 170 | 0.27 | 0.27 | 0.27 | 700 | 10000 | 0 | 0 | 1920 |  |  |  | 2018-12-05 | 2018-12-05 | 2017-04-19 | 2101 | 2018-06-06 | 461 | 0.0002055556 | -0.00745 | 0.007655556 | 5.727167 | 10.49378 | 0.0002 | -0.007405556 | 0.007605556 | 5.779722 | 10.49761 | PS000923-C011118
16 | PS000923-C011118-2/1-4 | 1330 | 18921 | 18922 | 1450.945 | 6.6072 | 6.86185 | 132.055 | 80.575 | 166.16 | 5.7 | 0.365 | 0.905 | 7.105 | 0.925 | 0.475 | 15.975 | 15.95 | 2.3 | 1.815 | 13.79 | 13.735 | 0.295 | 0.28 | 7.55 | 0.16 | PS000923-C011118-2 | CK002210-D121218 | CK002207-D061218 | 7.1445 | 7.1445 | 7.145 | 5.695 | 5.69 | 7.245 | 7.245 | 7.245 | Rec-CK002198-D201118 | 2018-12-12 08:10 | 21.1 | 10.8 | 19.1 | Rec-CK002198-D201118 | 2018-12-06 08:00 | 21.2 | 11.9 | 19.2 | 3 | 3 | На контроль |  | 1560 | 14 | 1940 | 43 | 79.9 | 1920 | 32 | 35 | 166 | 200 | 129 | 169 | 29.38 | 185 | 170 | 2018-12-25 | 34.7 | 37 | 40.5 | 79 | 80 | 80.8 | 35 | 40 | 48 | 129.1 | 129.5 | 130.2 | 168.2 | 169 | 170 | 0.27 | 0.27 | 0.27 | 700 | 10000 | 0 | 0 | 1920 |  |  |  | 2018-12-05 | 2018-12-05 | 2017-04-19 | 2101 | 2018-06-06 | 461 | 0.0002055556 | -0.00745 | 0.007655556 | 5.727167 | 10.49378 | 0.0002 | -0.007405556 | 0.007605556 | 5.779722 | 10.49761 | PS000923-C011118
17 | PS000923-C011118-2/1-5 | 1330 | 18923 | 18924 | 1467.675 | 6.61995 | 6.87745 | 131.985 | 80.785 | 166.385 | 5.49 | 0.315 | 0.9 | 6.88 | 0.955 | 0.305 | 16.18 | 16.26 | 2.25 | 1.43 | 13.995 | 13.61 | 0.305 | 0.29 | 7.4 | 0.18 | PS000923-C011118-2 | CK002210-D121218 | CK002207-D061218 | 7.1445 | 7.1445 | 7.145 | 5.695 | 5.69 | 7.245 | 7.245 | 7.245 | Rec-CK002198-D201118 | 2018-12-12 08:10 | 21.1 | 10.8 | 19.1 | Rec-CK002198-D201118 | 2018-12-06 08:00 | 21.2 | 11.9 | 19.2 | 3 | 3 | На контроль |  | 1560 | 14 | 1940 | 43 | 79.9 | 1920 | 32 | 35 | 166 | 200 | 129 | 169 | 29.38 | 185 | 170 | 2018-12-25 | 34.7 | 37 | 40.5 | 79 | 80 | 80.8 | 35 | 40 | 48 | 129.1 | 129.5 | 130.2 | 168.2 | 169 | 170 | 0.27 | 0.27 | 0.27 | 700 | 10000 | 0 | 0 | 1920 |  |  |  | 2018-12-05 | 2018-12-05 | 2017-04-19 | 2101 | 2018-06-06 | 461 | 0.0002055556 | -0.00745 | 0.007655556 | 5.727167 | 10.49378 | 0.0002 | -0.007405556 | 0.007605556 | 5.779722 | 10.49761 | PS000923-C011118
18 | PS000923-C011118-2/1-6 | 1330 | 18925 | 18926 | 1458.345 | 6.6074 | 6.86705 | 131.97 | 80.815 | 166.385 | 5.355 | 0.265 | 0.905 | 4.28 | 1.155 | 0.165 | 16.665 | 16.665 | 2.29 | 1.87 | 13.73 | 13.925 | 0.33 | 0.28 | 7.55 | 0.14 | PS000923-C011118-2 | CK002210-D121218 | CK002207-D061218 | 7.1445 | 7.1445 | 7.145 | 5.695 | 5.69 | 7.245 | 7.245 | 7.245 | Rec-CK002198-D201118 | 2018-12-12 08:10 | 21.1 | 10.8 | 19.1 | Rec-CK002198-D201118 | 2018-12-06 08:00 | 21.2 | 11.9 | 19.2 | 3 | 3 | На контроль |  | 1560 | 14 | 1940 | 43 | 79.9 | 1920 | 32 | 35 | 166 | 200 | 129 | 169 | 29.38 | 185 | 170 | 2018-12-25 | 34.7 | 37 | 40.5 | 79 | 80 | 80.8 | 35 | 40 | 48 | 129.1 | 129.5 | 130.2 | 168.2 | 169 | 170 | 0.27 | 0.27 | 0.27 | 700 | 10000 | 0 | 0 | 1920 |  |  |  | 2018-12-05 | 2018-12-05 | 2017-04-19 | 2101 | 2018-06-06 | 461 | 0.0002055556 | -0.00745 | 0.007655556 | 5.727167 | 10.49378 | 0.0002 | -0.007405556 | 0.007605556 | 5.779722 | 10.49761 | PS000923-C011118
19 | PS000923-C011118-2/1-7 | 1200 | 18928 | 18929 | 1462.46 | 6.5767 | 6.83585 | 132.175 | 80.68 | 166.175 | 5.41 | 0.545 | 0.72 | 9.05 | 1.37 | 0.255 | 16.945 | 17 | 3.305 | 2.645 | 13.505 | 14.01 | 0.38 | 0.35 | 7.95 | 0.19 | PS000923-C011118-2 | CK002210-D121218 | CK002207-D061218 | 7.1445 | 7.1445 | 7.145 | 5.695 | 5.69 | 7.245 | 7.245 | 7.245 | Rec-CK002198-D201118 | 2018-12-12 08:10 | 21.1 | 10.8 | 19.1 | Rec-CK002198-D201118 | 2018-12-06 08:00 | 21.2 | 11.9 | 19.2 | 3 | 3 | На контроль |  | 1560 | 14 | 1940 | 43 | 79.9 | 1920 | 32 | 35 | 166 | 200 | 129 | 169 | 29.38 | 185 | 170 | 2018-12-25 | 34.7 | 37 | 40.5 | 79 | 80 | 80.8 | 35 | 40 | 48 | 129.1 | 129.5 | 130.2 | 168.2 | 169 | 170 | 0.27 | 0.27 | 0.27 | 700 | 10000 | 0 | 0 | 1920 |  |  |  | 2018-12-05 | 2018-12-05 | 2017-04-19 | 2101 | 2018-06-06 | 461 | 0.0002055556 | -0.00745 | 0.007655556 | 5.727167 | 10.49378 | 0.0002 | -0.007405556 | 0.007605556 | 5.779722 | 10.49761 | PS000923-C011118
20 | PS000902-A040618-2/1-2 | 1200 | 19278 | 19279 | 1393.47 | 7.313 | 7.63205 | 132.125 | 80.65 | 166.125 | 6.22 | 1.805 | 0.44 | 9.295 | 1.125 | 0.255 | 18.515 | 18.63 | 2.85 | 2.915 | 14.865 | 14.685 | 0.42 | 0.355 | 7.45 | 0.08 | PS000902-A040618-2 | CKKD0062-D261218 | CKKD0062-D261218 | 7.1545 | 7.1545 | 7.1505 | 6.24 | 6.24 | 7.2535 | 7.2535 | 7.2535 | Rec-CKKD0050-D090817 | 2018-12-26 08:00 | 20.6 | 14.5 | 18.8 | Rec-CKKD0050-D090817 | 2018-12-26 08:00 | 20.6 | 14.5 | 18.8 | 3 | 3 | На контроль |  | 1530 | 14 | 1940 | 44 | 80 | 1920 | 35 | 38 | 166 | 200 | 129 | 167.5 | 27.65 | 174 | 159 | 2019-01-17 | 26.7 | 35 | 38 | 75.8 | 80 | 83.4 | 25 | 38 | 44 | 124 | 129 | 132 | 168.2 | 169 | 170.5 | 0.36 | 0.36 | 0.36 | 650 | 9000 | 0 | 1 | 1920 |  |  |  | 2018-12-05 | 2018-12-05 | 2017-04-19 | 2161 | 2018-06-06 | 521 | 0.001947619 | -0.006278571 | 0.00822619 | 7.938143 | 10.45952 | 0.001947619 | -0.006278571 | 0.00822619 | 7.938143 | 10.45952 | PS000902-A040618
21 | PS000902-A040618-2/1-3-1 | 600 | 20588 | 20589 | 1397.79 | 7.3524 | 7.66765 | 132.075 | 80.75 | 167.095 | 6.24 | 0.515 | 0.545 | 8.645 | 1.46 | 0.14 | 18.67 | 19.645 | 4.3 | 1.83 | 14.405 | 14.635 | 0.28 | 0.23 | 8 | 0.1 | PS000902-A040618-2 | CKKD0062-D261218 | CKKD0062-D261218 | 7.1545 | 7.1545 | 7.1505 | 6.24 | 6.24 | 7.2535 | 7.2535 | 7.2535 | Rec-CKKD0050-D090817 | 2018-12-26 08:00 | 20.6 | 14.5 | 18.8 | Rec-CKKD0050-D090817 | 2018-12-26 08:00 | 20.6 | 14.5 | 18.8 | 3 | 3 | На контроль |  | 1530 | 14 | 1940 | 44 | 80 | 1920 | 35 | 38 | 166 | 200 | 129 | 167.5 | 27.65 | 174 | 159 | 2019-01-17 | 26.7 | 35 | 38 | 75.8 | 80 | 83.4 | 25 | 38 | 44 | 124 | 129 | 132 | 168.2 | 169 | 170.5 | 0.36 | 0.36 | 0.36 | 650 | 9000 | 0 | 1 | 1920 |  |  |  | 2018-12-05 | 2018-12-05 | 2017-04-19 | 2161 | 2018-06-06 | 521 | 0.001947619 | -0.006278571 | 0.00822619 | 7.938143 | 10.45952 | 0.001947619 | -0.006278571 | 0.00822619 | 7.938143 | 10.45952 | PS000902-A040618
22 | PS000902-A040618-2/1-1-1 | 560 | 20610 | 20611 | 1378.09 | 7.33225 | 7.6313 | 131.77 | 80.535 | 166.7 | 6.305 | 2.315 | 0.87 | 6.57 | 1.24 | 0.225 | 18.75 | 18.98 | 2.58 | 2.485 | 14.75 | 14.8 | 0.165 | 0.255 | 7.65 | 0.17 | PS000902-A040618-2 | CKKD0062-D261218 | CKKD0062-D261218 | 7.1545 | 7.1545 | 7.1505 | 6.24 | 6.24 | 7.2535 | 7.2535 | 7.2535 | Rec-CKKD0050-D090817 | 2018-12-26 08:00 | 20.6 | 14.5 | 18.8 | Rec-CKKD0050-D090817 | 2018-12-26 08:00 | 20.6 | 14.5 | 18.8 | 3 | 3 | На контроль |  | 1530 | 14 | 1940 | 44 | 80 | 1920 | 35 | 38 | 166 | 200 | 129 | 167.5 | 27.65 | 174 | 159 | 2019-01-17 | 26.7 | 35 | 38 | 75.8 | 80 | 83.4 | 25 | 38 | 44 | 124 | 129 | 132 | 168.2 | 169 | 170.5 | 0.36 | 0.36 | 0.36 | 650 | 9000 | 0 | 1 | 1920 |  |  |  | 2018-12-05 | 2018-12-05 | 2017-04-19 | 2161 | 2018-06-06 | 521 | 0.001947619 | -0.006278571 | 0.00822619 | 7.938143 | 10.45952 | 0.001947619 | -0.006278571 | 0.00822619 | 7.938143 | 10.45952 | PS000902-A040618
23 | PS000902-A040618-2/1-1-2 | 560 | 20612 | 20613 | 1381.31 | 7.3249 | 7.6286 | 132.665 | 80.505 | 165.855 | 6.27 | 2.225 | 0.675 | 7.935 | 1.245 | 0.09 | 19.06 | 19.35 | 2.475 | 1.595 | 14.685 | 14.875 | 0.34 | 0.305 | 7.85 | 0.14 | PS000902-A040618-2 | CKKD0062-D261218 | CKKD0062-D261218 | 7.1545 | 7.1545 | 7.1505 | 6.24 | 6.24 | 7.2535 | 7.2535 | 7.2535 | Rec-CKKD0050-D090817 | 2018-12-26 08:00 | 20.6 | 14.5 | 18.8 | Rec-CKKD0050-D090817 | 2018-12-26 08:00 | 20.6 | 14.5 | 18.8 | 3 | 3 | На контроль |  | 1530 | 14 | 1940 | 44 | 80 | 1920 | 35 | 38 | 166 | 200 | 129 | 167.5 | 27.65 | 174 | 159 | 2019-01-17 | 26.7 | 35 | 38 | 75.8 | 80 | 83.4 | 25 | 38 | 44 | 124 | 129 | 132 | 168.2 | 169 | 170.5 | 0.36 | 0.36 | 0.36 | 650 | 9000 | 0 | 1 | 1920 |  |  |  | 2018-12-05 | 2018-12-05 | 2017-04-19 | 2161 | 2018-06-06 | 521 | 0.001947619 | -0.006278571 | 0.00822619 | 7.938143 | 10.45952 | 0.001947619 | -0.006278571 | 0.00822619 | 7.938143 | 10.45952 | PS000902-A040618
24 | PS000902-A040618-2/1-1-3 | 550 | 20614 | 20615 | 1395.89 | 7.2592 | 7.57535 | 132.16 | 80.585 | 166.31 | 6.235 | 2.06 | 0.315 | 12.195 | 1.31 | 0.13 | 19.44 | 19.575 | 2.045 | 1.835 | 14.745 | 14.83 | 0.48 | 0.345 | 8.15 | 0.2 | PS000902-A040618-2 | CKKD0062-D261218 | CKKD0062-D261218 | 7.1545 | 7.1545 | 7.1505 | 6.24 | 6.24 | 7.2535 | 7.2535 | 7.2535 | Rec-CKKD0050-D090817 | 2018-12-26 08:00 | 20.6 | 14.5 | 18.8 | Rec-CKKD0050-D090817 | 2018-12-26 08:00 | 20.6 | 14.5 | 18.8 | 3 | 3 | На контроль |  | 1530 | 14 | 1940 | 44 | 80 | 1920 | 35 | 38 | 166 | 200 | 129 | 167.5 | 27.65 | 174 | 159 | 2019-01-17 | 26.7 | 35 | 38 | 75.8 | 80 | 83.4 | 25 | 38 | 44 | 124 | 129 | 132 | 168.2 | 169 | 170.5 | 0.36 | 0.36 | 0.36 | 650 | 9000 | 0 | 1 | 1920 |  |  |  | 2018-12-05 | 2018-12-05 | 2017-04-19 | 2161 | 2018-06-06 | 521 | 0.001947619 | -0.006278571 | 0.00822619 | 7.938143 | 10.45952 | 0.001947619 | -0.006278571 | 0.00822619 | 7.938143 | 10.45952 | PS000902-A040618
25 | PS000804-C150717-2/1-2 | 1200 | 19474 | 19475 | 1474.28 | 7.50705 | 7.7953 | 131.67 | 80.89 | 167.56 | 6.25 | 0.2 | 0.82 | 5.67 | 1.45 | 0.34 | 17.975 | 18.25 | 1.975 | 2.41 | 15.565 | 15.395 | 0.16 | 0.17 | 7.3 | 0.17 | PS000804-C150717-2 | CK002232-D160119 | CK002223-D090119 | 7.1485 | 7.1485 | 7.1475 | 5.705 | 5.71 | 7.249 | 7.249 | 7.249 | Rec-CK002232-D160119 | 2019-01-16 14:00 | 19.6 | 10.5 | 18.4 | Rec-CK002198-D201118 | 2019-01-09 08:50 | 20.1 | 12 | 18.3 | 3 | 3 | На контроль |  | 1545 | 14 | 1920 | 43.5 | 80.2 | 1900 | 35 | 38 | 166 | 200 | 129 | 167.5 | 26.47 | 191 | 176 | 2019-01-24 | 29.8 | 34 | 41.6 | 79.4 | 80 | 81 | 35 | 45 | 56 | 129.3 | 130 | 130.4 | 168.4 | 169 | 170.5 | 0.34 | 0.34 | 0.34 | 700 | 8000 | 0 | 2 | 1900 | 86.78 |  |  | 2018-12-05 | 2018-12-05 | 2017-04-19 | 2199 | 2018-06-06 | 559 | 0.0002882353 | -0.007405882 | 0.007694118 | 5.695588 | 10.50171 | 0.0001722222 | -0.007416667 | 0.007588889 | 5.684389 | 10.46833 | PS000804-C150717 | 0.01115 | 2.049167 | 0.01566667 | 0.0035 | 4.8115 | 4.816 | 4.773 | 4.849
26 | PS000914-C240918-2/1-2 | 1200 | 19580 | 19582 | 1491.55 | 7.41285 | 7.7074 | 132.52 | 80.965 | 166.21 | 6.165 | 0.735 | 0.895 | 7.575 | 1.105 | 0.195 | 18.49 | 18.465 | 3.63 | 2.53 | 15.61 | 15.745 | 0.095 | 0.165 | 6.95 | 0.19 | PS000914-C240918-2 | CK002237-D180119 | CK002237-D180119 |  |  | 7.151 | 5.705 | 5.7 | 7.251 | 7.251 | 7.251 | Rec-CK002232-D160119 | 2019-01-18 13:40 | 19.2 | 14.9 | 18.3 | Rec-CK002232-D160119 | 2019-01-18 13:40 | 19.2 | 14.9 | 18.3 | 3 | 3 | На контроль |  | 1550 | 14 | 1920 | 42 | 80.2 | 1900 | 35 | 38 | 166 | 200 | 129.5 | 169 | 25.84 | 184 | 169 | 2019-01-28 | 33 | 35 | 38 | 78.8 | 80 | 81.3 | 40 | 46 | 53 | 129 | 129.8 | 130.6 | 168.7 | 169.4 | 170.2 | 0.37 | 0.37 | 0.37 | 650 | 8800 | 0 | 0 | 1900 | 84.59 |  |  | 2018-12-05 | 2018-12-05 | 2017-04-19 | 2218 | 2018-06-06 | 578 | 0.0001647059 | -0.007364706 | 0.007529412 | 5.749176 | 10.49188 | 0.0001647059 | -0.007364706 | 0.007529412 | 5.749176 | 10.49188 | PS000914-C240918 | 0.01055714 | 2.012 | 0.01385714 | 0.004285714 | 5.226143 | 5.235 | 5.191 | 5.254
27 | PS000914-C240918-2/1-3 | 1200 | 19583 | 19584 | 1474.015 | 7.53645 | 7.8323 | 132.615 | 80.94 | 166.41 | 6.26 | 0.62 | 0.845 | 7.59 | 1.17 | 0.225 | 18.165 | 18.295 | 2.02 | 1.885 | 15.665 | 15.75 | 0.075 | 0.15 | 6.85 | 0.2 | PS000914-C240918-2 | CK002237-D180119 | CK002237-D180119 |  |  | 7.151 | 5.705 | 5.7 | 7.251 | 7.251 | 7.251 | Rec-CK002232-D160119 | 2019-01-18 13:40 | 19.2 | 14.9 | 18.3 | Rec-CK002232-D160119 | 2019-01-18 13:40 | 19.2 | 14.9 | 18.3 | 3 | 3 | На контроль |  | 1550 | 14 | 1920 | 42 | 80.2 | 1900 | 35 | 38 | 166 | 200 | 129.5 | 169 | 25.84 | 184 | 169 | 2019-01-28 | 33 | 35 | 38 | 78.8 | 80 | 81.3 | 40 | 46 | 53 | 129 | 129.8 | 130.6 | 168.7 | 169.4 | 170.2 | 0.37 | 0.37 | 0.37 | 650 | 8800 | 0 | 0 | 1900 | 84.59 |  |  | 2018-12-05 | 2018-12-05 | 2017-04-19 | 2218 | 2018-06-06 | 578 | 0.0001647059 | -0.007364706 | 0.007529412 | 5.749176 | 10.49188 | 0.0001647059 | -0.007364706 | 0.007529412 | 5.749176 | 10.49188 | PS000914-C240918 | 0.01055714 | 2.012 | 0.01385714 | 0.004285714 | 5.226143 | 5.235 | 5.191 | 5.254
28 | PS000914-C240918-2/1-4 | 1100 | 19585 | 19586 | 1468.54 | 7.5078 | 7.8069 | 132.53 | 80.915 | 166.76 | 6.3 | 0.46 | 0.92 | 6.445 | 1.25 | 0.155 | 18.165 | 18.23 | 2.44 | 1.47 | 15.76 | 15.655 | 0.01 | 0.08 | 6.95 | 0.16 | PS000914-C240918-2 | CK002237-D180119 | CK002237-D180119 |  |  | 7.151 | 5.705 | 5.7 | 7.251 | 7.251 | 7.251 | Rec-CK002232-D160119 | 2019-01-18 13:40 | 19.2 | 14.9 | 18.3 | Rec-CK002232-D160119 | 2019-01-18 13:40 | 19.2 | 14.9 | 18.3 | 3 | 3 | На контроль |  | 1550 | 14 | 1920 | 42 | 80.2 | 1900 | 35 | 38 | 166 | 200 | 129.5 | 169 | 25.84 | 184 | 169 | 2019-01-28 | 33 | 35 | 38 | 78.8 | 80 | 81.3 | 40 | 46 | 53 | 129 | 129.8 | 130.6 | 168.7 | 169.4 | 170.2 | 0.37 | 0.37 | 0.37 | 650 | 8800 | 0 | 0 | 1900 | 84.59 |  |  | 2018-12-05 | 2018-12-05 | 2017-04-19 | 2218 | 2018-06-06 | 578 | 0.0001647059 | -0.007364706 | 0.007529412 | 5.749176 | 10.49188 | 0.0001647059 | -0.007364706 | 0.007529412 | 5.749176 | 10.49188 | PS000914-C240918 | 0.01055714 | 2.012 | 0.01385714 | 0.004285714 | 5.226143 | 5.235 | 5.191 | 5.254
29 | PS000914-C240918-2/1-5 | 1100 | 19587 | 19588 | 1467.3 | 7.4095 | 7.7049 | 132.195 | 80.935 | 167.245 | 6.255 | 0.445 | 0.87 | 6.605 | 1.28 | 0.16 | 18.445 | 18.52 | 2.53 | 2.065 | 15.695 | 15.8 | 0.02 | 0.055 | 7.05 | 0.2 | PS000914-C240918-2 | CK002237-D180119 | CK002237-D180119 |  |  | 7.151 | 5.705 | 5.7 | 7.251 | 7.251 | 7.251 | Rec-CK002232-D160119 | 2019-01-18 13:40 | 19.2 | 14.9 | 18.3 | Rec-CK002232-D160119 | 2019-01-18 13:40 | 19.2 | 14.9 | 18.3 | 3 | 3 | На контроль |  | 1550 | 14 | 1920 | 42 | 80.2 | 1900 | 35 | 38 | 166 | 200 | 129.5 | 169 | 25.84 | 184 | 169 | 2019-01-28 | 33 | 35 | 38 | 78.8 | 80 | 81.3 | 40 | 46 | 53 | 129 | 129.8 | 130.6 | 168.7 | 169.4 | 170.2 | 0.37 | 0.37 | 0.37 | 650 | 8800 | 0 | 0 | 1900 | 84.59 |  |  | 2018-12-05 | 2018-12-05 | 2017-04-19 | 2218 | 2018-06-06 | 578 | 0.0001647059 | -0.007364706 | 0.007529412 | 5.749176 | 10.49188 | 0.0001647059 | -0.007364706 | 0.007529412 | 5.749176 | 10.49188 | PS000914-C240918 | 0.01055714 | 2.012 | 0.01385714 | 0.004285714 | 5.226143 | 5.235 | 5.191 | 5.254
30 | PS000914-C240918-2/1-1 | 1060 | 19598 | 19599 | 1482.94 | 7.46855 | 7.7592 | 132.15 | 81.09 | 166.83 | 6.355 | 0.46 | 0.65 | 10.285 | 0.725 | 0.235 | 19.09 | 17.955 | 1.755 | 2.495 | 15.77 | 15.795 | 0.115 | 0.1 | 7.2 | 0.14 | PS000914-C240918-2 | CK002237-D180119 | CK002237-D180119 |  |  | 7.151 | 5.705 | 5.7 | 7.251 | 7.251 | 7.251 | Rec-CK002232-D160119 | 2019-01-18 13:40 | 19.2 | 14.9 | 18.3 | Rec-CK002232-D160119 | 2019-01-18 13:40 | 19.2 | 14.9 | 18.3 | 3 | 3 | На контроль |  | 1550 | 14 | 1920 | 42 | 80.2 | 1900 | 35 | 38 | 166 | 200 | 129.5 | 169 | 25.84 | 184 | 169 | 2019-01-28 | 33 | 35 | 38 | 78.8 | 80 | 81.3 | 40 | 46 | 53 | 129 | 129.8 | 130.6 | 168.7 | 169.4 | 170.2 | 0.37 | 0.37 | 0.37 | 650 | 8800 | 0 | 0 | 1900 | 84.59 |  |  | 2018-12-05 | 2018-12-05 | 2017-04-19 | 2218 | 2018-06-06 | 578 | 0.0001647059 | -0.007364706 | 0.007529412 | 5.749176 | 10.49188 | 0.0001647059 | -0.007364706 | 0.007529412 | 5.749176 | 10.49188 | PS000914-C240918 | 0.01055714 | 2.012 | 0.01385714 | 0.004285714 | 5.226143 | 5.235 | 5.191 | 5.254
31 | PS000914-C240918-3/1-2 | 1100 | 19647 | 19648 | 1487.51 | 7.48515 | 7.7522 | 132.74 | 80.97 | 166.42 | 6.39 | 0.485 | 0.57 | 6.775 | 1.445 | 0.285 | 18.19 | 18.07 | 2.055 | 2.255 | 15.845 | 15.85 | 0.36 | 0.51 | 7.1 | 0.2 | PS000914-C240918-3 | CK002227-D140119 | CK002227-D140119 | 7.1785 | 7.1785 | 7.178 | 5.775 | 5.785 | 7.239 | 7.239 | 7.239 | Rec-CK002198-D201118 | 2019-01-14 14:00 | 19.8 | 11.5 | 18.4 | Rec-CK002198-D201118 | 2019-01-14 14:00 | 19.8 | 11.5 | 18.4 | 3 | 3 | На контроль |  | 1550 | 14 | 1920 | 41 | 80.2 | 1900 | 35 | 38 | 166 | 200 | 129.5 | 169 | 25.7 | 184 | 169 | 2019-01-30 | 33.2 | 35 | 37.6 | 78.8 | 80 | 81.1 | 39 | 45 | 50 | 129.1 | 129.5 | 130.5 | 168.6 | 169 | 170.5 | 0.36 | 0.36 | 0.36 | 600 | 7000 | 0 | 0 | 1900 |  |  |  | 2018-12-05 | 2018-12-05 | 2017-04-19 | 2234 | 2018-06-06 | 594 | 0.0002388889 | -0.00735 | 0.007588889 | 5.788889 | 10.52411 | 0.0002388889 | -0.00735 | 0.007588889 | 5.788889 | 10.52411 | PS000914-C240918 | 0.01055714 | 2.012 | 0.01385714 | 0.004285714 | 5.226143 | 5.235 | 5.191 | 5.254
32 | PS000914-C240918-3/1-3 | 1100 | 19649 | 19650 | 1492.54 | 7.55095 | 7.81205 | 132.545 | 80.93 | 166.715 | 6.515 | 0.49 | 0.515 | 4.055 | 1.325 | 0.285 | 18.15 | 18.055 | 1.535 | 1.815 | 15.755 | 15.96 | 0.405 | 0.47 | 7.15 | 0.15 | PS000914-C240918-3 | CK002227-D140119 | CK002227-D140119 | 7.1785 | 7.1785 | 7.178 | 5.775 | 5.785 | 7.239 | 7.239 | 7.239 | Rec-CK002198-D201118 | 2019-01-14 14:00 | 19.8 | 11.5 | 18.4 | Rec-CK002198-D201118 | 2019-01-14 14:00 | 19.8 | 11.5 | 18.4 | 3 | 3 | На контроль |  | 1550 | 14 | 1920 | 41 | 80.2 | 1900 | 35 | 38 | 166 | 200 | 129.5 | 169 | 25.7 | 184 | 169 | 2019-01-30 | 33.2 | 35 | 37.6 | 78.8 | 80 | 81.1 | 39 | 45 | 50 | 129.1 | 129.5 | 130.5 | 168.6 | 169 | 170.5 | 0.36 | 0.36 | 0.36 | 600 | 7000 | 0 | 0 | 1900 |  |  |  | 2018-12-05 | 2018-12-05 | 2017-04-19 | 2234 | 2018-06-06 | 594 | 0.0002388889 | -0.00735 | 0.007588889 | 5.788889 | 10.52411 | 0.0002388889 | -0.00735 | 0.007588889 | 5.788889 | 10.52411 | PS000914-C240918 | 0.01055714 | 2.012 | 0.01385714 | 0.004285714 | 5.226143 | 5.235 | 5.191 | 5.254
33 | PS000914-C240918-3/1-4 | 1100 | 19651 | 19652 | 1498.02 | 7.53555 | 7.8112 | 132.07 | 80.995 | 167.085 | 6.47 | 0.6 | 0.59 | 6.69 | 1.265 | 0.26 | 18.095 | 17.985 | 1.42 | 1.85 | 15.805 | 15.94 | 0.445 | 0.49 | 7.15 | 0.23 | PS000914-C240918-3 | CK002227-D140119 | CK002227-D140119 | 7.1785 | 7.1785 | 7.178 | 5.775 | 5.785 | 7.239 | 7.239 | 7.239 | Rec-CK002198-D201118 | 2019-01-14 14:00 | 19.8 | 11.5 | 18.4 | Rec-CK002198-D201118 | 2019-01-14 14:00 | 19.8 | 11.5 | 18.4 | 3 | 3 | На контроль |  | 1550 | 14 | 1920 | 41 | 80.2 | 1900 | 35 | 38 | 166 | 200 | 129.5 | 169 | 25.7 | 184 | 169 | 2019-01-30 | 33.2 | 35 | 37.6 | 78.8 | 80 | 81.1 | 39 | 45 | 50 | 129.1 | 129.5 | 130.5 | 168.6 | 169 | 170.5 | 0.36 | 0.36 | 0.36 | 600 | 7000 | 0 | 0 | 1900 |  |  |  | 2018-12-05 | 2018-12-05 | 2017-04-19 | 2234 | 2018-06-06 | 594 | 0.0002388889 | -0.00735 | 0.007588889 | 5.788889 | 10.52411 | 0.0002388889 | -0.00735 | 0.007588889 | 5.788889 | 10.52411 | PS000914-C240918 | 0.01055714 | 2.012 | 0.01385714 | 0.004285714 | 5.226143 | 5.235 | 5.191 | 5.254
34 | PS000914-C240918-3/1-1 | 1050 | 19658 | 19659 | 1493.09 | 7.42595 | 7.7113 | 132.69 | 81.05 | 166.205 | 6.34 | 0.56 | 0.785 | 9.245 | 1.72 | 0.42 | 18.375 | 18.435 | 3.015 | 1.69 | 15.645 | 15.98 | 0.42 | 0.54 | 7.15 | 0.19 | PS000914-C240918-3 | CK002227-D140119 | CK002227-D140119 | 7.1785 | 7.1785 | 7.178 | 5.775 | 5.785 | 7.239 | 7.239 | 7.239 | Rec-CK002198-D201118 | 2019-01-14 14:00 | 19.8 | 11.5 | 18.4 | Rec-CK002198-D201118 | 2019-01-14 14:00 | 19.8 | 11.5 | 18.4 | 3 | 3 | На контроль |  | 1550 | 14 | 1920 | 41 | 80.2 | 1900 | 35 | 38 | 166 | 200 | 129.5 | 169 | 25.7 | 184 | 169 | 2019-01-30 | 33.2 | 35 | 37.6 | 78.8 | 80 | 81.1 | 39 | 45 | 50 | 129.1 | 129.5 | 130.5 | 168.6 | 169 | 170.5 | 0.36 | 0.36 | 0.36 | 600 | 7000 | 0 | 0 | 1900 |  |  |  | 2018-12-05 | 2018-12-05 | 2017-04-19 | 2234 | 2018-06-06 | 594 | 0.0002388889 | -0.00735 | 0.007588889 | 5.788889 | 10.52411 | 0.0002388889 | -0.00735 | 0.007588889 | 5.788889 | 10.52411 | PS000914-C240918 | 0.01055714 | 2.012 | 0.01385714 | 0.004285714 | 5.226143 | 5.235 | 5.191 | 5.254
35 | PS000914-C240918-3/1-5 | 1200 | 19674 | 19675 | 1487.425 | 7.52 | 7.80995 | 131.82 | 80.975 | 167.53 | 6.54 | 0.585 | 0.715 | 6.485 | 1.53 | 0.175 | 17.86 | 17.69 | 1.65 | 2.145 | 15.96 | 15.745 | 0.36 | 0.46 | 7.2 | 0.22 | PS000914-C240918-3 | CK002227-D140119 | CK002227-D140119 | 7.1785 | 7.1785 | 7.178 | 5.775 | 5.785 | 7.239 | 7.239 | 7.239 | Rec-CK002198-D201118 | 2019-01-14 14:00 | 19.8 | 11.5 | 18.4 | Rec-CK002198-D201118 | 2019-01-14 14:00 | 19.8 | 11.5 | 18.4 | 3 | 3 | На контроль |  | 1550 | 14 | 1920 | 41 | 80.2 | 1900 | 35 | 38 | 166 | 200 | 129.5 | 169 | 25.7 | 184 | 169 | 2019-01-30 | 33.2 | 35 | 37.6 | 78.8 | 80 | 81.1 | 39 | 45 | 50 | 129.1 | 129.5 | 130.5 | 168.6 | 169 | 170.5 | 0.36 | 0.36 | 0.36 | 600 | 7000 | 0 | 0 | 1900 |  |  |  | 2018-12-05 | 2018-12-05 | 2017-04-19 | 2234 | 2018-06-06 | 594 | 0.0002388889 | -0.00735 | 0.007588889 | 5.788889 | 10.52411 | 0.0002388889 | -0.00735 | 0.007588889 | 5.788889 | 10.52411 | PS000914-C240918 | 0.01055714 | 2.012 | 0.01385714 | 0.004285714 | 5.226143 | 5.235 | 5.191 | 5.254
36 | PS000936-A140119-1/1-1 | 1100 | 19677 | 19678 | 1388.46 | 7.0805 | 7.4116 | 131.895 | 80.58 | 166.3 | 6.195 | 0.245 | 0.78 | 9.3 | 0.975 | 0.235 | 18.15 | 18.235 | 2.51 | 3.065 | 15.45 | 15.8 | 0.345 | 0.415 | 7.6 | 0.21 | PS000936-A140119-1 | CK002238-A180119 | CK002238-A180119 | 7.1375 | 7.1375 | 7.1375 | 5.705 | 5.71 | 7.2365 | 7.2365 | 7.2365 | Rec-CK002233-A160119 | 2019-01-18 04:05 | 19.2 | 15.1 | 14.8 | Rec-CK002233-A160119 | 2019-01-18 04:05 | 19.2 | 15.1 | 14.8 | 1 | 1 | На контроль |  | 1550 | 14 | 1920 | 40.5 | 79.8 | 1900 | 35 | 38 | 166 | 200 | 129 | 167.5 | 26.22 | 182 | 167 | 2019-01-30 | 34 | 37 | 40 | 78.5 | 79.6 | 80.7 | 41 | 48 | 54 | 128.9 | 129.5 | 130.1 | 168.4 | 169.4 | 170.3 | 0.34 | 0.34 | 0.34 | 650 | 6800 | 0 | 0 | 1900 | 83.48 |  |  | 2018-12-05 | 2018-12-05 | 2017-04-19 | 2234 | 2018-06-06 | 594 | -0.00016875 | -0.0072875 | 0.00711875 | 5.7144375 | 10.6715 | -0.00016875 | -0.0072875 | 0.00711875 | 5.7144375 | 10.6715 | PS000936-A140119 | 0.009422222 | 1.827333 | 0.009444444 | 0.2397778 | 4.480222 | 5.075 | 0 | 5.121
37 | PS000936-A140119-1/1-2 | 1100 | 19679 | 19680 | 1401.135 | 7.13335 | 7.4606 | 132.015 | 80.49 | 165.99 | 6.24 | 0.18 | 0.84 | 11.095 | 0.74 | 0.34 | 18 | 17.73 | 0.63 | 4.34 | 15.36 | 15.915 | 0.425 | 0.42 | 7.5 | 0.18 | PS000936-A140119-1 | CK002238-A180119 | CK002238-A180119 | 7.1375 | 7.1375 | 7.1375 | 5.705 | 5.71 | 7.2365 | 7.2365 | 7.2365 | Rec-CK002233-A160119 | 2019-01-18 04:05 | 19.2 | 15.1 | 14.8 | Rec-CK002233-A160119 | 2019-01-18 04:05 | 19.2 | 15.1 | 14.8 | 1 | 1 | На контроль |  | 1550 | 14 | 1920 | 40.5 | 79.8 | 1900 | 35 | 38 | 166 | 200 | 129 | 167.5 | 26.22 | 182 | 167 | 2019-01-30 | 34 | 37 | 40 | 78.5 | 79.6 | 80.7 | 41 | 48 | 54 | 128.9 | 129.5 | 130.1 | 168.4 | 169.4 | 170.3 | 0.34 | 0.34 | 0.34 | 650 | 6800 | 0 | 0 | 1900 | 83.48 |  |  | 2018-12-05 | 2018-12-05 | 2017-04-19 | 2234 | 2018-06-06 | 594 | -0.00016875 | -0.0072875 | 0.00711875 | 5.7144375 | 10.6715 | -0.00016875 | -0.0072875 | 0.00711875 | 5.7144375 | 10.6715 | PS000936-A140119 | 0.009422222 | 1.827333 | 0.009444444 | 0.2397778 | 4.480222 | 5.075 | 0 | 5.121
38 | PS000936-A140119-1/1-3 | 1100 | 19681 | 19682 | 1419.81 | 7.2686 | 7.6079 | 132.025 | 80.455 | 166.37 | 6.35 | 0.2 | 0.78 | 9.515 | 0.86 | 0.285 | 17.685 | 17.475 | 1.15 | 3.15 | 15.265 | 15.855 | 0.49 | 0.4 | 7.45 | 0.22 | PS000936-A140119-1 | CK002238-A180119 | CK002238-A180119 | 7.1375 | 7.1375 | 7.1375 | 5.705 | 5.71 | 7.2365 | 7.2365 | 7.2365 | Rec-CK002233-A160119 | 2019-01-18 04:05 | 19.2 | 15.1 | 14.8 | Rec-CK002233-A160119 | 2019-01-18 04:05 | 19.2 | 15.1 | 14.8 | 1 | 1 | На контроль |  | 1550 | 14 | 1920 | 40.5 | 79.8 | 1900 | 35 | 38 | 166 | 200 | 129 | 167.5 | 26.22 | 182 | 167 | 2019-01-30 | 34 | 37 | 40 | 78.5 | 79.6 | 80.7 | 41 | 48 | 54 | 128.9 | 129.5 | 130.1 | 168.4 | 169.4 | 170.3 | 0.34 | 0.34 | 0.34 | 650 | 6800 | 0 | 0 | 1900 | 83.48 |  |  | 2018-12-05 | 2018-12-05 | 2017-04-19 | 2234 | 2018-06-06 | 594 | -0.00016875 | -0.0072875 | 0.00711875 | 5.7144375 | 10.6715 | -0.00016875 | -0.0072875 | 0.00711875 | 5.7144375 | 10.6715 | PS000936-A140119 | 0.009422222 | 1.827333 | 0.009444444 | 0.2397778 | 4.480222 | 5.075 | 0 | 5.121
39 | PS000936-A140119-1/1-4 | 1050 | 19683 | 19684 | 1412.105 | 7.1781 | 7.48805 | 132.49 | 80.71 | 166.16 | 6.275 | 0.285 | 0.67 | 6.175 | 0.44 | 0.285 | 18.04 | 18.02 | 2.175 | 2.28 | 15.535 | 15.59 | 0.2 | 0.4 | 7.6 | 0.16 | PS000936-A140119-1 | CK002238-A180119 | CK002238-A180119 | 7.1375 | 7.1375 | 7.1375 | 5.705 | 5.71 | 7.2365 | 7.2365 | 7.2365 | Rec-CK002233-A160119 | 2019-01-18 04:05 | 19.2 | 15.1 | 14.8 | Rec-CK002233-A160119 | 2019-01-18 04:05 | 19.2 | 15.1 | 14.8 | 1 | 1 | На контроль |  | 1550 | 14 | 1920 | 40.5 | 79.8 | 1900 | 35 | 38 | 166 | 200 | 129 | 167.5 | 26.22 | 182 | 167 | 2019-01-30 | 34 | 37 | 40 | 78.5 | 79.6 | 80.7 | 41 | 48 | 54 | 128.9 | 129.5 | 130.1 | 168.4 | 169.4 | 170.3 | 0.34 | 0.34 | 0.34 | 650 | 6800 | 0 | 0 | 1900 | 83.48 |  |  | 2018-12-05 | 2018-12-05 | 2017-04-19 | 2234 | 2018-06-06 | 594 | -0.00016875 | -0.0072875 | 0.00711875 | 5.7144375 | 10.6715 | -0.00016875 | -0.0072875 | 0.00711875 | 5.7144375 | 10.6715 | PS000936-A140119 | 0.009422222 | 1.827333 | 0.009444444 | 0.2397778 | 4.480222 | 5.075 | 0 | 5.121
40 | PS000936-A140119-1/1-5 | 1100 | 19685 | 19686 | 1413.55 | 7.2234 | 7.5485 | 132.36 | 80.57 | 166.24 | 6.265 | 0.505 | 0.405 | 5.74 | 0.855 | 0.24 | 18.36 | 18.365 | 2.235 | 2.12 | 15.54 | 15.395 | 0.31 | 0.405 | 7.85 | 0.23 | PS000936-A140119-1 | CK002238-A180119 | CK002238-A180119 | 7.1375 | 7.1375 | 7.1375 | 5.705 | 5.71 | 7.2365 | 7.2365 | 7.2365 | Rec-CK002233-A160119 | 2019-01-18 04:05 | 19.2 | 15.1 | 14.8 | Rec-CK002233-A160119 | 2019-01-18 04:05 | 19.2 | 15.1 | 14.8 | 1 | 1 | На контроль |  | 1550 | 14 | 1920 | 40.5 | 79.8 | 1900 | 35 | 38 | 166 | 200 | 129 | 167.5 | 26.22 | 182 | 167 | 2019-01-30 | 34 | 37 | 40 | 78.5 | 79.6 | 80.7 | 41 | 48 | 54 | 128.9 | 129.5 | 130.1 | 168.4 | 169.4 | 170.3 | 0.34 | 0.34 | 0.34 | 650 | 6800 | 0 | 0 | 1900 | 83.48 |  |  | 2018-12-05 | 2018-12-05 | 2017-04-19 | 2234 | 2018-06-06 | 594 | -0.00016875 | -0.0072875 | 0.00711875 | 5.7144375 | 10.6715 | -0.00016875 | -0.0072875 | 0.00711875 | 5.7144375 | 10.6715 | PS000936-A140119 | 0.009422222 | 1.827333 | 0.009444444 | 0.2397778 | 4.480222 | 5.075 | 0 | 5.121
41 | PS000937-A170119-1/1-2 | 1200 | 19737 | 19738 | 1383.695 | 7.28295 | 7.61005 | 131.67 | 80.935 | 166.595 | 6.175 | 0.25 | 0.97 | 6.62 | 1.175 | 0.21 | 17.765 | 17.825 | 2.395 | 1.63 | 15.585 | 15.4 | 0.62 | 0.43 | 7.15 | 0.21 | PS000937-A170119-1 | CK002241-D220119 | CK002229-D150119 | 7.138 | 7.138 | 7.1375 | 5.7 | 5.685 | 7.239 | 7.239 | 7.239 | Rec-CK002232-D160119 | 2019-01-22 13:50 | 19.8 | 14 | 18 | Rec-CK002198-D201118 | 2019-01-15 14:00 | 19.7 | 11 | 18.4 | 3 | 3 | На контроль |  | 1550 | 14 | 1920 | 44 | 80.2 | 1900 | 35 | 38 | 166 | 200 | 129.5 | 169 | 26.22 | 203 | 188 | 2019-02-01 | 34 | 37 | 39 | 78.6 | 80 | 81.4 | 42 | 47 | 52 | 128.8 | 129.5 | 130.3 | 168.4 | 169.3 | 170.2 | 0.36 | 0.36 | 0.36 | 1000 | 10800 | 1 | 0 | 1900 | 85.76 |  |  | 2018-12-05 | 2018-12-05 | 2017-04-19 | 2247 | 2018-06-06 | 607 | 0.0001722222 | -0.007327778 | 0.0075 | 5.737889 | 10.55472 | 0.0002529412 | -0.007364706 | 0.007617647 | 5.772412 | 10.49912 | PS000937-A170119 | 0.01051429 | 2.023571 | 0.006 | 0.004571429 | 4.991571 | 5.039 | 4.747 | 5.09
42 | PS000937-A170119-1/1-3 | 1200 | 19739 | 19740 | 1401.22 | 7.2991 | 7.63355 | 131.54 | 80.805 | 166.815 | 6.325 | 0.265 | 0.86 | 7.385 | 0.94 | 0.3 | 17.62 | 17.545 | 2.8 | 2.81 | 15.66 | 15.325 | 0.665 | 0.435 | 7.05 | 0.23 | PS000937-A170119-1 | CK002241-D220119 | CK002229-D150119 | 7.138 | 7.138 | 7.1375 | 5.7 | 5.685 | 7.239 | 7.239 | 7.239 | Rec-CK002232-D160119 | 2019-01-22 13:50 | 19.8 | 14 | 18 | Rec-CK002198-D201118 | 2019-01-15 14:00 | 19.7 | 11 | 18.4 | 3 | 3 | На контроль |  | 1550 | 14 | 1920 | 44 | 80.2 | 1900 | 35 | 38 | 166 | 200 | 129.5 | 169 | 26.22 | 203 | 188 | 2019-02-01 | 34 | 37 | 39 | 78.6 | 80 | 81.4 | 42 | 47 | 52 | 128.8 | 129.5 | 130.3 | 168.4 | 169.3 | 170.2 | 0.36 | 0.36 | 0.36 | 1000 | 10800 | 1 | 0 | 1900 | 85.76 |  |  | 2018-12-05 | 2018-12-05 | 2017-04-19 | 2247 | 2018-06-06 | 607 | 0.0001722222 | -0.007327778 | 0.0075 | 5.737889 | 10.55472 | 0.0002529412 | -0.007364706 | 0.007617647 | 5.772412 | 10.49912 | PS000937-A170119 | 0.01051429 | 2.023571 | 0.006 | 0.004571429 | 4.991571 | 5.039 | 4.747 | 5.09
43 | PS000937-A170119-1/1-4 | 1070 | 19741 | 19742 | 1403.07 | 7.2682 | 7.59225 | 132.165 | 80.905 | 165.775 | 6.235 | 0.195 | 0.925 | 11.51 | 0.98 | 0.18 | 17.56 | 17.38 | 3.11 | 1.755 | 15.655 | 15.365 | 0.545 | 0.425 | 7.15 | 0.18 | PS000937-A170119-1 | CK002241-D220119 | CK002229-D150119 | 7.138 | 7.138 | 7.1375 | 5.7 | 5.685 | 7.239 | 7.239 | 7.239 | Rec-CK002232-D160119 | 2019-01-22 13:50 | 19.8 | 14 | 18 | Rec-CK002198-D201118 | 2019-01-15 14:00 | 19.7 | 11 | 18.4 | 3 | 3 | На контроль |  | 1550 | 14 | 1920 | 44 | 80.2 | 1900 | 35 | 38 | 166 | 200 | 129.5 | 169 | 26.22 | 203 | 188 | 2019-02-01 | 34 | 37 | 39 | 78.6 | 80 | 81.4 | 42 | 47 | 52 | 128.8 | 129.5 | 130.3 | 168.4 | 169.3 | 170.2 | 0.36 | 0.36 | 0.36 | 1000 | 10800 | 1 | 0 | 1900 | 85.76 |  |  | 2018-12-05 | 2018-12-05 | 2017-04-19 | 2247 | 2018-06-06 | 607 | 0.0001722222 | -0.007327778 | 0.0075 | 5.737889 | 10.55472 | 0.0002529412 | -0.007364706 | 0.007617647 | 5.772412 | 10.49912 | PS000937-A170119 | 0.01051429 | 2.023571 | 0.006 | 0.004571429 | 4.991571 | 5.039 | 4.747 | 5.09
44 | PS000937-A170119-1/1-5 | 2100 | 19743 | 19744 | 1401.35 | 7.264 | 7.60115 | 132.15 | 80.93 | 165.945 | 6.415 | 0.26 | 0.485 | 9.935 | 1.075 | 0.13 | 17.225 | 17.095 | 2.55 | 2.365 | 15.64 | 15.445 | 0.59 | 0.47 | 7.25 | 0.26 | PS000937-A170119-1 | CK002241-D220119 | CK002229-D150119 | 7.138 | 7.138 | 7.1375 | 5.7 | 5.685 | 7.239 | 7.239 | 7.239 | Rec-CK002232-D160119 | 2019-01-22 13:50 | 19.8 | 14 | 18 | Rec-CK002198-D201118 | 2019-01-15 14:00 | 19.7 | 11 | 18.4 | 3 | 3 | На контроль |  | 1550 | 14 | 1920 | 44 | 80.2 | 1900 | 35 | 38 | 166 | 200 | 129.5 | 169 | 26.22 | 203 | 188 | 2019-02-01 | 34 | 37 | 39 | 78.6 | 80 | 81.4 | 42 | 47 | 52 | 128.8 | 129.5 | 130.3 | 168.4 | 169.3 | 170.2 | 0.36 | 0.36 | 0.36 | 1000 | 10800 | 1 | 0 | 1900 | 85.76 |  |  | 2018-12-05 | 2018-12-05 | 2017-04-19 | 2247 | 2018-06-06 | 607 | 0.0001722222 | -0.007327778 | 0.0075 | 5.737889 | 10.55472 | 0.0002529412 | -0.007364706 | 0.007617647 | 5.772412 | 10.49912 | PS000937-A170119 | 0.01051429 | 2.023571 | 0.006 | 0.004571429 | 4.991571 | 5.039 | 4.747 | 5.09
45 | PS000937-A170119-1/1-6 | 1100 | 19745 | 19746 | 1396.605 | 7.20675 | 7.53925 | 127.925 | 80.945 | 166.51 | 6.505 | 0.2 | 0.315 | 6.56 | 0.89 | 0.27 | 17.32 | 17.3 | 2.26 | 2.545 | 15.48 | 15.66 | 0.685 | 0.505 | 7.2 | 0.18 | PS000937-A170119-1 | CK002241-D220119 | CK002229-D150119 | 7.138 | 7.138 | 7.1375 | 5.7 | 5.685 | 7.239 | 7.239 | 7.239 | Rec-CK002232-D160119 | 2019-01-22 13:50 | 19.8 | 14 | 18 | Rec-CK002198-D201118 | 2019-01-15 14:00 | 19.7 | 11 | 18.4 | 3 | 3 | На контроль |  | 1550 | 14 | 1920 | 44 | 80.2 | 1900 | 35 | 38 | 166 | 200 | 129.5 | 169 | 26.22 | 203 | 188 | 2019-02-01 | 34 | 37 | 39 | 78.6 | 80 | 81.4 | 42 | 47 | 52 | 128.8 | 129.5 | 130.3 | 168.4 | 169.3 | 170.2 | 0.36 | 0.36 | 0.36 | 1000 | 10800 | 1 | 0 | 1900 | 85.76 |  |  | 2018-12-05 | 2018-12-05 | 2017-04-19 | 2247 | 2018-06-06 | 607 | 0.0001722222 | -0.007327778 | 0.0075 | 5.737889 | 10.55472 | 0.0002529412 | -0.007364706 | 0.007617647 | 5.772412 | 10.49912 | PS000937-A170119 | 0.01051429 | 2.023571 | 0.006 | 0.004571429 | 4.991571 | 5.039 | 4.747 | 5.09
46 | PS000937-A170119-1/1-7 | 1100 | 19747 | 19748 | 1403.41 | 7.2134 | 7.5584 | 127.75 | 80.945 | 166.7 | 6.335 | 0.16 | 0.765 | 2.94 | 0.96 | 0.205 | 17.45 | 17.51 | 2.58 | 2.365 | 15.385 | 15.76 | 0.605 | 0.51 | 7.05 | 0.25 | PS000937-A170119-1 | CK002241-D220119 | CK002229-D150119 | 7.138 | 7.138 | 7.1375 | 5.7 | 5.685 | 7.239 | 7.239 | 7.239 | Rec-CK002232-D160119 | 2019-01-22 13:50 | 19.8 | 14 | 18 | Rec-CK002198-D201118 | 2019-01-15 14:00 | 19.7 | 11 | 18.4 | 3 | 3 | На контроль |  | 1550 | 14 | 1920 | 44 | 80.2 | 1900 | 35 | 38 | 166 | 200 | 129.5 | 169 | 26.22 | 203 | 188 | 2019-02-01 | 34 | 37 | 39 | 78.6 | 80 | 81.4 | 42 | 47 | 52 | 128.8 | 129.5 | 130.3 | 168.4 | 169.3 | 170.2 | 0.36 | 0.36 | 0.36 | 1000 | 10800 | 1 | 0 | 1900 | 85.76 |  |  | 2018-12-05 | 2018-12-05 | 2017-04-19 | 2247 | 2018-06-06 | 607 | 0.0001722222 | -0.007327778 | 0.0075 | 5.737889 | 10.55472 | 0.0002529412 | -0.007364706 | 0.007617647 | 5.772412 | 10.49912 | PS000937-A170119 | 0.01051429 | 2.023571 | 0.006 | 0.004571429 | 4.991571 | 5.039 | 4.747 | 5.09
47 | PS000938-A220119-2/1-1 | 1100 | 19808 | 19809 | 1382.175 | 7.203 | 7.5617 | 131.41 | 81.015 | 167.39 | 6.34 | 0.465 | 0.455 | 9.53 | 1.255 | 0.335 | 18.515 | 17.9 | 2.73 | 4.785 | 15.525 | 15.73 | 0.725 | 0.615 | 7.55 | 0.19 | PS000938-A220119-2 | CK002246-D260119 | CK002250-D300119 | 7.1785 | 7.1785 | 7.1785 | 5.705 | 5.695 | 7.2375 | 7.2375 | 7.2375 | Rec-CK002232-D160119 | 2019-01-26 12:30 | 18.4 | 11 | 16.2 | Rec-CK002198-D201118 | 2019-01-30 22:00 | 18.2 | 15.3 | 15.7 | 3 | 3 | На контроль |  | 1550 | 14 | 1920 | 42 | 80.2 | 1900 | 35 | 38 | 166 | 200 | 129.5 | 169 | 26.22 | 182 | 167 | 2019-02-05 | 33.5 | 36 | 39.7 | 79.2 | 80 | 80.9 | 40 | 45 | 53 | 129 | 129.5 | 130.2 | 168.5 | 169 | 170.3 | 0.36 | 0.36 | 0.36 | 600 | 7100 | 0 | 1 | 1900 |  |  |  | 2018-12-05 | 2018-12-05 | 2017-04-19 | 2262 | 2018-06-06 | 622 | 0.0002 | -0.007388889 | 0.007588889 | 5.747222 | 10.55717 | 0.00015 | -0.007366667 | 0.007516667 | 5.738444 | 10.54178 | PS000938-A220119 | 0.01054286 | 2.047286 | 0.01171429 | 0.01442857 | 5.027429 | 5.068 | 4.806 | 5.111
48 | PS000938-A220119-2/1-2 | 1200 | 19810 | 19811 | 1393.05 | 7.192 | 7.5305 | 131.05 | 80.94 | 167.91 | 6.435 | 0.375 | 0.495 | 6.54 | 1.245 | 0.37 | 18.26 | 17.1 | 2.63 | 4.72 | 15.625 | 15.78 | 0.325 | 0.395 | 7.25 | 0.24 | PS000938-A220119-2 | CK002246-D260119 | CK002250-D300119 | 7.1785 | 7.1785 | 7.1785 | 5.705 | 5.695 | 7.2375 | 7.2375 | 7.2375 | Rec-CK002232-D160119 | 2019-01-26 12:30 | 18.4 | 11 | 16.2 | Rec-CK002198-D201118 | 2019-01-30 22:00 | 18.2 | 15.3 | 15.7 | 3 | 3 | На контроль |  | 1550 | 14 | 1920 | 42 | 80.2 | 1900 | 35 | 38 | 166 | 200 | 129.5 | 169 | 26.22 | 182 | 167 | 2019-02-05 | 33.5 | 36 | 39.7 | 79.2 | 80 | 80.9 | 40 | 45 | 53 | 129 | 129.5 | 130.2 | 168.5 | 169 | 170.3 | 0.36 | 0.36 | 0.36 | 600 | 7100 | 0 | 1 | 1900 |  |  |  | 2018-12-05 | 2018-12-05 | 2017-04-19 | 2262 | 2018-06-06 | 622 | 0.0002 | -0.007388889 | 0.007588889 | 5.747222 | 10.55717 | 0.00015 | -0.007366667 | 0.007516667 | 5.738444 | 10.54178 | PS000938-A220119 | 0.01054286 | 2.047286 | 0.01171429 | 0.01442857 | 5.027429 | 5.068 | 4.806 | 5.111
49 | PS000938-A220119-2/1-3 | 1100 | 19812 | 19813 | 1413.41 | 7.18145 | 7.5058 | 131.455 | 80.82 | 167.2 | 6.545 | 0.25 | 0.595 | 9.605 | 1.22 | 0.17 | 17.515 | 17.095 | 3.63 | 3.73 | 15.685 | 15.695 | 0.21 | 0.32 | 7.05 | 0.19 | PS000938-A220119-2 | CK002246-D260119 | CK002250-D300119 | 7.1785 | 7.1785 | 7.1785 | 5.705 | 5.695 | 7.2375 | 7.2375 | 7.2375 | Rec-CK002232-D160119 | 2019-01-26 12:30 | 18.4 | 11 | 16.2 | Rec-CK002198-D201118 | 2019-01-30 22:00 | 18.2 | 15.3 | 15.7 | 3 | 3 | На контроль |  | 1550 | 14 | 1920 | 42 | 80.2 | 1900 | 35 | 38 | 166 | 200 | 129.5 | 169 | 26.22 | 182 | 167 | 2019-02-05 | 33.5 | 36 | 39.7 | 79.2 | 80 | 80.9 | 40 | 45 | 53 | 129 | 129.5 | 130.2 | 168.5 | 169 | 170.3 | 0.36 | 0.36 | 0.36 | 600 | 7100 | 0 | 1 | 1900 |  |  |  | 2018-12-05 | 2018-12-05 | 2017-04-19 | 2262 | 2018-06-06 | 622 | 0.0002 | -0.007388889 | 0.007588889 | 5.747222 | 10.55717 | 0.00015 | -0.007366667 | 0.007516667 | 5.738444 | 10.54178 | PS000938-A220119 | 0.01054286 | 2.047286 | 0.01171429 | 0.01442857 | 5.027429 | 5.068 | 4.806 | 5.111
50 | PS000938-A220119-2/1-4 | 1200 | 19814 | 19815 | 1403.105 | 7.2595 | 7.58775 | 131.355 | 80.83 | 167.005 | 6.265 | 0.145 | 0.51 | 5.51 | 1.46 | 0.16 | 17.49 | 17.685 | 2.91 | 2.62 | 15.665 | 15.555 | 0.34 | 0.29 | 7.05 | 0.23 | PS000938-A220119-2 | CK002246-D260119 | CK002250-D300119 | 7.1785 | 7.1785 | 7.1785 | 5.705 | 5.695 | 7.2375 | 7.2375 | 7.2375 | Rec-CK002232-D160119 | 2019-01-26 12:30 | 18.4 | 11 | 16.2 | Rec-CK002198-D201118 | 2019-01-30 22:00 | 18.2 | 15.3 | 15.7 | 3 | 3 | На контроль |  | 1550 | 14 | 1920 | 42 | 80.2 | 1900 | 35 | 38 | 166 | 200 | 129.5 | 169 | 26.22 | 182 | 167 | 2019-02-05 | 33.5 | 36 | 39.7 | 79.2 | 80 | 80.9 | 40 | 45 | 53 | 129 | 129.5 | 130.2 | 168.5 | 169 | 170.3 | 0.36 | 0.36 | 0.36 | 600 | 7100 | 0 | 1 | 1900 |  |  |  | 2018-12-05 | 2018-12-05 | 2017-04-19 | 2262 | 2018-06-06 | 622 | 0.0002 | -0.007388889 | 0.007588889 | 5.747222 | 10.55717 | 0.00015 | -0.007366667 | 0.007516667 | 5.738444 | 10.54178 | PS000938-A220119 | 0.01054286 | 2.047286 | 0.01171429 | 0.01442857 | 5.027429 | 5.068 | 4.806 | 5.111
51 | PS000938-A220119-2/1-5 | 1200 | 19816 | 19817 | 1398.6 | 7.2509 | 7.57325 | 131.415 | 80.87 | 167.085 | 6.37 | 0.205 | 0.575 | 3.885 | 1.13 | 0.225 | 17.555 | 17.73 | 3.07 | 1.45 | 15.405 | 15.65 | 0.32 | 0.185 | 7.2 | 0.23 | PS000938-A220119-2 | CK002246-D260119 | CK002250-D300119 | 7.1785 | 7.1785 | 7.1785 | 5.705 | 5.695 | 7.2375 | 7.2375 | 7.2375 | Rec-CK002232-D160119 | 2019-01-26 12:30 | 18.4 | 11 | 16.2 | Rec-CK002198-D201118 | 2019-01-30 22:00 | 18.2 | 15.3 | 15.7 | 3 | 3 | На контроль |  | 1550 | 14 | 1920 | 42 | 80.2 | 1900 | 35 | 38 | 166 | 200 | 129.5 | 169 | 26.22 | 182 | 167 | 2019-02-05 | 33.5 | 36 | 39.7 | 79.2 | 80 | 80.9 | 40 | 45 | 53 | 129 | 129.5 | 130.2 | 168.5 | 169 | 170.3 | 0.36 | 0.36 | 0.36 | 600 | 7100 | 0 | 1 | 1900 |  |  |  | 2018-12-05 | 2018-12-05 | 2017-04-19 | 2262 | 2018-06-06 | 622 | 0.0002 | -0.007388889 | 0.007588889 | 5.747222 | 10.55717 | 0.00015 | -0.007366667 | 0.007516667 | 5.738444 | 10.54178 | PS000938-A220119 | 0.01054286 | 2.047286 | 0.01171429 | 0.01442857 | 5.027429 | 5.068 | 4.806 | 5.111
52 | PS000938-A220119-2/1-6 | 1100 | 19818 | 19819 | 1404.085 | 7.19425 | 7.5255 | 132.495 | 80.935 | 166.37 | 6.475 | 0.375 | 0.675 | 5 | 1.215 | 0.26 | 17.715 | 17.815 | 2.81 | 1.86 | 15.275 | 15.705 | 0.265 | 0.185 | 7.4 | 0.19 | PS000938-A220119-2 | CK002246-D260119 | CK002250-D300119 | 7.1785 | 7.1785 | 7.1785 | 5.705 | 5.695 | 7.2375 | 7.2375 | 7.2375 | Rec-CK002232-D160119 | 2019-01-26 12:30 | 18.4 | 11 | 16.2 | Rec-CK002198-D201118 | 2019-01-30 22:00 | 18.2 | 15.3 | 15.7 | 3 | 3 | На контроль |  | 1550 | 14 | 1920 | 42 | 80.2 | 1900 | 35 | 38 | 166 | 200 | 129.5 | 169 | 26.22 | 182 | 167 | 2019-02-05 | 33.5 | 36 | 39.7 | 79.2 | 80 | 80.9 | 40 | 45 | 53 | 129 | 129.5 | 130.2 | 168.5 | 169 | 170.3 | 0.36 | 0.36 | 0.36 | 600 | 7100 | 0 | 1 | 1900 |  |  |  | 2018-12-05 | 2018-12-05 | 2017-04-19 | 2262 | 2018-06-06 | 622 | 0.0002 | -0.007388889 | 0.007588889 | 5.747222 | 10.55717 | 0.00015 | -0.007366667 | 0.007516667 | 5.738444 | 10.54178 | PS000938-A220119 | 0.01054286 | 2.047286 | 0.01171429 | 0.01442857 | 5.027429 | 5.068 | 4.806 | 5.111
53 | PS000001-A061016-3/1-2 | 750 | 19878 | 19879 | 1483.4 | 7.29595 | 7.596 | 131.89 | 80.875 | 166.61 | 6.27 | 0.61 | 0.175 | 6.69 | 0.845 | 0.13 | 18.295 | 18.245 | 4.52 | 4.065 | 15.725 | 15.97 | 0.365 | 0.41 | 7.1 | 0.09 | PS000001-A061016-3 | CK002246-D260119 | CK002250-D300119 | 7.1885 | 7.1885 | 7.1885 | 5.71 | 5.72 | 7.2495 | 7.2495 | 7.2495 | Rec-CK002232-D160119 | 2019-01-26 12:30 | 18.4 | 11 | 16.2 | Rec-CK002198-D201118 | 2019-01-30 22:00 | 18.2 | 15.3 | 15.7 | 3 | 3 | На контроль |  | 1550 | 14 | 1920 | 43 | 80.2 | 1900 | 35 | 38 | 166 | 200 | 129 | 169 | 25.72 | 193 | 178 | 2019-02-08 | 34 | 36 | 38 | 78.2 | 79.8 | 81.4 | 42 | 47 | 52 | 128.6 | 129.4 | 130.2 | 167.8 | 168.8 | 169.8 | 0.38 | 0.38 | 0.38 | 700 | 8000 | 0 | 0 | 1900 |  |  |  | 2019-02-06 | 2019-02-06 | 2017-04-19 | 2278 | 2018-06-06 | 638 | 0.0002 | -0.007388889 | 0.007588889 | 5.747222 | 10.55717 | 0.00015 | -0.007366667 | 0.007516667 | 5.738444 | 10.54178 | PS000001-A061016
54 | PS000001-A061016-3/1-3 | 1080 | 19884 | 19885 | 1470.195 | 7.2102 | 7.5258 | 132.055 | 81.025 | 166.64 | 6.215 | 0.37 | 0.415 | 7.36 | 0.805 | 0.175 | 17.995 | 18.25 | 4.11 | 3.475 | 15.805 | 15.98 | 0.33 | 0.365 | 6.95 | 0.14 | PS000001-A061016-3 | CK002246-D260119 | CK002250-D300119 | 7.1885 | 7.1885 | 7.1885 | 5.71 | 5.72 | 7.2495 | 7.2495 | 7.2495 | Rec-CK002232-D160119 | 2019-01-26 12:30 | 18.4 | 11 | 16.2 | Rec-CK002198-D201118 | 2019-01-30 22:00 | 18.2 | 15.3 | 15.7 | 3 | 3 | На контроль |  | 1550 | 14 | 1920 | 43 | 80.2 | 1900 | 35 | 38 | 166 | 200 | 129 | 169 | 25.72 | 193 | 178 | 2019-02-08 | 34 | 36 | 38 | 78.2 | 79.8 | 81.4 | 42 | 47 | 52 | 128.6 | 129.4 | 130.2 | 167.8 | 168.8 | 169.8 | 0.38 | 0.38 | 0.38 | 700 | 8000 | 0 | 0 | 1900 |  |  |  | 2019-02-06 | 2019-02-06 | 2017-04-19 | 2278 | 2018-06-06 | 638 | 0.0002 | -0.007388889 | 0.007588889 | 5.747222 | 10.55717 | 0.00015 | -0.007366667 | 0.007516667 | 5.738444 | 10.54178 | PS000001-A061016
55 | PS000001-A061016-3/1-4 | 1080 | 19886 | 19887 | 1463.515 | 7.16615 | 7.4867 | 132.445 | 81.105 | 166.49 | 6.26 | 0.325 | 0.615 | 10.525 | 1.02 | 0.34 | 18.105 | 17.945 | 3.04 | 2.81 | 15.785 | 16.07 | 0.355 | 0.18 | 7.05 | 0.09 | PS000001-A061016-3 | CK002246-D260119 | CK002250-D300119 | 7.1885 | 7.1885 | 7.1885 | 5.71 | 5.72 | 7.2495 | 7.2495 | 7.2495 | Rec-CK002232-D160119 | 2019-01-26 12:30 | 18.4 | 11 | 16.2 | Rec-CK002198-D201118 | 2019-01-30 22:00 | 18.2 | 15.3 | 15.7 | 3 | 3 | На контроль |  | 1550 | 14 | 1920 | 43 | 80.2 | 1900 | 35 | 38 | 166 | 200 | 129 | 169 | 25.72 | 193 | 178 | 2019-02-08 | 34 | 36 | 38 | 78.2 | 79.8 | 81.4 | 42 | 47 | 52 | 128.6 | 129.4 | 130.2 | 167.8 | 168.8 | 169.8 | 0.38 | 0.38 | 0.38 | 700 | 8000 | 0 | 0 | 1900 |  |  |  | 2019-02-06 | 2019-02-06 | 2017-04-19 | 2278 | 2018-06-06 | 638 | 0.0002 | -0.007388889 | 0.007588889 | 5.747222 | 10.55717 | 0.00015 | -0.007366667 | 0.007516667 | 5.738444 | 10.54178 | PS000001-A061016
56 | PS000001-A061016-3/1-5 | 1100 | 19888 | 19889 | 1463.71 | 7.22525 | 7.54245 | 132.445 | 81.02 | 166.645 | 6.43 | 0.425 | 0.545 | 8.405 | 1.2 | 0.415 | 18.25 | 17.905 | 2.305 | 2.785 | 15.85 | 16.03 | 0.34 | 0.06 | 7.25 | 0.12 | PS000001-A061016-3 | CK002246-D260119 | CK002250-D300119 | 7.1885 | 7.1885 | 7.1885 | 5.71 | 5.72 | 7.2495 | 7.2495 | 7.2495 | Rec-CK002232-D160119 | 2019-01-26 12:30 | 18.4 | 11 | 16.2 | Rec-CK002198-D201118 | 2019-01-30 22:00 | 18.2 | 15.3 | 15.7 | 3 | 3 | На контроль |  | 1550 | 14 | 1920 | 43 | 80.2 | 1900 | 35 | 38 | 166 | 200 | 129 | 169 | 25.72 | 193 | 178 | 2019-02-08 | 34 | 36 | 38 | 78.2 | 79.8 | 81.4 | 42 | 47 | 52 | 128.6 | 129.4 | 130.2 | 167.8 | 168.8 | 169.8 | 0.38 | 0.38 | 0.38 | 700 | 8000 | 0 | 0 | 1900 |  |  |  | 2019-02-06 | 2019-02-06 | 2017-04-19 | 2278 | 2018-06-06 | 638 | 0.0002 | -0.007388889 | 0.007588889 | 5.747222 | 10.55717 | 0.00015 | -0.007366667 | 0.007516667 | 5.738444 | 10.54178 | PS000001-A061016
57 | PS000001-A061016-3/1-6 | 1100 | 19890 | 19891 | 1470.915 | 7.28075 | 7.58755 | 132.38 | 80.875 | 166.545 | 6.535 | 0.55 | 0.3 | 5.46 | 1.015 | 0.15 | 18.265 | 18.195 | 2.225 | 2.19 | 15.845 | 15.865 | 0.16 | 0.035 | 7.45 | 0.16 | PS000001-A061016-3 | CK002246-D260119 | CK002250-D300119 | 7.1885 | 7.1885 | 7.1885 | 5.71 | 5.72 | 7.2495 | 7.2495 | 7.2495 | Rec-CK002232-D160119 | 2019-01-26 12:30 | 18.4 | 11 | 16.2 | Rec-CK002198-D201118 | 2019-01-30 22:00 | 18.2 | 15.3 | 15.7 | 3 | 3 | На контроль |  | 1550 | 14 | 1920 | 43 | 80.2 | 1900 | 35 | 38 | 166 | 200 | 129 | 169 | 25.72 | 193 | 178 | 2019-02-08 | 34 | 36 | 38 | 78.2 | 79.8 | 81.4 | 42 | 47 | 52 | 128.6 | 129.4 | 130.2 | 167.8 | 168.8 | 169.8 | 0.38 | 0.38 | 0.38 | 700 | 8000 | 0 | 0 | 1900 |  |  |  | 2019-02-06 | 2019-02-06 | 2017-04-19 | 2278 | 2018-06-06 | 638 | 0.0002 | -0.007388889 | 0.007588889 | 5.747222 | 10.55717 | 0.00015 | -0.007366667 | 0.007516667 | 5.738444 | 10.54178 | PS000001-A061016
58 | PS000902-A040618-1/1-1 | 1200 | 19820 | 19821 | 1418.64 | 7.32605 | 7.6991 | 131.395 | 80.875 | 167.985 | 6.175 | 0.855 | 0.685 | 19.415 | 1.145 | 0.22 | 17.88 | 18.37 | 4.555 | 4.025 | 14.82 | 14.835 | 0.255 | 0.18 | 7.1 | 0.16 | PS000902-A040618-1 | CKKD0063-D250119 | CKKD0063-D250119 | 7.138 | 7.138 | 7.1375 | 6.31 | 6.29 | 7.237 | 7.237 | 7.237 | Rec-CKKD0050-D090817 | 2019-01-25 08:00 | 18.6 | 10.8 | 16.7 | Rec-CKKD0050-D090817 | 2019-01-25 08:00 | 18.6 | 10.8 | 16.7 | 3 | 3 | На контроль |  | 1530 | 14 | 1930 | 42 | 80 | 1910 | 35 | 38 | 166 | 200 | 129.5 | 169 | 27.6 | 160 | 145 | 2019-02-05 | 33 | 36 | 39 | 77.5 | 80 | 81.3 | 37 | 42 | 48 | 128.8 | 129.8 | 130.8 | 168.6 | 169.6 | 170.5 | 0.32 | 0.32 | 0.32 | 650 | 4800 | 0 | 1 | 1910 | 81.88 |  |  | 2018-12-05 | 2018-12-05 | 2017-04-19 | 2262 | 2018-06-06 | 622 | 0.001597619 | -0.006338095 | 0.007935714 | 6.357905 | 9.208929 | 0.001597619 | -0.006338095 | 0.007935714 | 6.357905 | 9.208929 | PS000902-A040618
59 | PS000902-A040618-1/1-2 | 2200 | 19822 | 19823 | 1432.55 | 7.2938 | 7.63405 | 131.36 | 81.045 | 167.735 | 6.205 | 0.925 | 0.82 | 13.46 | 1.065 | 0.25 | 18.9 | 19.475 | 4.46 | 2.785 | 14.695 | 14.585 | 0.16 | 0.035 | 7.8 | 0.18 | PS000902-A040618-1 | CKKD0063-D250119 | CKKD0063-D250119 | 7.138 | 7.138 | 7.1375 | 6.31 | 6.29 | 7.237 | 7.237 | 7.237 | Rec-CKKD0050-D090817 | 2019-01-25 08:00 | 18.6 | 10.8 | 16.7 | Rec-CKKD0050-D090817 | 2019-01-25 08:00 | 18.6 | 10.8 | 16.7 | 3 | 3 | На контроль |  | 1530 | 14 | 1930 | 42 | 80 | 1910 | 35 | 38 | 166 | 200 | 129.5 | 169 | 27.6 | 160 | 145 | 2019-02-05 | 33 | 36 | 39 | 77.5 | 80 | 81.3 | 37 | 42 | 48 | 128.8 | 129.8 | 130.8 | 168.6 | 169.6 | 170.5 | 0.32 | 0.32 | 0.32 | 650 | 4800 | 0 | 1 | 1910 | 81.88 |  |  | 2018-12-05 | 2018-12-05 | 2017-04-19 | 2262 | 2018-06-06 | 622 | 0.001597619 | -0.006338095 | 0.007935714 | 6.357905 | 9.208929 | 0.001597619 | -0.006338095 | 0.007935714 | 6.357905 | 9.208929 | PS000902-A040618
60 | PS000940-A300119-3/1-1 | 710 | 20042 | 20043 | 1419.77 | 7.23395 | 7.54865 | 132.205 | 80.98 | 166.725 | 6.345 | 0.445 | 0.415 | 8.165 | 1.685 | 0.305 | 17.475 | 18.185 | 3.385 | 1.43 | 15.97 | 15.71 | 0.08 | 0.07 | 7.25 | 0.22 | PS000940-A300119-3 | CK002255-D040219 | CK002257-D050219 | 7.174 | 7.174 | 7.175 | 5.69 | 5.69 | 7.235 | 7.235 | 7.235 | Rec-CK002198-D201118 | 2019-02-04 13:00 | 17.9 | 16.4 | 17.2 | Rec-CK002198-D201118 | 2019-02-05 08:00 | 17.4 | 15.8 | 16.8 | 3 | 3 | На контроль |  | 1550 | 14 | 1920 | 40 | 80.2 | 1900 | 35 | 38 | 166 | 200 | 129.5 | 169 | 25.7 | 165 | 150 | 2019-02-14 | 31.4 | 36 | 46 | 79.2 | 80 | 81 | 37 | 45 | 63 | 129.2 | 130 | 130.3 | 167.3 | 169 | 169.8 | 0.38 | 0.38 | 0.38 | 600 | 5000 | 0 | 1 | 1905 | 94.63 |  |  | 2019-02-06 | 2019-02-09 | 2017-04-19 | 2314 | 2018-06-06 | 674 | 0.0001388889 | -0.007427778 | 0.007566667 | 5.717889 | 10.525 | 0.0001166667 | -0.0074 | 0.007516667 | 5.685222 | 10.48717 | PS000940-A300119 | 0.01075714 | 2 | 0.01028571 | 0.009714286 | 4.958429 | 5.001 | 4.719 | 5.06
61 | PS000941-A010219-1/1-1 | 1200 | 20075 | 20076 | 1426.475 | 7.22075 | 7.5369 | 132.05 | 81.11 | 166.455 | 6.435 | 0.67 | 0.455 | 11.775 | 1.38 | 0.41 | 17.315 | 17.17 | 8.67 | 5.415 | 15.455 | 16.305 | 0.18 | 0.11 | 7.15 | 0.11 | PS000941-A010219-1 | CK002254-A040219 | CK002254-A040219 | 6.986 | 6.986 | 6.9845 | 5.575 | 5.59 | 7.087 | 7.087 | 7.087 | Rec-CK002233-A160118 | 2019-02-04 18:50 | 18 | 12.1 | 14 | Rec-CK002233-A160118 | 2019-02-04 18:50 | 18 | 12.1 | 14 | 1 | 1 | На контроль |  | 1560 | 14 | 1930 | 44 | 80.2 | 1910 | 35 | 38 | 166 | 200 | 129 | 169 | 26.08 | 191 | 176 | 2019-02-15 | 30.8 | 36 | 42.2 | 79.3 | 80 | 81.2 | 34 | 45 | 55 | 129.3 | 130 | 130.5 | 166.9 | 169 | 169.6 | 0.36 | 0.36 | 0.36 | 700 | 9000 | 0 | 3 | 1910 |  |  |  | 2019-02-06 | 2019-02-09 | 2017-04-19 | 2322 | 2018-06-06 | 682 | -9.375e-05 | -0.00713125 | 0.0070375 | 5.5833125 | 10.5994375 | -9.375e-05 | -0.00713125 | 0.0070375 | 5.5833125 | 10.5994375 | PS000941-A010219 | 0.01075714 | 1.995857 | 0.009 | 0.01214286 | 4.951857 | 4.991 | 4.709 | 5.053
62 | PS000941-A010219-1/1-2 | 1200 | 20077 | 20078 | 1412.48 | 7.208 | 7.5362 | 131.85 | 81.1 | 166.225 | 6.4 | 0.445 | 0.27 | 8.03 | 0.575 | 0.165 | 17.225 | 17.39 | 6.4 | 6.47 | 15.82 | 15.87 | 0.115 | 0.14 | 7.05 | 0.19 | PS000941-A010219-1 | CK002254-A040219 | CK002254-A040219 | 6.986 | 6.986 | 6.9845 | 5.575 | 5.59 | 7.087 | 7.087 | 7.087 | Rec-CK002233-A160118 | 2019-02-04 18:50 | 18 | 12.1 | 14 | Rec-CK002233-A160118 | 2019-02-04 18:50 | 18 | 12.1 | 14 | 1 | 1 | На контроль |  | 1560 | 14 | 1930 | 44 | 80.2 | 1910 | 35 | 38 | 166 | 200 | 129 | 169 | 26.08 | 191 | 176 | 2019-02-15 | 30.8 | 36 | 42.2 | 79.3 | 80 | 81.2 | 34 | 45 | 55 | 129.3 | 130 | 130.5 | 166.9 | 169 | 169.6 | 0.36 | 0.36 | 0.36 | 700 | 9000 | 0 | 3 | 1910 |  |  |  | 2019-02-06 | 2019-02-09 | 2017-04-19 | 2322 | 2018-06-06 | 682 | -9.375e-05 | -0.00713125 | 0.0070375 | 5.5833125 | 10.5994375 | -9.375e-05 | -0.00713125 | 0.0070375 | 5.5833125 | 10.5994375 | PS000941-A010219 | 0.01075714 | 1.995857 | 0.009 | 0.01214286 | 4.951857 | 4.991 | 4.709 | 5.053
63 | PS000941-A010219-1/1-3 | 800 | 20079 | 20080 | 1431.52 | 7.2318 | 7.56475 | 132.03 | 81.035 | 166.03 | 6.395 | 0.53 | 0.295 | 9.985 | 0.555 | 0.36 | 17.355 | 17.365 | 8.22 | 5.13 | 15.77 | 15.95 | 0.075 | 0.135 | 7.2 | 0.09 | PS000941-A010219-1 | CK002254-A040219 | CK002254-A040219 | 6.986 | 6.986 | 6.9845 | 5.575 | 5.59 | 7.087 | 7.087 | 7.087 | Rec-CK002233-A160118 | 2019-02-04 18:50 | 18 | 12.1 | 14 | Rec-CK002233-A160118 | 2019-02-04 18:50 | 18 | 12.1 | 14 | 1 | 1 | На контроль |  | 1560 | 14 | 1930 | 44 | 80.2 | 1910 | 35 | 38 | 166 | 200 | 129 | 169 | 26.08 | 191 | 176 | 2019-02-15 | 30.8 | 36 | 42.2 | 79.3 | 80 | 81.2 | 34 | 45 | 55 | 129.3 | 130 | 130.5 | 166.9 | 169 | 169.6 | 0.36 | 0.36 | 0.36 | 700 | 9000 | 0 | 3 | 1910 |  |  |  | 2019-02-06 | 2019-02-09 | 2017-04-19 | 2322 | 2018-06-06 | 682 | -9.375e-05 | -0.00713125 | 0.0070375 | 5.5833125 | 10.5994375 | -9.375e-05 | -0.00713125 | 0.0070375 | 5.5833125 | 10.5994375 | PS000941-A010219 | 0.01075714 | 1.995857 | 0.009 | 0.01214286 | 4.951857 | 4.991 | 4.709 | 5.053
64 | PS000941-A010219-1/1-4 | 1050 | 20081 | 20082 | 1400.84 | 7.1921 | 7.5217 | 132.02 | 81.06 | 166.615 | 6.185 | 0.135 | 0.425 | 6.155 | 1.725 | 0.34 | 17.445 | 17.62 | 4.515 | 5.32 | 15.985 | 15.585 | 0.11 | 0.09 | 7.25 | 0.14 | PS000941-A010219-1 | CK002254-A040219 | CK002254-A040219 | 6.986 | 6.986 | 6.9845 | 5.575 | 5.59 | 7.087 | 7.087 | 7.087 | Rec-CK002233-A160118 | 2019-02-04 18:50 | 18 | 12.1 | 14 | Rec-CK002233-A160118 | 2019-02-04 18:50 | 18 | 12.1 | 14 | 1 | 1 | На контроль |  | 1560 | 14 | 1930 | 44 | 80.2 | 1910 | 35 | 38 | 166 | 200 | 129 | 169 | 26.08 | 191 | 176 | 2019-02-15 | 30.8 | 36 | 42.2 | 79.3 | 80 | 81.2 | 34 | 45 | 55 | 129.3 | 130 | 130.5 | 166.9 | 169 | 169.6 | 0.36 | 0.36 | 0.36 | 700 | 9000 | 0 | 3 | 1910 |  |  |  | 2019-02-06 | 2019-02-09 | 2017-04-19 | 2322 | 2018-06-06 | 682 | -9.375e-05 | -0.00713125 | 0.0070375 | 5.5833125 | 10.5994375 | -9.375e-05 | -0.00713125 | 0.0070375 | 5.5833125 | 10.5994375 | PS000941-A010219 | 0.01075714 | 1.995857 | 0.009 | 0.01214286 | 4.951857 | 4.991 | 4.709 | 5.053
65 | PS000941-A010219-1/1-5 | 1080 | 20083 | 20084 | 1404.23 | 7.2016 | 7.52005 | 132.145 | 81.145 | 166.715 | 6.235 | 0.23 | 0.355 | 5.115 | 1.58 | 0.19 | 17.915 | 17.675 | 1.99 | 2.1 | 15.66 | 15.81 | 0.155 | 0.095 | 7.45 | 0.14 | PS000941-A010219-1 | CK002254-A040219 | CK002254-A040219 | 6.986 | 6.986 | 6.9845 | 5.575 | 5.59 | 7.087 | 7.087 | 7.087 | Rec-CK002233-A160118 | 2019-02-04 18:50 | 18 | 12.1 | 14 | Rec-CK002233-A160118 | 2019-02-04 18:50 | 18 | 12.1 | 14 | 1 | 1 | На контроль |  | 1560 | 14 | 1930 | 44 | 80.2 | 1910 | 35 | 38 | 166 | 200 | 129 | 169 | 26.08 | 191 | 176 | 2019-02-15 | 30.8 | 36 | 42.2 | 79.3 | 80 | 81.2 | 34 | 45 | 55 | 129.3 | 130 | 130.5 | 166.9 | 169 | 169.6 | 0.36 | 0.36 | 0.36 | 700 | 9000 | 0 | 3 | 1910 |  |  |  | 2019-02-06 | 2019-02-09 | 2017-04-19 | 2322 | 2018-06-06 | 682 | -9.375e-05 | -0.00713125 | 0.0070375 | 5.5833125 | 10.5994375 | -9.375e-05 | -0.00713125 | 0.0070375 | 5.5833125 | 10.5994375 | PS000941-A010219 | 0.01075714 | 1.995857 | 0.009 | 0.01214286 | 4.951857 | 4.991 | 4.709 | 5.053
66 | PS000941-A010219-2/1-1 | 1100 | 20093 | 20094 | 1384.115 | 7.2349 | 7.56615 | 132.065 | 80.935 | 166.24 | 6.27 | 0.66 | 0.49 | 4.895 | 1.405 | 0.3 | 17.55 | 17.76 | 3.475 | 3.92 | 15.705 | 15.435 | 0.185 | 0.2 | 7.4 | 0.19 | PS000941-A010219-2 | CK002262-A080219 | CK002262-A080219 | 7.1725 | 7.1725 | 7.1725 | 5.71 | 5.69 | 7.2335 | 7.2335 | 7.2335 | Rec-CK002233-A160118 | 2019-02-08 13:50 | 17.3 | 14.5 | 13.5 | Rec-CK002233-A160118 | 2019-02-08 13:50 | 17.3 | 14.5 | 13.5 | 1 | 1 | На контроль |  | 1560 | 14 | 1935 | 45 | 80.1 | 1915 | 35 | 38 | 166 | 200 | 129 | 169 | 25.95 | 197 | 182 | 2019-02-18 | 35 | 36 | 38 | 78.5 | 80.1 | 80.8 | 34 | 40 | 45 | 128.9 | 129 | 130.3 | 167.2 | 168 | 169.3 | 0.37 | 0.37 | 0.37 | 650 | 10000 | 0 | 0 | 1915 | 96.21 |  |  | 2019-02-06 | 2019-02-09 | 2017-04-19 | 2338 | 2018-06-06 | 698 | -0.0002176471 | -0.007305882 | 0.007088235 | 5.687824 | 10.65141 | -0.0002176471 | -0.007305882 | 0.007088235 | 5.687824 | 10.65141 | PS000941-A010219 | 0.01075714 | 1.995857 | 0.009 | 0.01214286 | 4.951857 | 4.991 | 4.709 | 5.053
67 | PS000941-A010219-2/1-2 | 1100 | 20095 | 20096 | 1382.705 | 7.20275 | 7.5542 | 131.775 | 81.02 | 166.54 | 6.045 | 0.475 | 0.525 | 10.11 | 1.715 | 0.12 | 17.935 | 17.69 | 6.335 | 3.405 | 15.81 | 15.445 | 0.16 | 0.125 | 7.45 | 0.15 | PS000941-A010219-2 | CK002262-A080219 | CK002262-A080219 | 7.1725 | 7.1725 | 7.1725 | 5.71 | 5.69 | 7.2335 | 7.2335 | 7.2335 | Rec-CK002233-A160118 | 2019-02-08 13:50 | 17.3 | 14.5 | 13.5 | Rec-CK002233-A160118 | 2019-02-08 13:50 | 17.3 | 14.5 | 13.5 | 1 | 1 | На контроль |  | 1560 | 14 | 1935 | 45 | 80.1 | 1915 | 35 | 38 | 166 | 200 | 129 | 169 | 25.95 | 197 | 182 | 2019-02-18 | 35 | 36 | 38 | 78.5 | 80.1 | 80.8 | 34 | 40 | 45 | 128.9 | 129 | 130.3 | 167.2 | 168 | 169.3 | 0.37 | 0.37 | 0.37 | 650 | 10000 | 0 | 0 | 1915 | 96.21 |  |  | 2019-02-06 | 2019-02-09 | 2017-04-19 | 2338 | 2018-06-06 | 698 | -0.0002176471 | -0.007305882 | 0.007088235 | 5.687824 | 10.65141 | -0.0002176471 | -0.007305882 | 0.007088235 | 5.687824 | 10.65141 | PS000941-A010219 | 0.01075714 | 1.995857 | 0.009 | 0.01214286 | 4.951857 | 4.991 | 4.709 | 5.053
68 | PS000941-A010219-2/1-3 | 1100 | 20111 | 20112 | 1385.35 | 7.20385 | 7.5511 | 131.98 | 81.155 | 166.435 | 6.055 | 0.615 | 0.435 | 11.285 | 1.865 | 0.275 | 18.045 | 17.95 | 5.205 | 3.975 | 15.94 | 15.355 | 0.285 | 0.17 | 7.5 | 0.11 | PS000941-A010219-2 | CK002262-A080219 | CK002262-A080219 | 7.1725 | 7.1725 | 7.1725 | 5.71 | 5.69 | 7.2335 | 7.2335 | 7.2335 | Rec-CK002233-A160118 | 2019-02-08 13:50 | 17.3 | 14.5 | 13.5 | Rec-CK002233-A160118 | 2019-02-08 13:50 | 17.3 | 14.5 | 13.5 | 1 | 1 | На контроль |  | 1560 | 14 | 1935 | 45 | 80.1 | 1915 | 35 | 38 | 166 | 200 | 129 | 169 | 25.95 | 197 | 182 | 2019-02-18 | 35 | 36 | 38 | 78.5 | 80.1 | 80.8 | 34 | 40 | 45 | 128.9 | 129 | 130.3 | 167.2 | 168 | 169.3 | 0.37 | 0.37 | 0.37 | 650 | 10000 | 0 | 0 | 1915 | 96.21 |  |  | 2019-02-06 | 2019-02-09 | 2017-04-19 | 2338 | 2018-06-06 | 698 | -0.0002176471 | -0.007305882 | 0.007088235 | 5.687824 | 10.65141 | -0.0002176471 | -0.007305882 | 0.007088235 | 5.687824 | 10.65141 | PS000941-A010219 | 0.01075714 | 1.995857 | 0.009 | 0.01214286 | 4.951857 | 4.991 | 4.709 | 5.053
69 | PS000941-A010219-2/1-4 | 2200 | 20113 | 20114 | 1370.91 | 7.2083 | 7.5514 | 132.2 | 81.05 | 166.17 | 6.125 | 0.46 | 0.455 | 7.185 | 1.545 | 0.275 | 17.955 | 18.015 | 2.275 | 3.135 | 15.815 | 15.47 | 0.485 | 0.305 | 7.6 | 0.11 | PS000941-A010219-2 | CK002262-A080219 | CK002262-A080219 | 7.1725 | 7.1725 | 7.1725 | 5.71 | 5.69 | 7.2335 | 7.2335 | 7.2335 | Rec-CK002233-A160118 | 2019-02-08 13:50 | 17.3 | 14.5 | 13.5 | Rec-CK002233-A160118 | 2019-02-08 13:50 | 17.3 | 14.5 | 13.5 | 1 | 1 | На контроль |  | 1560 | 14 | 1935 | 45 | 80.1 | 1915 | 35 | 38 | 166 | 200 | 129 | 169 | 25.95 | 197 | 182 | 2019-02-18 | 35 | 36 | 38 | 78.5 | 80.1 | 80.8 | 34 | 40 | 45 | 128.9 | 129 | 130.3 | 167.2 | 168 | 169.3 | 0.37 | 0.37 | 0.37 | 650 | 10000 | 0 | 0 | 1915 | 96.21 |  |  | 2019-02-06 | 2019-02-09 | 2017-04-19 | 2338 | 2018-06-06 | 698 | -0.0002176471 | -0.007305882 | 0.007088235 | 5.687824 | 10.65141 | -0.0002176471 | -0.007305882 | 0.007088235 | 5.687824 | 10.65141 | PS000941-A010219 | 0.01075714 | 1.995857 | 0.009 | 0.01214286 | 4.951857 | 4.991 | 4.709 | 5.053
70 | PS000941-A010219-2/1-5 | 1100 | 20115 | 20116 | 1371.845 | 7.21595 | 7.56025 | 131.925 | 80.965 | 166.095 | 6.125 | 0.255 | 0.67 | 4.82 | 1.75 | 0.14 | 18.03 | 18 | 2.71 | 3.055 | 15.815 | 15.58 | 0.42 | 0.32 | 7.6 | 0.17 | PS000941-A010219-2 | CK002262-A080219 | CK002262-A080219 | 7.1725 | 7.1725 | 7.1725 | 5.71 | 5.69 | 7.2335 | 7.2335 | 7.2335 | Rec-CK002233-A160118 | 2019-02-08 13:50 | 17.3 | 14.5 | 13.5 | Rec-CK002233-A160118 | 2019-02-08 13:50 | 17.3 | 14.5 | 13.5 | 1 | 1 | На контроль |  | 1560 | 14 | 1935 | 45 | 80.1 | 1915 | 35 | 38 | 166 | 200 | 129 | 169 | 25.95 | 197 | 182 | 2019-02-18 | 35 | 36 | 38 | 78.5 | 80.1 | 80.8 | 34 | 40 | 45 | 128.9 | 129 | 130.3 | 167.2 | 168 | 169.3 | 0.37 | 0.37 | 0.37 | 650 | 10000 | 0 | 0 | 1915 | 96.21 |  |  | 2019-02-06 | 2019-02-09 | 2017-04-19 | 2338 | 2018-06-06 | 698 | -0.0002176471 | -0.007305882 | 0.007088235 | 5.687824 | 10.65141 | -0.0002176471 | -0.007305882 | 0.007088235 | 5.687824 | 10.65141 | PS000941-A010219 | 0.01075714 | 1.995857 | 0.009 | 0.01214286 | 4.951857 | 4.991 | 4.709 | 5.053
71 | PS000941-A010219-2/1-6 | 1100 | 20117 | 20118 | 1372.795 | 7.1981 | 7.5461 | 131.975 | 80.91 | 165.995 | 6.225 | 0.335 | 0.645 | 2.13 | 1.445 | 0.135 | 18.08 | 18.15 | 2.825 | 2.64 | 15.745 | 15.64 | 0.375 | 0.34 | 7.7 | 0.18 | PS000941-A010219-2 | CK002262-A080219 | CK002262-A080219 | 7.1725 | 7.1725 | 7.1725 | 5.71 | 5.69 | 7.2335 | 7.2335 | 7.2335 | Rec-CK002233-A160118 | 2019-02-08 13:50 | 17.3 | 14.5 | 13.5 | Rec-CK002233-A160118 | 2019-02-08 13:50 | 17.3 | 14.5 | 13.5 | 1 | 1 | На контроль |  | 1560 | 14 | 1935 | 45 | 80.1 | 1915 | 35 | 38 | 166 | 200 | 129 | 169 | 25.95 | 197 | 182 | 2019-02-18 | 35 | 36 | 38 | 78.5 | 80.1 | 80.8 | 34 | 40 | 45 | 128.9 | 129 | 130.3 | 167.2 | 168 | 169.3 | 0.37 | 0.37 | 0.37 | 650 | 10000 | 0 | 0 | 1915 | 96.21 |  |  | 2019-02-06 | 2019-02-09 | 2017-04-19 | 2338 | 2018-06-06 | 698 | -0.0002176471 | -0.007305882 | 0.007088235 | 5.687824 | 10.65141 | -0.0002176471 | -0.007305882 | 0.007088235 | 5.687824 | 10.65141 | PS000941-A010219 | 0.01075714 | 1.995857 | 0.009 | 0.01214286 | 4.951857 | 4.991 | 4.709 | 5.053
72 | PS000941-A010219-2/1-7 | 1100 | 20119 | 20120 | 1372.53 | 7.2047 | 7.53955 | 131.9 | 80.985 | 165.96 | 6.24 | 0.4 | 0.645 | 3.145 | 1.08 | 0.16 | 18.315 | 18.355 | 2.7 | 2.605 | 15.495 | 15.845 | 0.375 | 0.385 | 7.85 | 0.16 | PS000941-A010219-2 | CK002262-A080219 | CK002262-A080219 | 7.1725 | 7.1725 | 7.1725 | 5.71 | 5.69 | 7.2335 | 7.2335 | 7.2335 | Rec-CK002233-A160118 | 2019-02-08 13:50 | 17.3 | 14.5 | 13.5 | Rec-CK002233-A160118 | 2019-02-08 13:50 | 17.3 | 14.5 | 13.5 | 1 | 1 | На контроль |  | 1560 | 14 | 1935 | 45 | 80.1 | 1915 | 35 | 38 | 166 | 200 | 129 | 169 | 25.95 | 197 | 182 | 2019-02-18 | 35 | 36 | 38 | 78.5 | 80.1 | 80.8 | 34 | 40 | 45 | 128.9 | 129 | 130.3 | 167.2 | 168 | 169.3 | 0.37 | 0.37 | 0.37 | 650 | 10000 | 0 | 0 | 1915 | 96.21 |  |  | 2019-02-06 | 2019-02-09 | 2017-04-19 | 2338 | 2018-06-06 | 698 | -0.0002176471 | -0.007305882 | 0.007088235 | 5.687824 | 10.65141 | -0.0002176471 | -0.007305882 | 0.007088235 | 5.687824 | 10.65141 | PS000941-A010219 | 0.01075714 | 1.995857 | 0.009 | 0.01214286 | 4.951857 | 4.991 | 4.709 | 5.053
73 | PS000941-A010219-2/1-8 | 1100 | 20121 | 20122 | 1397.455 | 7.2275 | 7.5503 | 132.07 | 81.185 | 165.745 | 6.3 | 0.425 | 0.64 | 7.675 | 1.255 | 0.15 | 18.745 | 18.705 | 2.545 | 2.68 | 15.59 | 15.7 | 0.42 | 0.435 | 8.15 | 0.19 | PS000941-A010219-2 | CK002262-A080219 | CK002262-A080219 | 7.1725 | 7.1725 | 7.1725 | 5.71 | 5.69 | 7.2335 | 7.2335 | 7.2335 | Rec-CK002233-A160118 | 2019-02-08 13:50 | 17.3 | 14.5 | 13.5 | Rec-CK002233-A160118 | 2019-02-08 13:50 | 17.3 | 14.5 | 13.5 | 1 | 1 | На контроль |  | 1560 | 14 | 1935 | 45 | 80.1 | 1915 | 35 | 38 | 166 | 200 | 129 | 169 | 25.95 | 197 | 182 | 2019-02-18 | 35 | 36 | 38 | 78.5 | 80.1 | 80.8 | 34 | 40 | 45 | 128.9 | 129 | 130.3 | 167.2 | 168 | 169.3 | 0.37 | 0.37 | 0.37 | 650 | 10000 | 0 | 0 | 1915 | 96.21 |  |  | 2019-02-06 | 2019-02-09 | 2017-04-19 | 2338 | 2018-06-06 | 698 | -0.0002176471 | -0.007305882 | 0.007088235 | 5.687824 | 10.65141 | -0.0002176471 | -0.007305882 | 0.007088235 | 5.687824 | 10.65141 | PS000941-A010219 | 0.01075714 | 1.995857 | 0.009 | 0.01214286 | 4.951857 | 4.991 | 4.709 | 5.053
74 | PS000942-A070219-1/1-1 | 1200 | 20185 | 20186 | 1378.735 | 7.19855 | 7.52865 | 131.9 | 81.035 | 165.97 | 6.18 | 0.495 | 0.34 | 7.26 | 1.405 | 0.29 | 17.78 | 17.685 | 1.945 | 3.09 | 15.38 | 15.52 | 0.4 | 0.42 | 7.2 | 0.2 | PS000942-A070219-1 | CK002267-D140219 | CK002265-D120219 | 7.174 | 7.174 | 7.174 | 5.7 | 5.71 | 7.235 | 7.235 | 7.235 | Rec-CK002198-D201118 | 2019-02-14 08:55 | 17 | 10.8 | 16.7 | Rec-CK002198-D201118 | 2019-02-12 08:45 | 17.2 | 12.7 | 16.9 | 3 | 3 | На контроль |  | 1550 | 14 | 1930 | 42 | 80.2 | 1910 | 35 | 38 | 166 | 200 | 129.5 | 169 | 26.2 | 183 | 168 | 2019-02-20 | 35 | 36 | 38 | 78.8 | 80 | 81.4 | 39 | 42 | 48 | 128.9 | 129 | 130.4 | 167.3 | 168 | 169.4 | 0.36 | 0.36 | 0.36 | 650 | 8700 | 0 | 0 | 1910 |  |  |  | 2019-02-06 | 2019-02-09 | 2017-04-19 | 2350 | 2018-06-06 | 710 | 0.0002166667 | -0.007383333 | 0.0076 | 5.75 | 10.53778 | 0.0001888889 | -0.007411111 | 0.0076 | 5.729056 | 10.53922 | PS000942-A070219 | 0.01073571 | 1.988357 | 0.0105 | 0.01478571 | 4.957357 | 4.991 | 4.727 | 5.045
75 | PS000942-A070219-1/1-2 | 1200 | 20187 | 20188 | 1380.525 | 7.23495 | 7.57075 | 131.815 | 81.09 | 166.225 | 6.2 | 0.395 | 0.435 | 4.61 | 1.22 | 0.25 | 17.82 | 17.85 | 2.775 | 3.295 | 15.41 | 15.59 | 0.42 | 0.38 | 7.15 | 0.19 | PS000942-A070219-1 | CK002267-D140219 | CK002265-D120219 | 7.174 | 7.174 | 7.174 | 5.7 | 5.71 | 7.235 | 7.235 | 7.235 | Rec-CK002198-D201118 | 2019-02-14 08:55 | 17 | 10.8 | 16.7 | Rec-CK002198-D201118 | 2019-02-12 08:45 | 17.2 | 12.7 | 16.9 | 3 | 3 | На контроль |  | 1550 | 14 | 1930 | 42 | 80.2 | 1910 | 35 | 38 | 166 | 200 | 129.5 | 169 | 26.2 | 183 | 168 | 2019-02-20 | 35 | 36 | 38 | 78.8 | 80 | 81.4 | 39 | 42 | 48 | 128.9 | 129 | 130.4 | 167.3 | 168 | 169.4 | 0.36 | 0.36 | 0.36 | 650 | 8700 | 0 | 0 | 1910 |  |  |  | 2019-02-06 | 2019-02-09 | 2017-04-19 | 2350 | 2018-06-06 | 710 | 0.0002166667 | -0.007383333 | 0.0076 | 5.75 | 10.53778 | 0.0001888889 | -0.007411111 | 0.0076 | 5.729056 | 10.53922 | PS000942-A070219 | 0.01073571 | 1.988357 | 0.0105 | 0.01478571 | 4.957357 | 4.991 | 4.727 | 5.045
76 | PS000942-A070219-1/1-3 | 1200 | 20189 | 20190 | 1372.375 | 7.22885 | 7.57205 | 131.635 | 80.99 | 166.49 | 6.17 | 0.35 | 0.56 | 6 | 0.94 | 0.145 | 17.84 | 17.94 | 2.94 | 2.455 | 15.555 | 15.48 | 0.39 | 0.335 | 7.2 | 0.22 | PS000942-A070219-1 | CK002267-D140219 | CK002265-D120219 | 7.174 | 7.174 | 7.174 | 5.7 | 5.71 | 7.235 | 7.235 | 7.235 | Rec-CK002198-D201118 | 2019-02-14 08:55 | 17 | 10.8 | 16.7 | Rec-CK002198-D201118 | 2019-02-12 08:45 | 17.2 | 12.7 | 16.9 | 3 | 3 | На контроль |  | 1550 | 14 | 1930 | 42 | 80.2 | 1910 | 35 | 38 | 166 | 200 | 129.5 | 169 | 26.2 | 183 | 168 | 2019-02-20 | 35 | 36 | 38 | 78.8 | 80 | 81.4 | 39 | 42 | 48 | 128.9 | 129 | 130.4 | 167.3 | 168 | 169.4 | 0.36 | 0.36 | 0.36 | 650 | 8700 | 0 | 0 | 1910 |  |  |  | 2019-02-06 | 2019-02-09 | 2017-04-19 | 2350 | 2018-06-06 | 710 | 0.0002166667 | -0.007383333 | 0.0076 | 5.75 | 10.53778 | 0.0001888889 | -0.007411111 | 0.0076 | 5.729056 | 10.53922 | PS000942-A070219 | 0.01073571 | 1.988357 | 0.0105 | 0.01478571 | 4.957357 | 4.991 | 4.727 | 5.045
77 | PS000942-A070219-1/1-4 | 1200 | 20191 | 20192 | 1377.155 | 7.21455 | 7.55435 | 131.7 | 80.845 | 166.565 | 6.18 | 0.37 | 0.6 | 6.625 | 0.885 | 0.125 | 17.79 | 17.79 | 2.83 | 2.685 | 15.52 | 15.455 | 0.355 | 0.32 | 7.25 | 0.2 | PS000942-A070219-1 | CK002267-D140219 | CK002265-D120219 | 7.174 | 7.174 | 7.174 | 5.7 | 5.71 | 7.235 | 7.235 | 7.235 | Rec-CK002198-D201118 | 2019-02-14 08:55 | 17 | 10.8 | 16.7 | Rec-CK002198-D201118 | 2019-02-12 08:45 | 17.2 | 12.7 | 16.9 | 3 | 3 | На контроль |  | 1550 | 14 | 1930 | 42 | 80.2 | 1910 | 35 | 38 | 166 | 200 | 129.5 | 169 | 26.2 | 183 | 168 | 2019-02-20 | 35 | 36 | 38 | 78.8 | 80 | 81.4 | 39 | 42 | 48 | 128.9 | 129 | 130.4 | 167.3 | 168 | 169.4 | 0.36 | 0.36 | 0.36 | 650 | 8700 | 0 | 0 | 1910 |  |  |  | 2019-02-06 | 2019-02-09 | 2017-04-19 | 2350 | 2018-06-06 | 710 | 0.0002166667 | -0.007383333 | 0.0076 | 5.75 | 10.53778 | 0.0001888889 | -0.007411111 | 0.0076 | 5.729056 | 10.53922 | PS000942-A070219 | 0.01073571 | 1.988357 | 0.0105 | 0.01478571 | 4.957357 | 4.991 | 4.727 | 5.045
78 | PS000942-A070219-1/1-5 | 1200 | 20193 | 20194 | 1384.565 | 7.21145 | 7.54665 | 131.86 | 80.92 | 166.51 | 6.165 | 0.315 | 0.41 | 7.37 | 0.775 | 0.115 | 17.75 | 17.775 | 2.39 | 2.35 | 15.47 | 15.52 | 0.285 | 0.38 | 7.3 | 0.18 | PS000942-A070219-1 | CK002267-D140219 | CK002265-D120219 | 7.174 | 7.174 | 7.174 | 5.7 | 5.71 | 7.235 | 7.235 | 7.235 | Rec-CK002198-D201118 | 2019-02-14 08:55 | 17 | 10.8 | 16.7 | Rec-CK002198-D201118 | 2019-02-12 08:45 | 17.2 | 12.7 | 16.9 | 3 | 3 | На контроль |  | 1550 | 14 | 1930 | 42 | 80.2 | 1910 | 35 | 38 | 166 | 200 | 129.5 | 169 | 26.2 | 183 | 168 | 2019-02-20 | 35 | 36 | 38 | 78.8 | 80 | 81.4 | 39 | 42 | 48 | 128.9 | 129 | 130.4 | 167.3 | 168 | 169.4 | 0.36 | 0.36 | 0.36 | 650 | 8700 | 0 | 0 | 1910 |  |  |  | 2019-02-06 | 2019-02-09 | 2017-04-19 | 2350 | 2018-06-06 | 710 | 0.0002166667 | -0.007383333 | 0.0076 | 5.75 | 10.53778 | 0.0001888889 | -0.007411111 | 0.0076 | 5.729056 | 10.53922 | PS000942-A070219 | 0.01073571 | 1.988357 | 0.0105 | 0.01478571 | 4.957357 | 4.991 | 4.727 | 5.045
79 | PS000942-A070219-1/1-6 | 1200 | 20195 | 20196 | 1392.235 | 7.22965 | 7.5624 | 132.005 | 81.015 | 166.355 | 6.24 | 0.415 | 0.3 | 8.69 | 0.505 | 0.18 | 17.815 | 17.81 | 2.385 | 2.51 | 15.34 | 15.625 | 0.33 | 0.375 | 7.35 | 0.19 | PS000942-A070219-1 | CK002267-D140219 | CK002265-D120219 | 7.174 | 7.174 | 7.174 | 5.7 | 5.71 | 7.235 | 7.235 | 7.235 | Rec-CK002198-D201118 | 2019-02-14 08:55 | 17 | 10.8 | 16.7 | Rec-CK002198-D201118 | 2019-02-12 08:45 | 17.2 | 12.7 | 16.9 | 3 | 3 | На контроль |  | 1550 | 14 | 1930 | 42 | 80.2 | 1910 | 35 | 38 | 166 | 200 | 129.5 | 169 | 26.2 | 183 | 168 | 2019-02-20 | 35 | 36 | 38 | 78.8 | 80 | 81.4 | 39 | 42 | 48 | 128.9 | 129 | 130.4 | 167.3 | 168 | 169.4 | 0.36 | 0.36 | 0.36 | 650 | 8700 | 0 | 0 | 1910 |  |  |  | 2019-02-06 | 2019-02-09 | 2017-04-19 | 2350 | 2018-06-06 | 710 | 0.0002166667 | -0.007383333 | 0.0076 | 5.75 | 10.53778 | 0.0001888889 | -0.007411111 | 0.0076 | 5.729056 | 10.53922 | PS000942-A070219 | 0.01073571 | 1.988357 | 0.0105 | 0.01478571 | 4.957357 | 4.991 | 4.727 | 5.045
80 | PS000942-A070219-1/1-7 | 1200 | 20197 | 20198 | 1405.115 | 7.23075 | 7.5654 | 132.14 | 80.985 | 166.57 | 6.22 | 0.535 | 0.32 | 7.175 | 0.65 | 0.155 | 18.115 | 18.15 | 2.61 | 2.715 | 15.235 | 15.555 | 0.355 | 0.34 | 7.5 | 0.2 | PS000942-A070219-1 | CK002267-D140219 | CK002265-D120219 | 7.174 | 7.174 | 7.174 | 5.7 | 5.71 | 7.235 | 7.235 | 7.235 | Rec-CK002198-D201118 | 2019-02-14 08:55 | 17 | 10.8 | 16.7 | Rec-CK002198-D201118 | 2019-02-12 08:45 | 17.2 | 12.7 | 16.9 | 3 | 3 | На контроль |  | 1550 | 14 | 1930 | 42 | 80.2 | 1910 | 35 | 38 | 166 | 200 | 129.5 | 169 | 26.2 | 183 | 168 | 2019-02-20 | 35 | 36 | 38 | 78.8 | 80 | 81.4 | 39 | 42 | 48 | 128.9 | 129 | 130.4 | 167.3 | 168 | 169.4 | 0.36 | 0.36 | 0.36 | 650 | 8700 | 0 | 0 | 1910 |  |  |  | 2019-02-06 | 2019-02-09 | 2017-04-19 | 2350 | 2018-06-06 | 710 | 0.0002166667 | -0.007383333 | 0.0076 | 5.75 | 10.53778 | 0.0001888889 | -0.007411111 | 0.0076 | 5.729056 | 10.53922 | PS000942-A070219 | 0.01073571 | 1.988357 | 0.0105 | 0.01478571 | 4.957357 | 4.991 | 4.727 | 5.045
81 | PS000942-A070219-2/1-1 | 1050 | 20211 | 20212 | 1387.945 | 7.233 | 7.5633 | 132.205 | 81.24 | 166.5 | 6.185 | 0.405 | 0.355 | 8.755 | 1.15 | 0.28 | 18.03 | 17.67 | 3.17 | 2.79 | 15.795 | 16.085 | 0.12 | 0.24 | 6.9 | 0.14 | PS000942-A070219-2 | CK002264-D110219 | CK002264-D110219 | 6.985 | 6.985 | 6.985 | 5.625 | 5.615 | 7.086 | 7.086 | 7.086 | Rec-CK002198-D201118 | 2019-02-11 08:55 | 17.3 | 13 | 17 | Rec-CK002198-D201118 | 2019-02-11 08:55 | 17.3 | 13 | 17 | 3 | 3 | На контроль |  | 1550 | 14 | 1930 | 40 | 80.2 | 1910 | 35 | 38 | 166 | 200 | 129.5 | 169 | 25.7 | 165 | 150 | 2019-02-21 | 33 | 35 | 38 | 79 | 80 | 81.1 | 37 | 42 | 48 | 129.2 | 129.8 | 130.5 | 167.8 | 168.5 | 169.3 | 0.37 | 0.37 | 0.37 | 700 | 6400 | 0 | 0 | 1910 |  |  |  | 2019-02-06 | 2019-02-09 | 2017-04-19 | 2356 | 2018-06-06 | 710 | 0.0001533333 | -0.007406667 | 0.00756 | 5.6322 | 10.47313 | 0.0001533333 | -0.007406667 | 0.00756 | 5.6322 | 10.47313 | PS000942-A070219 | 0.01073571 | 1.988357 | 0.0105 | 0.01478571 | 4.957357 | 4.991 | 4.727 | 5.045
82 | PS000942-A070219-2/1-2 | 1200 | 20213 | 20214 | 1397.845 | 7.2502 | 7.5821 | 132.24 | 81.27 | 166.69 | 6.3 | 0.215 | 0.385 | 6.205 | 1.145 | 0.065 | 17.825 | 17.74 | 2.25 | 2.33 | 16.02 | 15.98 | 0.2 | 0.265 | 6.85 | 0.09 | PS000942-A070219-2 | CK002264-D110219 | CK002264-D110219 | 6.985 | 6.985 | 6.985 | 5.625 | 5.615 | 7.086 | 7.086 | 7.086 | Rec-CK002198-D201118 | 2019-02-11 08:55 | 17.3 | 13 | 17 | Rec-CK002198-D201118 | 2019-02-11 08:55 | 17.3 | 13 | 17 | 3 | 3 | На контроль |  | 1550 | 14 | 1930 | 40 | 80.2 | 1910 | 35 | 38 | 166 | 200 | 129.5 | 169 | 25.7 | 165 | 150 | 2019-02-21 | 33 | 35 | 38 | 79 | 80 | 81.1 | 37 | 42 | 48 | 129.2 | 129.8 | 130.5 | 167.8 | 168.5 | 169.3 | 0.37 | 0.37 | 0.37 | 700 | 6400 | 0 | 0 | 1910 |  |  |  | 2019-02-06 | 2019-02-09 | 2017-04-19 | 2356 | 2018-06-06 | 710 | 0.0001533333 | -0.007406667 | 0.00756 | 5.6322 | 10.47313 | 0.0001533333 | -0.007406667 | 0.00756 | 5.6322 | 10.47313 | PS000942-A070219 | 0.01073571 | 1.988357 | 0.0105 | 0.01478571 | 4.957357 | 4.991 | 4.727 | 5.045
83 | PS000942-A070219-2/1-3 | 1200 | 20215 | 20216 | 1397.865 | 7.2538 | 7.58175 | 132.185 | 81.17 | 166.685 | 6.38 | 0.25 | 0.475 | 4.85 | 1.08 | 0.05 | 17.875 | 17.81 | 2.18 | 2.975 | 15.96 | 15.995 | 0.28 | 0.295 | 6.95 | 0.17 | PS000942-A070219-2 | CK002264-D110219 | CK002264-D110219 | 6.985 | 6.985 | 6.985 | 5.625 | 5.615 | 7.086 | 7.086 | 7.086 | Rec-CK002198-D201118 | 2019-02-11 08:55 | 17.3 | 13 | 17 | Rec-CK002198-D201118 | 2019-02-11 08:55 | 17.3 | 13 | 17 | 3 | 3 | На контроль |  | 1550 | 14 | 1930 | 40 | 80.2 | 1910 | 35 | 38 | 166 | 200 | 129.5 | 169 | 25.7 | 165 | 150 | 2019-02-21 | 33 | 35 | 38 | 79 | 80 | 81.1 | 37 | 42 | 48 | 129.2 | 129.8 | 130.5 | 167.8 | 168.5 | 169.3 | 0.37 | 0.37 | 0.37 | 700 | 6400 | 0 | 0 | 1910 |  |  |  | 2019-02-06 | 2019-02-09 | 2017-04-19 | 2356 | 2018-06-06 | 710 | 0.0001533333 | -0.007406667 | 0.00756 | 5.6322 | 10.47313 | 0.0001533333 | -0.007406667 | 0.00756 | 5.6322 | 10.47313 | PS000942-A070219 | 0.01073571 | 1.988357 | 0.0105 | 0.01478571 | 4.957357 | 4.991 | 4.727 | 5.045
84 | PS000942-A070219-2/1-4 | 1200 | 20217 | 20218 | 1387.71 | 7.2543 | 7.5876 | 131.84 | 81.03 | 166.815 | 6.28 | 0.405 | 0.38 | 5.8 | 0.9 | 0.19 | 18.04 | 17.86 | 2.55 | 3.425 | 15.745 | 16.105 | 0.36 | 0.345 | 7 | 0.14 | PS000942-A070219-2 | CK002264-D110219 | CK002264-D110219 | 6.985 | 6.985 | 6.985 | 5.625 | 5.615 | 7.086 | 7.086 | 7.086 | Rec-CK002198-D201118 | 2019-02-11 08:55 | 17.3 | 13 | 17 | Rec-CK002198-D201118 | 2019-02-11 08:55 | 17.3 | 13 | 17 | 3 | 3 | На контроль |  | 1550 | 14 | 1930 | 40 | 80.2 | 1910 | 35 | 38 | 166 | 200 | 129.5 | 169 | 25.7 | 165 | 150 | 2019-02-21 | 33 | 35 | 38 | 79 | 80 | 81.1 | 37 | 42 | 48 | 129.2 | 129.8 | 130.5 | 167.8 | 168.5 | 169.3 | 0.37 | 0.37 | 0.37 | 700 | 6400 | 0 | 0 | 1910 |  |  |  | 2019-02-06 | 2019-02-09 | 2017-04-19 | 2356 | 2018-06-06 | 710 | 0.0001533333 | -0.007406667 | 0.00756 | 5.6322 | 10.47313 | 0.0001533333 | -0.007406667 | 0.00756 | 5.6322 | 10.47313 | PS000942-A070219 | 0.01073571 | 1.988357 | 0.0105 | 0.01478571 | 4.957357 | 4.991 | 4.727 | 5.045
85 | PS000942-A070219-2/1-5 | 1200 | 20219 | 20220 | 1382.99 | 7.253 | 7.5854 | 131.845 | 81 | 167.01 | 6.17 | 0.365 | 0.365 | 6.3 | 0.75 | 0.295 | 18.285 | 18.17 | 2.85 | 3.865 | 15.545 | 16.255 | 0.365 | 0.39 | 7.2 | 0.14 | PS000942-A070219-2 | CK002264-D110219 | CK002264-D110219 | 6.985 | 6.985 | 6.985 | 5.625 | 5.615 | 7.086 | 7.086 | 7.086 | Rec-CK002198-D201118 | 2019-02-11 08:55 | 17.3 | 13 | 17 | Rec-CK002198-D201118 | 2019-02-11 08:55 | 17.3 | 13 | 17 | 3 | 3 | На контроль |  | 1550 | 14 | 1930 | 40 | 80.2 | 1910 | 35 | 38 | 166 | 200 | 129.5 | 169 | 25.7 | 165 | 150 | 2019-02-21 | 33 | 35 | 38 | 79 | 80 | 81.1 | 37 | 42 | 48 | 129.2 | 129.8 | 130.5 | 167.8 | 168.5 | 169.3 | 0.37 | 0.37 | 0.37 | 700 | 6400 | 0 | 0 | 1910 |  |  |  | 2019-02-06 | 2019-02-09 | 2017-04-19 | 2356 | 2018-06-06 | 710 | 0.0001533333 | -0.007406667 | 0.00756 | 5.6322 | 10.47313 | 0.0001533333 | -0.007406667 | 0.00756 | 5.6322 | 10.47313 | PS000942-A070219 | 0.01073571 | 1.988357 | 0.0105 | 0.01478571 | 4.957357 | 4.991 | 4.727 | 5.045
86 | PS000942-A070219-3/1-1 | 1200 | 20246 | 20247 | 1398.325 | 7.3068 | 7.63825 | 131.96 | 81.325 | 166.345 | 6.285 | 0.485 | 0.315 | 8.095 | 1.295 | 0.44 | 18.14 | 18.495 | 2.855 | 4.27 | 16.465 | 15.85 | 0.185 | 0.26 | 7.1 | 0.2 | PS000942-A070219-3 | CK002263-D080219 | CK002263-D080219 | 7.173 | 7.173 | 7.1735 | 5.745 | 5.78 | 7.234 | 7.234 | 7.234 | Rec-CK002198-D201118 | 2019-02-08 13:10 | 17.3 | 13.4 | 15.5 | Rec-CK002198-D201118 | 2019-02-08 13:10 | 17.3 | 13.4 | 15.5 | 3 | 3 | На контроль |  | 1550 | 14 | 1930 | 42 | 80.1 | 1910 | 35 | 38 | 166 | 200 | 129.5 | 169 | 25.29 | 185 | 170 | 2019-02-22 | 33 | 36 | 40 | 78.4 | 80 | 81.3 | 38 | 45 | 51 | 129 | 130 | 130.6 | 167.4 | 169 | 169.5 | 0.39 | 0.39 | 0.39 | 650 | 6700 | 0 | 0 | 1910 |  |  |  | 2019-02-06 | 2019-02-09 | 2017-04-19 | 236 | 2018-06-06 | 722 | 0.0001941176 | -0.0074 | 0.007594118 | 5.769 | 10.56953 | 0.0001941176 | -0.0074 | 0.007594118 | 5.769 | 10.56953 | PS000942-A070219 | 0.01073571 | 1.988357 | 0.0105 | 0.01478571 | 4.957357 | 4.991 | 4.727 | 5.045
87 | PS000942-A070219-3/1-2 | 1200 | 20248 | 20249 | 1394.365 | 7.31775 | 7.6516 | 131.85 | 81 | 166.57 | 6.215 | 0.355 | 0.41 | 6.52 | 1.185 | 0.355 | 18.34 | 18.51 | 3.045 | 2.2 | 16.295 | 15.85 | 0.18 | 0.31 | 7.3 | 0.14 | PS000942-A070219-3 | CK002263-D080219 | CK002263-D080219 | 7.173 | 7.173 | 7.1735 | 5.745 | 5.78 | 7.234 | 7.234 | 7.234 | Rec-CK002198-D201118 | 2019-02-08 13:10 | 17.3 | 13.4 | 15.5 | Rec-CK002198-D201118 | 2019-02-08 13:10 | 17.3 | 13.4 | 15.5 | 3 | 3 | На контроль |  | 1550 | 14 | 1930 | 42 | 80.1 | 1910 | 35 | 38 | 166 | 200 | 129.5 | 169 | 25.29 | 185 | 170 | 2019-02-22 | 33 | 36 | 40 | 78.4 | 80 | 81.3 | 38 | 45 | 51 | 129 | 130 | 130.6 | 167.4 | 169 | 169.5 | 0.39 | 0.39 | 0.39 | 650 | 6700 | 0 | 0 | 1910 |  |  |  | 2019-02-06 | 2019-02-09 | 2017-04-19 | 236 | 2018-06-06 | 722 | 0.0001941176 | -0.0074 | 0.007594118 | 5.769 | 10.56953 | 0.0001941176 | -0.0074 | 0.007594118 | 5.769 | 10.56953 | PS000942-A070219 | 0.01073571 | 1.988357 | 0.0105 | 0.01478571 | 4.957357 | 4.991 | 4.727 | 5.045
88 | PS000942-A070219-3/1-3 | 1200 | 20250 | 20251 | 1413.51 | 7.3138 | 7.6463 | 131.84 | 81.09 | 166.74 | 6.25 | 0.525 | 0.67 | 6.47 | 1.48 | 0.23 | 19.06 | 18.935 | 2.955 | 2.23 | 16.12 | 16.005 | 0.115 | 0.33 | 7.7 | 0.19 | PS000942-A070219-3 | CK002263-D080219 | CK002263-D080219 | 7.173 | 7.173 | 7.1735 | 5.745 | 5.78 | 7.234 | 7.234 | 7.234 | Rec-CK002198-D201118 | 2019-02-08 13:10 | 17.3 | 13.4 | 15.5 | Rec-CK002198-D201118 | 2019-02-08 13:10 | 17.3 | 13.4 | 15.5 | 3 | 3 | На контроль |  | 1550 | 14 | 1930 | 42 | 80.1 | 1910 | 35 | 38 | 166 | 200 | 129.5 | 169 | 25.29 | 185 | 170 | 2019-02-22 | 33 | 36 | 40 | 78.4 | 80 | 81.3 | 38 | 45 | 51 | 129 | 130 | 130.6 | 167.4 | 169 | 169.5 | 0.39 | 0.39 | 0.39 | 650 | 6700 | 0 | 0 | 1910 |  |  |  | 2019-02-06 | 2019-02-09 | 2017-04-19 | 236 | 2018-06-06 | 722 | 0.0001941176 | -0.0074 | 0.007594118 | 5.769 | 10.56953 | 0.0001941176 | -0.0074 | 0.007594118 | 5.769 | 10.56953 | PS000942-A070219 | 0.01073571 | 1.988357 | 0.0105 | 0.01478571 | 4.957357 | 4.991 | 4.727 | 5.045
89 | PS000943-A110219-2/1-1 | 1200 | 20314 | 20315 | 1477.28 | 7.52785 | 7.80125 | 131.97 | 81.125 | 166.76 | 6.57 | 1.685 | 0.445 | 15.405 | 1.835 | 0.375 | 17.405 | 16.87 | 4.035 | 3.26 | 14.41 | 14.945 | 0.12 | 0.305 | 7.55 | 0.17 | PS000943-A110219-2 | CK002269-A150219 | CK002269-A150219 | 7.171 | 7.171 | 7.1725 | 5.695 | 5.71 | 7.232 | 7.232 | 7.232 | CK002269-A150219 | 2019-02-15 08:00 | 16.8 | 11 | 13.6 | CK002269-A150219 | 2019-02-15 08:00 | 16.8 | 11 | 13.6 | 1 | 1 | На контроль |  | 1550 | 14 | 1930 | 42 | 80.1 | 1915 | 35 | 38 | 166 | 200 | 129 | 169 | 27.12 | 183 | 168 | 2019-02-26 | 32.9 | 35 | 38.8 | 78.9 | 80 | 81.1 | 34 | 40 | 48 | 129.4 | 130 | 130.5 | 167.6 | 169 | 169.7 | 0.33 | 0.33 | 0.33 | 700 | 7200 | 0 | 0 | 1915 | 97.61 |  |  | 2019-02-06 | 2019-02-09 | 2017-04-19 | 2374 | 2018-06-06 | 734 | -5.333333e-05 | -0.007233333 | 0.00718 | 5.752533 | 10.65353 | -5.333333e-05 | -0.007233333 | 0.00718 | 5.752533 | 10.65353 | PS000943-A110219 | 0.01064286 | 2.078286 | 0.01057143 | 0.025 | 4.981857 | 5.019 | 4.755 | 5.083
90 | PS000943-A110219-2/1-2 | 600 | 20316 | 20317 | 1459.75 | 7.4867 | 7.7816 | 132.1 | 81.3 | 166.55 | 6.37 | 1.765 | 0.37 | 18.785 | 1.62 | 0.385 | 17.435 | 17.075 | 5.81 | 4.38 | 14.445 | 14.76 | 0.16 | 0.37 | 7.75 | 0.25 | PS000943-A110219-2 | CK002269-A150219 | CK002269-A150219 | 7.171 | 7.171 | 7.1725 | 5.695 | 5.71 | 7.232 | 7.232 | 7.232 | CK002269-A150219 | 2019-02-15 08:00 | 16.8 | 11 | 13.6 | CK002269-A150219 | 2019-02-15 08:00 | 16.8 | 11 | 13.6 | 1 | 1 | На контроль |  | 1550 | 14 | 1930 | 42 | 80.1 | 1915 | 35 | 38 | 166 | 200 | 129 | 169 | 27.12 | 183 | 168 | 2019-02-26 | 32.9 | 35 | 38.8 | 78.9 | 80 | 81.1 | 34 | 40 | 48 | 129.4 | 130 | 130.5 | 167.6 | 169 | 169.7 | 0.33 | 0.33 | 0.33 | 700 | 7200 | 0 | 0 | 1915 | 97.61 |  |  | 2019-02-06 | 2019-02-09 | 2017-04-19 | 2374 | 2018-06-06 | 734 | -5.333333e-05 | -0.007233333 | 0.00718 | 5.752533 | 10.65353 | -5.333333e-05 | -0.007233333 | 0.00718 | 5.752533 | 10.65353 | PS000943-A110219 | 0.01064286 | 2.078286 | 0.01057143 | 0.025 | 4.981857 | 5.019 | 4.755 | 5.083
91 | PS000943-A110219-2/1-3 | 800 | 20322 | 20323 | 1489.425 | 7.49095 | 7.76975 | 132 | 81.135 | 166.84 | 6.41 | 1.59 | 0.48 | 22.025 | 1.95 | 0.21 | 17.77 | 17.855 | 2.605 | 2.995 | 14.78 | 14.45 | 0.315 | 0.35 | 8.15 | 0.14 | PS000943-A110219-2 | CK002269-A150219 | CK002269-A150219 | 7.171 | 7.171 | 7.1725 | 5.695 | 5.71 | 7.232 | 7.232 | 7.232 | CK002269-A150219 | 2019-02-15 08:00 | 16.8 | 11 | 13.6 | CK002269-A150219 | 2019-02-15 08:00 | 16.8 | 11 | 13.6 | 1 | 1 | На контроль |  | 1550 | 14 | 1930 | 42 | 80.1 | 1915 | 35 | 38 | 166 | 200 | 129 | 169 | 27.12 | 183 | 168 | 2019-02-26 | 32.9 | 35 | 38.8 | 78.9 | 80 | 81.1 | 34 | 40 | 48 | 129.4 | 130 | 130.5 | 167.6 | 169 | 169.7 | 0.33 | 0.33 | 0.33 | 700 | 7200 | 0 | 0 | 1915 | 97.61 |  |  | 2019-02-06 | 2019-02-09 | 2017-04-19 | 2374 | 2018-06-06 | 734 | -5.333333e-05 | -0.007233333 | 0.00718 | 5.752533 | 10.65353 | -5.333333e-05 | -0.007233333 | 0.00718 | 5.752533 | 10.65353 | PS000943-A110219 | 0.01064286 | 2.078286 | 0.01057143 | 0.025 | 4.981857 | 5.019 | 4.755 | 5.083
92 | PS000943-A110219-2/1-4 | 1050 | 20324 | 20325 | 1431.135 | 7.4667 | 7.756 | 131.95 | 81.25 | 166.575 | 6.325 | 1.305 | 0.205 | 11.31 | 1.815 | 0.45 | 17.43 | 17.33 | 4.81 | 4.65 | 14.46 | 14.9 | 0.22 | 0.35 | 8.2 | 0.14 | PS000943-A110219-2 | CK002269-A150219 | CK002269-A150219 | 7.171 | 7.171 | 7.1725 | 5.695 | 5.71 | 7.232 | 7.232 | 7.232 | CK002269-A150219 | 2019-02-15 08:00 | 16.8 | 11 | 13.6 | CK002269-A150219 | 2019-02-15 08:00 | 16.8 | 11 | 13.6 | 1 | 1 | На контроль |  | 1550 | 14 | 1930 | 42 | 80.1 | 1915 | 35 | 38 | 166 | 200 | 129 | 169 | 27.12 | 183 | 168 | 2019-02-26 | 32.9 | 35 | 38.8 | 78.9 | 80 | 81.1 | 34 | 40 | 48 | 129.4 | 130 | 130.5 | 167.6 | 169 | 169.7 | 0.33 | 0.33 | 0.33 | 700 | 7200 | 0 | 0 | 1915 | 97.61 |  |  | 2019-02-06 | 2019-02-09 | 2017-04-19 | 2374 | 2018-06-06 | 734 | -5.333333e-05 | -0.007233333 | 0.00718 | 5.752533 | 10.65353 | -5.333333e-05 | -0.007233333 | 0.00718 | 5.752533 | 10.65353 | PS000943-A110219 | 0.01064286 | 2.078286 | 0.01057143 | 0.025 | 4.981857 | 5.019 | 4.755 | 5.083
93 | PS000943-A110219-2/1-5 | 1050 | 20326 | 20327 | 1377.215 | 7.44745 | 7.7628 | 131.685 | 80.905 | 166.765 | 6.215 | 0.6 | 0.285 | 4.75 | 1.59 | 0.21 | 17.405 | 17.39 | 3.045 | 3.715 | 14.81 | 14.79 | 0.37 | 0.32 | 8.15 | 0.16 | PS000943-A110219-2 | CK002269-A150219 | CK002269-A150219 | 7.171 | 7.171 | 7.1725 | 5.695 | 5.71 | 7.232 | 7.232 | 7.232 | CK002269-A150219 | 2019-02-15 08:00 | 16.8 | 11 | 13.6 | CK002269-A150219 | 2019-02-15 08:00 | 16.8 | 11 | 13.6 | 1 | 1 | На контроль |  | 1550 | 14 | 1930 | 42 | 80.1 | 1915 | 35 | 38 | 166 | 200 | 129 | 169 | 27.12 | 183 | 168 | 2019-02-26 | 32.9 | 35 | 38.8 | 78.9 | 80 | 81.1 | 34 | 40 | 48 | 129.4 | 130 | 130.5 | 167.6 | 169 | 169.7 | 0.33 | 0.33 | 0.33 | 700 | 7200 | 0 | 0 | 1915 | 97.61 |  |  | 2019-02-06 | 2019-02-09 | 2017-04-19 | 2374 | 2018-06-06 | 734 | -5.333333e-05 | -0.007233333 | 0.00718 | 5.752533 | 10.65353 | -5.333333e-05 | -0.007233333 | 0.00718 | 5.752533 | 10.65353 | PS000943-A110219 | 0.01064286 | 2.078286 | 0.01057143 | 0.025 | 4.981857 | 5.019 | 4.755 | 5.083
94 | PS000943-A110219-2/1-6 | 1090 | 20328 | 20329 | 1387.715 | 7.47325 | 7.78595 | 132.045 | 80.955 | 166.66 | 6.3 | 0.345 | 0.245 | 4.735 | 1.425 | 0.14 | 17.605 | 17.6 | 1.53 | 1.89 | 14.885 | 15.105 | 0.39 | 0.365 | 8.1 | 0.15 | PS000943-A110219-2 | CK002269-A150219 | CK002269-A150219 | 7.171 | 7.171 | 7.1725 | 5.695 | 5.71 | 7.232 | 7.232 | 7.232 | CK002269-A150219 | 2019-02-15 08:00 | 16.8 | 11 | 13.6 | CK002269-A150219 | 2019-02-15 08:00 | 16.8 | 11 | 13.6 | 1 | 1 | На контроль |  | 1550 | 14 | 1930 | 42 | 80.1 | 1915 | 35 | 38 | 166 | 200 | 129 | 169 | 27.12 | 183 | 168 | 2019-02-26 | 32.9 | 35 | 38.8 | 78.9 | 80 | 81.1 | 34 | 40 | 48 | 129.4 | 130 | 130.5 | 167.6 | 169 | 169.7 | 0.33 | 0.33 | 0.33 | 700 | 7200 | 0 | 0 | 1915 | 97.61 |  |  | 2019-02-06 | 2019-02-09 | 2017-04-19 | 2374 | 2018-06-06 | 734 | -5.333333e-05 | -0.007233333 | 0.00718 | 5.752533 | 10.65353 | -5.333333e-05 | -0.007233333 | 0.00718 | 5.752533 | 10.65353 | PS000943-A110219 | 0.01064286 | 2.078286 | 0.01057143 | 0.025 | 4.981857 | 5.019 | 4.755 | 5.083
95 | PS000943-A110219-3/1-1 | 1200 | 20342 | 20343 | 1377.925 | 7.5212 | 7.8662 | 131.145 | 80.825 | 167.495 | 6.27 | 0.235 | 0.77 | 8.405 | 1.35 | 0.285 | 16.955 | 17.275 | 4.06 | 2.69 | 15.22 | 15.3 | 0.425 | 0.29 | 6.9 | 0.11 | PS000943-A110219-3 | CK002274-D190219 | CK002274-D190219 | 7.174 | 7.174 | 7.1735 | 5.695 | 5.69 | 7.235 | 7.235 | 7.235 | Rec-CK002268-D150219 | 2019-02-19 08:50 | 16.5 | 15.4 | 16.3 | Rec-CK002268-D150219 | 2019-02-19 08:50 | 16.5 | 15.4 | 16.3 | 3 | 3 | На контроль |  | 1550 | 14 | 1930 | 40 | 80.1 | 1915 | 35 | 38 | 166 | 200 | 129 | 169 | 26.48 | 166 | 151 | 2019-02-27 | 31.5 | 35 | 37.8 | 78.3 | 80 | 813 | 32 | 38 | 44 | 128.8 | 129 | 130.3 | 167.6 | 169 | 169.7 | 0.35 | 0.35 | 0.35 | 600 | 6500 | 0 | 0 | 1915 |  |  |  | 2019-02-06 | 2019-02-09 | 2017-04-19 | 2382 | 2018-06-06 | 742 | 0.0001941176 | -0.007329412 | 0.007523529 | 5.798647 | 10.553 | 0.0001941176 | -0.007329412 | 0.007523529 | 5.798647 | 10.553 | PS000943-A110219 | 0.01064286 | 2.078286 | 0.01057143 | 0.025 | 4.981857 | 5.019 | 4.755 | 5.083
96 | PS000943-A110219-3/1-2 | 1200 | 20344 | 20345 | 1387.73 | 7.5368 | 7.8763 | 131.865 | 81.05 | 167.04 | 6.295 | 0.325 | 0.53 | 6.935 | 1.44 | 0.185 | 17.39 | 18.15 | 3.03 | 1.42 | 15.245 | 15.38 | 0.115 | 0.09 | 7.25 | 0.12 | PS000943-A110219-3 | CK002274-D190219 | CK002274-D190219 | 7.174 | 7.174 | 7.1735 | 5.695 | 5.69 | 7.235 | 7.235 | 7.235 | Rec-CK002268-D150219 | 2019-02-19 08:50 | 16.5 | 15.4 | 16.3 | Rec-CK002268-D150219 | 2019-02-19 08:50 | 16.5 | 15.4 | 16.3 | 3 | 3 | На контроль |  | 1550 | 14 | 1930 | 40 | 80.1 | 1915 | 35 | 38 | 166 | 200 | 129 | 169 | 26.48 | 166 | 151 | 2019-02-27 | 31.5 | 35 | 37.8 | 78.3 | 80 | 813 | 32 | 38 | 44 | 128.8 | 129 | 130.3 | 167.6 | 169 | 169.7 | 0.35 | 0.35 | 0.35 | 600 | 6500 | 0 | 0 | 1915 |  |  |  | 2019-02-06 | 2019-02-09 | 2017-04-19 | 2382 | 2018-06-06 | 742 | 0.0001941176 | -0.007329412 | 0.007523529 | 5.798647 | 10.553 | 0.0001941176 | -0.007329412 | 0.007523529 | 5.798647 | 10.553 | PS000943-A110219 | 0.01064286 | 2.078286 | 0.01057143 | 0.025 | 4.981857 | 5.019 | 4.755 | 5.083
97 | PS000001-A061016-2/1-1 | 600 | 20396 | 20397 | 1475.355 | 7.37285 | 7.67105 | 132.005 | 81.07 | 166.69 | 6.42 | 0.435 | 0.32 | 4.175 | 1.335 | 0.33 | 18.74 | 18.185 | 2.015 | 3.6 | 15.95 | 16.04 | 0.125 | 0.1 | 7 | 0.25 | PS000001-A061016-2 | CK002273-D190219 | CK002272-D180219 | 7.1975 | 7.1975 | 7.197 | 5.7 | 5.71 | 7.2585 | 7.2585 | 7.2585 | CK002273-D190219 | 2019-02-18 22:45 | 16.4 | 16 | 16.4 | Rec-CK002268-D150219 | 2019-02-18 08:50 | 16.5 | 9.4 | 16.3 | 3 | 3 | На контроль |  | 1550 | 14 | 1930 | 44.5 | 80.1 | 1910 | 35 | 38 | 166 | 200 | 129 | 169 | 25.47 | 194 | 179 | 2019-02-28 | 30 | 35 | 39 | 78.8 | 80 | 81.1 | 32 | 41 | 50 | 129.2 | 129.8 | 130.5 | 167.5 | 168.6 | 169.7 | 0.38 | 0.38 | 0.38 | 650 | 7000 | 0 | 0 | 1910 |  |  |  | 2019-02-06 | 2019-02-09 | 2017-04-19 | 2388 | 2018-06-06 | 746 | 0.0001888889 | -0.007272222 | 0.007461111 | 5.833667 | 10.577 | 0.0002941176 | -0.007294118 | 0.007588235 | 5.839118 | 10.56429 | PS000001-A061016
98 | PS000945-A140219-2/1-1 | 1080 | 20398 | 20399 | 1418.86 | 7.2039 | 7.556 | 131.99 | 80.845 | 166.205 | 6.3 | 0.92 | 0.31 | 11.36 | 1.32 | 0.305 | 17.255 | 17.295 | 4.895 | 3.885 | 15.9 | 15.82 | 0.2 | 0.245 | 6.85 | 0.13 | PS000945-A140219-2 | CK002270-D160219 | CK002273-D190219 | 7.1725 | 7.1725 | 7.172 | 5.715 | 5.715 | 7.2335 | 7.2335 | 7.2335 | Rec-CK002268-D150219 | 2019-02-16 00:30 | 16.6 | 10 | 16.7 | CK002273-D190219 | 2019-02-18 22:45 | 16.4 | 16 | 16.4 | 3 | 3 | На контроль |  | 1550 | 14 | 1930 | 41 | 80.2 | 1910 | 35 | 38 | 166 | 200 | 129.5 | 169 | 25.95 | 175 | 160 | 2019-03-01 | 32.4 | 35 | 41.3 | 79.1 | 80 | 81 | 40 | 48 | 58 | 129.2 | 129.5 | 130.3 | 167.2 | 169 | 169.5 | 0.37 | 0.37 | 0.37 | 600 | 6000 | 0 | 0 | 1900 |  |  |  | 2019-02-06 | 2019-02-09 | 2017-04-19 | 2394 | 2018-06-06 | 754 | 0.0002789474 | -0.007347368 | 0.007626316 | 5.798632 | 10.52242 | 0.0001888889 | -0.007272222 | 0.007461111 | 5.833667 | 10.577 | PS000945-A140219 | 0.01087143 | 1.997571 | 0.023 | 0.009 | 4.965286 | 5.003 | 4.772 | 5.052
99 | PS000945-A140219-2/1-2 | 1200 | 20400 | 20401 | 1391.07 | 7.2295 | 7.56295 | 132.49 | 80.995 | 166.41 | 6.2 | 0.255 | 0.34 | 4.68 | 1.48 | 0.445 | 17.92 | 18.295 | 2.86 | 1.74 | 16.085 | 15.24 | 0.305 | 0.185 | 7.15 | 0.15 | PS000945-A140219-2 | CK002270-D160219 | CK002273-D190219 | 7.1725 | 7.1725 | 7.172 | 5.715 | 5.715 | 7.2335 | 7.2335 | 7.2335 | Rec-CK002268-D150219 | 2019-02-16 00:30 | 16.6 | 10 | 16.7 | CK002273-D190219 | 2019-02-18 22:45 | 16.4 | 16 | 16.4 | 3 | 3 | На контроль |  | 1550 | 14 | 1930 | 41 | 80.2 | 1910 | 35 | 38 | 166 | 200 | 129.5 | 169 | 25.95 | 175 | 160 | 2019-03-01 | 32.4 | 35 | 41.3 | 79.1 | 80 | 81 | 40 | 48 | 58 | 129.2 | 129.5 | 130.3 | 167.2 | 169 | 169.5 | 0.37 | 0.37 | 0.37 | 600 | 6000 | 0 | 0 | 1900 |  |  |  | 2019-02-06 | 2019-02-09 | 2017-04-19 | 2394 | 2018-06-06 | 754 | 0.0002789474 | -0.007347368 | 0.007626316 | 5.798632 | 10.52242 | 0.0001888889 | -0.007272222 | 0.007461111 | 5.833667 | 10.577 | PS000945-A140219 | 0.01087143 | 1.997571 | 0.023 | 0.009 | 4.965286 | 5.003 | 4.772 | 5.052
100 | PS000945-A140219-2/1-3 | 1200 | 20402 | 20403 | 1401.67 | 7.2359 | 7.5685 | 132.6 | 81.17 | 166.5 | 6.215 | 0.495 | 0.22 | 4.595 | 1.21 | 0.44 | 18.22 | 18.295 | 2.655 | 2.435 | 15.575 | 15.64 | 0.185 | 0.145 | 7.35 | 0.17 | PS000945-A140219-2 | CK002270-D160219 | CK002273-D190219 | 7.1725 | 7.1725 | 7.172 | 5.715 | 5.715 | 7.2335 | 7.2335 | 7.2335 | Rec-CK002268-D150219 | 2019-02-16 00:30 | 16.6 | 10 | 16.7 | CK002273-D190219 | 2019-02-18 22:45 | 16.4 | 16 | 16.4 | 3 | 3 | На контроль |  | 1550 | 14 | 1930 | 41 | 80.2 | 1910 | 35 | 38 | 166 | 200 | 129.5 | 169 | 25.95 | 175 | 160 | 2019-03-01 | 32.4 | 35 | 41.3 | 79.1 | 80 | 81 | 40 | 48 | 58 | 129.2 | 129.5 | 130.3 | 167.2 | 169 | 169.5 | 0.37 | 0.37 | 0.37 | 600 | 6000 | 0 | 0 | 1900 |  |  |  | 2019-02-06 | 2019-02-09 | 2017-04-19 | 2394 | 2018-06-06 | 754 | 0.0002789474 | -0.007347368 | 0.007626316 | 5.798632 | 10.52242 | 0.0001888889 | -0.007272222 | 0.007461111 | 5.833667 | 10.577 | PS000945-A140219 | 0.01087143 | 1.997571 | 0.023 | 0.009 | 4.965286 | 5.003 | 4.772 | 5.052
101 | PS000947-A160219-1/1-2 | 1200 | 20510 | 20511 | 1376.43 | 7.28065 | 7.61595 | 132.285 | 81.305 | 166.05 | 6.13 | 0.32 | 0.365 | 6.865 | 0.81 | 0.275 | 17.47 | 17.855 | 4.14 | 2 | 15.665 | 15.4 | 0.46 | 0.27 | 7.15 | 0.14 | PS000947-A160219-1 | CK002270-D160219 | CK002277-D210219 | 7.1715 | 7.1715 | 7.172 | 5.7 | 5.69 | 7.2325 | 7.2325 | 7.2325 | Rec-CK002268-D150219 | 2019-02-16 00:30 | 16.6 | 10 | 16.7 | Rec-CK002268-D150219 | 2019-02-20 22:30 | 16.4 | 13.1 | 16.1 | 3 | 3 | На контроль |  | 1550 | 14 | 1920 | 44 | 80.3 | 1900 | 35 | 38 | 166 | 200 | 129.5 | 169 | 26.22 | 192 | 187 | 2019-03-06 | 34 | 37 | 40 | 78.9 | 80 | 81.2 | 46 | 52 | 58 | 129.2 | 130 | 130.8 | 167.3 | 168.4 | 169.5 | 0.37 | 0.37 | 0.37 | 650 | 7000 | 0 | 1 | 1900 |  |  |  | 2019-03-05 | 2019-03-05 | 2017-04-19 | 2410 | 2018-06-06 | 770 | 0.0002789474 | -0.007347368 | 0.007626316 | 5.798632 | 10.52242 | 0.0002368421 | -0.007321053 | 0.007557895 | 5.803684 | 10.56416 | PS000947-A160219 | 0.01045714 | 2.030857 | 0.008571429 | 0.01 | 5.005286 | 5.041 | 4.781 | 5.106
102 | PS000947-A160219-1/1-3 | 1100 | 20512 | 20513 | 1391.21 | 7.3044 | 7.6295 | 132.41 | 81.485 | 166.15 | 6.17 | 0.345 | 0.205 | 7.66 | 1.155 | 0.245 | 17.845 | 18.13 | 3.285 | 1.895 | 15.715 | 15.485 | 0.37 | 0.235 | 7.25 | 0.22 | PS000947-A160219-1 | CK002270-D160219 | CK002277-D210219 | 7.1715 | 7.1715 | 7.172 | 5.7 | 5.69 | 7.2325 | 7.2325 | 7.2325 | Rec-CK002268-D150219 | 2019-02-16 00:30 | 16.6 | 10 | 16.7 | Rec-CK002268-D150219 | 2019-02-20 22:30 | 16.4 | 13.1 | 16.1 | 3 | 3 | На контроль |  | 1550 | 14 | 1920 | 44 | 80.3 | 1900 | 35 | 38 | 166 | 200 | 129.5 | 169 | 26.22 | 192 | 187 | 2019-03-06 | 34 | 37 | 40 | 78.9 | 80 | 81.2 | 46 | 52 | 58 | 129.2 | 130 | 130.8 | 167.3 | 168.4 | 169.5 | 0.37 | 0.37 | 0.37 | 650 | 7000 | 0 | 1 | 1900 |  |  |  | 2019-03-05 | 2019-03-05 | 2017-04-19 | 2410 | 2018-06-06 | 770 | 0.0002789474 | -0.007347368 | 0.007626316 | 5.798632 | 10.52242 | 0.0002368421 | -0.007321053 | 0.007557895 | 5.803684 | 10.56416 | PS000947-A160219 | 0.01045714 | 2.030857 | 0.008571429 | 0.01 | 5.005286 | 5.041 | 4.781 | 5.106
103 | PS000944-A130219-2/1-1 | 2200 | 20459 | 20460 | 1370.57 | 7.14105 | 7.4474 | 131.88 | 80.655 | 166.45 | 6.165 | 0.52 | 0.375 | 8.92 | 1.97 | 0.265 | 18.595 | 18.195 | 3.87 | 3.855 | 14.305 | 14.385 | 0.04 | 0.245 | 7.25 | 0.14 | PS000944-A130219-2 | CKKD0066-D250219 | CKKD0066-D250219 | 7.176 | 7.176 | 7.1755 | 6.29 | 6.28 | 7.235 | 7.235 | 7.235 | Rec-CKKD0050-D090817 | 2019-02-25 09:05 | 27.2 | 10.7 | 15.7 | Rec-CKKD0050-D090817 | 2019-02-25 09:05 | 27.2 | 10.7 | 15.7 | 3 | 3 | На контроль |  | 1530 | 14 | 1940 | 44 | 79.8 | 1920 | 35 | 38 | 166 | 200 | 129 | 167.5 | 27.8 | 168 | 153 | 2019-03-04 | 33 | 35 | 37 | 77.7 | 80 | 81.3 | 34 | 39 | 44 | 128.8 | 129.6 | 130.5 | 167.9 | 168.9 | 169.8 | 0.31 | 0.31 | 0.31 | 700 | 7000 | 0 | 0 | 1920 | 97.14 |  |  | 2019-02-06 | 2019-02-09 | 2017-04-19 | 2402 | 2018-06-06 | 762 | 0.001672222 | -0.006238889 | 0.007911111 | 6.330611 | 9.189972 | 0.001672222 | -0.006238889 | 0.007911111 | 6.330611 | 9.189972 | PS000944-A130219 | 0.01101429 | 2.137 | 0.01857143 | 0.01314286 | 5.049429 | 5.086 | 4.86 | 5.139
104 | PS000944-A130219-2/1-2 | 1100 | 20461 | 20462 | 1390.915 | 7.1352 | 7.43225 | 131.995 | 80.795 | 166.64 | 6.245 | 0.585 | 0.61 | 7.405 | 1.885 | 0.095 | 18.965 | 18.895 | 2.985 | 3.98 | 14.45 | 14.39 | 0.075 | 0.18 | 7.65 | 0.15 | PS000944-A130219-2 | CKKD0066-D250219 | CKKD0066-D250219 | 7.176 | 7.176 | 7.1755 | 6.29 | 6.28 | 7.235 | 7.235 | 7.235 | Rec-CKKD0050-D090817 | 2019-02-25 09:05 | 27.2 | 10.7 | 15.7 | Rec-CKKD0050-D090817 | 2019-02-25 09:05 | 27.2 | 10.7 | 15.7 | 3 | 3 | На контроль |  | 1530 | 14 | 1940 | 44 | 79.8 | 1920 | 35 | 38 | 166 | 200 | 129 | 167.5 | 27.8 | 168 | 153 | 2019-03-04 | 33 | 35 | 37 | 77.7 | 80 | 81.3 | 34 | 39 | 44 | 128.8 | 129.6 | 130.5 | 167.9 | 168.9 | 169.8 | 0.31 | 0.31 | 0.31 | 700 | 7000 | 0 | 0 | 1920 | 97.14 |  |  | 2019-02-06 | 2019-02-09 | 2017-04-19 | 2402 | 2018-06-06 | 762 | 0.001672222 | -0.006238889 | 0.007911111 | 6.330611 | 9.189972 | 0.001672222 | -0.006238889 | 0.007911111 | 6.330611 | 9.189972 | PS000944-A130219 | 0.01101429 | 2.137 | 0.01857143 | 0.01314286 | 5.049429 | 5.086 | 4.86 | 5.139
105 | PS000947-A160219-3/1-1 | 1200 | 20463 | 20464 | 1432.56 | 7.39855 | 7.72325 | 132.315 | 80.605 | 166.16 | 6.34 | 0.54 | 0.35 | 8.43 | 0.56 | 0.39 | 18.59 | 18.035 | 5.975 | 5.515 | 15.675 | 15.86 | 0.48 | 0.71 | 7.15 | 0.15 | PS000947-A160219-3 | CK002278-D210219 | CK002277-D210219 | 7.1715 | 7.1715 | 7.1725 | 5.685 | 5.695 | 7.2325 | 7.2325 | 7.2325 | Rec-CK002268-D150219 | 2019-02-21 08:35 | 16.4 | 12.9 | 16.1 | Rec-CK002268-D150219 | 2019-02-20 22:30 | 16.4 | 13.1 | 16.1 | 3 | 3 | На контроль |  | 1550 | 14 | 1915 | 41 | 80.2 | 1895 | 35 | 38 | 166 | 200 | 129 | 167.5 | 25.72 | 188 | 173 | 2019-03-04 | 30 | 35 | 39 | 79.1 | 80.2 | 81.1 | 39 | 49 | 59 | 129 | 129.5 | 130 | 167.4 | 168.5 | 169.8 | 0.39 | 0.39 | 0.39 | 650 | 8200 | 0 | 1 | 1895 |  |  |  | 2019-02-06 | 2019-02-09 | 2017-04-19 | 2402 | 2018-06-06 | 762 | 0.0002333333 | -0.007316667 | 0.00755 | 5.806889 | 10.54778 | 0.0002368421 | -0.007321053 | 0.007557895 | 5.803684 | 10.56416 | PS000947-A160219 | 0.01045714 | 2.030857 | 0.008571429 | 0.01 | 5.005286 | 5.041 | 4.781 | 5.106
106 | PS000947-A160219-3/1-3 | 1200 | 20465 | 20466 | 1405.585 | 7.4868 | 7.81845 | 132.14 | 80.955 | 166.415 | 6.465 | 0.4 | 0.6 | 5.65 | 1.595 | 0.57 | 18.485 | 17.72 | 1.23 | 3.595 | 15.57 | 16.44 | 0.365 | 0.33 | 6.9 | 0.16 | PS000947-A160219-3 | CK002278-D210219 | CK002277-D210219 | 7.1715 | 7.1715 | 7.1725 | 5.685 | 5.695 | 7.2325 | 7.2325 | 7.2325 | Rec-CK002268-D150219 | 2019-02-21 08:35 | 16.4 | 12.9 | 16.1 | Rec-CK002268-D150219 | 2019-02-20 22:30 | 16.4 | 13.1 | 16.1 | 3 | 3 | На контроль |  | 1550 | 14 | 1915 | 41 | 80.2 | 1895 | 35 | 38 | 166 | 200 | 129 | 167.5 | 25.72 | 188 | 173 | 2019-03-04 | 30 | 35 | 39 | 79.1 | 80.2 | 81.1 | 39 | 49 | 59 | 129 | 129.5 | 130 | 167.4 | 168.5 | 169.8 | 0.39 | 0.39 | 0.39 | 650 | 8200 | 0 | 1 | 1895 |  |  |  | 2019-02-06 | 2019-02-09 | 2017-04-19 | 2402 | 2018-06-06 | 762 | 0.0002333333 | -0.007316667 | 0.00755 | 5.806889 | 10.54778 | 0.0002368421 | -0.007321053 | 0.007557895 | 5.803684 | 10.56416 | PS000947-A160219 | 0.01045714 | 2.030857 | 0.008571429 | 0.01 | 5.005286 | 5.041 | 4.781 | 5.106
107 | PS000948-A190219-3/1-1 | 1200 | 20543 | 20544 | 1398.07 | 7.41565 | 7.72575 | 132.315 | 81.105 | 166.4 | 6.295 | 0.75 | 0.305 | 11.125 | 1.29 | 0.475 | 18.11 | 18.305 | 5.3 | 4.06 | 15.395 | 15.52 | 0.495 | 0.5 | 7.85 | 0.1 | PS000948-A190219-3 | CK002283-A250219 | CK002283-A250219 | 7.171 | 7.171 | 7.1715 | 5.71 | 5.71 | 7.232 | 7.232 | 7.232 | Rec-CK002233-A160119 | 2019-02-25 08:50 | 27.2 | 12.8 | 13 | Rec-CK002233-A160119 | 2019-02-25 08:50 | 27.2 | 12.8 | 13 | 1 | 1 | На контроль |  | 1560 | 14 | 1930 | 41 | 80.3 | 1910 | 35 | 38 | 166 | 200 | 129 | 169 | 26.1 | 173 | 158 | 2019-03-06 | 33 | 35 | 38 | 78.6 | 80.3 | 81.6 | 38 | 44 | 49 | 129.1 | 130 | 130.5 | 167.4 | 168.4 | 169.4 | 0.39 | 0.39 | 0.39 | 650 | 7500 | 0 | 0 | 1910 |  |  |  | 2019-03-05 | 2019-03-05 | 2017-04-19 | 2410 | 2018-06-06 | 770 | [10 empty] | PS000948-A190219 | 0.01055714 | 2.035571 | 0.007714286 | 0.01557143 | 5.008 | 5.042 | 4.807 | 5.098
108 | PS000948-A190219-3/1-2 | 1200 | 20545 | 20546 | 1386.99 | 7.4121 | 7.73975 | 132.345 | 81.085 | 166.395 | 6.275 | 0.52 | 0.295 | 6.46 | 1.025 | 0.305 | 17.65 | 18.425 | 3.54 | 4.3 | 15.18 | 15.825 | 0.485 | 0.435 | 7.8 | 0.08 | PS000948-A190219-3 | CK002283-A250219 | CK002283-A250219 | 7.171 | 7.171 | 7.1715 | 5.71 | 5.71 | 7.232 | 7.232 | 7.232 | Rec-CK002233-A160119 | 2019-02-25 08:50 | 27.2 | 12.8 | 13 | Rec-CK002233-A160119 | 2019-02-25 08:50 | 27.2 | 12.8 | 13 | 1 | 1 | На контроль |  | 1560 | 14 | 1930 | 41 | 80.3 | 1910 | 35 | 38 | 166 | 200 | 129 | 169 | 26.1 | 173 | 158 | 2019-03-06 | 33 | 35 | 38 | 78.6 | 80.3 | 81.6 | 38 | 44 | 49 | 129.1 | 130 | 130.5 | 167.4 | 168.4 | 169.4 | 0.39 | 0.39 | 0.39 | 650 | 7500 | 0 | 0 | 1910 |  |  |  | 2019-03-05 | 2019-03-05 | 2017-04-19 | 2410 | 2018-06-06 | 770 | [10 empty] | PS000948-A190219 | 0.01055714 | 2.035571 | 0.007714286 | 0.01557143 | 5.008 | 5.042 | 4.807 | 5.098
109 | PS000948-A190219-3/1-3 | 1200 | 20549 | 20548 | 1406.02 | 7.4293 | 7.75885 | 132.36 | 81.23 | 166.145 | 6.345 | 0.405 | 0.445 | 7.43 | 1.295 | 0.185 | 18.015 | 18.6 | 3.025 | 3.155 | 15.33 | 15.725 | 0.415 | 0.435 | 8 | 0.12 | PS000948-A190219-3 | CK002283-A250219 | CK002283-A250219 | 7.171 | 7.171 | 7.1715 | 5.71 | 5.71 | 7.232 | 7.232 | 7.232 | Rec-CK002233-A160119 | 2019-02-25 08:50 | 27.2 | 12.8 | 13 | Rec-CK002233-A160119 | 2019-02-25 08:50 | 27.2 | 12.8 | 13 | 1 | 1 | На контроль |  | 1560 | 14 | 1930 | 41 | 80.3 | 1910 | 35 | 38 | 166 | 200 | 129 | 169 | 26.1 | 173 | 158 | 2019-03-06 | 33 | 35 | 38 | 78.6 | 80.3 | 81.6 | 38 | 44 | 49 | 129.1 | 130 | 130.5 | 167.4 | 168.4 | 169.4 | 0.39 | 0.39 | 0.39 | 650 | 7500 | 0 | 0 | 1910 |  |  |  | 2019-03-05 | 2019-03-05 | 2017-04-19 | 2410 | 2018-06-06 | 770 | [10 empty] | PS000948-A190219 | 0.01055714 | 2.035571 | 0.007714286 | 0.01557143 | 5.008 | 5.042 | 4.807 | 5.098
110 | PS000948-A190219-2/1-1 | 1050 | 20556 | 20555 | 1394.045 | 7.2792 | 7.60385 | 132.335 | 81.035 | 166.73 | 6.33 | 0.26 | 0.565 | 4.69 | 1.215 | 0.415 | 17.635 | 17.88 | 1.995 | 1.785 | 15.615 | 15.505 | 0.365 | 0.4 | 7.1 | 0.13 | PS000948-A190219-2 | CK002280-D220219 | CK002280-D220219 | 7.1715 | 7.1715 | 7.172 | 5.7 | 5.72 | 7.2325 | 7.2325 | 7.2325 | Rec-CK002268-D150219 | 2019-02-21 22:35 | 16.2 | 12.3 | 16.2 | Rec-CK002268-D150219 | 2019-02-21 22:35 | 16.2 | 12.3 | 16.2 | 3 | 3 | На контроль |  | 1545 | 14 | 1930 | 43 | 80.3 | 1915 | 35 | 38 | 166 | 200 | 129.5 | 169 | 26.18 | 190 | 175 | 2019-03-07 | 33 | 37 | 42 | 78.9 | 80 | 80 | 37 | 45 | 54 | 129.2 | 129.6 | 130.4 | 167.4 | 169 | 169.6 | 0.45 | 0.45 | 0.45 | 650 | 6600 | 0 | 0 | 1915 |  |  |  | 2019-03-05 | 2019-03-05 | 2017-04-19 | 2416 | 2018-06-06 | 776 | 0.0002277778 | -0.007327778 | 0.007555556 | 5.790389 | 10.5525 | 0.0002277778 | -0.007327778 | 0.007555556 | 5.790389 | 10.5525 | PS000948-A190219 | 0.01055714 | 2.035571 | 0.007714286 | 0.01557143 | 5.008 | 5.042 | 4.807 | 5.098
111 | PS000948-A190219-2/1-2 | 1100 | 20557 | 20558 | 1406.075 | 7.27845 | 7.60055 | 132.305 | 81.14 | 166.91 | 6.31 | 0.49 | 0.595 | 6.75 | 1.315 | 0.355 | 18.385 | 18.025 | 2.225 | 2.22 | 15.29 | 15.73 | 0.25 | 0.41 | 7.5 | 0.24 | PS000948-A190219-2 | CK002280-D220219 | CK002280-D220219 | 7.1715 | 7.1715 | 7.172 | 5.7 | 5.72 | 7.2325 | 7.2325 | 7.2325 | Rec-CK002268-D150219 | 2019-02-21 22:35 | 16.2 | 12.3 | 16.2 | Rec-CK002268-D150219 | 2019-02-21 22:35 | 16.2 | 12.3 | 16.2 | 3 | 3 | На контроль |  | 1545 | 14 | 1930 | 43 | 80.3 | 1915 | 35 | 38 | 166 | 200 | 129.5 | 169 | 26.18 | 190 | 175 | 2019-03-07 | 33 | 37 | 42 | 78.9 | 80 | 80 | 37 | 45 | 54 | 129.2 | 129.6 | 130.4 | 167.4 | 169 | 169.6 | 0.45 | 0.45 | 0.45 | 650 | 6600 | 0 | 0 | 1915 |  |  |  | 2019-03-05 | 2019-03-05 | 2017-04-19 | 2416 | 2018-06-06 | 776 | 0.0002277778 | -0.007327778 | 0.007555556 | 5.790389 | 10.5525 | 0.0002277778 | -0.007327778 | 0.007555556 | 5.790389 | 10.5525 | PS000948-A190219 | 0.01055714 | 2.035571 | 0.007714286 | 0.01557143 | 5.008 | 5.042 | 4.807 | 5.098
112 | PS000947-A160219-2/1-1 | 1100 | 20573 | 20574 | 1416.745 | 7.3456 | 7.7054 | 132.135 | 81.14 | 166.5 | 6.455 | 0.23 | 0.33 | 8.015 | 1.825 | 0.36 | 16.865 | 17.495 | 6.47 | 2.57 | 15.73 | 15.81 | 0.16 | 0.085 | 6.65 | 0.25 | PS000947-A160219-2 | CK002282-D250219 | CK002286-D270219 | 7.171 | 7.171 | 7.1715 | 5.69 | 5.68 | 7.232 | 7.232 | 7.232 | Rec-CK002268-D150219 | 2019-02-24 22:30 | 16 | 11.3 | 15.8 | Rec-CK002268-D150219 | 2019-02-26 22:30 | 27.3 | 16 | 15.6 | 3 | 3 | На контроль |  | 1555 | 14 | 1930 | 39 | 80.3 | 1910 | 35 | 38 | 166 | 200 | 129 | 167.5 | 25.97 | 168 | 153 | 2019-03-11 | 32 | 35 | 37 | 78.9 | 80.3 | 81.4 | 33 | 37 | 46 | 129.3 | 130 | 130.5 | 167.6 | 169 | 169.4 | 0.35 | 0.35 | 0.35 | 650 | 8000 | 0 | 0 | 1910 | 97.64 |  |  | 2019-03-05 | 2019-03-05 | 2017-04-19 | 2422 | 2018-06-06 | 782 | 0.0002230769 | -0.007353846 | 0.007576923 | 5.746077 | 10.50846 | 0.0002111111 | -0.007388889 | 0.0076 | 5.797722 | 10.28017 | PS000947-A160219 | 0.01045714 | 2.030857 | 0.008571429 | 0.01 | 5.005286 | 5.041 | 4.781 | 5.106
113 | PS000947-A160219-2/1-2 | 1100 | 20575 | 20576 | 1401.41 | 7.3556 | 7.69845 | 131.735 | 81.13 | 166.54 | 6.375 | 0.335 | 0.36 | 4.29 | 2.355 | 0.27 | 17.44 | 17.78 | 5.155 | 1.64 | 15.775 | 15.7 | 0.18 | 0.125 | 6.85 | 0.17 | PS000947-A160219-2 | CK002282-D250219 | CK002286-D270219 | 7.171 | 7.171 | 7.1715 | 5.69 | 5.68 | 7.232 | 7.232 | 7.232 | Rec-CK002268-D150219 | 2019-02-24 22:30 | 16 | 11.3 | 15.8 | Rec-CK002268-D150219 | 2019-02-26 22:30 | 27.3 | 16 | 15.6 | 3 | 3 | На контроль |  | 1555 | 14 | 1930 | 39 | 80.3 | 1910 | 35 | 38 | 166 | 200 | 129 | 167.5 | 25.97 | 168 | 153 | 2019-03-11 | 32 | 35 | 37 | 78.9 | 80.3 | 81.4 | 33 | 37 | 46 | 129.3 | 130 | 130.5 | 167.6 | 169 | 169.4 | 0.35 | 0.35 | 0.35 | 650 | 8000 | 0 | 0 | 1910 | 97.64 |  |  | 2019-03-05 | 2019-03-05 | 2017-04-19 | 2422 | 2018-06-06 | 782 | 0.0002230769 | -0.007353846 | 0.007576923 | 5.746077 | 10.50846 | 0.0002111111 | -0.007388889 | 0.0076 | 5.797722 | 10.28017 | PS000947-A160219 | 0.01045714 | 2.030857 | 0.008571429 | 0.01 | 5.005286 | 5.041 | 4.781 | 5.106
114 | PS000947-A160219-2/1-3 | 1100 | 20577 | 20578 | 1391.31 | 7.3493 | 7.68485 | 132.02 | 80.965 | 166.165 | 6.26 | 0.315 | 0.305 | 4.665 | 2.41 | 0.21 | 17.72 | 17.78 | 2.305 | 2.565 | 15.68 | 15.745 | 0.18 | 0.145 | 6.95 | 0.16 | PS000947-A160219-2 | CK002282-D250219 | CK002286-D270219 | 7.171 | 7.171 | 7.1715 | 5.69 | 5.68 | 7.232 | 7.232 | 7.232 | Rec-CK002268-D150219 | 2019-02-24 22:30 | 16 | 11.3 | 15.8 | Rec-CK002268-D150219 | 2019-02-26 22:30 | 27.3 | 16 | 15.6 | 3 | 3 | На контроль |  | 1555 | 14 | 1930 | 39 | 80.3 | 1910 | 35 | 38 | 166 | 200 | 129 | 167.5 | 25.97 | 168 | 153 | 2019-03-11 | 32 | 35 | 37 | 78.9 | 80.3 | 81.4 | 33 | 37 | 46 | 129.3 | 130 | 130.5 | 167.6 | 169 | 169.4 | 0.35 | 0.35 | 0.35 | 650 | 8000 | 0 | 0 | 1910 | 97.64 |  |  | 2019-03-05 | 2019-03-05 | 2017-04-19 | 2422 | 2018-06-06 | 782 | 0.0002230769 | -0.007353846 | 0.007576923 | 5.746077 | 10.50846 | 0.0002111111 | -0.007388889 | 0.0076 | 5.797722 | 10.28017 | PS000947-A160219 | 0.01045714 | 2.030857 | 0.008571429 | 0.01 | 5.005286 | 5.041 | 4.781 | 5.106
115 | PS000947-A160219-2/1-4 | 2200 | 20579 | 20580 | 1386.57 | 7.3325 | 7.6734 | 132.055 | 80.945 | 166.16 | 6.28 | 0.3 | 0.48 | 5.26 | 1.92 | 0.22 | 17.93 | 17.91 | 1.27 | 4.07 | 15.685 | 15.605 | 0.14 | 0.155 | 7.1 | 0.15 | PS000947-A160219-2 | CK002282-D250219 | CK002286-D270219 | 7.171 | 7.171 | 7.1715 | 5.69 | 5.68 | 7.232 | 7.232 | 7.232 | Rec-CK002268-D150219 | 2019-02-24 22:30 | 16 | 11.3 | 15.8 | Rec-CK002268-D150219 | 2019-02-26 22:30 | 27.3 | 16 | 15.6 | 3 | 3 | На контроль |  | 1555 | 14 | 1930 | 39 | 80.3 | 1910 | 35 | 38 | 166 | 200 | 129 | 167.5 | 25.97 | 168 | 153 | 2019-03-11 | 32 | 35 | 37 | 78.9 | 80.3 | 81.4 | 33 | 37 | 46 | 129.3 | 130 | 130.5 | 167.6 | 169 | 169.4 | 0.35 | 0.35 | 0.35 | 650 | 8000 | 0 | 0 | 1910 | 97.64 |  |  | 2019-03-05 | 2019-03-05 | 2017-04-19 | 2422 | 2018-06-06 | 782 | 0.0002230769 | -0.007353846 | 0.007576923 | 5.746077 | 10.50846 | 0.0002111111 | -0.007388889 | 0.0076 | 5.797722 | 10.28017 | PS000947-A160219 | 0.01045714 | 2.030857 | 0.008571429 | 0.01 | 5.005286 | 5.041 | 4.781 | 5.106
116 | PS000947-A160219-2/1-6 | 1200 | 20581 | 20571 | 1408.42 | 7.32905 | 7.6603 | 132.58 | 81.24 | 166.615 | 6.3 | 0.57 | 0.295 | 9.45 | 2.08 | 0.195 | 18.55 | 18.52 | 2.85 | 3.21 | 15.46 | 15.755 | 0.24 | 0.21 | 7.5 | 0.19 | PS000947-A160219-2 | CK002282-D250219 | CK002286-D270219 | 7.171 | 7.171 | 7.1715 | 5.69 | 5.68 | 7.232 | 7.232 | 7.232 | Rec-CK002268-D150219 | 2019-02-24 22:30 | 16 | 11.3 | 15.8 | Rec-CK002268-D150219 | 2019-02-26 22:30 | 27.3 | 16 | 15.6 | 3 | 3 | На контроль |  | 1555 | 14 | 1930 | 39 | 80.3 | 1910 | 35 | 38 | 166 | 200 | 129 | 167.5 | 25.97 | 168 | 153 | 2019-03-11 | 32 | 35 | 37 | 78.9 | 80.3 | 81.4 | 33 | 37 | 46 | 129.3 | 130 | 130.5 | 167.6 | 169 | 169.4 | 0.35 | 0.35 | 0.35 | 650 | 8000 | 0 | 0 | 1910 | 97.64 |  |  | 2019-03-05 | 2019-03-05 | 2017-04-19 | 2422 | 2018-06-06 | 782 | 0.0002230769 | -0.007353846 | 0.007576923 | 5.746077 | 10.50846 | 0.0002111111 | -0.007388889 | 0.0076 | 5.797722 | 10.28017 | PS000947-A160219 | 0.01045714 | 2.030857 | 0.008571429 | 0.01 | 5.005286 | 5.041 | 4.781 | 5.106
117 | PS000947-A160219-2/1-5 | 1200 | 20582 | 20583 | 1392.015 | 7.325 | 7.6657 | 132.325 | 81.175 | 166.315 | 6.27 | 0.405 | 0.48 | 5.96 | 1.755 | 0.12 | 18.295 | 18.285 | 2.06 | 3.825 | 15.765 | 15.5 | 0.15 | 0.185 | 7.3 | 0.13 | PS000947-A160219-2 | CK002282-D250219 | CK002286-D270219 | 7.171 | 7.171 | 7.1715 | 5.69 | 5.68 | 7.232 | 7.232 | 7.232 | Rec-CK002268-D150219 | 2019-02-24 22:30 | 16 | 11.3 | 15.8 | Rec-CK002268-D150219 | 2019-02-26 22:30 | 27.3 | 16 | 15.6 | 3 | 3 | На контроль |  | 1555 | 14 | 1930 | 39 | 80.3 | 1910 | 35 | 38 | 166 | 200 | 129 | 167.5 | 25.97 | 168 | 153 | 2019-03-11 | 32 | 35 | 37 | 78.9 | 80.3 | 81.4 | 33 | 37 | 46 | 129.3 | 130 | 130.5 | 167.6 | 169 | 169.4 | 0.35 | 0.35 | 0.35 | 650 | 8000 | 0 | 0 | 1910 | 97.64 |  |  | 2019-03-05 | 2019-03-05 | 2017-04-19 | 2422 | 2018-06-06 | 782 | 0.0002230769 | -0.007353846 | 0.007576923 | 5.746077 | 10.50846 | 0.0002111111 | -0.007388889 | 0.0076 | 5.797722 | 10.28017 | PS000947-A160219 | 0.01045714 | 2.030857 | 0.008571429 | 0.01 | 5.005286 | 5.041 | 4.781 | 5.106
118 | PS000954-A110319-1/1-1 | 1200 | 21003 | 21004 | 1371.46 | 7.2847 | 7.6012 | 132.72 | 81.105 | 166.54 | 6.27 | 0.47 | 0.38 | 9.005 | 0.98 | 0.44 | 17.775 | 18.205 | 4.98 | 6.71 | 15.53 | 15.5 | 0.445 | 0.295 | 7.3 | 0.14 | PS000954-A110319-1 | CK002282-D250219 | CK002307-A140319 | 7.187 | 7.187 | 7.1885 | 5.71 | 5.705 | 7.248 | 7.248 | 7.248 | Rec-CK002268-D150219 | 2019-02-24 22:30 | 16 | 11.3 | 15.8 | Rec-CK002233-A160118 | 2019-03-14 09:30 | 24.9 | 13 | 12.3 | 3 | 1 | На контроль |  | 1555 | 14 | 1930 | 39.5 | 80 | 1910 | 35 | 38 | 166 | 200 | 129.5 | 169 | 26 | 173 | 158 | 2019-03-26 | 35.1 | 36 | 39 | 79.2 | 80 | 80.7 | 37 | 43 | 47 | 129.4 | 129.5 | 130.4 | 167.4 | 169 | 169.2 | 0.36 | 0.36 | 0.36 | 600 | 6800 | 0 | 0 | 1910 |  |  |  | 2019-03-05 | 2019-03-05 | 2017-04-19 | 2491 | 2018-06-06 | 851 | 0.0002230769 | -0.007353846 | 0.007576923 | 5.746077 | 10.50846 | -0.0001875 | -0.00724375 | 0.00705625 | 5.7049375 | 10.5944375 | PS000954-A110319 | 0.01051429 | 2.017571 | 0.01371429 | 0.006142857 | 4.991571 | 5.032 | 4.783 | 5.082
119 | PS000954-A110319-1/1-2 | 1100 | 21005 | 21006 | 1360.64 | 7.27685 | 7.61685 | 132.785 | 81.055 | 166.24 | 6.18 | 0.28 | 0.505 | 6.6 | 1.1 | 0.255 | 17.58 | 18.085 | 3.29 | 4.035 | 15.785 | 15.5 | 0.35 | 0.3 | 7.1 | 0.16 | PS000954-A110319-1 | CK002282-D250219 | CK002307-A140319 | 7.187 | 7.187 | 7.1885 | 5.71 | 5.705 | 7.248 | 7.248 | 7.248 | Rec-CK002268-D150219 | 2019-02-24 22:30 | 16 | 11.3 | 15.8 | Rec-CK002233-A160118 | 2019-03-14 09:30 | 24.9 | 13 | 12.3 | 3 | 1 | На контроль |  | 1555 | 14 | 1930 | 39.5 | 80 | 1910 | 35 | 38 | 166 | 200 | 129.5 | 169 | 26 | 173 | 158 | 2019-03-26 | 35.1 | 36 | 39 | 79.2 | 80 | 80.7 | 37 | 43 | 47 | 129.4 | 129.5 | 130.4 | 167.4 | 169 | 169.2 | 0.36 | 0.36 | 0.36 | 600 | 6800 | 0 | 0 | 1910 |  |  |  | 2019-03-05 | 2019-03-05 | 2017-04-19 | 2491 | 2018-06-06 | 851 | 0.0002230769 | -0.007353846 | 0.007576923 | 5.746077 | 10.50846 | -0.0001875 | -0.00724375 | 0.00705625 | 5.7049375 | 10.5944375 | PS000954-A110319 | 0.01051429 | 2.017571 | 0.01371429 | 0.006142857 | 4.991571 | 5.032 | 4.783 | 5.082
120 | PS000954-A110319-1/1-3 | 1100 | 21007 | 21008 | 1357.365 | 7.27825 | 7.61995 | 132.82 | 81.065 | 166.255 | 6.2 | 0.24 | 0.465 | 5.785 | 1.17 | 0.075 | 17.765 | 18.015 | 1.95 | 2.555 | 15.72 | 15.695 | 0.345 | 0.395 | 7.1 | 0.15 | PS000954-A110319-1 | CK002282-D250219 | CK002307-A140319 | 7.187 | 7.187 | 7.1885 | 5.71 | 5.705 | 7.248 | 7.248 | 7.248 | Rec-CK002268-D150219 | 2019-02-24 22:30 | 16 | 11.3 | 15.8 | Rec-CK002233-A160118 | 2019-03-14 09:30 | 24.9 | 13 | 12.3 | 3 | 1 | На контроль |  | 1555 | 14 | 1930 | 39.5 | 80 | 1910 | 35 | 38 | 166 | 200 | 129.5 | 169 | 26 | 173 | 158 | 2019-03-26 | 35.1 | 36 | 39 | 79.2 | 80 | 80.7 | 37 | 43 | 47 | 129.4 | 129.5 | 130.4 | 167.4 | 169 | 169.2 | 0.36 | 0.36 | 0.36 | 600 | 6800 | 0 | 0 | 1910 |  |  |  | 2019-03-05 | 2019-03-05 | 2017-04-19 | 2491 | 2018-06-06 | 851 | 0.0002230769 | -0.007353846 | 0.007576923 | 5.746077 | 10.50846 | -0.0001875 | -0.00724375 | 0.00705625 | 5.7049375 | 10.5944375 | PS000954-A110319 | 0.01051429 | 2.017571 | 0.01371429 | 0.006142857 | 4.991571 | 5.032 | 4.783 | 5.082
121 | PS000954-A110319-1/1-4 | 1100 | 21010 | 21011 | 1370.665 | 7.2924 | 7.62985 | 132.895 | 81.075 | 166.235 | 6.25 | 0.275 | 0.445 | 5.15 | 0.985 | 0.145 | 18.03 | 17.975 | 1.81 | 2.775 | 15.61 | 15.78 | 0.315 | 0.385 | 7.15 | 0.15 | PS000954-A110319-1 | CK002282-D250219 | CK002307-A140319 | 7.187 | 7.187 | 7.1885 | 5.71 | 5.705 | 7.248 | 7.248 | 7.248 | Rec-CK002268-D150219 | 2019-02-24 22:30 | 16 | 11.3 | 15.8 | Rec-CK002233-A160118 | 2019-03-14 09:30 | 24.9 | 13 | 12.3 | 3 | 1 | На контроль |  | 1555 | 14 | 1930 | 39.5 | 80 | 1910 | 35 | 38 | 166 | 200 | 129.5 | 169 | 26 | 173 | 158 | 2019-03-26 | 35.1 | 36 | 39 | 79.2 | 80 | 80.7 | 37 | 43 | 47 | 129.4 | 129.5 | 130.4 | 167.4 | 169 | 169.2 | 0.36 | 0.36 | 0.36 | 600 | 6800 | 0 | 0 | 1910 |  |  |  | 2019-03-05 | 2019-03-05 | 2017-04-19 | 2491 | 2018-06-06 | 851 | 0.0002230769 | -0.007353846 | 0.007576923 | 5.746077 | 10.50846 | -0.0001875 | -0.00724375 | 0.00705625 | 5.7049375 | 10.5944375 | PS000954-A110319 | 0.01051429 | 2.017571 | 0.01371429 | 0.006142857 | 4.991571 | 5.032 | 4.783 | 5.082
122 | PS000954-A110319-1/1-5 | 1100 | 21012 | 21013 | 1389.925 | 7.30235 | 7.63455 | 132.925 | 81.07 | 166.37 | 6.225 | 0.345 | 0.3 | 5.215 | 0.74 | 0.23 | 18.275 | 18.025 | 2.195 | 2.85 | 15.46 | 15.83 | 0.33 | 0.4 | 7.35 | 0.16 | PS000954-A110319-1 | CK002282-D250219 | CK002307-A140319 | 7.187 | 7.187 | 7.1885 | 5.71 | 5.705 | 7.248 | 7.248 | 7.248 | Rec-CK002268-D150219 | 2019-02-24 22:30 | 16 | 11.3 | 15.8 | Rec-CK002233-A160118 | 2019-03-14 09:30 | 24.9 | 13 | 12.3 | 3 | 1 | На контроль |  | 1555 | 14 | 1930 | 39.5 | 80 | 1910 | 35 | 38 | 166 | 200 | 129.5 | 169 | 26 | 173 | 158 | 2019-03-26 | 35.1 | 36 | 39 | 79.2 | 80 | 80.7 | 37 | 43 | 47 | 129.4 | 129.5 | 130.4 | 167.4 | 169 | 169.2 | 0.36 | 0.36 | 0.36 | 600 | 6800 | 0 | 0 | 1910 |  |  |  | 2019-03-05 | 2019-03-05 | 2017-04-19 | 2491 | 2018-06-06 | 851 | 0.0002230769 | -0.007353846 | 0.007576923 | 5.746077 | 10.50846 | -0.0001875 | -0.00724375 | 0.00705625 | 5.7049375 | 10.5944375 | PS000954-A110319 | 0.01051429 | 2.017571 | 0.01371429 | 0.006142857 | 4.991571 | 5.032 | 4.783 | 5.082
123 | PS000954-A110319-1/1-6 | 1100 | 21014 | 21015 | 1412.6 | 7.30245 | 7.62195 | 133.08 | 81.155 | 166.405 | 6.27 | 0.53 | 0.32 | 8.805 | 0.81 | 0.12 | 18.655 | 18.535 | 2.415 | 2.72 | 15.51 | 15.675 | 0.365 | 0.41 | 7.75 | 0.18 | PS000954-A110319-1 | CK002282-D250219 | CK002307-A140319 | 7.187 | 7.187 | 7.1885 | 5.71 | 5.705 | 7.248 | 7.248 | 7.248 | Rec-CK002268-D150219 | 2019-02-24 22:30 | 16 | 11.3 | 15.8 | Rec-CK002233-A160118 | 2019-03-14 09:30 | 24.9 | 13 | 12.3 | 3 | 1 | На контроль |  | 1555 | 14 | 1930 | 39.5 | 80 | 1910 | 35 | 38 | 166 | 200 | 129.5 | 169 | 26 | 173 | 158 | 2019-03-26 | 35.1 | 36 | 39 | 79.2 | 80 | 80.7 | 37 | 43 | 47 | 129.4 | 129.5 | 130.4 | 167.4 | 169 | 169.2 | 0.36 | 0.36 | 0.36 | 600 | 6800 | 0 | 0 | 1910 |  |  |  | 2019-03-05 | 2019-03-05 | 2017-04-19 | 2491 | 2018-06-06 | 851 | 0.0002230769 | -0.007353846 | 0.007576923 | 5.746077 | 10.50846 | -0.0001875 | -0.00724375 | 0.00705625 | 5.7049375 | 10.5944375 | PS000954-A110319 | 0.01051429 | 2.017571 | 0.01371429 | 0.006142857 | 4.991571 | 5.032 | 4.783 | 5.082
124 | PS000948-A190219-1/1-1 | 1200 | 20621 | 20622 | 1371.835 | 7.2785 | 7.6158 | 132.11 | 80.775 | 167.39 | 6.25 | 0.235 | 0.295 | 5.47 | 2.475 | 0.225 | 18.03 | 17.69 | 2.345 | 4.41 | 15.48 | 15.465 | 0.45 | 0.455 | 7.7 | 0.16 | PS000948-A190219-1 | CK002256-A050219 | CK002266-A120219 | 7.1475 | 7.1475 | 7.152 | 5.65 | 5.645 | 7.2085 | 7.2085 | 7.2085 | Rec-CK002233-A160118-139-20190131 | 2019-02-05 18:50 | 17.4 | 11.9 | 13.9 | Rec-CK002233-A160118 | 2019-02-12 08:00 | 17.2 | 12.8 | 13.4 | 1 | 1 | На контроль |  | 1565 | 14 | 1930 | 35 | 80.3 | 1910 | 35 | 38 | 166 | 200 | 129.5 | 169 | 26.1 | 153 | 138 | 2019-03-12 | 30 | 33 | 35 | 79.3 | 80 | 81.9 | 32 | 37 | 44 | 129.4 | 130 | 130.8 | 168.3 | 169 | 170.1 | 0.34 | 0.34 | 0.34 | 650 | 5000 | 0 | 1 | 1910 |  |  |  | 2019-03-05 | 2019-03-05 | 2017-04-19 | 2428 | 2018-06-16 | 788 | -0.0001714286 | -0.007135714 | 0.006964286 | 5.656571 | 10.604 | -0.0002333333 | -0.007206667 | 0.006973333 | 5.632733 | 10.59753 | PS000948-A190219 | 0.01055714 | 2.035571 | 0.007714286 | 0.01557143 | 5.008 | 5.042 | 4.807 | 5.098
125 | PS000948-A190219-1/1-2 | 1200 | 20623 | 20624 | 1402.605 | 7.3125 | 7.6332 | 132.405 | 81.105 | 167.24 | 6.305 | 0.325 | 0.33 | 4.08 | 2.775 | 0.075 | 18.275 | 18.505 | 2.65 | 2.295 | 15.63 | 15.545 | 0.48 | 0.51 | 7.9 | 0.17 | PS000948-A190219-1 | CK002256-A050219 | CK002266-A120219 | 7.1475 | 7.1475 | 7.152 | 5.65 | 5.645 | 7.2085 | 7.2085 | 7.2085 | Rec-CK002233-A160118-139-20190131 | 2019-02-05 18:50 | 17.4 | 11.9 | 13.9 | Rec-CK002233-A160118 | 2019-02-12 08:00 | 17.2 | 12.8 | 13.4 | 1 | 1 | На контроль |  | 1565 | 14 | 1930 | 35 | 80.3 | 1910 | 35 | 38 | 166 | 200 | 129.5 | 169 | 26.1 | 153 | 138 | 2019-03-12 | 30 | 33 | 35 | 79.3 | 80 | 81.9 | 32 | 37 | 44 | 129.4 | 130 | 130.8 | 168.3 | 169 | 170.1 | 0.34 | 0.34 | 0.34 | 650 | 5000 | 0 | 1 | 1910 |  |  |  | 2019-03-05 | 2019-03-05 | 2017-04-19 | 2428 | 2018-06-16 | 788 | -0.0001714286 | -0.007135714 | 0.006964286 | 5.656571 | 10.604 | -0.0002333333 | -0.007206667 | 0.006973333 | 5.632733 | 10.59753 | PS000948-A190219 | 0.01055714 | 2.035571 | 0.007714286 | 0.01557143 | 5.008 | 5.042 | 4.807 | 5.098
126 | PS000949-A210219-2/1-1 | 1200 | 20647 | 20648 | 1409.795 | 7.3353 | 7.66545 | 132.575 | 81.075 | 167.22 | 6.21 | 0.475 | 0.445 | 10.84 | 0.685 | 0.475 | 18.215 | 17.745 | 4.28 | 4.875 | 15.345 | 16.09 | 0.245 | 0.205 | 7.45 | 0.16 | PS000949-A210219-2 | CK002256-A050219 | CK002217-A241218 | 7.1485 | 7.1485 | 7.15 | 5.655 | 5.665 | 7.2095 | 7.2095 | 7.2095 | Rec-CK002233-A160118-139-20190131 | 2019-02-05 18:50 | 17.4 | 11.9 | 13.9 | CK002217-A241218 | 2018-12-26 05:00 | 20.6 | 12.8 | 13.2 | 1 | 1 | На контроль |  | 1565 | 14 | 1930 | 40.5 | 80.2 | 1910 | 35 | 38 | 166 | 200 | 129 | 169 | 25.97 | 178 | 160 | 2019-03-13 | 34 | 36 | 38 | 78.5 | 80.2 | 81.2 | 38 | 43 | 49 | 129.1 | 130 | 130.4 | 168.5 | 169 | 170.3 | 0.36 | 0.36 | 0.36 | 650 | 8400 | 0 | 0 | 1910 |  |  |  | 2019-03-05 | 2019-03-05 | 2017-04-19 | 2434 | 2018-06-06 | 794 | -0.0001714286 | -0.007135714 | 0.006964286 | 5.656571 | 10.604 | -0.0002466667 | -0.007253333 | 0.007006667 | 5.6892 | 10.61673 | PS000949-A210219 | 0.01044286 | 2.048143 | 0.01157143 | 0.007285714 | 5.047286 | 5.08 | 4.84 | 5.164
127 | PS000949-A210219-2/1-2 | 1200 | 20649 | 20650 | 1380.805 | 7.32185 | 7.66525 | 132.685 | 81.075 | 166.925 | 6.175 | 0.52 | 0.47 | 7.895 | 0.49 | 0.235 | 18.225 | 18.125 | 3.32 | 5.09 | 15.725 | 15.69 | 0.325 | 0.22 | 7.65 | 0.16 | PS000949-A210219-2 | CK002256-A050219 | CK002217-A241218 | 7.1485 | 7.1485 | 7.15 | 5.655 | 5.665 | 7.2095 | 7.2095 | 7.2095 | Rec-CK002233-A160118-139-20190131 | 2019-02-05 18:50 | 17.4 | 11.9 | 13.9 | CK002217-A241218 | 2018-12-26 05:00 | 20.6 | 12.8 | 13.2 | 1 | 1 | На контроль |  | 1565 | 14 | 1930 | 40.5 | 80.2 | 1910 | 35 | 38 | 166 | 200 | 129 | 169 | 25.97 | 178 | 160 | 2019-03-13 | 34 | 36 | 38 | 78.5 | 80.2 | 81.2 | 38 | 43 | 49 | 129.1 | 130 | 130.4 | 168.5 | 169 | 170.3 | 0.36 | 0.36 | 0.36 | 650 | 8400 | 0 | 0 | 1910 |  |  |  | 2019-03-05 | 2019-03-05 | 2017-04-19 | 2434 | 2018-06-06 | 794 | -0.0001714286 | -0.007135714 | 0.006964286 | 5.656571 | 10.604 | -0.0002466667 | -0.007253333 | 0.007006667 | 5.6892 | 10.61673 | PS000949-A210219 | 0.01044286 | 2.048143 | 0.01157143 | 0.007285714 | 5.047286 | 5.08 | 4.84 | 5.164
128 | PS000949-A210219-2/1-3 | 1200 | 20651 | 20652 | 1382.665 | 7.33065 | 7.6703 | 132.645 | 81.095 | 166.8 | 6.22 | 0.39 | 0.42 | 7.18 | 0.435 | 0.13 | 18.135 | 18.19 | 2.385 | 3.825 | 15.78 | 15.645 | 0.295 | 0.245 | 7.75 | 0.13 | PS000949-A210219-2 | CK002256-A050219 | CK002217-A241218 | 7.1485 | 7.1485 | 7.15 | 5.655 | 5.665 | 7.2095 | 7.2095 | 7.2095 | Rec-CK002233-A160118-139-20190131 | 2019-02-05 18:50 | 17.4 | 11.9 | 13.9 | CK002217-A241218 | 2018-12-26 05:00 | 20.6 | 12.8 | 13.2 | 1 | 1 | На контроль |  | 1565 | 14 | 1930 | 40.5 | 80.2 | 1910 | 35 | 38 | 166 | 200 | 129 | 169 | 25.97 | 178 | 160 | 2019-03-13 | 34 | 36 | 38 | 78.5 | 80.2 | 81.2 | 38 | 43 | 49 | 129.1 | 130 | 130.4 | 168.5 | 169 | 170.3 | 0.36 | 0.36 | 0.36 | 650 | 8400 | 0 | 0 | 1910 |  |  |  | 2019-03-05 | 2019-03-05 | 2017-04-19 | 2434 | 2018-06-06 | 794 | -0.0001714286 | -0.007135714 | 0.006964286 | 5.656571 | 10.604 | -0.0002466667 | -0.007253333 | 0.007006667 | 5.6892 | 10.61673 | PS000949-A210219 | 0.01044286 | 2.048143 | 0.01157143 | 0.007285714 | 5.047286 | 5.08 | 4.84 | 5.164
129 | PS000949-A210219-2/1-4 | 1200 | 20653 | 20654 | 1386.87 | 7.32355 | 7.6617 | 132.555 | 80.995 | 166.93 | 6.245 | 0.32 | 0.46 | 5.48 | 0.685 | 0.26 | 18.17 | 18.115 | 2.795 | 3.01 | 15.5 | 15.95 | 0.21 | 0.275 | 7.7 | 0.17 | PS000949-A210219-2 | CK002256-A050219 | CK002217-A241218 | 7.1485 | 7.1485 | 7.15 | 5.655 | 5.665 | 7.2095 | 7.2095 | 7.2095 | Rec-CK002233-A160118-139-20190131 | 2019-02-05 18:50 | 17.4 | 11.9 | 13.9 | CK002217-A241218 | 2018-12-26 05:00 | 20.6 | 12.8 | 13.2 | 1 | 1 | На контроль |  | 1565 | 14 | 1930 | 40.5 | 80.2 | 1910 | 35 | 38 | 166 | 200 | 129 | 169 | 25.97 | 178 | 160 | 2019-03-13 | 34 | 36 | 38 | 78.5 | 80.2 | 81.2 | 38 | 43 | 49 | 129.1 | 130 | 130.4 | 168.5 | 169 | 170.3 | 0.36 | 0.36 | 0.36 | 650 | 8400 | 0 | 0 | 1910 |  |  |  | 2019-03-05 | 2019-03-05 | 2017-04-19 | 2434 | 2018-06-06 | 794 | -0.0001714286 | -0.007135714 | 0.006964286 | 5.656571 | 10.604 | -0.0002466667 | -0.007253333 | 0.007006667 | 5.6892 | 10.61673 | PS000949-A210219 | 0.01044286 | 2.048143 | 0.01157143 | 0.007285714 | 5.047286 | 5.08 | 4.84 | 5.164
130 | PS000949-A210219-2/1-5 | 1200 | 20655 | 20656 | 1387.065 | 7.31955 | 7.6548 | 132.275 | 80.92 | 167.13 | 6.215 | 0.48 | 0.385 | 5.675 | 0.975 | 0.415 | 18.245 | 18.325 | 3.295 | 3.285 | 15.275 | 16.105 | 0.37 | 0.31 | 7.75 | 0.17 | PS000949-A210219-2 | CK002256-A050219 | CK002217-A241218 | 7.1485 | 7.1485 | 7.15 | 5.655 | 5.665 | 7.2095 | 7.2095 | 7.2095 | Rec-CK002233-A160118-139-20190131 | 2019-02-05 18:50 | 17.4 | 11.9 | 13.9 | CK002217-A241218 | 2018-12-26 05:00 | 20.6 | 12.8 | 13.2 | 1 | 1 | На контроль |  | 1565 | 14 | 1930 | 40.5 | 80.2 | 1910 | 35 | 38 | 166 | 200 | 129 | 169 | 25.97 | 178 | 160 | 2019-03-13 | 34 | 36 | 38 | 78.5 | 80.2 | 81.2 | 38 | 43 | 49 | 129.1 | 130 | 130.4 | 168.5 | 169 | 170.3 | 0.36 | 0.36 | 0.36 | 650 | 8400 | 0 | 0 | 1910 |  |  |  | 2019-03-05 | 2019-03-05 | 2017-04-19 | 2434 | 2018-06-06 | 794 | -0.0001714286 | -0.007135714 | 0.006964286 | 5.656571 | 10.604 | -0.0002466667 | -0.007253333 | 0.007006667 | 5.6892 | 10.61673 | PS000949-A210219 | 0.01044286 | 2.048143 | 0.01157143 | 0.007285714 | 5.047286 | 5.08 | 4.84 | 5.164
131 | PS000949-A210219-2/1-6 | 1200 | 20657 | 20658 | 1404.495 | 7.35695 | 7.6765 | 132.125 | 81.055 | 167.04 | 6.265 | 0.625 | 0.425 | 8.035 | 0.855 | 0.28 | 18.74 | 18.745 | 3.36 | 3.5 | 15.545 | 15.835 | 0.44 | 0.325 | 8 | 0.1 | PS000949-A210219-2 | CK002256-A050219 | CK002217-A241218 | 7.1485 | 7.1485 | 7.15 | 5.655 | 5.665 | 7.2095 | 7.2095 | 7.2095 | Rec-CK002233-A160118-139-20190131 | 2019-02-05 18:50 | 17.4 | 11.9 | 13.9 | CK002217-A241218 | 2018-12-26 05:00 | 20.6 | 12.8 | 13.2 | 1 | 1 | На контроль |  | 1565 | 14 | 1930 | 40.5 | 80.2 | 1910 | 35 | 38 | 166 | 200 | 129 | 169 | 25.97 | 178 | 160 | 2019-03-13 | 34 | 36 | 38 | 78.5 | 80.2 | 81.2 | 38 | 43 | 49 | 129.1 | 130 | 130.4 | 168.5 | 169 | 170.3 | 0.36 | 0.36 | 0.36 | 650 | 8400 | 0 | 0 | 1910 |  |  |  | 2019-03-05 | 2019-03-05 | 2017-04-19 | 2434 | 2018-06-06 | 794 | -0.0001714286 | -0.007135714 | 0.006964286 | 5.656571 | 10.604 | -0.0002466667 | -0.007253333 | 0.007006667 | 5.6892 | 10.61673 | PS000949-A210219 | 0.01044286 | 2.048143 | 0.01157143 | 0.007285714 | 5.047286 | 5.08 | 4.84 | 5.164
132 | PS000950-A250219-2/1-1 | 1100 | 20692 | 20693 | 1383.455 | 7.2819 | 7.62225 | 132.54 | 81.205 | 166.715 | 6.245 | 0.305 | 0.485 | 4.17 | 1.915 | 0.205 | 18.275 | 17.965 | 2.12 | 2.88 | 15.64 | 15.795 | 0.18 | 0.19 | 7 | 0.18 | PS000950-A250219-2 | CK002288-D270219 | CK002291-D010319 | 7.166 | 7.166 | 7.1675 | 5.695 | 5.71 | 7.227 | 7.227 | 7.227 | Rec-CK002268-D150219 | 2019-02-27 08:45 | 17 | 15.6 | 15.5 | Rec-CK002268-D150219 | 2019-03-01 03:30 | 27.8 | 14.1 | 15.1 | 3 | 3 | На контроль |  | 1555 | 14 | 1930 | 40 | 80.3 | 1910 | 35 | 38 | 166 | 200 | 129.5 | 169 | 25.84 | 178 | 163 | 2019-03-14 | 35 | 36 | 37 | 79.3 | 80 | 81.4 | 38 | 42 | 47 | 129.5 | 130 | 130.5 | 168 | 169 | 170.1 | 0.36 | 0.36 | 0.36 | 650 | 5550 | 0 | 0 | 1910 |  |  |  | 2019-03-05 | 2019-03-05 | 2017-04-19 | 2437 | 2018-06-06 | 797 | 0.0001823529 | -0.007305882 | 0.007488235 | 5.804824 | 10.51165 | 0.0002388889 | -0.007333333 | 0.007572222 | 5.863 | 10.39778 | PS000950-A250219 | 0.0106 | 2.008714 | 0.01214286 | 0.01271429 | 4.987 | 5.022 | 4.772 | 5.087
133 | PS000950-A250219-2/1-2 | 1080 | 20694 | 20695 | 1365.045 | 7.2912 | 7.63535 | 132.48 | 81.08 | 166.665 | 6.19 | 0.465 | 0.47 | 5.195 | 1.855 | 0.215 | 18.235 | 18.045 | 1.9 | 3.32 | 15.665 | 15.85 | 0.19 | 0.2 | 7.1 | 0.14 | PS000950-A250219-2 | CK002288-D270219 | CK002291-D010319 | 7.166 | 7.166 | 7.1675 | 5.695 | 5.71 | 7.227 | 7.227 | 7.227 | Rec-CK002268-D150219 | 2019-02-27 08:45 | 17 | 15.6 | 15.5 | Rec-CK002268-D150219 | 2019-03-01 03:30 | 27.8 | 14.1 | 15.1 | 3 | 3 | На контроль |  | 1555 | 14 | 1930 | 40 | 80.3 | 1910 | 35 | 38 | 166 | 200 | 129.5 | 169 | 25.84 | 178 | 163 | 2019-03-14 | 35 | 36 | 37 | 79.3 | 80 | 81.4 | 38 | 42 | 47 | 129.5 | 130 | 130.5 | 168 | 169 | 170.1 | 0.36 | 0.36 | 0.36 | 650 | 5550 | 0 | 0 | 1910 |  |  |  | 2019-03-05 | 2019-03-05 | 2017-04-19 | 2437 | 2018-06-06 | 797 | 0.0001823529 | -0.007305882 | 0.007488235 | 5.804824 | 10.51165 | 0.0002388889 | -0.007333333 | 0.007572222 | 5.863 | 10.39778 | PS000950-A250219 | 0.0106 | 2.008714 | 0.01214286 | 0.01271429 | 4.987 | 5.022 | 4.772 | 5.087
134 | PS000950-A250219-2/1-3 | 1080 | 20696 | 20697 | 1373.725 | 7.28415 | 7.62865 | 132.49 | 81.15 | 166.975 | 6.2 | 0.555 | 0.465 | 4.75 | 2.12 | 0.315 | 18.195 | 18.045 | 2.575 | 3.105 | 15.715 | 15.75 | 0.09 | 0.165 | 7.15 | 0.18 | PS000950-A250219-2 | CK002288-D270219 | CK002291-D010319 | 7.166 | 7.166 | 7.1675 | 5.695 | 5.71 | 7.227 | 7.227 | 7.227 | Rec-CK002268-D150219 | 2019-02-27 08:45 | 17 | 15.6 | 15.5 | Rec-CK002268-D150219 | 2019-03-01 03:30 | 27.8 | 14.1 | 15.1 | 3 | 3 | На контроль |  | 1555 | 14 | 1930 | 40 | 80.3 | 1910 | 35 | 38 | 166 | 200 | 129.5 | 169 | 25.84 | 178 | 163 | 2019-03-14 | 35 | 36 | 37 | 79.3 | 80 | 81.4 | 38 | 42 | 47 | 129.5 | 130 | 130.5 | 168 | 169 | 170.1 | 0.36 | 0.36 | 0.36 | 650 | 5550 | 0 | 0 | 1910 |  |  |  | 2019-03-05 | 2019-03-05 | 2017-04-19 | 2437 | 2018-06-06 | 797 | 0.0001823529 | -0.007305882 | 0.007488235 | 5.804824 | 10.51165 | 0.0002388889 | -0.007333333 | 0.007572222 | 5.863 | 10.39778 | PS000950-A250219 | 0.0106 | 2.008714 | 0.01214286 | 0.01271429 | 4.987 | 5.022 | 4.772 | 5.087
135 | PS000950-A250219-2/1-4 | 1080 | 20698 | 20699 | 1389.52 | 7.28965 | 7.6351 | 132.605 | 81.23 | 167.02 | 6.205 | 0.5 | 0.395 | 5.515 | 2.065 | 0.29 | 18.295 | 18.215 | 2.95 | 2.56 | 15.7 | 15.7 | 0.015 | 0.135 | 7.25 | 0.17 | PS000950-A250219-2 | CK002288-D270219 | CK002291-D010319 | 7.166 | 7.166 | 7.1675 | 5.695 | 5.71 | 7.227 | 7.227 | 7.227 | Rec-CK002268-D150219 | 2019-02-27 08:45 | 17 | 15.6 | 15.5 | Rec-CK002268-D150219 | 2019-03-01 03:30 | 27.8 | 14.1 | 15.1 | 3 | 3 | На контроль |  | 1555 | 14 | 1930 | 40 | 80.3 | 1910 | 35 | 38 | 166 | 200 | 129.5 | 169 | 25.84 | 178 | 163 | 2019-03-14 | 35 | 36 | 37 | 79.3 | 80 | 81.4 | 38 | 42 | 47 | 129.5 | 130 | 130.5 | 168 | 169 | 170.1 | 0.36 | 0.36 | 0.36 | 650 | 5550 | 0 | 0 | 1910 |  |  |  | 2019-03-05 | 2019-03-05 | 2017-04-19 | 2437 | 2018-06-06 | 797 | 0.0001823529 | -0.007305882 | 0.007488235 | 5.804824 | 10.51165 | 0.0002388889 | -0.007333333 | 0.007572222 | 5.863 | 10.39778 | PS000950-A250219 | 0.0106 | 2.008714 | 0.01214286 | 0.01271429 | 4.987 | 5.022 | 4.772 | 5.087
136 | PS000950-A250219-2/1-5 | 1100 | 20700 | 20701 | 1404.6 | 7.2914 | 7.6306 | 132.645 | 81.23 | 166.9 | 6.315 | 0.58 | 0.235 | 8.68 | 2.115 | 0.22 | 18.685 | 18.67 | 2.645 | 2.655 | 15.505 | 15.78 | 0.125 | 0.13 | 7.5 | 0.18 | PS000950-A250219-2 | CK002288-D270219 | CK002291-D010319 | 7.166 | 7.166 | 7.1675 | 5.695 | 5.71 | 7.227 | 7.227 | 7.227 | Rec-CK002268-D150219 | 2019-02-27 08:45 | 17 | 15.6 | 15.5 | Rec-CK002268-D150219 | 2019-03-01 03:30 | 27.8 | 14.1 | 15.1 | 3 | 3 | На контроль |  | 1555 | 14 | 1930 | 40 | 80.3 | 1910 | 35 | 38 | 166 | 200 | 129.5 | 169 | 25.84 | 178 | 163 | 2019-03-14 | 35 | 36 | 37 | 79.3 | 80 | 81.4 | 38 | 42 | 47 | 129.5 | 130 | 130.5 | 168 | 169 | 170.1 | 0.36 | 0.36 | 0.36 | 650 | 5550 | 0 | 0 | 1910 |  |  |  | 2019-03-05 | 2019-03-05 | 2017-04-19 | 2437 | 2018-06-06 | 797 | 0.0001823529 | -0.007305882 | 0.007488235 | 5.804824 | 10.51165 | 0.0002388889 | -0.007333333 | 0.007572222 | 5.863 | 10.39778 | PS000950-A250219 | 0.0106 | 2.008714 | 0.01214286 | 0.01271429 | 4.987 | 5.022 | 4.772 | 5.087
137 | PS000950-A250219-1/1-2 | 1060 | 20720 | 20721 | 1409.285 | 7.28575 | 7.62865 | 132.435 | 80.765 | 166.515 | 6.295 | 0.285 | 0.495 | 8.695 | 1.495 | 0.51 | 17.97 | 17.725 | 1.815 | 7.58 | 15.49 | 16.655 | 0.225 | 0.16 | 6.85 | 0.12 | PS000950-A250219-1 | CK002289-D280219 | CK002289-D280219 | 7.1555 | 7.1555 | 7.156 | 5.705 | 5.685 | 7.2165 | 7.2165 | 7.2165 | Rec-CK002268-D150219 | 2019-02-28 03:30 | 27.2 | 15.2 | 15.2 | Rec-CK002268-D150219 | 2019-02-28 03:30 | 27.2 | 15.2 | 15.2 | 3 | 3 | На контроль |  | 1555 | 14 | 1930 | 40 | 80.3 | 1910 | 35 | 38 | 166 | 200 | 129 | 167.5 | 25.97 | 178 | 163 | 2019-03-15 | 33 | 37 | 40 | 78.7 | 80.3 | 81.6 | 35 | 45 | 50 | 129 | 129.5 | 130.4 | 167.5 | 169 | 169.8 | 0.46 | 0.46 | 0.46 | 650 | 7500 | 0 | 0 | 1910 |  |  |  | 2019-03-05 | 2019-03-05 | 2017-04-19 | 2444 | 2018-06-06 | 804 | 0.0001833333 | -0.007366667 | 0.00755 | 5.822556 | 10.53433 | 0.0001833333 | -0.007366667 | 0.00755 | 5.822556 | 10.53433 | PS000950-A250219 | 0.0106 | 2.008714 | 0.01214286 | 0.01271429 | 4.987 | 5.022 | 4.772 | 5.087
138 | PS000950-A250219-1/1-3 | 1200 | 20722 | 20723 | 1393.38 | 7.30745 | 7.6404 | 132.365 | 81.085 | 166.215 | 6.315 | 0.375 | 0.35 | 5.79 | 1.265 | 0.445 | 17.445 | 18.39 | 2.925 | 1.89 | 16.145 | 15.425 | 0.13 | 0.31 | 7 | 0.12 | PS000950-A250219-1 | CK002289-D280219 | CK002289-D280219 | 7.1555 | 7.1555 | 7.156 | 5.705 | 5.685 | 7.2165 | 7.2165 | 7.2165 | Rec-CK002268-D150219 | 2019-02-28 03:30 | 27.2 | 15.2 | 15.2 | Rec-CK002268-D150219 | 2019-02-28 03:30 | 27.2 | 15.2 | 15.2 | 3 | 3 | На контроль |  | 1555 | 14 | 1930 | 40 | 80.3 | 1910 | 35 | 38 | 166 | 200 | 129 | 167.5 | 25.97 | 178 | 163 | 2019-03-15 | 33 | 37 | 40 | 78.7 | 80.3 | 81.6 | 35 | 45 | 50 | 129 | 129.5 | 130.4 | 167.5 | 169 | 169.8 | 0.46 | 0.46 | 0.46 | 650 | 7500 | 0 | 0 | 1910 |  |  |  | 2019-03-05 | 2019-03-05 | 2017-04-19 | 2444 | 2018-06-06 | 804 | 0.0001833333 | -0.007366667 | 0.00755 | 5.822556 | 10.53433 | 0.0001833333 | -0.007366667 | 0.00755 | 5.822556 | 10.53433 | PS000950-A250219 | 0.0106 | 2.008714 | 0.01214286 | 0.01271429 | 4.987 | 5.022 | 4.772 | 5.087
139 | PS000950-A250219-1/1-4 | 1200 | 20724 | 20725 | 1395.575 | 7.30145 | 7.6328 | 132.5 | 81.18 | 166.335 | 6.375 | 0.505 | 0.235 | 4.16 | 1.43 | 0.185 | 18.21 | 18.555 | 2.985 | 2.165 | 15.92 | 15.53 | 0.215 | 0.315 | 7.3 | 0.11 | PS000950-A250219-1 | CK002289-D280219 | CK002289-D280219 | 7.1555 | 7.1555 | 7.156 | 5.705 | 5.685 | 7.2165 | 7.2165 | 7.2165 | Rec-CK002268-D150219 | 2019-02-28 03:30 | 27.2 | 15.2 | 15.2 | Rec-CK002268-D150219 | 2019-02-28 03:30 | 27.2 | 15.2 | 15.2 | 3 | 3 | На контроль |  | 1555 | 14 | 1930 | 40 | 80.3 | 1910 | 35 | 38 | 166 | 200 | 129 | 167.5 | 25.97 | 178 | 163 | 2019-03-15 | 33 | 37 | 40 | 78.7 | 80.3 | 81.6 | 35 | 45 | 50 | 129 | 129.5 | 130.4 | 167.5 | 169 | 169.8 | 0.46 | 0.46 | 0.46 | 650 | 7500 | 0 | 0 | 1910 |  |  |  | 2019-03-05 | 2019-03-05 | 2017-04-19 | 2444 | 2018-06-06 | 804 | 0.0001833333 | -0.007366667 | 0.00755 | 5.822556 | 10.53433 | 0.0001833333 | -0.007366667 | 0.00755 | 5.822556 | 10.53433 | PS000950-A250219 | 0.0106 | 2.008714 | 0.01214286 | 0.01271429 | 4.987 | 5.022 | 4.772 | 5.087
140 | PS000951-A280219-1/1-1 | 1200 | 20750 | 20751 | 1409.685 | 7.35605 | 7.65715 | 132.775 | 81.165 | 166.73 | 6.44 | 0.695 | 0.38 | 5.13 | 1.77 | 0.32 | 17.455 | 17.695 | 6.59 | 5.61 | 15.715 | 15.5 | 0.24 | 0.16 | 7.1 | 0.16 | PS000951-A280219-1 | CK002285-D260219 | CK002285-D260219 | 7.1665 | 7.1665 | 7.1675 | 5.71 | 5.705 | 7.2275 | 7.2275 | 7.2275 | Rec-CK002233-A160118 | 2019-02-26 08:40 | 27.1 | 12.2 | 13 | Rec-CK002233-A160118 | 2019-02-26 08:40 | 27.1 | 12.2 | 13 | 3 | 3 | На контроль |  | 1555 | 14 | 1930 | 39.2 | 80.3 | 1910 | 35 | 38 | 166 | 200 | 129 | 167.5 | 25.96 | 164 | 149 | 2019-03-18 | 33 | 35 | 38 | 79.3 | 80.2 | 81 | 35 | 41 | 47 | 129.3 | 130.1 | 130.9 | 168.2 | 169 | 169.8 | 0.37 | 0.37 | 0.37 | 650 | 7000 | 0 | 0 | 1910 |  |  |  | 2019-03-05 | 2019-03-05 | 2017-04-19 | 2452 | 2018-06-06 | 812 | -6.470588e-05 | -0.007158824 | 0.007094118 | 5.697941 | 10.65112 | -6.470588e-05 | -0.007158824 | 0.007094118 | 5.697941 | 10.65112 | PS000951-A280219 | 0.0104 | 2.024833 | 0.009166667 | 0.01583333 | 4.990167 | 5.024 | 4.81 | 5.079
141 | PS000951-A280219-1/1-2 | 1200 | 20752 | 20753 | 1377.025 | 7.29155 | 7.63215 | 132.665 | 81.15 | 166.705 | 6.295 | 0.4 | 0.365 | 4.67 | 1.895 | 0.16 | 17.87 | 17.915 | 5.455 | 3.415 | 15.475 | 15.755 | 0.215 | 0.22 | 7.45 | 0.13 | PS000951-A280219-1 | CK002285-D260219 | CK002285-D260219 | 7.1665 | 7.1665 | 7.1675 | 5.71 | 5.705 | 7.2275 | 7.2275 | 7.2275 | Rec-CK002233-A160118 | 2019-02-26 08:40 | 27.1 | 12.2 | 13 | Rec-CK002233-A160118 | 2019-02-26 08:40 | 27.1 | 12.2 | 13 | 3 | 3 | На контроль |  | 1555 | 14 | 1930 | 39.2 | 80.3 | 1910 | 35 | 38 | 166 | 200 | 129 | 167.5 | 25.96 | 164 | 149 | 2019-03-18 | 33 | 35 | 38 | 79.3 | 80.2 | 81 | 35 | 41 | 47 | 129.3 | 130.1 | 130.9 | 168.2 | 169 | 169.8 | 0.37 | 0.37 | 0.37 | 650 | 7000 | 0 | 0 | 1910 |  |  |  | 2019-03-05 | 2019-03-05 | 2017-04-19 | 2452 | 2018-06-06 | 812 | -6.470588e-05 | -0.007158824 | 0.007094118 | 5.697941 | 10.65112 | -6.470588e-05 | -0.007158824 | 0.007094118 | 5.697941 | 10.65112 | PS000951-A280219 | 0.0104 | 2.024833 | 0.009166667 | 0.01583333 | 4.990167 | 5.024 | 4.81 | 5.079
142 | PS000951-A280219-1/1-3 | 1200 | 20754 | 20755 | 1371.885 | 7.27635 | 7.6272 | 132.75 | 81.08 | 166.78 | 6.225 | 0.24 | 0.375 | 4.745 | 2.045 | 0.115 | 18.13 | 18.17 | 3.625 | 2.44 | 15.65 | 15.74 | 0.16 | 0.24 | 7.55 | 0.13 | PS000951-A280219-1 | CK002285-D260219 | CK002285-D260219 | 7.1665 | 7.1665 | 7.1675 | 5.71 | 5.705 | 7.2275 | 7.2275 | 7.2275 | Rec-CK002233-A160118 | 2019-02-26 08:40 | 27.1 | 12.2 | 13 | Rec-CK002233-A160118 | 2019-02-26 08:40 | 27.1 | 12.2 | 13 | 3 | 3 | На контроль |  | 1555 | 14 | 1930 | 39.2 | 80.3 | 1910 | 35 | 38 | 166 | 200 | 129 | 167.5 | 25.96 | 164 | 149 | 2019-03-18 | 33 | 35 | 38 | 79.3 | 80.2 | 81 | 35 | 41 | 47 | 129.3 | 130.1 | 130.9 | 168.2 | 169 | 169.8 | 0.37 | 0.37 | 0.37 | 650 | 7000 | 0 | 0 | 1910 |  |  |  | 2019-03-05 | 2019-03-05 | 2017-04-19 | 2452 | 2018-06-06 | 812 | -6.470588e-05 | -0.007158824 | 0.007094118 | 5.697941 | 10.65112 | -6.470588e-05 | -0.007158824 | 0.007094118 | 5.697941 | 10.65112 | PS000951-A280219 | 0.0104 | 2.024833 | 0.009166667 | 0.01583333 | 4.990167 | 5.024 | 4.81 | 5.079
143 | PS000951-A280219-1/1-4 | 1200 | 20756 | 20757 | 1392.69 | 7.2947 | 7.6272 | 132.715 | 81.16 | 166.915 | 6.245 | 0.355 | 0.525 | 4.405 | 1.935 | 0.105 | 18.33 | 18.27 | 2.68 | 2.92 | 15.7 | 15.81 | 0.23 | 0.27 | 7.55 | 0.13 | PS000951-A280219-1 | CK002285-D260219 | CK002285-D260219 | 7.1665 | 7.1665 | 7.1675 | 5.71 | 5.705 | 7.2275 | 7.2275 | 7.2275 | Rec-CK002233-A160118 | 2019-02-26 08:40 | 27.1 | 12.2 | 13 | Rec-CK002233-A160118 | 2019-02-26 08:40 | 27.1 | 12.2 | 13 | 3 | 3 | На контроль |  | 1555 | 14 | 1930 | 39.2 | 80.3 | 1910 | 35 | 38 | 166 | 200 | 129 | 167.5 | 25.96 | 164 | 149 | 2019-03-18 | 33 | 35 | 38 | 79.3 | 80.2 | 81 | 35 | 41 | 47 | 129.3 | 130.1 | 130.9 | 168.2 | 169 | 169.8 | 0.37 | 0.37 | 0.37 | 650 | 7000 | 0 | 0 | 1910 |  |  |  | 2019-03-05 | 2019-03-05 | 2017-04-19 | 2452 | 2018-06-06 | 812 | -6.470588e-05 | -0.007158824 | 0.007094118 | 5.697941 | 10.65112 | -6.470588e-05 | -0.007158824 | 0.007094118 | 5.697941 | 10.65112 | PS000951-A280219 | 0.0104 | 2.024833 | 0.009166667 | 0.01583333 | 4.990167 | 5.024 | 4.81 | 5.079
144 | PS000951-A280219-1/1-5 | 1200 | 20758 | 20759 | 1410.87 | 7.3033 | 7.62545 | 132.765 | 81.055 | 166.715 | 6.31 | 0.565 | 0.59 | 3.98 | 1.77 | 0.1 | 18.395 | 18.42 | 2.995 | 2.775 | 15.575 | 15.755 | 0.265 | 0.27 | 7.8 | 0.18 | PS000951-A280219-1 | CK002285-D260219 | CK002285-D260219 | 7.1665 | 7.1665 | 7.1675 | 5.71 | 5.705 | 7.2275 | 7.2275 | 7.2275 | Rec-CK002233-A160118 | 2019-02-26 08:40 | 27.1 | 12.2 | 13 | Rec-CK002233-A160118 | 2019-02-26 08:40 | 27.1 | 12.2 | 13 | 3 | 3 | На контроль |  | 1555 | 14 | 1930 | 39.2 | 80.3 | 1910 | 35 | 38 | 166 | 200 | 129 | 167.5 | 25.96 | 164 | 149 | 2019-03-18 | 33 | 35 | 38 | 79.3 | 80.2 | 81 | 35 | 41 | 47 | 129.3 | 130.1 | 130.9 | 168.2 | 169 | 169.8 | 0.37 | 0.37 | 0.37 | 650 | 7000 | 0 | 0 | 1910 |  |  |  | 2019-03-05 | 2019-03-05 | 2017-04-19 | 2452 | 2018-06-06 | 812 | -6.470588e-05 | -0.007158824 | 0.007094118 | 5.697941 | 10.65112 | -6.470588e-05 | -0.007158824 | 0.007094118 | 5.697941 | 10.65112 | PS000951-A280219 | 0.0104 | 2.024833 | 0.009166667 | 0.01583333 | 4.990167 | 5.024 | 4.81 | 5.079
145 | PS000950-A250219-3/1-1 | 1200 | 20790 | 20791 | 1380.06 | 7.335 | 7.6817 | 132.485 | 81.11 | 166.47 | 6.24 | 0.465 | 0.55 | 7.685 | 1.52 | 0.25 | 18.065 | 17.685 | 4.22 | 4.13 | 16.04 | 15.825 | 0.09 | 0.225 | 6.95 | 0.13 | PS000950-A250219-3 | CK002268-D150219 | CK002284-D260219 | 7.167 | 7.167 | 7.1675 | 5.695 | 5.69 | 7.228 | 7.228 | 7.228 | Rec-CK002268-D150219 | 2019-02-15 08:50 | 16.8 | 10.4 | 16.8 | Rec-CK002268-D150219 | 2019-02-25 22:35 | 27.5 | 10 | 15.5 | 3 | 3 | На контроль |  | 1555 | 14 | 1930 | 39.2 | 80.3 | 1910 | 35 | 38 | 166 | 200 | 129 | 167.5 | 25.7 | 172 | 157 | 2019-03-18 | 32 | 34 | 35 | 79.1 | 80.3 | 81.4 | 34 | 40 | 42 | 129.3 | 130 | 130.6 | 168.1 | 169 | 169.8 | 0.38 | 0.38 | 0.38 | 650 | 6800 | 0 | 0 | 1910 |  |  |  | 2019-03-05 | 2019-03-05 | 2017-04-19 | 2452 | 2018-06-06 | 812 | 0.0002315789 | -0.0074 | 0.007631579 | 5.748947 | 10.51832 | 0.0002388889 | -0.007366667 | 0.007605556 | 5.778167 | 10.55311 | PS000950-A250219 | 0.0106 | 2.008714 | 0.01214286 | 0.01271429 | 4.987 | 5.022 | 4.772 | 5.087
146 | PS000950-A250219-3/1-2 | 1100 | 20792 | 20793 | 1397.335 | 7.3556 | 7.68735 | 132.78 | 81.265 | 166.72 | 6.315 | 0.275 | 0.575 | 8.755 | 1.765 | 0.16 | 17.89 | 18.03 | 1.725 | 3.26 | 15.795 | 16.135 | 0.185 | 0.265 | 7.1 | 0.13 | PS000950-A250219-3 | CK002268-D150219 | CK002284-D260219 | 7.167 | 7.167 | 7.1675 | 5.695 | 5.69 | 7.228 | 7.228 | 7.228 | Rec-CK002268-D150219 | 2019-02-15 08:50 | 16.8 | 10.4 | 16.8 | Rec-CK002268-D150219 | 2019-02-25 22:35 | 27.5 | 10 | 15.5 | 3 | 3 | На контроль |  | 1555 | 14 | 1930 | 39.2 | 80.3 | 1910 | 35 | 38 | 166 | 200 | 129 | 167.5 | 25.7 | 172 | 157 | 2019-03-18 | 32 | 34 | 35 | 79.1 | 80.3 | 81.4 | 34 | 40 | 42 | 129.3 | 130 | 130.6 | 168.1 | 169 | 169.8 | 0.38 | 0.38 | 0.38 | 650 | 6800 | 0 | 0 | 1910 |  |  |  | 2019-03-05 | 2019-03-05 | 2017-04-19 | 2452 | 2018-06-06 | 812 | 0.0002315789 | -0.0074 | 0.007631579 | 5.748947 | 10.51832 | 0.0002388889 | -0.007366667 | 0.007605556 | 5.778167 | 10.55311 | PS000950-A250219 | 0.0106 | 2.008714 | 0.01214286 | 0.01271429 | 4.987 | 5.022 | 4.772 | 5.087
147 | PS000950-A250219-3/1-3 | 1100 | 20794 | 20795 | 1402.64 | 7.364 | 7.69035 | 133.15 | 81.21 | 166.64 | 6.335 | 0.46 | 0.545 | 9.37 | 1.72 | 0.215 | 18.39 | 18.705 | 2.435 | 2.505 | 15.73 | 16.01 | 0.14 | 0.26 | 7.45 | 0.18 | PS000950-A250219-3 | CK002268-D150219 | CK002284-D260219 | 7.167 | 7.167 | 7.1675 | 5.695 | 5.69 | 7.228 | 7.228 | 7.228 | Rec-CK002268-D150219 | 2019-02-15 08:50 | 16.8 | 10.4 | 16.8 | Rec-CK002268-D150219 | 2019-02-25 22:35 | 27.5 | 10 | 15.5 | 3 | 3 | На контроль |  | 1555 | 14 | 1930 | 39.2 | 80.3 | 1910 | 35 | 38 | 166 | 200 | 129 | 167.5 | 25.7 | 172 | 157 | 2019-03-18 | 32 | 34 | 35 | 79.1 | 80.3 | 81.4 | 34 | 40 | 42 | 129.3 | 130 | 130.6 | 168.1 | 169 | 169.8 | 0.38 | 0.38 | 0.38 | 650 | 6800 | 0 | 0 | 1910 |  |  |  | 2019-03-05 | 2019-03-05 | 2017-04-19 | 2452 | 2018-06-06 | 812 | 0.0002315789 | -0.0074 | 0.007631579 | 5.748947 | 10.51832 | 0.0002388889 | -0.007366667 | 0.007605556 | 5.778167 | 10.55311 | PS000950-A250219 | 0.0106 | 2.008714 | 0.01214286 | 0.01271429 | 4.987 | 5.022 | 4.772 | 5.087
148 | PS000951-A280219-2/1-1 | 1050 | 20843 | 20844 | 1410.14 | 7.30985 | 7.6339 | 132.97 | 81.195 | 166.805 | 6.295 | 0.63 | 0.305 | 9.39 | 1.265 | 0.375 | 17.99 | 18.165 | 5.815 | 6.25 | 15.495 | 15.705 | 0.39 | 0.365 | 7.65 | 0.1 | PS000951-A280219-2 | CK002219-A261218 | CK002303-A110319 | 7.164 | 7.164 | 7.166 | 5.695 | 5.685 | 7.225 | 7.225 | 7.225 | Rec-CK002219-A261218 | 2018-12-27 04:45 | 20.5 | 11.8 | 15.4 | Rec-CK002233-A160118 | 2019-03-11 09:20 | 26.4 | 11.7 | 12.4 | 1 | 1 | На контроль |  | 1560 | 14 | 1930 | 37 | 80.3 | 1910 | 32 | 35 | 166 | 200 | 129 | 169 | 25.84 | 158 | 143 | 2019-03-20 | 33 | 34 | 37 | 78.8 | 80.3 | 81.2 | 31 | 40 | 45 | 129.3 | 130 | 130.4 | 168 | 169 | 170 | 0.36 | 0.36 | 0.36 | 650 | 4300 | 0 | 0 | 1910 | 96.85 |  |  | 2019-03-05 | 2019-03-05 | 2017-04-19 | 2465 | 2018-06-06 | 825 | [5 empty] | -0.0001368421 | -0.007321053 | 0.007184211 | 5.693632 | 10.58516 | PS000951-A280219 | 0.0104 | 2.024833 | 0.009166667 | 0.01583333 | 4.990167 | 5.024 | 4.81 | 5.079
149 | PS000951-A280219-2/1-2 | 1050 | 20845 | 20846 | 1400.595 | 7.2952 | 7.62875 | 132.96 | 81.145 | 167.04 | 6.16 | 0.395 | 0.255 | 7.825 | 1.515 | 0.205 | 17.705 | 18.325 | 7.93 | 5.93 | 15.575 | 15.64 | 0.425 | 0.565 | 7.65 | 0.09 | PS000951-A280219-2 | CK002219-A261218 | CK002303-A110319 | 7.164 | 7.164 | 7.166 | 5.695 | 5.685 | 7.225 | 7.225 | 7.225 | Rec-CK002219-A261218 | 2018-12-27 04:45 | 20.5 | 11.8 | 15.4 | Rec-CK002233-A160118 | 2019-03-11 09:20 | 26.4 | 11.7 | 12.4 | 1 | 1 | На контроль |  | 1560 | 14 | 1930 | 37 | 80.3 | 1910 | 32 | 35 | 166 | 200 | 129 | 169 | 25.84 | 158 | 143 | 2019-03-20 | 33 | 34 | 37 | 78.8 | 80.3 | 81.2 | 31 | 40 | 45 | 129.3 | 130 | 130.4 | 168 | 169 | 170 | 0.36 | 0.36 | 0.36 | 650 | 4300 | 0 | 0 | 1910 | 96.85 |  |  | 2019-03-05 | 2019-03-05 | 2017-04-19 | 2465 | 2018-06-06 | 825 | [5 empty] | -0.0001368421 | -0.007321053 | 0.007184211 | 5.693632 | 10.58516 | PS000951-A280219 | 0.0104 | 2.024833 | 0.009166667 | 0.01583333 | 4.990167 | 5.024 | 4.81 | 5.079
150 | PS000951-A280219-3/1-1 | 1050 | 20847 | 20848 | 1428.5 | 7.3993 | 7.6985 | 132.88 | 81.29 | 166.035 | 6.405 | 1.2 | 0.5 | 12.835 | 1.14 | 0.175 | 18.185 | 18.265 | 4.82 | 4.9 | 15.515 | 15.58 | 0.455 | 0.625 | 7.25 | 0.19 | PS000951-A280219-3 | CK002293-D010319 | CK002295-D020319 | 7.167 | 7.167 | 7.1675 | 5.71 | 5.705 | 7.228 | 7.228 | 7.228 | Rec-CK002268-D150219 | 2019-03-01 13:30 | 27.4 | 13.5 | 15.2 | Rec-CK002268-D150219 | 2019-03-02 14:45 | 27.2 | 12.3 | 15 | 3 | 3 | На контроль |  | 1555 | 14 | 1930 | 41.2 | 80.3 | 1910 | 35 | 38 | 166 | 200 | 129 | 167.5 | 25.7 | 190 | 175 | 2019-03-19 | 33 | 36 | 38 | 79.5 | 80.3 | 81.2 | 34 | 38 | 47 | 129.4 | 130 | 130.5 | 167.8 | 169 | 169.7 | 0.38 | 0.38 | 0.38 | 650 | 7900 | 0 | 0 | 1910 | 97.39 |  |  | 2019-03-05 | 2019-03-05 | 2017-04-19 | 2460 | 2018-06-06 | 820 | 0.0002555556 | -0.007383333 | 0.007638889 | 5.861222 | 10.33822 | [5 empty] | PS000951-A280219 | 0.0104 | 2.024833 | 0.009166667 | 0.01583333 | 4.990167 | 5.024 | 4.81 | 5.079
151 | PS000951-A280219-3/1-2 | 1060 | 20849 | 20850 | 1455.43 | 7.39175 | 7.717 | 132.72 | 81.385 | 166.64 | 6.45 | 1.095 | 0.58 | 19.52 | 1.255 | 0.25 | 18.555 | 18.11 | 7.295 | 3.665 | 15.595 | 15.58 | 0.55 | 0.345 | 7.3 | 0.14 | PS000951-A280219-3 | CK002293-D010319 | CK002295-D020319 | 7.167 | 7.167 | 7.1675 | 5.71 | 5.705 | 7.228 | 7.228 | 7.228 | Rec-CK002268-D150219 | 2019-03-01 13:30 | 27.4 | 13.5 | 15.2 | Rec-CK002268-D150219 | 2019-03-02 14:45 | 27.2 | 12.3 | 15 | 3 | 3 | На контроль |  | 1555 | 14 | 1930 | 41.2 | 80.3 | 1910 | 35 | 38 | 166 | 200 | 129 | 167.5 | 25.7 | 190 | 175 | 2019-03-19 | 33 | 36 | 38 | 79.5 | 80.3 | 81.2 | 34 | 38 | 47 | 129.4 | 130 | 130.5 | 167.8 | 169 | 169.7 | 0.38 | 0.38 | 0.38 | 650 | 7900 | 0 | 0 | 1910 | 97.39 |  |  | 2019-03-05 | 2019-03-05 | 2017-04-19 | 2460 | 2018-06-06 | 820 | 0.0002555556 | -0.007383333 | 0.007638889 | 5.861222 | 10.33822 | [5 empty] | PS000951-A280219 | 0.0104 | 2.024833 | 0.009166667 | 0.01583333 | 4.990167 | 5.024 | 4.81 | 5.079
152 | PS000951-A280219-3/1-3 | 1200 | 20851 | 20852 | 1434.76 | 7.45295 | 7.766 | 132.905 | 81.29 | 166.555 | 6.48 | 0.95 | 0.505 | 9.805 | 1.025 | 0.255 | 18.225 | 18.45 | 2.77 | 4.57 | 15.92 | 15.475 | 0.415 | 0.38 | 7.05 | 0.13 | PS000951-A280219-3 | CK002293-D010319 | CK002295-D020319 | 7.167 | 7.167 | 7.1675 | 5.71 | 5.705 | 7.228 | 7.228 | 7.228 | Rec-CK002268-D150219 | 2019-03-01 13:30 | 27.4 | 13.5 | 15.2 | Rec-CK002268-D150219 | 2019-03-02 14:45 | 27.2 | 12.3 | 15 | 3 | 3 | На контроль |  | 1555 | 14 | 1930 | 41.2 | 80.3 | 1910 | 35 | 38 | 166 | 200 | 129 | 167.5 | 25.7 | 190 | 175 | 2019-03-19 | 33 | 36 | 38 | 79.5 | 80.3 | 81.2 | 34 | 38 | 47 | 129.4 | 130 | 130.5 | 167.8 | 169 | 169.7 | 0.38 | 0.38 | 0.38 | 650 | 7900 | 0 | 0 | 1910 | 97.39 |  |  | 2019-03-05 | 2019-03-05 | 2017-04-19 | 2460 | 2018-06-06 | 820 | 0.0002555556 | -0.007383333 | 0.007638889 | 5.861222 | 10.33822 | [5 empty] | PS000951-A280219 | 0.0104 | 2.024833 | 0.009166667 | 0.01583333 | 4.990167 | 5.024 | 4.81 | 5.079
153 | PS000951-A280219-3/1-4 | 1200 | 20853 | 20854 | 1403.56 | 7.4922 | 7.818 | 132.845 | 81.24 | 166.695 | 6.49 | 0.555 | 0.375 | 5.03 | 0.98 | 0.255 | 18.33 | 18.26 | 1.915 | 2.935 | 16 | 15.605 | 0.39 | 0.42 | 7.05 | 0.12 | PS000951-A280219-3 | CK002293-D010319 | CK002295-D020319 | 7.167 | 7.167 | 7.1675 | 5.71 | 5.705 | 7.228 | 7.228 | 7.228 | Rec-CK002268-D150219 | 2019-03-01 13:30 | 27.4 | 13.5 | 15.2 | Rec-CK002268-D150219 | 2019-03-02 14:45 | 27.2 | 12.3 | 15 | 3 | 3 | На контроль |  | 1555 | 14 | 1930 | 41.2 | 80.3 | 1910 | 35 | 38 | 166 | 200 | 129 | 167.5 | 25.7 | 190 | 175 | 2019-03-19 | 33 | 36 | 38 | 79.5 | 80.3 | 81.2 | 34 | 38 | 47 | 129.4 | 130 | 130.5 | 167.8 | 169 | 169.7 | 0.38 | 0.38 | 0.38 | 650 | 7900 | 0 | 0 | 1910 | 97.39 |  |  | 2019-03-05 | 2019-03-05 | 2017-04-19 | 2460 | 2018-06-06 | 820 | 0.0002555556 | -0.007383333 | 0.007638889 | 5.861222 | 10.33822 | [5 empty] | PS000951-A280219 | 0.0104 | 2.024833 | 0.009166667 | 0.01583333 | 4.990167 | 5.024 | 4.81 | 5.079
154 | PS000951-A280219-3/1-5 | 1200 | 20855 | 20856 | 1404.855 | 7.4958 | 7.8282 | 132.61 | 81.22 | 166.905 | 6.415 | 0.475 | 0.3 | 5.065 | 0.975 | 0.31 | 18.785 | 18.81 | 2.335 | 2.155 | 15.9 | 15.76 | 0.395 | 0.385 | 7.4 | 0.14 | PS000951-A280219-3 | CK002293-D010319 | CK002295-D020319 | 7.167 | 7.167 | 7.1675 | 5.71 | 5.705 | 7.228 | 7.228 | 7.228 | Rec-CK002268-D150219 | 2019-03-01 13:30 | 27.4 | 13.5 | 15.2 | Rec-CK002268-D150219 | 2019-03-02 14:45 | 27.2 | 12.3 | 15 | 3 | 3 | На контроль |  | 1555 | 14 | 1930 | 41.2 | 80.3 | 1910 | 35 | 38 | 166 | 200 | 129 | 167.5 | 25.7 | 190 | 175 | 2019-03-19 | 33 | 36 | 38 | 79.5 | 80.3 | 81.2 | 34 | 38 | 47 | 129.4 | 130 | 130.5 | 167.8 | 169 | 169.7 | 0.38 | 0.38 | 0.38 | 650 | 7900 | 0 | 0 | 1910 | 97.39 |  |  | 2019-03-05 | 2019-03-05 | 2017-04-19 | 2460 | 2018-06-06 | 820 | 0.0002555556 | -0.007383333 | 0.007638889 | 5.861222 | 10.33822 | [5 empty] | PS000951-A280219 | 0.0104 | 2.024833 | 0.009166667 | 0.01583333 | 4.990167 | 5.024 | 4.81 | 5.079
155 | PS000952-A020319-2/1-1 | 1200 | 20877 | 20878 | 1407.745 | 7.42935 | 7.7442 | 132.86 | 81.32 | 166.425 | 6.36 | 0.965 | 0.35 | 8.895 | 1.935 | 0.405 | 17.775 | 17.505 | 3.575 | 6.405 | 15.4 | 15.69 | 0.215 | 0.52 | 6.75 | 0.12 | PS000952-A020319-2 | CK002293-D010319 | CK002294-D020319 | 7.168 | 7.168 | 7.168 | 5.695 | 5.675 | 7.229 | 7.229 | 7.229 | Rec-CK002268-D150219 | 2019-03-01 13:30 | 27.4 | 13.5 | 15.2 | Rec-CK002268-D150219 | 2019-03-02 00:30 | 27.1 | 13 | 15 | 3 | 3 | На контроль |  | 1555 | 14 | 1930 | 38.2 | 80.3 | 1910 | 35 | 38 | 166 | 200 | 129.5 | 169 | 25.87 | 164 | 149 | 2019-03-21 | 34.8 | 36 | 39.8 | 79.4 | 80.3 | 81.3 | 37 | 40 | 48 | 129.4 | 130 | 130.4 | 167.7 | 169 | 169.5 | 0.36 | 0.36 | 0.36 | 650 | 6700 | 0 | 0 | 1910 |  |  |  | 2019-03-05 | 2019-03-05 | 2017-04-19 | 2470 | 2018-06-06 | 830 | 0.0002555556 | -0.007383333 | 0.007638889 | 5.861222 | 10.33822 | [5 empty] | PS000952-A020319 | 0.0102 | 2.054 | 0.008571429 | 0.007571429 | 5.055571 | 5.096 | 4.844 | 5.138
156 | PS000952-A020319-2/1-2 | 1100 | 20879 | 20880 | 1383.495 | 7.3822 | 7.7254 | 132.61 | 81.24 | 166.085 | 6.36 | 0.42 | 0.395 | 5.255 | 1.575 | 0.175 | 17.795 | 17.7 | 3.225 | 3.325 | 15.535 | 15.79 | 0.335 | 0.46 | 6.75 | 0.24 | PS000952-A020319-2 | CK002293-D010319 | CK002294-D020319 | 7.168 | 7.168 | 7.168 | 5.695 | 5.675 | 7.229 | 7.229 | 7.229 | Rec-CK002268-D150219 | 2019-03-01 13:30 | 27.4 | 13.5 | 15.2 | Rec-CK002268-D150219 | 2019-03-02 00:30 | 27.1 | 13 | 15 | 3 | 3 | На контроль |  | 1555 | 14 | 1930 | 38.2 | 80.3 | 1910 | 35 | 38 | 166 | 200 | 129.5 | 169 | 25.87 | 164 | 149 | 2019-03-21 | 34.8 | 36 | 39.8 | 79.4 | 80.3 | 81.3 | 37 | 40 | 48 | 129.4 | 130 | 130.4 | 167.7 | 169 | 169.5 | 0.36 | 0.36 | 0.36 | 650 | 6700 | 0 | 0 | 1910 |  |  |  | 2019-03-05 | 2019-03-05 | 2017-04-19 | 2470 | 2018-06-06 | 830 | 0.0002555556 | -0.007383333 | 0.007638889 | 5.861222 | 10.33822 | [5 empty] | PS000952-A020319 | 0.0102 | 2.054 | 0.008571429 | 0.007571429 | 5.055571 | 5.096 | 4.844 | 5.138
157 | PS000952-A020319-2/1-3 | 1100 | 20881 | 20882 | 1374.225 | 7.386 | 7.7411 | 132.315 | 81.22 | 165.79 | 6.265 | 0.365 | 0.51 | 7.32 | 1.595 | 0.2 | 17.645 | 18.09 | 2.305 | 2.525 | 15.855 | 15.53 | 0.29 | 0.415 | 6.85 | 0.15 | PS000952-A020319-2 | CK002293-D010319 | CK002294-D020319 | 7.168 | 7.168 | 7.168 | 5.695 | 5.675 | 7.229 | 7.229 | 7.229 | Rec-CK002268-D150219 | 2019-03-01 13:30 | 27.4 | 13.5 | 15.2 | Rec-CK002268-D150219 | 2019-03-02 00:30 | 27.1 | 13 | 15 | 3 | 3 | На контроль |  | 1555 | 14 | 1930 | 38.2 | 80.3 | 1910 | 35 | 38 | 166 | 200 | 129.5 | 169 | 25.87 | 164 | 149 | 2019-03-21 | 34.8 | 36 | 39.8 | 79.4 | 80.3 | 81.3 | 37 | 40 | 48 | 129.4 | 130 | 130.4 | 167.7 | 169 | 169.5 | 0.36 | 0.36 | 0.36 | 650 | 6700 | 0 | 0 | 1910 |  |  |  | 2019-03-05 | 2019-03-05 | 2017-04-19 | 2470 | 2018-06-06 | 830 | 0.0002555556 | -0.007383333 | 0.007638889 | 5.861222 | 10.33822 | [5 empty] | PS000952-A020319 | 0.0102 | 2.054 | 0.008571429 | 0.007571429 | 5.055571 | 5.096 | 4.844 | 5.138
158 | PS000952-A020319-2/1-4 | 1100 | 20883 | 20884 | 1374.85 | 7.40425 | 7.74755 | 132.415 | 81.22 | 165.965 | 6.335 | 0.37 | 0.545 | 5.745 | 1.675 | 0.19 | 17.91 | 18.03 | 2.27 | 2.325 | 15.765 | 15.695 | 0.385 | 0.4 | 6.95 | 0.22 | PS000952-A020319-2 | CK002293-D010319 | CK002294-D020319 | 7.168 | 7.168 | 7.168 | 5.695 | 5.675 | 7.229 | 7.229 | 7.229 | Rec-CK002268-D150219 | 2019-03-01 13:30 | 27.4 | 13.5 | 15.2 | Rec-CK002268-D150219 | 2019-03-02 00:30 | 27.1 | 13 | 15 | 3 | 3 | На контроль |  | 1555 | 14 | 1930 | 38.2 | 80.3 | 1910 | 35 | 38 | 166 | 200 | 129.5 | 169 | 25.87 | 164 | 149 | 2019-03-21 | 34.8 | 36 | 39.8 | 79.4 | 80.3 | 81.3 | 37 | 40 | 48 | 129.4 | 130 | 130.4 | 167.7 | 169 | 169.5 | 0.36 | 0.36 | 0.36 | 650 | 6700 | 0 | 0 | 1910 |  |  |  | 2019-03-05 | 2019-03-05 | 2017-04-19 | 2470 | 2018-06-06 | 830 | 0.0002555556 | -0.007383333 | 0.007638889 | 5.861222 | 10.33822 | [5 empty] | PS000952-A020319 | 0.0102 | 2.054 | 0.008571429 | 0.007571429 | 5.055571 | 5.096 | 4.844 | 5.138
159 | PS000952-A020319-2/1-5 | 1100 | 20885 | 20886 | 1383.05 | 7.3873 | 7.72995 | 132.535 | 81.21 | 166.405 | 6.345 | 0.48 | 0.515 | 5.03 | 1.2 | 0.095 | 18.355 | 18.21 | 1.975 | 2.84 | 15.695 | 15.68 | 0.365 | 0.36 | 7.15 | 0.2 | PS000952-A020319-2 | CK002293-D010319 | CK002294-D020319 | 7.168 | 7.168 | 7.168 | 5.695 | 5.675 | 7.229 | 7.229 | 7.229 | Rec-CK002268-D150219 | 2019-03-01 13:30 | 27.4 | 13.5 | 15.2 | Rec-CK002268-D150219 | 2019-03-02 00:30 | 27.1 | 13 | 15 | 3 | 3 | На контроль |  | 1555 | 14 | 1930 | 38.2 | 80.3 | 1910 | 35 | 38 | 166 | 200 | 129.5 | 169 | 25.87 | 164 | 149 | 2019-03-21 | 34.8 | 36 | 39.8 | 79.4 | 80.3 | 81.3 | 37 | 40 | 48 | 129.4 | 130 | 130.4 | 167.7 | 169 | 169.5 | 0.36 | 0.36 | 0.36 | 650 | 6700 | 0 | 0 | 1910 |  |  |  | 2019-03-05 | 2019-03-05 | 2017-04-19 | 2470 | 2018-06-06 | 830 | 0.0002555556 | -0.007383333 | 0.007638889 | 5.861222 | 10.33822 | [5 empty] | PS000952-A020319 | 0.0102 | 2.054 | 0.008571429 | 0.007571429 | 5.055571 | 5.096 | 4.844 | 5.138
160 | PS000952-A020319-3/1-2 | 1100 | 20921 | 20922 | 1369.545 | 7.53055 | 7.8606 | 132.76 | 81.235 | 167.06 | 6.385 | 0.355 | 0.525 | 5.705 | 1.765 | 0.25 | 18.695 | 17.87 | 3.275 | 4.18 | 15.66 | 15.805 | 0.18 | 0.26 | 7.7 | 0.11 | PS000952-A020319-3 | CK002287-A270219 | CK002292-A010319 | 7.191 | 7.191 | 7.1895 | 5.705 | 5.705 | 7.252 | 7.252 | 7.252 | Rec-CK002233-A160118 | 2019-02-26 22:00 | 27.3 | 11.5 | 12 | Rec-CK002233-A160119 | 2019-02-28 22:00 | 27.2 | 10.5 | 12.8 | 1 | 1 | На контроль |  | 1555 | 14 | 1920 | 38.5 | 80.3 | 1900 | 35 | 38 | 166 | 200 | 129 | 167.5 | 25.84 | 163 | 148 | 2019-03-22 | 31 | 35 | 38 | 79 | 80.1 | 81.2 | 32 | 40 | 47 | 129.4 | 130 | 130.5 | 168 | 168.9 | 169.8 | 0.36 | 0.36 | 0.36 | 650 | 6000 | 0 | 0 | 1910 |  |  |  | 2019-03-05 | 2019-03-05 | 2017-04-19 | 2477 | 2018-06-06 | 837 | -0.0001384615 | -0.007253846 | 0.007115385 | 5.728923 | 10.364 | -8.666667e-05 | -0.007293333 | 0.007206667 | 5.749267 | 10.3726 | PS000952-A020319 | 0.0102 | 2.054 | 0.008571429 | 0.007571429 | 5.055571 | 5.096 | 4.844 | 5.138
161 | PS000952-A020319-3/1-3 | 1100 | 20923 | 20924 | 1388.7 | 7.5423 | 7.87355 | 132.57 | 81.315 | 166.58 | 6.48 | 0.35 | 0.49 | 5.155 | 1.72 | 0.26 | 18.815 | 18.17 | 1.535 | 2.045 | 15.715 | 15.945 | 0.295 | 0.305 | 7.8 | 0.19 | PS000952-A020319-3 | CK002287-A270219 | CK002292-A010319 | 7.191 | 7.191 | 7.1895 | 5.705 | 5.705 | 7.252 | 7.252 | 7.252 | Rec-CK002233-A160118 | 2019-02-26 22:00 | 27.3 | 11.5 | 12 | Rec-CK002233-A160119 | 2019-02-28 22:00 | 27.2 | 10.5 | 12.8 | 1 | 1 | На контроль |  | 1555 | 14 | 1920 | 38.5 | 80.3 | 1900 | 35 | 38 | 166 | 200 | 129 | 167.5 | 25.84 | 163 | 148 | 2019-03-22 | 31 | 35 | 38 | 79 | 80.1 | 81.2 | 32 | 40 | 47 | 129.4 | 130 | 130.5 | 168 | 168.9 | 169.8 | 0.36 | 0.36 | 0.36 | 650 | 6000 | 0 | 0 | 1910 |  |  |  | 2019-03-05 | 2019-03-05 | 2017-04-19 | 2477 | 2018-06-06 | 837 | -0.0001384615 | -0.007253846 | 0.007115385 | 5.728923 | 10.364 | -8.666667e-05 | -0.007293333 | 0.007206667 | 5.749267 | 10.3726 | PS000952-A020319 | 0.0102 | 2.054 | 0.008571429 | 0.007571429 | 5.055571 | 5.096 | 4.844 | 5.138
162 | PS000952-A020319-3/1-4 | 680 | 20925 | 20926 | 1421.485 | 7.57975 | 7.88655 | 132.885 | 81.39 | 166.39 | 6.53 | 0.52 | 0.76 | 8.4 | 1.41 | 0.145 | 18.55 | 18.905 | 2.975 | 1.92 | 15.87 | 15.755 | 0.185 | 0.255 | 8 | 0.17 | PS000952-A020319-3 | CK002287-A270219 | CK002292-A010319 | 7.191 | 7.191 | 7.1895 | 5.705 | 5.705 | 7.252 | 7.252 | 7.252 | Rec-CK002233-A160118 | 2019-02-26 22:00 | 27.3 | 11.5 | 12 | Rec-CK002233-A160119 | 2019-02-28 22:00 | 27.2 | 10.5 | 12.8 | 1 | 1 | На контроль |  | 1555 | 14 | 1920 | 38.5 | 80.3 | 1900 | 35 | 38 | 166 | 200 | 129 | 167.5 | 25.84 | 163 | 148 | 2019-03-22 | 31 | 35 | 38 | 79 | 80.1 | 81.2 | 32 | 40 | 47 | 129.4 | 130 | 130.5 | 168 | 168.9 | 169.8 | 0.36 | 0.36 | 0.36 | 650 | 6000 | 0 | 0 | 1910 |  |  |  | 2019-03-05 | 2019-03-05 | 2017-04-19 | 2477 | 2018-06-06 | 837 | -0.0001384615 | -0.007253846 | 0.007115385 | 5.728923 | 10.364 | -8.666667e-05 | -0.007293333 | 0.007206667 | 5.749267 | 10.3726 | PS000952-A020319 | 0.0102 | 2.054 | 0.008571429 | 0.007571429 | 5.055571 | 5.096 | 4.844 | 5.138
163 | PS000953-A060319-3/1-1 | 1080 | 20927 | 20928 | 1380.21 | 7.5008 | 7.8476 | 132.555 | 80.42 | 166.9 | 6.34 | 0.315 | 0.435 | 6.875 | 1.34 | 0.185 | 18.54 | 18.465 | 2.61 | 2.27 | 16.125 | 16.28 | 0.39 | 0.355 | 7 | 0.15 | PS000953-A060319-3 | CK002296-D040319 | CK002296-D040319 | 7.188 | 7.188 | 7.191 | 5.705 | 5.7 | 7.249 | 7.249 | 7.249 | Rec-CK002268-D150219 | 2019-03-04 13:45 | 26.9 | 11.9 | 15 | Rec-CK002268-D150219 | 2019-03-04 13:45 | 26.9 | 11.9 | 15 | 3 | 3 | На контроль |  | 1555 | 14 | 1925 | 39.5 | 79.8 | 1905 | 35 | 38 | 166 | 200 | 129 | 167.5 | 25.14 | 173 | 158 | 2019-03-25 | 32.6 | 35 | 36.7 | 79 | 80 | 80.9 | 35 | 40 | 46 | 129.3 | 129.5 | 130.4 | 168.3 | 169 | 169.8 | 0.38 | 0.38 | 0.38 | 600 | 6500 | 0 | 0 | 1905 |  |  |  | 2019-03-05 | 2019-03-05 | 2017-04-19 | 2483 | 2018-06-06 | 843 | 0.0002210526 | -0.007331579 | 0.007552632 | 5.820842 | 10.31221 | 0.0002210526 | -0.007331579 | 0.007552632 | 5.820842 | 10.31221 | PS000953-A060319 | 0.01025714 | 2.033571 | 0.01057143 | 0.01671429 | 5.058143 | 5.094 | 4.848 | 5.147
164 | PS000953-A060319-3/1-2 | 1080 | 20930 | 20931 | 1382.49 | 7.48335 | 7.82925 | 132.405 | 80.49 | 166.735 | 6.44 | 0.34 | 0.375 | 3.26 | 1.225 | 0.23 | 18.535 | 18.42 | 2.695 | 2.39 | 16.015 | 16.345 | 0.46 | 0.385 | 6.9 | 0.18 | PS000953-A060319-3 | CK002296-D040319 | CK002296-D040319 | 7.188 | 7.188 | 7.191 | 5.705 | 5.7 | 7.249 | 7.249 | 7.249 | Rec-CK002268-D150219 | 2019-03-04 13:45 | 26.9 | 11.9 | 15 | Rec-CK002268-D150219 | 2019-03-04 13:45 | 26.9 | 11.9 | 15 | 3 | 3 | На контроль |  | 1555 | 14 | 1925 | 39.5 | 79.8 | 1905 | 35 | 38 | 166 | 200 | 129 | 167.5 | 25.14 | 173 | 158 | 2019-03-25 | 32.6 | 35 | 36.7 | 79 | 80 | 80.9 | 35 | 40 | 46 | 129.3 | 129.5 | 130.4 | 168.3 | 169 | 169.8 | 0.38 | 0.38 | 0.38 | 600 | 6500 | 0 | 0 | 1905 |  |  |  | 2019-03-05 | 2019-03-05 | 2017-04-19 | 2483 | 2018-06-06 | 843 | 0.0002210526 | -0.007331579 | 0.007552632 | 5.820842 | 10.31221 | 0.0002210526 | -0.007331579 | 0.007552632 | 5.820842 | 10.31221 | PS000953-A060319 | 0.01025714 | 2.033571 | 0.01057143 | 0.01671429 | 5.058143 | 5.094 | 4.848 | 5.147
165 | PS000953-A060319-3/1-3 | 1080 | 20932 | 20933 | 1382.245 | 7.4774 | 7.8196 | 132.385 | 80.46 | 166.89 | 6.5 | 0.375 | 0.48 | 1.69 | 1.46 | 0.325 | 18.41 | 18.325 | 2.41 | 2.925 | 15.8 | 16.49 | 0.38 | 0.355 | 6.85 | 0.2 | PS000953-A060319-3 | CK002296-D040319 | CK002296-D040319 | 7.188 | 7.188 | 7.191 | 5.705 | 5.7 | 7.249 | 7.249 | 7.249 | Rec-CK002268-D150219 | 2019-03-04 13:45 | 26.9 | 11.9 | 15 | Rec-CK002268-D150219 | 2019-03-04 13:45 | 26.9 | 11.9 | 15 | 3 | 3 | На контроль |  | 1555 | 14 | 1925 | 39.5 | 79.8 | 1905 | 35 | 38 | 166 | 200 | 129 | 167.5 | 25.14 | 173 | 158 | 2019-03-25 | 32.6 | 35 | 36.7 | 79 | 80 | 80.9 | 35 | 40 | 46 | 129.3 | 129.5 | 130.4 | 168.3 | 169 | 169.8 | 0.38 | 0.38 | 0.38 | 600 | 6500 | 0 | 0 | 1905 |  |  |  | 2019-03-05 | 2019-03-05 | 2017-04-19 | 2483 | 2018-06-06 | 843 | 0.0002210526 | -0.007331579 | 0.007552632 | 5.820842 | 10.31221 | 0.0002210526 | -0.007331579 | 0.007552632 | 5.820842 | 10.31221 | PS000953-A060319 | 0.01025714 | 2.033571 | 0.01057143 | 0.01671429 | 5.058143 | 5.094 | 4.848 | 5.147
166 | PS000953-A060319-3/1-4 | 1080 | 20938 | 20939 | 1386.39 | 7.4633 | 7.8121 | 132.45 | 80.525 | 166.86 | 6.445 | 0.38 | 0.45 | 3.475 | 1.385 | 0.27 | 18.46 | 18.395 | 2.285 | 2.775 | 15.88 | 16.395 | 0.385 | 0.31 | 6.9 | 0.21 | PS000953-A060319-3 | CK002296-D040319 | CK002296-D040319 | 7.188 | 7.188 | 7.191 | 5.705 | 5.7 | 7.249 | 7.249 | 7.249 | Rec-CK002268-D150219 | 2019-03-04 13:45 | 26.9 | 11.9 | 15 | Rec-CK002268-D150219 | 2019-03-04 13:45 | 26.9 | 11.9 | 15 | 3 | 3 | На контроль |  | 1555 | 14 | 1925 | 39.5 | 79.8 | 1905 | 35 | 38 | 166 | 200 | 129 | 167.5 | 25.14 | 173 | 158 | 2019-03-25 | 32.6 | 35 | 36.7 | 79 | 80 | 80.9 | 35 | 40 | 46 | 129.3 | 129.5 | 130.4 | 168.3 | 169 | 169.8 | 0.38 | 0.38 | 0.38 | 600 | 6500 | 0 | 0 | 1905 |  |  |  | 2019-03-05 | 2019-03-05 | 2017-04-19 | 2483 | 2018-06-06 | 843 | 0.0002210526 | -0.007331579 | 0.007552632 | 5.820842 | 10.31221 | 0.0002210526 | -0.007331579 | 0.007552632 | 5.820842 | 10.31221 | PS000953-A060319 | 0.01025714 | 2.033571 | 0.01057143 | 0.01671429 | 5.058143 | 5.094 | 4.848 | 5.147
167 | PS000953-A060319-3/1-5 | 1050 | 20940 | 20941 | 1401.295 | 7.4724 | 7.8096 | 132.64 | 80.7 | 166.94 | 6.44 | 0.43 | 0.31 | 4.8 | 1.405 | 0.165 | 18.695 | 18.635 | 2.45 | 2.595 | 16.175 | 16.105 | 0.295 | 0.29 | 7 | 0.19 | PS000953-A060319-3 | CK002296-D040319 | CK002296-D040319 | 7.188 | 7.188 | 7.191 | 5.705 | 5.7 | 7.249 | 7.249 | 7.249 | Rec-CK002268-D150219 | 2019-03-04 13:45 | 26.9 | 11.9 | 15 | Rec-CK002268-D150219 | 2019-03-04 13:45 | 26.9 | 11.9 | 15 | 3 | 3 | На контроль |  | 1555 | 14 | 1925 | 39.5 | 79.8 | 1905 | 35 | 38 | 166 | 200 | 129 | 167.5 | 25.14 | 173 | 158 | 2019-03-25 | 32.6 | 35 | 36.7 | 79 | 80 | 80.9 | 35 | 40 | 46 | 129.3 | 129.5 | 130.4 | 168.3 | 169 | 169.8 | 0.38 | 0.38 | 0.38 | 600 | 6500 | 0 | 0 | 1905 |  |  |  | 2019-03-05 | 2019-03-05 | 2017-04-19 | 2483 | 2018-06-06 | 843 | 0.0002210526 | -0.007331579 | 0.007552632 | 5.820842 | 10.31221 | 0.0002210526 | -0.007331579 | 0.007552632 | 5.820842 | 10.31221 | PS000953-A060319 | 0.01025714 | 2.033571 | 0.01057143 | 0.01671429 | 5.058143 | 5.094 | 4.848 | 5.147
168 | PS000953-A060319-3/1-6 | 1050 | 20943 | 20942 | 1423.89 | 7.49295 | 7.8152 | 132.59 | 80.835 | 167.15 | 6.535 | 0.57 | 0.26 | 6.04 | 1.575 | 0.205 | 19 | 18.99 | 2.42 | 2.85 | 16.345 | 15.88 | 0.15 | 0.255 | 7.25 | 0.23 | PS000953-A060319-3 | CK002296-D040319 | CK002296-D040319 | 7.188 | 7.188 | 7.191 | 5.705 | 5.7 | 7.249 | 7.249 | 7.249 | Rec-CK002268-D150219 | 2019-03-04 13:45 | 26.9 | 11.9 | 15 | Rec-CK002268-D150219 | 2019-03-04 13:45 | 26.9 | 11.9 | 15 | 3 | 3 | На контроль |  | 1555 | 14 | 1925 | 39.5 | 79.8 | 1905 | 35 | 38 | 166 | 200 | 129 | 167.5 | 25.14 | 173 | 158 | 2019-03-25 | 32.6 | 35 | 36.7 | 79 | 80 | 80.9 | 35 | 40 | 46 | 129.3 | 129.5 | 130.4 | 168.3 | 169 | 169.8 | 0.38 | 0.38 | 0.38 | 600 | 6500 | 0 | 0 | 1905 |  |  |  | 2019-03-05 | 2019-03-05 | 2017-04-19 | 2483 | 2018-06-06 | 843 | 0.0002210526 | -0.007331579 | 0.007552632 | 5.820842 | 10.31221 | 0.0002210526 | -0.007331579 | 0.007552632 | 5.820842 | 10.31221 | PS000953-A060319 | 0.01025714 | 2.033571 | 0.01057143 | 0.01671429 | 5.058143 | 5.094 | 4.848 | 5.147
169 | PS000952-A020319-1/1-1 | 1080 | 21025 | 21026 | 1387.555 | 7.42145 | 7.758 | 133.1 | 81.195 | 166.11 | 6.395 | 0.395 | 0.44 | 6.63 | 0.855 | 0.25 | 18.045 | 18 | 2.165 | 2.63 | 15.72 | 15.62 | 0.375 | 0.375 | 7.2 | 0.18 | PS000952-A020319-1 | CK002311-D160319 | CK002314-D190319 | 7.167 | 7.167 | 7.1665 | 5.705 | 5.7 | 7.228 | 7.228 | 7.228 | Rec-CK002268-D150219 | 2019-03-16 14:40 | 24.6 | 12.5 | 14.3 | Rec-CK002268-D150219 | 2019-03-18 22:40 | 24.5 | 11.6 | 14 | 3 | 3 | На контроль |  | 1555 | 14 | 1930 | 39.5 | 80.3 | 1910 | 35 | 38 | 166 | 200 | 129 | 167.5 | 25.97 | 173 | 158 | 2019-03-27 | 35 | 36 | 38 | 79.5 | 80.3 | 80.1 | 38 | 44 | 47 | 129.6 | 130 | 130.5 | 167.5 | 169 | 169.3 | 0.46 | 0.46 | 0.46 | 650 | 6800 | 0 | 0 | 1910 |  |  |  | 2019-03-05 | 2019-03-05 | 2017-04-19 | 2498 | 2018-04-19 | 858 | 0.0001666667 | -0.007411111 | 0.007577778 | 5.741611 | 10.46617 | 0.00015 | -0.007427778 | 0.007577778 | 5.722944 | 10.40056 | PS000952-A020319 | 0.0102 | 2.054 | 0.008571429 | 0.007571429 | 5.055571 | 5.096 | 4.844 | 5.138
170 | PS000952-A020319-1/1-2 | 1100 | 21027 | 21028 | 1381.805 | 7.39355 | 7.71065 | 133.06 | 81.16 | 166.005 | 6.36 | 0.485 | 0.495 | 7.145 | 0.585 | 0.225 | 18.175 | 18.28 | 2.55 | 3.185 | 15.745 | 15.56 | 0.395 | 0.415 | 7.3 | 0.2 | PS000952-A020319-1 | CK002311-D160319 | CK002314-D190319 | 7.167 | 7.167 | 7.1665 | 5.705 | 5.7 | 7.228 | 7.228 | 7.228 | Rec-CK002268-D150219 | 2019-03-16 14:40 | 24.6 | 12.5 | 14.3 | Rec-CK002268-D150219 | 2019-03-18 22:40 | 24.5 | 11.6 | 14 | 3 | 3 | На контроль |  | 1555 | 14 | 1930 | 39.5 | 80.3 | 1910 | 35 | 38 | 166 | 200 | 129 | 167.5 | 25.97 | 173 | 158 | 2019-03-27 | 35 | 36 | 38 | 79.5 | 80.3 | 80.1 | 38 | 44 | 47 | 129.6 | 130 | 130.5 | 167.5 | 169 | 169.3 | 0.46 | 0.46 | 0.46 | 650 | 6800 | 0 | 0 | 1910 |  |  |  | 2019-03-05 | 2019-03-05 | 2017-04-19 | 2498 | 2018-04-19 | 858 | 0.0001666667 | -0.007411111 | 0.007577778 | 5.741611 | 10.46617 | 0.00015 | -0.007427778 | 0.007577778 | 5.722944 | 10.40056 | PS000952-A020319 | 0.0102 | 2.054 | 0.008571429 | 0.007571429 | 5.055571 | 5.096 | 4.844 | 5.138
171 | PS000952-A020319-1/1-3 | 1100 | 21031 | 21032 | 1381.31 | 7.38475 | 7.7164 | 133.075 | 81.175 | 166.05 | 6.335 | 0.53 | 0.56 | 6.125 | 0.83 | 0.15 | 18.005 | 18.23 | 2.695 | 2.96 | 15.565 | 15.725 | 0.435 | 0.38 | 7.3 | 0.18 | PS000952-A020319-1 | CK002311-D160319 | CK002314-D190319 | 7.167 | 7.167 | 7.1665 | 5.705 | 5.7 | 7.228 | 7.228 | 7.228 | Rec-CK002268-D150219 | 2019-03-16 14:40 | 24.6 | 12.5 | 14.3 | Rec-CK002268-D150219 | 2019-03-18 22:40 | 24.5 | 11.6 | 14 | 3 | 3 | На контроль |  | 1555 | 14 | 1930 | 39.5 | 80.3 | 1910 | 35 | 38 | 166 | 200 | 129 | 167.5 | 25.97 | 173 | 158 | 2019-03-27 | 35 | 36 | 38 | 79.5 | 80.3 | 80.1 | 38 | 44 | 47 | 129.6 | 130 | 130.5 | 167.5 | 169 | 169.3 | 0.46 | 0.46 | 0.46 | 650 | 6800 | 0 | 0 | 1910 |  |  |  | 2019-03-05 | 2019-03-05 | 2017-04-19 | 2498 | 2018-04-19 | 858 | 0.0001666667 | -0.007411111 | 0.007577778 | 5.741611 | 10.46617 | 0.00015 | -0.007427778 | 0.007577778 | 5.722944 | 10.40056 | PS000952-A020319 | 0.0102 | 2.054 | 0.008571429 | 0.007571429 | 5.055571 | 5.096 | 4.844 | 5.138
172 | PS000952-A020319-1/1-4 | 1100 | 21035 | 21036 | 1363.6 | 7.3535 | 7.7137 | 133.125 | 81.175 | 166.1 | 6.21 | 0.5 | 0.56 | 5.12 | 0.82 | 0.245 | 17.95 | 18.185 | 2.855 | 2.28 | 15.835 | 15.545 | 0.355 | 0.315 | 7.25 | 0.19 | PS000952-A020319-1 | CK002311-D160319 | CK002314-D190319 | 7.167 | 7.167 | 7.1665 | 5.705 | 5.7 | 7.228 | 7.228 | 7.228 | Rec-CK002268-D150219 | 2019-03-16 14:40 | 24.6 | 12.5 | 14.3 | Rec-CK002268-D150219 | 2019-03-18 22:40 | 24.5 | 11.6 | 14 | 3 | 3 | На контроль |  | 1555 | 14 | 1930 | 39.5 | 80.3 | 1910 | 35 | 38 | 166 | 200 | 129 | 167.5 | 25.97 | 173 | 158 | 2019-03-27 | 35 | 36 | 38 | 79.5 | 80.3 | 80.1 | 38 | 44 | 47 | 129.6 | 130 | 130.5 | 167.5 | 169 | 169.3 | 0.46 | 0.46 | 0.46 | 650 | 6800 | 0 | 0 | 1910 |  |  |  | 2019-03-05 | 2019-03-05 | 2017-04-19 | 2498 | 2018-04-19 | 858 | 0.0001666667 | -0.007411111 | 0.007577778 | 5.741611 | 10.46617 | 0.00015 | -0.007427778 | 0.007577778 | 5.722944 | 10.40056 | PS000952-A020319 | 0.0102 | 2.054 | 0.008571429 | 0.007571429 | 5.055571 | 5.096 | 4.844 | 5.138
173 | PS000952-A020319-1/1-5 | 1100 | 21041 | 21042 | 1361.96 | 7.34945 | 7.7098 | 133.15 | 81.155 | 166.025 | 6.19 | 0.4 | 0.515 | 5.695 | 0.795 | 0.305 | 17.885 | 18.07 | 2.48 | 2.28 | 16.03 | 15.39 | 0.22 | 0.31 | 7.2 | 0.17 | PS000952-A020319-1 | CK002311-D160319 | CK002314-D190319 | 7.167 | 7.167 | 7.1665 | 5.705 | 5.7 | 7.228 | 7.228 | 7.228 | Rec-CK002268-D150219 | 2019-03-16 14:40 | 24.6 | 12.5 | 14.3 | Rec-CK002268-D150219 | 2019-03-18 22:40 | 24.5 | 11.6 | 14 | 3 | 3 | На контроль |  | 1555 | 14 | 1930 | 39.5 | 80.3 | 1910 | 35 | 38 | 166 | 200 | 129 | 167.5 | 25.97 | 173 | 158 | 2019-03-27 | 35 | 36 | 38 | 79.5 | 80.3 | 80.1 | 38 | 44 | 47 | 129.6 | 130 | 130.5 | 167.5 | 169 | 169.3 | 0.46 | 0.46 | 0.46 | 650 | 6800 | 0 | 0 | 1910 |  |  |  | 2019-03-05 | 2019-03-05 | 2017-04-19 | 2498 | 2018-04-19 | 858 | 0.0001666667 | -0.007411111 | 0.007577778 | 5.741611 | 10.46617 | 0.00015 | -0.007427778 | 0.007577778 | 5.722944 | 10.40056 | PS000952-A020319 | 0.0102 | 2.054 | 0.008571429 | 0.007571429 | 5.055571 | 5.096 | 4.844 | 5.138
174 | PS000952-A020319-1/1-6 | 1100 | 21043 | 21044 | 1385.165 | 7.38045 | 7.7177 | 132.975 | 81.075 | 166.12 | 6.32 | 0.385 | 0.275 | 6.36 | 1.14 | 0.215 | 17.975 | 18.025 | 2.175 | 2.325 | 15.73 | 15.62 | 0.15 | 0.295 | 7.25 | 0.2 | PS000952-A020319-1 | CK002311-D160319 | CK002314-D190319 | 7.167 | 7.167 | 7.1665 | 5.705 | 5.7 | 7.228 | 7.228 | 7.228 | Rec-CK002268-D150219 | 2019-03-16 14:40 | 24.6 | 12.5 | 14.3 | Rec-CK002268-D150219 | 2019-03-18 22:40 | 24.5 | 11.6 | 14 | 3 | 3 | На контроль |  | 1555 | 14 | 1930 | 39.5 | 80.3 | 1910 | 35 | 38 | 166 | 200 | 129 | 167.5 | 25.97 | 173 | 158 | 2019-03-27 | 35 | 36 | 38 | 79.5 | 80.3 | 80.1 | 38 | 44 | 47 | 129.6 | 130 | 130.5 | 167.5 | 169 | 169.3 | 0.46 | 0.46 | 0.46 | 650 | 6800 | 0 | 0 | 1910 |  |  |  | 2019-03-05 | 2019-03-05 | 2017-04-19 | 2498 | 2018-04-19 | 858 | 0.0001666667 | -0.007411111 | 0.007577778 | 5.741611 | 10.46617 | 0.00015 | -0.007427778 | 0.007577778 | 5.722944 | 10.40056 | PS000952-A020319 | 0.0102 | 2.054 | 0.008571429 | 0.007571429 | 5.055571 | 5.096 | 4.844 | 5.138
175 | PS000953-A060319-1/1-2 | 600 | 21087 | 21088 | 1376.855 | 7.3955 | 7.73025 | 133.055 | 80.98 | 167.295 | 6.275 | 0.3 | 0.56 | 6.935 | 1.07 | 0.485 | 18.215 | 18.05 | 2.37 | 2.065 | 15.485 | 15.625 | 0.02 | 0.01 | 7.95 | 0.22 | PS000953-A060319-1 | CK002310-A160319 | CK002306-A140319 | 7.1885 | 7.1885 | 7.188 | 5.69 | 5.7 | 7.2495 | 7.2495 | 7.2495 | Rec-CK002233-A160118-139-20190131 | 2019-03-16 05:00 | 24.7 | 11.2 | 12.3 | Rec-CK002233-A160118-139-20190131 | 2019-03-13 22:00 | 25 | 13.5 | 12.2 | 1 | 1 | На контроль |  | 1555 | 14 | 1930 | 39.5 | 80.3 | 1910 | 32 | 35 | 166 | 200 | 129 | 169 | 26.1 | 174 | 159 | 2019-03-28 | 30 | 33 | 38 | 78.9 | 80.3 | 81.4 | 32 | 42 | 47 | 129.2 | 129.7 | 130.9 | 167.6 | 168.5 | 170.2 | 0.35 | 0.35 | 0.35 | 650 | 5200 | 0 | 1 | 1910 | 97.08 |  |  | 2019-03-05 | 2019-03-05 | 2017-04-19 | 2506 | 2018-06-06 | 866 | -0.0002533333 | -0.00728 | 0.007026667 | 5.6796 | 10.59707 | -0.0002466667 | -0.007293333 | 0.007046667 | 5.707333 | 10.57747 | PS000953-A060319 | 0.01025714 | 2.033571 | 0.01057143 | 0.01671429 | 5.058143 | 5.094 | 4.848 | 5.147
176 | PS000956-A130319-1/1-1 | 1100 | 21089 | 21090 | 1431.72 | 7.31725 | 7.63635 | 132.68 | 80.57 | 166.24 | 6.405 | 0.265 | 0.505 | 17.35 | 2.045 | 0.36 | 17.165 | 18.25 | 7.925 | 1.38 | 14.675 | 14.79 | 0.435 | 0.39 | 6.55 | 0.27 | PS000956-A130319-1 | CKKD0068-D140319 | CKKD0068-D140319 | 7.1695 | 7.1695 | 7.183 | 6.305 | 6.3 | 7.245 | 7.245 | 7.245 | Rec-CKKD0050-D090817 | 2019-03-14 09:40 | 24.9 | 13 | 13.8 | Rec-CKKD0050-D090817 | 2019-03-14 09:40 | 24.9 | 13 | 13.8 | 3 | 3 | На контроль |  | 1530 | 14 | 1930 | 42 | 80 | 1910 | 35 | 38 | 166 | 200 | 129 | 167.5 | 27.8 | 162 | 147 | 2019-03-28 | 31 | 33 | 36 | 78.7 | 80 | 81.3 | 33 | 39 | 46 | 129 | 129.5 | 130.6 | 167.9 | 168 | 169.7 | 0.31 | 0.31 | 0.31 | 650 | 6000 | 0 | 0 | 1910 | 95.57 |  |  | 2019-03-05 | 2019-03-05 | 2017-04-19 | 2506 |  | 866 | 0.001569444 | -0.006291667 | 0.007861111 | 6.3105 | 9.127389 | 0.001569444 | -0.006291667 | 0.007861111 | 6.3105 | 9.127389 | PS000956-A130319 | 0.0105 | 2.183571 | 0.02371429 | 0.02342857 | 5.123571 | 5.18 | 4.841 | 5.234
177 | PS000956-A130319-1/1-2 | 1100 | 21091 | 21092 | 1409.49 | 7.3114 | 7.621 | 132.78 | 80.63 | 166.37 | 6.42 | 0.15 | 0.635 | 10.375 | 2.01 | 0.23 | 17.965 | 18.045 | 5.405 | 2.23 | 14.455 | 14.865 | 0.545 | 0.445 | 6.8 | 0.16 | PS000956-A130319-1 | CKKD0068-D140319 | CKKD0068-D140319 | 7.1695 | 7.1695 | 7.183 | 6.305 | 6.3 | 7.245 | 7.245 | 7.245 | Rec-CKKD0050-D090817 | 2019-03-14 09:40 | 24.9 | 13 | 13.8 | Rec-CKKD0050-D090817 | 2019-03-14 09:40 | 24.9 | 13 | 13.8 | 3 | 3 | На контроль |  | 1530 | 14 | 1930 | 42 | 80 | 1910 | 35 | 38 | 166 | 200 | 129 | 167.5 | 27.8 | 162 | 147 | 2019-03-28 | 31 | 33 | 36 | 78.7 | 80 | 81.3 | 33 | 39 | 46 | 129 | 129.5 | 130.6 | 167.9 | 168 | 169.7 | 0.31 | 0.31 | 0.31 | 650 | 6000 | 0 | 0 | 1910 | 95.57 |  |  | 2019-03-05 | 2019-03-05 | 2017-04-19 | 2506 |  | 866 | 0.001569444 | -0.006291667 | 0.007861111 | 6.3105 | 9.127389 | 0.001569444 | -0.006291667 | 0.007861111 | 6.3105 | 9.127389 | PS000956-A130319 | 0.0105 | 2.183571 | 0.02371429 | 0.02342857 | 5.123571 | 5.18 | 4.841 | 5.234
178 | PS000956-A130319-1/1-3 | 1100 | 21093 | 21094 | 1394.47 | 7.28845 | 7.5941 | 132.665 | 80.835 | 166.835 | 6.375 | 0.29 | 0.56 | 6.22 | 2.16 | 0.175 | 18.645 | 18.585 | 4.25 | 3.455 | 14.51 | 14.66 | 0.405 | 0.35 | 7.25 | 0.14 | PS000956-A130319-1 | CKKD0068-D140319 | CKKD0068-D140319 | 7.1695 | 7.1695 | 7.183 | 6.305 | 6.3 | 7.245 | 7.245 | 7.245 | Rec-CKKD0050-D090817 | 2019-03-14 09:40 | 24.9 | 13 | 13.8 | Rec-CKKD0050-D090817 | 2019-03-14 09:40 | 24.9 | 13 | 13.8 | 3 | 3 | На контроль |  | 1530 | 14 | 1930 | 42 | 80 | 1910 | 35 | 38 | 166 | 200 | 129 | 167.5 | 27.8 | 162 | 147 | 2019-03-28 | 31 | 33 | 36 | 78.7 | 80 | 81.3 | 33 | 39 | 46 | 129 | 129.5 | 130.6 | 167.9 | 168 | 169.7 | 0.31 | 0.31 | 0.31 | 650 | 6000 | 0 | 0 | 1910 | 95.57 |  |  | 2019-03-05 | 2019-03-05 | 2017-04-19 | 2506 |  | 866 | 0.001569444 | -0.006291667 | 0.007861111 | 6.3105 | 9.127389 | 0.001569444 | -0.006291667 | 0.007861111 | 6.3105 | 9.127389 | PS000956-A130319 | 0.0105 | 2.183571 | 0.02371429 | 0.02342857 | 5.123571 | 5.18 | 4.841 | 5.234
179 | PS000956-A130319-1/1-4 | 1100 | 21095 | 21096 | 1413.96 | 7.25445 | 7.5422 | 132.94 | 81.015 | 166.67 | 6.385 | 0.75 | 0.305 | 8.675 | 1.795 | 0.165 | 19.29 | 19.6 | 3.99 | 3.615 | 14.665 | 14.29 | 0.23 | 0.32 | 7.75 | 0.2 | PS000956-A130319-1 | CKKD0068-D140319 | CKKD0068-D140319 | 7.1695 | 7.1695 | 7.183 | 6.305 | 6.3 | 7.245 | 7.245 | 7.245 | Rec-CKKD0050-D090817 | 2019-03-14 09:40 | 24.9 | 13 | 13.8 | Rec-CKKD0050-D090817 | 2019-03-14 09:40 | 24.9 | 13 | 13.8 | 3 | 3 | На контроль |  | 1530 | 14 | 1930 | 42 | 80 | 1910 | 35 | 38 | 166 | 200 | 129 | 167.5 | 27.8 | 162 | 147 | 2019-03-28 | 31 | 33 | 36 | 78.7 | 80 | 81.3 | 33 | 39 | 46 | 129 | 129.5 | 130.6 | 167.9 | 168 | 169.7 | 0.31 | 0.31 | 0.31 | 650 | 6000 | 0 | 0 | 1910 | 95.57 |  |  | 2019-03-05 | 2019-03-05 | 2017-04-19 | 2506 |  | 866 | 0.001569444 | -0.006291667 | 0.007861111 | 6.3105 | 9.127389 | 0.001569444 | -0.006291667 | 0.007861111 | 6.3105 | 9.127389 | PS000956-A130319 | 0.0105 | 2.183571 | 0.02371429 | 0.02342857 | 5.123571 | 5.18 | 4.841 | 5.234
180 | PS000953-A060319-2/1-1 | 1100 | 21113 | 21114 | 1390.475 | 7.42275 | 7.75015 | 132.945 | 80.99 | 166.1 | 6.485 | 0.375 | 0.54 | 4.015 | 1.68 | 0.3 | 18.14 | 17.74 | 1.48 | 4.13 | 15.715 | 16.03 | 0.345 | 0.39 | 7.5 | 0.18 | PS000953-A060319-2 | CK002321-A210319 | CK002321-A210319 | 7.1865 | 7.1865 | 7.187 | 5.7 | 5.675 | 7.2475 | 7.2475 | 7.2475 | Rec-CK002233-A160118 | 2019-03-21 08:55 | 24.1 | 9.2 | 12 | Rec-CK002233-A160118 | 2019-03-21 08:55 | 24.1 | 9.2 | 12 | 1 | 1 | На контроль |  | 1555 | 14 | 1920 | 41 | 80.3 | 1900 | 35 | 38 | 166 | 200 | 129 | 167.5 | 25.85 | 173 | 158 | 2019-04-01 | 34 | 36 | 38 | 78.7 | 80 | 82.4 | 36 | 42 | 48 | 129.2 | 129 | 131 | 167.6 | 169 | 169.4 | 0.36 | 0.36 | 0.36 | 650 | 6700 | 0 | 0 | 1910 |  |  |  | 2019-03-05 | 2019-03-05 | 2017-04-19 | 2512 | 2018-06-06 | 872 | -0.0001823529 | -0.007329412 | 0.007147059 | 5.677353 | 10.613 | -0.0001823529 | -0.007329412 | 0.007147059 | 5.677353 | 10.613 | PS000953-A060319 | 0.01025714 | 2.033571 | 0.01057143 | 0.01671429 | 5.058143 | 5.094 | 4.848 | 5.147
181 | PS000953-A060319-2/1-2 | 1100 | 21115 | 21116 | 1383.9 | 7.4083 | 7.74 | 132.96 | 80.85 | 166.025 | 6.32 | 0.445 | 0.54 | 5.96 | 1.655 | 0.23 | 18.125 | 18.15 | 1.04 | 3.58 | 15.605 | 16.02 | 0.41 | 0.41 | 7.65 | 0.12 | PS000953-A060319-2 | CK002321-A210319 | CK002321-A210319 | 7.1865 | 7.1865 | 7.187 | 5.7 | 5.675 | 7.2475 | 7.2475 | 7.2475 | Rec-CK002233-A160118 | 2019-03-21 08:55 | 24.1 | 9.2 | 12 | Rec-CK002233-A160118 | 2019-03-21 08:55 | 24.1 | 9.2 | 12 | 1 | 1 | На контроль |  | 1555 | 14 | 1920 | 41 | 80.3 | 1900 | 35 | 38 | 166 | 200 | 129 | 167.5 | 25.85 | 173 | 158 | 2019-04-01 | 34 | 36 | 38 | 78.7 | 80 | 82.4 | 36 | 42 | 48 | 129.2 | 129 | 131 | 167.6 | 169 | 169.4 | 0.36 | 0.36 | 0.36 | 650 | 6700 | 0 | 0 | 1910 |  |  |  | 2019-03-05 | 2019-03-05 | 2017-04-19 | 2512 | 2018-06-06 | 872 | -0.0001823529 | -0.007329412 | 0.007147059 | 5.677353 | 10.613 | -0.0001823529 | -0.007329412 | 0.007147059 | 5.677353 | 10.613 | PS000953-A060319 | 0.01025714 | 2.033571 | 0.01057143 | 0.01671429 | 5.058143 | 5.094 | 4.848 | 5.147
182 | PS000953-A060319-2/1-3 | 1100 | 21117 | 21118 | 1387.795 | 7.4125 | 7.74145 | 132.935 | 81.01 | 166.205 | 6.28 | 0.4 | 0.505 | 7.97 | 1.395 | 0.145 | 18.225 | 18.295 | 1.495 | 3.14 | 15.78 | 15.92 | 0.4 | 0.405 | 7.75 | 0.12 | PS000953-A060319-2 | CK002321-A210319 | CK002321-A210319 | 7.1865 | 7.1865 | 7.187 | 5.7 | 5.675 | 7.2475 | 7.2475 | 7.2475 | Rec-CK002233-A160118 | 2019-03-21 08:55 | 24.1 | 9.2 | 12 | Rec-CK002233-A160118 | 2019-03-21 08:55 | 24.1 | 9.2 | 12 | 1 | 1 | На контроль |  | 1555 | 14 | 1920 | 41 | 80.3 | 1900 | 35 | 38 | 166 | 200 | 129 | 167.5 | 25.85 | 173 | 158 | 2019-04-01 | 34 | 36 | 38 | 78.7 | 80 | 82.4 | 36 | 42 | 48 | 129.2 | 129 | 131 | 167.6 | 169 | 169.4 | 0.36 | 0.36 | 0.36 | 650 | 6700 | 0 | 0 | 1910 |  |  |  | 2019-03-05 | 2019-03-05 | 2017-04-19 | 2512 | 2018-06-06 | 872 | -0.0001823529 | -0.007329412 | 0.007147059 | 5.677353 | 10.613 | -0.0001823529 | -0.007329412 | 0.007147059 | 5.677353 | 10.613 | PS000953-A060319 | 0.01025714 | 2.033571 | 0.01057143 | 0.01671429 | 5.058143 | 5.094 | 4.848 | 5.147
183 | PS000953-A060319-2/1-4 | 1100 | 21119 | 21120 | 1383.39 | 7.41495 | 7.7451 | 132.81 | 81.165 | 166.285 | 6.405 | 0.38 | 0.4 | 4.885 | 1.245 | 0.13 | 18.42 | 18.465 | 2.52 | 3.53 | 16.045 | 15.715 | 0.425 | 0.415 | 7.85 | 0.1 | PS000953-A060319-2 | CK002321-A210319 | CK002321-A210319 | 7.1865 | 7.1865 | 7.187 | 5.7 | 5.675 | 7.2475 | 7.2475 | 7.2475 | Rec-CK002233-A160118 | 2019-03-21 08:55 | 24.1 | 9.2 | 12 | Rec-CK002233-A160118 | 2019-03-21 08:55 | 24.1 | 9.2 | 12 | 1 | 1 | На контроль |  | 1555 | 14 | 1920 | 41 | 80.3 | 1900 | 35 | 38 | 166 | 200 | 129 | 167.5 | 25.85 | 173 | 158 | 2019-04-01 | 34 | 36 | 38 | 78.7 | 80 | 82.4 | 36 | 42 | 48 | 129.2 | 129 | 131 | 167.6 | 169 | 169.4 | 0.36 | 0.36 | 0.36 | 650 | 6700 | 0 | 0 | 1910 |  |  |  | 2019-03-05 | 2019-03-05 | 2017-04-19 | 2512 | 2018-06-06 | 872 | -0.0001823529 | -0.007329412 | 0.007147059 | 5.677353 | 10.613 | -0.0001823529 | -0.007329412 | 0.007147059 | 5.677353 | 10.613 | PS000953-A060319 | 0.01025714 | 2.033571 | 0.01057143 | 0.01671429 | 5.058143 | 5.094 | 4.848 | 5.147
184 | PS000953-A060319-2/1-5 | 1100 | 21121 | 21122 | 1386.555 | 7.4063 | 7.74125 | 132.81 | 81.39 | 166.325 | 6.36 | 0.5 | 0.405 | 4.385 | 1.055 | 0.175 | 18.6 | 18.6 | 2.815 | 3.38 | 15.89 | 15.895 | 0.365 | 0.4 | 7.9 | 0.12 | PS000953-A060319-2 | CK002321-A210319 | CK002321-A210319 | 7.1865 | 7.1865 | 7.187 | 5.7 | 5.675 | 7.2475 | 7.2475 | 7.2475 | Rec-CK002233-A160118 | 2019-03-21 08:55 | 24.1 | 9.2 | 12 | Rec-CK002233-A160118 | 2019-03-21 08:55 | 24.1 | 9.2 | 12 | 1 | 1 | На контроль |  | 1555 | 14 | 1920 | 41 | 80.3 | 1900 | 35 | 38 | 166 | 200 | 129 | 167.5 | 25.85 | 173 | 158 | 2019-04-01 | 34 | 36 | 38 | 78.7 | 80 | 82.4 | 36 | 42 | 48 | 129.2 | 129 | 131 | 167.6 | 169 | 169.4 | 0.36 | 0.36 | 0.36 | 650 | 6700 | 0 | 0 | 1910 |  |  |  | 2019-03-05 | 2019-03-05 | 2017-04-19 | 2512 | 2018-06-06 | 872 | -0.0001823529 | -0.007329412 | 0.007147059 | 5.677353 | 10.613 | -0.0001823529 | -0.007329412 | 0.007147059 | 5.677353 | 10.613 | PS000953-A060319 | 0.01025714 | 2.033571 | 0.01057143 | 0.01671429 | 5.058143 | 5.094 | 4.848 | 5.147
185 | PS000953-A060319-2/1-6 | 1100 | 21123 | 21124 | 1402.96 | 7.39015 | 7.71685 | 132.97 | 81.465 | 166.575 | 6.39 | 0.665 | 0.51 | 7.635 | 1 | 0.17 | 18.895 | 18.95 | 2.865 | 2.835 | 15.795 | 15.9 | 0.385 | 0.36 | 8.15 | 0.13 | PS000953-A060319-2 | CK002321-A210319 | CK002321-A210319 | 7.1865 | 7.1865 | 7.187 | 5.7 | 5.675 | 7.2475 | 7.2475 | 7.2475 | Rec-CK002233-A160118 | 2019-03-21 08:55 | 24.1 | 9.2 | 12 | Rec-CK002233-A160118 | 2019-03-21 08:55 | 24.1 | 9.2 | 12 | 1 | 1 | На контроль |  | 1555 | 14 | 1920 | 41 | 80.3 | 1900 | 35 | 38 | 166 | 200 | 129 | 167.5 | 25.85 | 173 | 158 | 2019-04-01 | 34 | 36 | 38 | 78.7 | 80 | 82.4 | 36 | 42 | 48 | 129.2 | 129 | 131 | 167.6 | 169 | 169.4 | 0.36 | 0.36 | 0.36 | 650 | 6700 | 0 | 0 | 1910 |  |  |  | 2019-03-05 | 2019-03-05 | 2017-04-19 | 2512 | 2018-06-06 | 872 | -0.0001823529 | -0.007329412 | 0.007147059 | 5.677353 | 10.613 | -0.0001823529 | -0.007329412 | 0.007147059 | 5.677353 | 10.613 | PS000953-A060319 | 0.01025714 | 2.033571 | 0.01057143 | 0.01671429 | 5.058143 | 5.094 | 4.848 | 5.147
186 | PS000969-A130419-2/1-2 | 1200 | 22019 | 22020 | 1419.595 | 7.1774 | 7.50715 | 133.3 | 81.385 | 166.305 | 6.225 | 1.52 | 0.4 | 24.83 | 0.955 | 0.34 | 18.255 | 18.26 | 4.785 | 4.815 | 15.29 | 15.2 | 0.425 | 0.45 | 7.85 | 0.14 | PS000969-A130419-2 | CK002321-A210319 | CK002266-A120219 | 7.165 | 7.165 | 7.1685 | 5.675 | 5.64 | 7.226 | 7.226 | 7.226 | Rec-CK002233-A160118 | 2019-03-21 08:55 | 24.1 | 9.2 | 12 | Rec-CK002233-A160118 | 2019-02-12 08:00 | 17.2 | 12.8 | 13.4 | 1 | 1 | На контроль |  | 1555 | 14 | 1930 | 42 | 80.1 | 1910 | 35 | 38 | 166 | 200 | 129 | 167.5 | 26.12 | 181 | 166 | 2019-05-13 | 34 | 36 | 38 | 79.1 | 80 | 80.9 | 40 | 46 | 52 | 129.3 | 129.8 | 130.4 | 167.1 | 168.1 | 169 | 0.36 | 0.36 | 0.36 | 650 | 7000 | 0 | 0 | 1910 |  |  |  | 2019-04-03 | 2019-04-03 | 2017-04-19 | 2679 | 2018-06-06 | 1039 | -0.0001823529 | -0.007329412 | 0.007147059 | 5.677353 | 10.613 | -0.0002333333 | -0.007206667 | 0.006973333 | 5.632733 | 10.59753 | PS000969-A130419 | 0.01084286 | 2.005714 | 0.01771429 | 0.009857143 | 4.917143 | 4.961 | 4.655 | 5.023
187 | PS000969-A130419-2/1-3 | 1200 | 22021 | 22022 | 1384.795 | 7.1992 | 7.5358 | 133.11 | 81.145 | 166.505 | 6.24 | 0.395 | 0.075 | 3.5 | 0.74 | 0.185 | 17.47 | 17.615 | 1.865 | 2.56 | 15.58 | 15.645 | 0.355 | 0.39 | 7.45 | 0.17 | PS000969-A130419-2 | CK002321-A210319 | CK002266-A120219 | 7.165 | 7.165 | 7.1685 | 5.675 | 5.64 | 7.226 | 7.226 | 7.226 | Rec-CK002233-A160118 | 2019-03-21 08:55 | 24.1 | 9.2 | 12 | Rec-CK002233-A160118 | 2019-02-12 08:00 | 17.2 | 12.8 | 13.4 | 1 | 1 | На контроль |  | 1555 | 14 | 1930 | 42 | 80.1 | 1910 | 35 | 38 | 166 | 200 | 129 | 167.5 | 26.12 | 181 | 166 | 2019-05-13 | 34 | 36 | 38 | 79.1 | 80 | 80.9 | 40 | 46 | 52 | 129.3 | 129.8 | 130.4 | 167.1 | 168.1 | 169 | 0.36 | 0.36 | 0.36 | 650 | 7000 | 0 | 0 | 1910 |  |  |  | 2019-04-03 | 2019-04-03 | 2017-04-19 | 2679 | 2018-06-06 | 1039 | -0.0001823529 | -0.007329412 | 0.007147059 | 5.677353 | 10.613 | -0.0002333333 | -0.007206667 | 0.006973333 | 5.632733 | 10.59753 | PS000969-A130419 | 0.01084286 | 2.005714 | 0.01771429 | 0.009857143 | 4.917143 | 4.961 | 4.655 | 5.023
188 | PS000969-A130419-2/1-4 | 1200 | 22023 | 22024 | 1395.755 | 7.2199 | 7.5555 | 133.065 | 81.075 | 166.47 | 6.27 | 0.335 | 0.33 | 4.225 | 0.765 | 0.255 | 17.685 | 17.67 | 2.225 | 2.55 | 15.65 | 15.61 | 0.31 | 0.365 | 7.6 | 0.13 | PS000969-A130419-2 | CK002321-A210319 | CK002266-A120219 | 7.165 | 7.165 | 7.1685 | 5.675 | 5.64 | 7.226 | 7.226 | 7.226 | Rec-CK002233-A160118 | 2019-03-21 08:55 | 24.1 | 9.2 | 12 | Rec-CK002233-A160118 | 2019-02-12 08:00 | 17.2 | 12.8 | 13.4 | 1 | 1 | На контроль |  | 1555 | 14 | 1930 | 42 | 80.1 | 1910 | 35 | 38 | 166 | 200 | 129 | 167.5 | 26.12 | 181 | 166 | 2019-05-13 | 34 | 36 | 38 | 79.1 | 80 | 80.9 | 40 | 46 | 52 | 129.3 | 129.8 | 130.4 | 167.1 | 168.1 | 169 | 0.36 | 0.36 | 0.36 | 650 | 7000 | 0 | 0 | 1910 |  |  |  | 2019-04-03 | 2019-04-03 | 2017-04-19 | 2679 | 2018-06-06 | 1039 | -0.0001823529 | -0.007329412 | 0.007147059 | 5.677353 | 10.613 | -0.0002333333 | -0.007206667 | 0.006973333 | 5.632733 | 10.59753 | PS000969-A130419 | 0.01084286 | 2.005714 | 0.01771429 | 0.009857143 | 4.917143 | 4.961 | 4.655 | 5.023
189 | PS000969-A130419-2/1-5 | 1100 | 22025 | 22026 | 1386.66 | 7.2194 | 7.54345 | 132.855 | 80.995 | 166.66 | 6.21 | 0.47 | 0.355 | 5.28 | 0.625 | 0.29 | 18.235 | 17.9 | 2.33 | 2.245 | 15.34 | 15.85 | 0.26 | 0.35 | 7.85 | 0.16 | PS000969-A130419-2 | CK002321-A210319 | CK002266-A120219 | 7.165 | 7.165 | 7.1685 | 5.675 | 5.64 | 7.226 | 7.226 | 7.226 | Rec-CK002233-A160118 | 2019-03-21 08:55 | 24.1 | 9.2 | 12 | Rec-CK002233-A160118 | 2019-02-12 08:00 | 17.2 | 12.8 | 13.4 | 1 | 1 | На контроль |  | 1555 | 14 | 1930 | 42 | 80.1 | 1910 | 35 | 38 | 166 | 200 | 129 | 167.5 | 26.12 | 181 | 166 | 2019-05-13 | 34 | 36 | 38 | 79.1 | 80 | 80.9 | 40 | 46 | 52 | 129.3 | 129.8 | 130.4 | 167.1 | 168.1 | 169 | 0.36 | 0.36 | 0.36 | 650 | 7000 | 0 | 0 | 1910 |  |  |  | 2019-04-03 | 2019-04-03 | 2017-04-19 | 2679 | 2018-06-06 | 1039 | -0.0001823529 | -0.007329412 | 0.007147059 | 5.677353 | 10.613 | -0.0002333333 | -0.007206667 | 0.006973333 | 5.632733 | 10.59753 | PS000969-A130419 | 0.01084286 | 2.005714 | 0.01771429 | 0.009857143 | 4.917143 | 4.961 | 4.655 | 5.023
190 | PS000954-A110319-2/1-2 | 1200 | 21152 | 21153 | 1378.455 | 7.24645 | 7.60555 | 132.905 | 81.195 | 166.37 | 6.25 | 0.64 | 0.59 | 6.955 | 1.97 | 0.34 | 17.6 | 18.175 | 4.65 | 2.685 | 15.23 | 15.975 | 0.53 | 0.505 | 8.05 | 0.13 | PS000954-A110319-2 | CK002318-A200319 | CK002318-A200319 | 7.1865 | 7.1865 | 7.1865 | 5.7 | 5.68 | 7.2475 | 7.2475 | 7.2475 | Rec-CK002318-A200319 | 2019-03-20 14:05 | 24.7 | 9.9 | 12 | Rec-CK002318-A200319 | 2019-03-20 14:05 | 24.7 | 9.9 | 12 | 1 | 1 | На контроль |  | 1545 | 14 | 1930 | 40.5 | 80.3 | 1910 | 35 | 38 | 166 | 200 | 129.5 | 169 | 25.84 | 171 | 156 | 2019-04-02 | 32 | 34 | 37 | 78.5 | 80.3 | 81.7 | 36 | 40 | 47 | 129.4 | 130 | 130.9 | 168 | 169 | 169.9 | 0.36 | 0.36 | 0.36 | 650 | 6700 | 0 | 0 | 1910 |  |  |  | 2019-03-05 | 2019-03-05 | 2017-04-19 | 2518 | 2018-06-06 | 878 | 0.0005875 | -0.00725625 | 0.00784375 | 5.6856875 | 10.5586875 | 0.0005875 | -0.00725625 | 0.00784375 | 5.6856875 | 10.5586875 | PS000954-A110319 | 0.01051429 | 2.017571 | 0.01371429 | 0.006142857 | 4.991571 | 5.032 | 4.783 | 5.082
191 | PS000954-A110319-2/1-3 | 1200 | 21154 | 21155 | 1385.24 | 7.2956 | 7.6411 | 132.59 | 81.26 | 166.525 | 6.3 | 0.565 | 0.545 | 5.785 | 1.59 | 0.105 | 18.26 | 18.26 | 1.67 | 2.335 | 15.645 | 15.85 | 0.48 | 0.485 | 8.25 | 0.13 | PS000954-A110319-2 | CK002318-A200319 | CK002318-A200319 | 7.1865 | 7.1865 | 7.1865 | 5.7 | 5.68 | 7.2475 | 7.2475 | 7.2475 | Rec-CK002318-A200319 | 2019-03-20 14:05 | 24.7 | 9.9 | 12 | Rec-CK002318-A200319 | 2019-03-20 14:05 | 24.7 | 9.9 | 12 | 1 | 1 | На контроль |  | 1545 | 14 | 1930 | 40.5 | 80.3 | 1910 | 35 | 38 | 166 | 200 | 129.5 | 169 | 25.84 | 171 | 156 | 2019-04-02 | 32 | 34 | 37 | 78.5 | 80.3 | 81.7 | 36 | 40 | 47 | 129.4 | 130 | 130.9 | 168 | 169 | 169.9 | 0.36 | 0.36 | 0.36 | 650 | 6700 | 0 | 0 | 1910 |  |  |  | 2019-03-05 | 2019-03-05 | 2017-04-19 | 2518 | 2018-06-06 | 878 | 0.0005875 | -0.00725625 | 0.00784375 | 5.6856875 | 10.5586875 | 0.0005875 | -0.00725625 | 0.00784375 | 5.6856875 | 10.5586875 | PS000954-A110319 | 0.01051429 | 2.017571 | 0.01371429 | 0.006142857 | 4.991571 | 5.032 | 4.783 | 5.082
192 | PS000954-A110319-3/1-1 | 1100 | 21176 | 21177 | 1422.05 | 7.393 | 7.74765 | 133.115 | 80.99 | 166.385 | 6.395 | 0.9 | 0.345 | 14.12 | 0.55 | 0.51 | 18.165 | 18.165 | 5.14 | 7.285 | 15.875 | 16.575 | 0.26 | 0.495 | 6.95 | 0.13 | PS000954-A110319-3 | CK002302-D110319 | CK002309-D151319 | 7.186 | 7.186 | 7.1835 | 5.68 | 5.7 | 7.247 | 7.247 | 7.247 | Rec-CK002268-D150219 | 2019-03-11 08:40 | 26.3 | 9.7 | 14.5 | Rec-CK002268-D150219 | 2019-03-15 08:40 | 24.8 | 12.7 | 14.5 | 3 | 3 | На контроль |  | 1555 | 14 | 1930 | 40.2 | 80.3 | 1910 | 35 | 38 | 166 | 200 | 129 | 175.5 | 25.59 | 184 | 169 | 2019-04-04 | 31 | 35 | 39 | 79.1 | 80.1 | 81.2 | 34 | 41 | 48 | 129.4 | 130 | 130.7 | 167.9 | 169 | 170 | 0.38 | 0.38 | 0.38 | 650 | 6000 | 0 | 0 | 1910 | 96.71 |  |  | 2019-04-03 | 2019-04-03 | 2017-04-19 | 2524 | 2018-06-06 | 884 | 0.0002 | -0.007353333 | 0.007553333 | 5.797467 | 10.4908 | 0.0001666667 | -0.007438889 | 0.007605556 | 5.768278 | 10.47411 | PS000954-A110319 | 0.01051429 | 2.017571 | 0.01371429 | 0.006142857 | 4.991571 | 5.032 | 4.783 | 5.082
193 | PS000954-A110319-3/1-2 | 1100 | 21178 | 21179 | 1408.415 | 7.3843 | 7.7441 | 133.075 | 81.16 | 166.78 | 6.495 | 0.77 | 0.34 | 10.63 | 0.805 | 0.39 | 18.41 | 18.535 | 4.435 | 5.38 | 15.82 | 16.795 | 0.4 | 0.495 | 7.05 | 0.18 | PS000954-A110319-3 | CK002302-D110319 | CK002309-D151319 | 7.186 | 7.186 | 7.1835 | 5.68 | 5.7 | 7.247 | 7.247 | 7.247 | Rec-CK002268-D150219 | 2019-03-11 08:40 | 26.3 | 9.7 | 14.5 | Rec-CK002268-D150219 | 2019-03-15 08:40 | 24.8 | 12.7 | 14.5 | 3 | 3 | На контроль |  | 1555 | 14 | 1930 | 40.2 | 80.3 | 1910 | 35 | 38 | 166 | 200 | 129 | 175.5 | 25.59 | 184 | 169 | 2019-04-04 | 31 | 35 | 39 | 79.1 | 80.1 | 81.2 | 34 | 41 | 48 | 129.4 | 130 | 130.7 | 167.9 | 169 | 170 | 0.38 | 0.38 | 0.38 | 650 | 6000 | 0 | 0 | 1910 | 96.71 |  |  | 2019-04-03 | 2019-04-03 | 2017-04-19 | 2524 | 2018-06-06 | 884 | 0.0002 | -0.007353333 | 0.007553333 | 5.797467 | 10.4908 | 0.0001666667 | -0.007438889 | 0.007605556 | 5.768278 | 10.47411 | PS000954-A110319 | 0.01051429 | 2.017571 | 0.01371429 | 0.006142857 | 4.991571 | 5.032 | 4.783 | 5.082
194 | PS000954-A110319-3/1-4 | 1200 | 21182 | 21183 | 1377.57 | 7.4253 | 7.7809 | 132.655 | 80.96 | 166.395 | 6.275 | 0.355 | 0.415 | 6.155 | 1.465 | 0.48 | 18.405 | 18.165 | 2.495 | 2.71 | 16.03 | 15.96 | 0.11 | 0.145 | 7 | 0.09 | PS000954-A110319-3 | CK002302-D110319 | CK002309-D151319 | 7.186 | 7.186 | 7.1835 | 5.68 | 5.7 | 7.247 | 7.247 | 7.247 | Rec-CK002268-D150219 | 2019-03-11 08:40 | 26.3 | 9.7 | 14.5 | Rec-CK002268-D150219 | 2019-03-15 08:40 | 24.8 | 12.7 | 14.5 | 3 | 3 | На контроль |  | 1555 | 14 | 1930 | 40.2 | 80.3 | 1910 | 35 | 38 | 166 | 200 | 129 | 175.5 | 25.59 | 184 | 169 | 2019-04-04 | 31 | 35 | 39 | 79.1 | 80.1 | 81.2 | 34 | 41 | 48 | 129.4 | 130 | 130.7 | 167.9 | 169 | 170 | 0.38 | 0.38 | 0.38 | 650 | 6000 | 0 | 0 | 1910 | 96.71 |  |  | 2019-04-03 | 2019-04-03 | 2017-04-19 | 2524 | 2018-06-06 | 884 | 0.0002 | -0.007353333 | 0.007553333 | 5.797467 | 10.4908 | 0.0001666667 | -0.007438889 | 0.007605556 | 5.768278 | 10.47411 | PS000954-A110319 | 0.01051429 | 2.017571 | 0.01371429 | 0.006142857 | 4.991571 | 5.032 | 4.783 | 5.082
195 | PS000954-A110319-3/1-5 | 1100 | 21184 | 21185 | 1400.85 | 7.42685 | 7.763 | 132.38 | 81.16 | 166.65 | 6.28 | 0.485 | 0.24 | 10.705 | 1.875 | 0.395 | 18.85 | 18.385 | 1.645 | 2.605 | 15.86 | 15.91 | 0.1 | 0.15 | 7.3 | 0.16 | PS000954-A110319-3 | CK002302-D110319 | CK002309-D151319 | 7.186 | 7.186 | 7.1835 | 5.68 | 5.7 | 7.247 | 7.247 | 7.247 | Rec-CK002268-D150219 | 2019-03-11 08:40 | 26.3 | 9.7 | 14.5 | Rec-CK002268-D150219 | 2019-03-15 08:40 | 24.8 | 12.7 | 14.5 | 3 | 3 | На контроль |  | 1555 | 14 | 1930 | 40.2 | 80.3 | 1910 | 35 | 38 | 166 | 200 | 129 | 175.5 | 25.59 | 184 | 169 | 2019-04-04 | 31 | 35 | 39 | 79.1 | 80.1 | 81.2 | 34 | 41 | 48 | 129.4 | 130 | 130.7 | 167.9 | 169 | 170 | 0.38 | 0.38 | 0.38 | 650 | 6000 | 0 | 0 | 1910 | 96.71 |  |  | 2019-04-03 | 2019-04-03 | 2017-04-19 | 2524 | 2018-06-06 | 884 | 0.0002 | -0.007353333 | 0.007553333 | 5.797467 | 10.4908 | 0.0001666667 | -0.007438889 | 0.007605556 | 5.768278 | 10.47411 | PS000954-A110319 | 0.01051429 | 2.017571 | 0.01371429 | 0.006142857 | 4.991571 | 5.032 | 4.783 | 5.082
196 | PS000954-A110319-3/1-3 | 1100 | 21275 | 21274 | 1403.145 | 7.41385 | 7.74965 | 132.54 | 81.075 | 166.59 | 6.415 | 0.525 | 0.52 | 7.315 | 0.94 | 0.455 | 18.205 | 18.43 | 3.875 | 5.225 | 16.205 | 16.11 | 0.275 | 0.315 | 7 | 0.11 | PS000954-A110319-3 | CK002302-D110319 | CK002309-D151319 | 7.186 | 7.186 | 7.1835 | 5.68 | 5.7 | 7.247 | 7.247 | 7.247 | Rec-CK002268-D150219 | 2019-03-11 08:40 | 26.3 | 9.7 | 14.5 | Rec-CK002268-D150219 | 2019-03-15 08:40 | 24.8 | 12.7 | 14.5 | 3 | 3 | На контроль |  | 1555 | 14 | 1930 | 40.2 | 80.3 | 1910 | 35 | 38 | 166 | 200 | 129 | 175.5 | 25.59 | 184 | 169 | 2019-04-04 | 31 | 35 | 39 | 79.1 | 80.1 | 81.2 | 34 | 41 | 48 | 129.4 | 130 | 130.7 | 167.9 | 169 | 170 | 0.38 | 0.38 | 0.38 | 650 | 6000 | 0 | 0 | 1910 | 96.71 |  |  | 2019-04-03 | 2019-04-03 | 2017-04-19 | 2524 | 2018-06-06 | 884 | 0.0002 | -0.007353333 | 0.007553333 | 5.797467 | 10.4908 | 0.0001666667 | -0.007438889 | 0.007605556 | 5.768278 | 10.47411 | PS000954-A110319 | 0.01051429 | 2.017571 | 0.01371429 | 0.006142857 | 4.991571 | 5.032 | 4.783 | 5.082
197 | PS000955-A130319-1/1-1 | 1100 | 21216 | 21217 | 1386.775 | 7.39855 | 7.73135 | 133.12 | 80.755 | 166.68 | 6.42 | 1.205 | 0.42 | 8 | 1.365 | 0.25 | 18.34 | 17.735 | 4.915 | 7.52 | 15.765 | 15.815 | 0.115 | 0.12 | 7.25 | 0.15 | PS000955-A130319-1 | CK002324-D230319 | CK002316-D200319 | 7.174 | 7.174 | 7.175 | 5.7 | 5.705 | 7.235 | 7.235 | 7.235 | Rec-CK002268-D150219 | 2019-03-23 10:00 | 24.3 | 12.3 | 13.5 | Rec-CK002268-D150219 | 2019-03-19 22:40 | 21.3 | 15.5 | 14 | 3 | 3 | На контроль |  | 1555 | 14 | 1930 | 40 | 80.3 | 1910 | 35 | 38 | 166 | 200 | 129 | 167.5 | 25.98 | 183 | 168 | 2019-04-05 | 30.5 | 35 | 39.5 | 79.1 | 80 | 81.2 | 32 | 40 | 48 | 129.1 | 130 | 130.7 | 167.7 | 169 | 170.1 | 0.38 | 0.38 | 0.38 | 650 | 7900 | 0 | 0 | 1910 | 96.61 |  |  | 2019-04-03 | 2019-04-03 | 2017-04-19 | 2530 | 2018-06-06 | 890 | [5 empty] | 0.0001176471 | -0.007358824 | 0.007476471 | 5.750706 | 10.44471 | PS000955-A130319 | 0.01022857 | 2.038714 | 0.009714286 | 0.01371429 | 5.059571 | 5.093 | 4.859 | 5.147
198 | PS000955-A130319-1/1-3-1 | 1050 | 21218 | 21219 | 1408.395 | 7.41435 | 7.78495 | 132.925 | 81.125 | 166.925 | 6.455 | 0.685 | 0.315 | 11.76 | 1.43 | 0.375 | 17.195 | 17.52 | 3.95 | 2.79 | 16.04 | 15.755 | 0.38 | 0.095 | 6.85 | 0.16 | PS000955-A130319-1 | CK002324-D230319 | CK002316-D200319 | 7.174 | 7.174 | 7.175 | 5.7 | 5.705 | 7.235 | 7.235 | 7.235 | Rec-CK002268-D150219 | 2019-03-23 10:00 | 24.3 | 12.3 | 13.5 | Rec-CK002268-D150219 | 2019-03-19 22:40 | 21.3 | 15.5 | 14 | 3 | 3 | На контроль |  | 1555 | 14 | 1930 | 40 | 80.3 | 1910 | 35 | 38 | 166 | 200 | 129 | 167.5 | 25.98 | 183 | 168 | 2019-04-05 | 30.5 | 35 | 39.5 | 79.1 | 80 | 81.2 | 32 | 40 | 48 | 129.1 | 130 | 130.7 | 167.7 | 169 | 170.1 | 0.38 | 0.38 | 0.38 | 650 | 7900 | 0 | 0 | 1910 | 96.61 |  |  | 2019-04-03 | 2019-04-03 | 2017-04-19 | 2530 | 2018-06-06 | 890 | [5 empty] | 0.0001176471 | -0.007358824 | 0.007476471 | 5.750706 | 10.44471 | PS000955-A130319 | 0.01022857 | 2.038714 | 0.009714286 | 0.01371429 | 5.059571 | 5.093 | 4.859 | 5.147
199 | PS000955-A130319-1/1-4 | 700 | 21220 | 21221 | 1384.275 | 7.4027 | 7.7362 | 132.925 | 81.095 | 166.815 | 6.45 | 0.255 | 0.34 | 6.97 | 1.18 | 0.315 | 17.645 | 18.505 | 3.35 | 1.36 | 15.825 | 15.68 | 0.235 | 0.05 | 7.35 | 0.21 | PS000955-A130319-1 | CK002324-D230319 | CK002316-D200319 | 7.174 | 7.174 | 7.175 | 5.7 | 5.705 | 7.235 | 7.235 | 7.235 | Rec-CK002268-D150219 | 2019-03-23 10:00 | 24.3 | 12.3 | 13.5 | Rec-CK002268-D150219 | 2019-03-19 22:40 | 21.3 | 15.5 | 14 | 3 | 3 | На контроль |  | 1555 | 14 | 1930 | 40 | 80.3 | 1910 | 35 | 38 | 166 | 200 | 129 | 167.5 | 25.98 | 183 | 168 | 2019-04-05 | 30.5 | 35 | 39.5 | 79.1 | 80 | 81.2 | 32 | 40 | 48 | 129.1 | 130 | 130.7 | 167.7 | 169 | 170.1 | 0.38 | 0.38 | 0.38 | 650 | 7900 | 0 | 0 | 1910 | 96.61 |  |  | 2019-04-03 | 2019-04-03 | 2017-04-19 | 2530 | 2018-06-06 | 890 | [5 empty] | 0.0001176471 | -0.007358824 | 0.007476471 | 5.750706 | 10.44471 | PS000955-A130319 | 0.01022857 | 2.038714 | 0.009714286 | 0.01371429 | 5.059571 | 5.093 | 4.859 | 5.147
200 | PS000955-A130319-3/1-1 | 700 | 21253 | 21254 | 1381.505 | 7.4433 | 7.7971 | 133.03 | 81.55 | 166.065 | 6.425 | 0.835 | 0.32 | 12.195 | 0.515 | 0.465 | 17.415 | 17.455 | 5.08 | 4.48 | 15.345 | 15.115 | 0.485 | 0.805 | 7.05 | 0.15 | PS000955-A130319-3 | CK002319-D210319 | CK002319-D210319 | 7.173 | 7.173 | 7.173 | 5.7 | 5.705 | 7.234 | 7.234 | 7.234 | Rec-CK002268-D150219 | 2019-03-20 22:50 | 24.4 | 14.8 | 14 | Rec-CK002268-D150219 | 2019-03-20 22:50 | 24.4 | 14.8 | 14 | 3 | 3 | На контроль |  | 1555 | 14 | 1930 | 39.5 | 80.3 | 1910 | 35 | 38 | 166 | 200 | 129 | 169 | 25.46 | 175 | 160 | 2019-04-06 | 32 | 36 | 40 | 79.3 | 80.3 | 81 | 37 | 42 | 52 | 129 | 130 | 130.6 | 167.5 | 169 | 169.9 | 0.37 | 0.37 | 0.37 | 650 | 6700 | 0 | 1 | 1910 |  |  |  | 2019-04-03 | 2019-04-03 | 2017-04-19 | 2534 | 2018-06-06 | 894 | 0.00015 | -0.007338889 | 0.007488889 | 5.760278 | 10.422 | 0.00015 | -0.007338889 | 0.007488889 | 5.760278 | 10.422 | PS000955-A130319 | 0.01022857 | 2.038714 | 0.009714286 | 0.01371429 | 5.059571 | 5.093 | 4.859 | 5.147
201 | PS000955-A130319-3/1-3 | 600 | 21257 | 21258 | 1376.06 | 7.48595 | 7.848 | 133.035 | 81.205 | 166.395 | 6.305 | 0.66 | 0.545 | 9.405 | 0.55 | 0.21 | 18.605 | 18.585 | 2.91 | 2.295 | 15.355 | 15.38 | 0.335 | 0.24 | 7.85 | 0.25 | PS000955-A130319-3 | CK002319-D210319 | CK002319-D210319 | 7.173 | 7.173 | 7.173 | 5.7 | 5.705 | 7.234 | 7.234 | 7.234 | Rec-CK002268-D150219 | 2019-03-20 22:50 | 24.4 | 14.8 | 14 | Rec-CK002268-D150219 | 2019-03-20 22:50 | 24.4 | 14.8 | 14 | 3 | 3 | На контроль |  | 1555 | 14 | 1930 | 39.5 | 80.3 | 1910 | 35 | 38 | 166 | 200 | 129 | 169 | 25.46 | 175 | 160 | 2019-04-06 | 32 | 36 | 40 | 79.3 | 80.3 | 81 | 37 | 42 | 52 | 129 | 130 | 130.6 | 167.5 | 169 | 169.9 | 0.37 | 0.37 | 0.37 | 650 | 6700 | 0 | 1 | 1910 |  |  |  | 2019-04-03 | 2019-04-03 | 2017-04-19 | 2534 | 2018-06-06 | 894 | 0.00015 | -0.007338889 | 0.007488889 | 5.760278 | 10.422 | 0.00015 | -0.007338889 | 0.007488889 | 5.760278 | 10.422 | PS000955-A130319 | 0.01022857 | 2.038714 | 0.009714286 | 0.01371429 | 5.059571 | 5.093 | 4.859 | 5.147
202 | PS000955-A130319-2/1-2 | 1200 | 21291 | 21292 | 1424.67 | 7.43665 | 7.75805 | 133.31 | 80.98 | 167.165 | 6.625 | 0.2 | 0.295 | 5.905 | 1.24 | 0.245 | 17.435 | 17.99 | 2.195 | 3.18 | 15.945 | 16.055 | 0.655 | 0.56 | 6.85 | 0.16 | PS000955-A130319-2 | CK002323-D230319 | CK002323-D230319 | 7.186 | 7.186 | 7.187 | 5.705 | 5.705 | 7.247 | 7.247 | 7.247 | Rec-CK002268-D150219 | 2019-03-23 05:00 | 24 | 12.5 | 13.5 | Rec-CK002268-D150219 | 2019-03-23 05:00 | 24 | 12.5 | 13.5 | 3 | 3 | На контроль |  | 1555 | 14 | 1930 | 39 | 80.1 | 1910 | 35 | 38 | 166 | 200 | 129.5 | 169 | 25.5 | 173 | 158 | 2019-04-09 | 30.8 | 35 | 39 | 79.2 | 80.1 | 81.1 | 32 | 40 | 49 | 129 | 130 | 130.5 | 167.7 | 168.5 | 170 | 0.37 | 0.37 | 0.37 | 650 | 6700 | 0 | 2 | 1910 |  |  |  | 2019-04-03 | 2019-04-03 | 2017-04-19 | 2540 | 2018-06-16 | 900 | 0.0001529412 | -0.007305882 | 0.007458824 | 5.848412 | 10.43076 | 0.0001529412 | -0.007305882 | 0.007458824 | 5.848412 | 10.43076 | PS000955-A130319 | 0.01022857 | 2.038714 | 0.009714286 | 0.01371429 | 5.059571 | 5.093 | 4.859 | 5.147
203 | PS000955-A130319-2/1-3 | 1200 | 21293 | 21294 | 1417.755 | 7.43595 | 7.7625 | 133.315 | 81.07 | 166.9 | 6.535 | 0.39 | 0.22 | 5.46 | 1.07 | 0.195 | 18.475 | 18.245 | 1.425 | 2.455 | 15.865 | 16.075 | 0.735 | 0.655 | 7.25 | 0.17 | PS000955-A130319-2 | CK002323-D230319 | CK002323-D230319 | 7.186 | 7.186 | 7.187 | 5.705 | 5.705 | 7.247 | 7.247 | 7.247 | Rec-CK002268-D150219 | 2019-03-23 05:00 | 24 | 12.5 | 13.5 | Rec-CK002268-D150219 | 2019-03-23 05:00 | 24 | 12.5 | 13.5 | 3 | 3 | На контроль |  | 1555 | 14 | 1930 | 39 | 80.1 | 1910 | 35 | 38 | 166 | 200 | 129.5 | 169 | 25.5 | 173 | 158 | 2019-04-09 | 30.8 | 35 | 39 | 79.2 | 80.1 | 81.1 | 32 | 40 | 49 | 129 | 130 | 130.5 | 167.7 | 168.5 | 170 | 0.37 | 0.37 | 0.37 | 650 | 6700 | 0 | 2 | 1910 |  |  |  | 2019-04-03 | 2019-04-03 | 2017-04-19 | 2540 | 2018-06-16 | 900 | 0.0001529412 | -0.007305882 | 0.007458824 | 5.848412 | 10.43076 | 0.0001529412 | -0.007305882 | 0.007458824 | 5.848412 | 10.43076 | PS000955-A130319 | 0.01022857 | 2.038714 | 0.009714286 | 0.01371429 | 5.059571 | 5.093 | 4.859 | 5.147
204 | PS000958-A190319-1/1-1-1 | 1100 | 21418 | 21419 | 1405.905 | 7.219 | 7.5654 | 132.785 | 80.98 | 166.78 | 6.375 | 0.39 | 0.41 | 6.58 | 1.32 | 0.335 | 17.205 | 16.705 | 4.375 | 3.14 | 15.625 | 15.63 | 0.82 | 0.625 | 6.5 | 0.18 | PS000958-A190319-1 | CK002322-D220319 | CK002322-D220319 | 7.183 | 7.183 | 7.1845 | 5.68 | 5.69 | 7.244 | 7.244 | 7.244 | Rec-CK002268-D150219 | 2019-03-22 18:00 | 24 | 13.3 | 13.7 | Rec-CK002268-D150219 | 2019-03-22 18:00 | 24 | 13.3 | 13.7 | 3 | 3 | На контроль |  | 1565 | 14 | 1930 | 36.2 | 80.3 | 1910 | 35 | 38 | 166 | 200 | 129 | 167.5 | 25.95 | 162 | 147 | 2019-04-15 | 31 | 33 | 36 | 79 | 80 | 81.1 | 35 | 38 | 45 | 129.6 | 130 | 130.5 | 168 | 169 | 170 | 0.36 | 0.36 | 0.36 | 650 | 5000 | 0 | 0 | 1910 |  |  |  | 2019-04-03 | 2019-04-03 | 2017-04-19 | 2567 | 2018-06-06 | 927 | 0.0001588235 | -0.007376471 | 0.007535294 | 5.769059 | 10.40153 | 0.0001588235 | -0.007376471 | 0.007535294 | 5.769059 | 10.40153 | PS000958-A190319 | 0.01071429 | 1.995857 | 0.01528571 | 0.01185714 | 4.909 | 4.929 | 4.691 | 5.004
205 | PS000958-A190319-1/1-2 | 1050 | 21420 | 21421 | 1396.58 | 7.2326 | 7.5832 | 132.725 | 80.98 | 166.835 | 6.27 | 0.25 | 0.39 | 5.4 | 1.25 | 0.2 | 17.26 | 17.69 | 2.725 | 2.475 | 15.78 | 15.715 | 0.615 | 0.545 | 6.75 | 0.22 | PS000958-A190319-1 | CK002322-D220319 | CK002322-D220319 | 7.183 | 7.183 | 7.1845 | 5.68 | 5.69 | 7.244 | 7.244 | 7.244 | Rec-CK002268-D150219 | 2019-03-22 18:00 | 24 | 13.3 | 13.7 | Rec-CK002268-D150219 | 2019-03-22 18:00 | 24 | 13.3 | 13.7 | 3 | 3 | На контроль |  | 1565 | 14 | 1930 | 36.2 | 80.3 | 1910 | 35 | 38 | 166 | 200 | 129 | 167.5 | 25.95 | 162 | 147 | 2019-04-15 | 31 | 33 | 36 | 79 | 80 | 81.1 | 35 | 38 | 45 | 129.6 | 130 | 130.5 | 168 | 169 | 170 | 0.36 | 0.36 | 0.36 | 650 | 5000 | 0 | 0 | 1910 |  |  |  | 2019-04-03 | 2019-04-03 | 2017-04-19 | 2567 | 2018-06-06 | 927 | 0.0001588235 | -0.007376471 | 0.007535294 | 5.769059 | 10.40153 | 0.0001588235 | -0.007376471 | 0.007535294 | 5.769059 | 10.40153 | PS000958-A190319 | 0.01071429 | 1.995857 | 0.01528571 | 0.01185714 | 4.909 | 4.929 | 4.691 | 5.004
206 | PS000956-A130319-3/1-1 | 2100 | 21479 | 21480 | 1365.945 | 7.28175 | 7.5986 | 132.21 | 80.85 | 166.285 | 6.27 | 0.16 | 0.385 | 14.215 | 1.29 | 0.55 | 18.365 | 18.25 | 4.23 | 6.535 | 14.415 | 15.03 | 0.075 | 0.115 | 7.35 | 0.15 | PS000956-A130319-3 | CKKD0069-D040419 | CKKD0069-D040419 | 7.1455 | 7.1455 | 7.1475 | 6.345 | 6.295 | 7.246 | 7.246 | 7.246 | Rec-CKKD0050-D090817 | 2019-04-04 08:00 | 22.5 | 10.2 | 12.2 | Rec-CKKD0050-D090817 | 2019-04-04 08:00 | 22.5 | 10.2 | 12.2 | 3 | 3 | На контроль |  | 1530 | 14 | 1930 | 42 | 80 | 1910 | 35 | 38 | 166 | 200 | 129 | 167.5 | 27.8 | 167 | 152 | 2019-04-16 | 32.6 | 35 | 37.5 | 78.6 | 80 | 80.9 | 36 | 42 | 48 | 129.3 | 130 | 130.6 | 167.5 | 169 | 169.8 | 0.32 | 0.32 | 0.32 | 600 | 6300 | 0 | 0 | 1910 | 97.28 |  |  | 2019-04-03 | 2019-04-03 | 2017-04-19 | 2575 | 2018-06-06 | 935 | 0.001708696 | -0.006256522 | 0.007973913 | 6.25787 | 9.098109 | 0.001708696 | -0.006256522 | 0.007973913 | 6.25787 | 9.098109 | PS000956-A130319 | 0.0105 | 2.183571 | 0.02371429 | 0.02342857 | 5.123571 | 5.18 | 4.841 | 5.234
207 | PS000956-A130319-3/1-2 | 700 | 21481 | 21482 | 1383.66 | 7.2984 | 7.5942 | 132.06 | 80.865 | 166.155 | 6.3 | 0.365 | 0.215 | 9.29 | 0.875 | 0.57 | 18.765 | 18.85 | 4.19 | 4.27 | 14.665 | 14.675 | 0.03 | 0.065 | 7.75 | 0.13 | PS000956-A130319-3 | CKKD0069-D040419 | CKKD0069-D040419 | 7.1455 | 7.1455 | 7.1475 | 6.345 | 6.295 | 7.246 | 7.246 | 7.246 | Rec-CKKD0050-D090817 | 2019-04-04 08:00 | 22.5 | 10.2 | 12.2 | Rec-CKKD0050-D090817 | 2019-04-04 08:00 | 22.5 | 10.2 | 12.2 | 3 | 3 | На контроль |  | 1530 | 14 | 1930 | 42 | 80 | 1910 | 35 | 38 | 166 | 200 | 129 | 167.5 | 27.8 | 167 | 152 | 2019-04-16 | 32.6 | 35 | 37.5 | 78.6 | 80 | 80.9 | 36 | 42 | 48 | 129.3 | 130 | 130.6 | 167.5 | 169 | 169.8 | 0.32 | 0.32 | 0.32 | 600 | 6300 | 0 | 0 | 1910 | 97.28 |  |  | 2019-04-03 | 2019-04-03 | 2017-04-19 | 2575 | 2018-06-06 | 935 | 0.001708696 | -0.006256522 | 0.007973913 | 6.25787 | 9.098109 | 0.001708696 | -0.006256522 | 0.007973913 | 6.25787 | 9.098109 | PS000956-A130319 | 0.0105 | 2.183571 | 0.02371429 | 0.02342857 | 5.123571 | 5.18 | 4.841 | 5.234
208 | PS000962-C260319-1/1-1 | 1200 | 21483 | 21484 | 1486.37 | 7.4813 | 7.77645 | 132.5 | 81.35 | 166.545 | 6.46 | 0.625 | 0.23 | 5.505 | 1.685 | 0.34 | 18.405 | 18.025 | 5.23 | 2.73 | 16.015 | 16.31 | 0.075 | 0.065 | 6.9 | 0.1 | PS000962-C260319-1 | CK002335-D280319 | CK002302-D110319 | 7.183 | 7.183 | 7.184 | 5.695 | 5.705 | 7.244 | 7.244 | 7.244 | Rec-CK002268-D150219 | 2019-03-28 09:30 | 23.2 | 16 | 13 | Rec-CK002268-D150219 | 2019-03-11 08:40 | 26.3 | 9.7 | 14.5 | 3 | 3 | На контроль |  | 1550 | 14 | 1930 | 39 | 80.4 | 1910 | 35 | 38 | 166 | 200 | 129 | 167.5 | 25.34 | 169 | 154 | 2019-04-16 | 34 | 35 | 37 | 79.4 | 80.2 | 81.1 | 38 | 42 | 47 | 129.7 | 130.2 | 130.6 | 167.9 | 168.7 | 169.5 | 0.39 | 0.39 | 0.39 | 650 | 6000 | 0 | 0 | 1910 |  |  |  | 2019-04-03 | 2019-04-03 | 2017-04-19 | 2575 | 2018-06-06 | 935 | 0.0001411765 | -0.007382353 | 0.007523529 | 5.770588 | 10.46171 | 0.0002 | -0.007353333 | 0.007553333 | 5.797467 | 10.4908 | PS000962-C260319 | 0.01035714 | 2.020429 | 0.01157143 | 0.01871429 | 5.272714 | 5.285 | 5.227 | 5.315
209 | PS000962-C260319-1/1-2 | 1100 | 21485 | 21486 | 1479.115 | 7.47 | 7.78935 | 132.595 | 81.215 | 166.785 | 6.435 | 0.285 | 0.35 | 4.345 | 1.605 | 0.455 | 18.28 | 18.05 | 1.365 | 4.18 | 15.84 | 16.73 | 0.02 | 0.055 | 6.8 | 0.12 | PS000962-C260319-1 | CK002335-D280319 | CK002302-D110319 | 7.183 | 7.183 | 7.184 | 5.695 | 5.705 | 7.244 | 7.244 | 7.244 | Rec-CK002268-D150219 | 2019-03-28 09:30 | 23.2 | 16 | 13 | Rec-CK002268-D150219 | 2019-03-11 08:40 | 26.3 | 9.7 | 14.5 | 3 | 3 | На контроль |  | 1550 | 14 | 1930 | 39 | 80.4 | 1910 | 35 | 38 | 166 | 200 | 129 | 167.5 | 25.34 | 169 | 154 | 2019-04-16 | 34 | 35 | 37 | 79.4 | 80.2 | 81.1 | 38 | 42 | 47 | 129.7 | 130.2 | 130.6 | 167.9 | 168.7 | 169.5 | 0.39 | 0.39 | 0.39 | 650 | 6000 | 0 | 0 | 1910 |  |  |  | 2019-04-03 | 2019-04-03 | 2017-04-19 | 2575 | 2018-06-06 | 935 | 0.0001411765 | -0.007382353 | 0.007523529 | 5.770588 | 10.46171 | 0.0002 | -0.007353333 | 0.007553333 | 5.797467 | 10.4908 | PS000962-C260319 | 0.01035714 | 2.020429 | 0.01157143 | 0.01871429 | 5.272714 | 5.285 | 5.227 | 5.315
210 | PS000962-C260319-1/1-3 | 1100 | 21487 | 21488 | 1472.97 | 7.45655 | 7.7766 | 132.635 | 81.185 | 166.87 | 6.435 | 0.15 | 0.435 | 3.88 | 1.425 | 0.42 | 18.4 | 18.165 | 1.895 | 4.36 | 15.845 | 16.74 | 0.075 | 0.075 | 6.85 | 0.11 | PS000962-C260319-1 | CK002335-D280319 | CK002302-D110319 | 7.183 | 7.183 | 7.184 | 5.695 | 5.705 | 7.244 | 7.244 | 7.244 | Rec-CK002268-D150219 | 2019-03-28 09:30 | 23.2 | 16 | 13 | Rec-CK002268-D150219 | 2019-03-11 08:40 | 26.3 | 9.7 | 14.5 | 3 | 3 | На контроль |  | 1550 | 14 | 1930 | 39 | 80.4 | 1910 | 35 | 38 | 166 | 200 | 129 | 167.5 | 25.34 | 169 | 154 | 2019-04-16 | 34 | 35 | 37 | 79.4 | 80.2 | 81.1 | 38 | 42 | 47 | 129.7 | 130.2 | 130.6 | 167.9 | 168.7 | 169.5 | 0.39 | 0.39 | 0.39 | 650 | 6000 | 0 | 0 | 1910 |  |  |  | 2019-04-03 | 2019-04-03 | 2017-04-19 | 2575 | 2018-06-06 | 935 | 0.0001411765 | -0.007382353 | 0.007523529 | 5.770588 | 10.46171 | 0.0002 | -0.007353333 | 0.007553333 | 5.797467 | 10.4908 | PS000962-C260319 | 0.01035714 | 2.020429 | 0.01157143 | 0.01871429 | 5.272714 | 5.285 | 5.227 | 5.315
211 | PS000962-C260319-1/1-4 | 1100 | 21489 | 21490 | 1458.46 | 7.44315 | 7.7556 | 132.41 | 81.35 | 166.84 | 6.445 | 0.185 | 0.405 | 3.155 | 1.32 | 0.295 | 18.75 | 18.37 | 2.41 | 2.95 | 15.945 | 16.485 | 0.065 | 0.11 | 7 | 0.13 | PS000962-C260319-1 | CK002335-D280319 | CK002302-D110319 | 7.183 | 7.183 | 7.184 | 5.695 | 5.705 | 7.244 | 7.244 | 7.244 | Rec-CK002268-D150219 | 2019-03-28 09:30 | 23.2 | 16 | 13 | Rec-CK002268-D150219 | 2019-03-11 08:40 | 26.3 | 9.7 | 14.5 | 3 | 3 | На контроль |  | 1550 | 14 | 1930 | 39 | 80.4 | 1910 | 35 | 38 | 166 | 200 | 129 | 167.5 | 25.34 | 169 | 154 | 2019-04-16 | 34 | 35 | 37 | 79.4 | 80.2 | 81.1 | 38 | 42 | 47 | 129.7 | 130.2 | 130.6 | 167.9 | 168.7 | 169.5 | 0.39 | 0.39 | 0.39 | 650 | 6000 | 0 | 0 | 1910 |  |  |  | 2019-04-03 | 2019-04-03 | 2017-04-19 | 2575 | 2018-06-06 | 935 | 0.0001411765 | -0.007382353 | 0.007523529 | 5.770588 | 10.46171 | 0.0002 | -0.007353333 | 0.007553333 | 5.797467 | 10.4908 | PS000962-C260319 | 0.01035714 | 2.020429 | 0.01157143 | 0.01871429 | 5.272714 | 5.285 | 5.227 | 5.315
212 | PS000962-C260319-1/1-5 | 1100 | 21491 | 21492 | 1459.3 | 7.45035 | 7.7586 | 132.41 | 81.41 | 166.96 | 6.405 | 0.4 | 0.325 | 8.89 | 1.53 | 0.185 | 19.025 | 18.855 | 2.56 | 2.795 | 16.155 | 16.15 | 0.045 | 0.145 | 7.2 | 0.11 | PS000962-C260319-1 | CK002335-D280319 | CK002302-D110319 | 7.183 | 7.183 | 7.184 | 5.695 | 5.705 | 7.244 | 7.244 | 7.244 | Rec-CK002268-D150219 | 2019-03-28 09:30 | 23.2 | 16 | 13 | Rec-CK002268-D150219 | 2019-03-11 08:40 | 26.3 | 9.7 | 14.5 | 3 | 3 | На контроль |  | 1550 | 14 | 1930 | 39 | 80.4 | 1910 | 35 | 38 | 166 | 200 | 129 | 167.5 | 25.34 | 169 | 154 | 2019-04-16 | 34 | 35 | 37 | 79.4 | 80.2 | 81.1 | 38 | 42 | 47 | 129.7 | 130.2 | 130.6 | 167.9 | 168.7 | 169.5 | 0.39 | 0.39 | 0.39 | 650 | 6000 | 0 | 0 | 1910 |  |  |  | 2019-04-03 | 2019-04-03 | 2017-04-19 | 2575 | 2018-06-06 | 935 | 0.0001411765 | -0.007382353 | 0.007523529 | 5.770588 | 10.46171 | 0.0002 | -0.007353333 | 0.007553333 | 5.797467 | 10.4908 | PS000962-C260319 | 0.01035714 | 2.020429 | 0.01157143 | 0.01871429 | 5.272714 | 5.285 | 5.227 | 5.315
213 | PS000963-A270319-2/1-1 | 1100 | 21493 | 21494 | 1377.395 | 7.3049 | 7.649 | 132.37 | 80.745 | 166.815 | 6.3 | 0.23 | 0.555 | 7.93 | 1.05 | 0.095 | 18.04 | 18.185 | 4.69 | 6.59 | 15.735 | 15.86 | 0.58 | 0.58 | 7.05 | 0.2 | PS000963-A270319-2 | CK002338-D300319 | CK002329-D260319 | 7.182 | 7.182 | 7.1795 | 5.7 | 5.7 | 7.243 | 7.243 | 7.243 | Rec-CK002268-D150219 | 2019-03-30 | 23 | 13.4 | 12.8 | Rec-CK002268-D150219 | 2019-03-26 09:00 | 23.5 | 10.3 | 13.5 | 3 | 3 | На контроль |  | 1550 | 14 | 1920 | 40.2 | 80.4 | 1900 | 35 | 38 | 166 | 200 | 129 | 167.5 | 25.96 | 177 | 162 | 2019-04-17 | 34 | 36 | 38 | 78 | 80 | 82 | 39 | 42 | 48 | 129 | 130 | 130.8 | 167.9 | 168.5 | 169.7 | 0.36 | 0.36 | 0.36 | 650 | 6000 | 0 | 2 | 1910 |  |  |  | 2019-04-03 | 2019-04-03 | 2017-04-19 | 2581 | 2018-06-06 | 941 | 0.000125 | -0.00734375 | 0.00746875 | 5.79 | 10.2806875 | 0.0002058824 | -0.007394118 | 0.0076 | 5.734941 | 10.39524 | PS000963-A270319 | 0.01051429 | 2.013143 | 0.01114286 | 0.01485714 | 4.948143 | 4.989 | 4.694 | 5.059
214 | PS000963-A270319-2/1-2 | 1100 | 21495 | 21496 | 1383.675 | 7.30875 | 7.65505 | 132.605 | 81.025 | 166.61 | 6.335 | 0.28 | 0.465 | 5.535 | 1.295 | 0.21 | 18.225 | 18.2 | 4.81 | 3.33 | 15.925 | 15.83 | 0.525 | 0.475 | 7 | 0.17 | PS000963-A270319-2 | CK002338-D300319 | CK002329-D260319 | 7.182 | 7.182 | 7.1795 | 5.7 | 5.7 | 7.243 | 7.243 | 7.243 | Rec-CK002268-D150219 | 2019-03-30 | 23 | 13.4 | 12.8 | Rec-CK002268-D150219 | 2019-03-26 09:00 | 23.5 | 10.3 | 13.5 | 3 | 3 | На контроль |  | 1550 | 14 | 1920 | 40.2 | 80.4 | 1900 | 35 | 38 | 166 | 200 | 129 | 167.5 | 25.96 | 177 | 162 | 2019-04-17 | 34 | 36 | 38 | 78 | 80 | 82 | 39 | 42 | 48 | 129 | 130 | 130.8 | 167.9 | 168.5 | 169.7 | 0.36 | 0.36 | 0.36 | 650 | 6000 | 0 | 2 | 1910 |  |  |  | 2019-04-03 | 2019-04-03 | 2017-04-19 | 2581 | 2018-06-06 | 941 | 0.000125 | -0.00734375 | 0.00746875 | 5.79 | 10.2806875 | 0.0002058824 | -0.007394118 | 0.0076 | 5.734941 | 10.39524 | PS000963-A270319 | 0.01051429 | 2.013143 | 0.01114286 | 0.01485714 | 4.948143 | 4.989 | 4.694 | 5.059
215 | PS000963-A270319-2/1-3 | 1050 | 21497 | 21498 | 1374.17 | 7.3033 | 7.639 | 132.555 | 81.305 | 166.69 | 6.265 | 0.28 | 0.47 | 4.235 | 1.215 | 0.185 | 18.05 | 18.095 | 3.505 | 2.27 | 15.88 | 15.83 | 0.55 | 0.46 | 7 | 0.18 | PS000963-A270319-2 | CK002338-D300319 | CK002329-D260319 | 7.182 | 7.182 | 7.1795 | 5.7 | 5.7 | 7.243 | 7.243 | 7.243 | Rec-CK002268-D150219 | 2019-03-30 | 23 | 13.4 | 12.8 | Rec-CK002268-D150219 | 2019-03-26 09:00 | 23.5 | 10.3 | 13.5 | 3 | 3 | На контроль |  | 1550 | 14 | 1920 | 40.2 | 80.4 | 1900 | 35 | 38 | 166 | 200 | 129 | 167.5 | 25.96 | 177 | 162 | 2019-04-17 | 34 | 36 | 38 | 78 | 80 | 82 | 39 | 42 | 48 | 129 | 130 | 130.8 | 167.9 | 168.5 | 169.7 | 0.36 | 0.36 | 0.36 | 650 | 6000 | 0 | 2 | 1910 |  |  |  | 2019-04-03 | 2019-04-03 | 2017-04-19 | 2581 | 2018-06-06 | 941 | 0.000125 | -0.00734375 | 0.00746875 | 5.79 | 10.2806875 | 0.0002058824 | -0.007394118 | 0.0076 | 5.734941 | 10.39524 | PS000963-A270319 | 0.01051429 | 2.013143 | 0.01114286 | 0.01485714 | 4.948143 | 4.989 | 4.694 | 5.059
216 | PS000963-A270319-2/1-4 | 1100 | 21499 | 21500 | 1374.175 | 7.30675 | 7.6375 | 132.37 | 81.305 | 166.775 | 6.25 | 0.41 | 0.59 | 7.235 | 1.38 | 0.17 | 18.08 | 18.12 | 2.655 | 2.75 | 15.89 | 15.725 | 0.475 | 0.45 | 7.05 | 0.12 | PS000963-A270319-2 | CK002338-D300319 | CK002329-D260319 | 7.182 | 7.182 | 7.1795 | 5.7 | 5.7 | 7.243 | 7.243 | 7.243 | Rec-CK002268-D150219 | 2019-03-30 | 23 | 13.4 | 12.8 | Rec-CK002268-D150219 | 2019-03-26 09:00 | 23.5 | 10.3 | 13.5 | 3 | 3 | На контроль |  | 1550 | 14 | 1920 | 40.2 | 80.4 | 1900 | 35 | 38 | 166 | 200 | 129 | 167.5 | 25.96 | 177 | 162 | 2019-04-17 | 34 | 36 | 38 | 78 | 80 | 82 | 39 | 42 | 48 | 129 | 130 | 130.8 | 167.9 | 168.5 | 169.7 | 0.36 | 0.36 | 0.36 | 650 | 6000 | 0 | 2 | 1910 |  |  |  | 2019-04-03 | 2019-04-03 | 2017-04-19 | 2581 | 2018-06-06 | 941 | 0.000125 | -0.00734375 | 0.00746875 | 5.79 | 10.2806875 | 0.0002058824 | -0.007394118 | 0.0076 | 5.734941 | 10.39524 | PS000963-A270319 | 0.01051429 | 2.013143 | 0.01114286 | 0.01485714 | 4.948143 | 4.989 | 4.694 | 5.059
217 | PS000963-A270319-2/1-5 | 1200 | 21501 | 21502 | 1386.015 | 7.31185 | 7.6454 | 132.425 | 81.35 | 167 | 6.17 | 0.6 | 0.365 | 9.32 | 1.255 | 0.08 | 18.585 | 18.62 | 3.095 | 2.735 | 15.765 | 15.78 | 0.345 | 0.425 | 7.35 | 0.2 | PS000963-A270319-2 | CK002338-D300319 | CK002329-D260319 | 7.182 | 7.182 | 7.1795 | 5.7 | 5.7 | 7.243 | 7.243 | 7.243 | Rec-CK002268-D150219 | 2019-03-30 | 23 | 13.4 | 12.8 | Rec-CK002268-D150219 | 2019-03-26 09:00 | 23.5 | 10.3 | 13.5 | 3 | 3 | На контроль |  | 1550 | 14 | 1920 | 40.2 | 80.4 | 1900 | 35 | 38 | 166 | 200 | 129 | 167.5 | 25.96 | 177 | 162 | 2019-04-17 | 34 | 36 | 38 | 78 | 80 | 82 | 39 | 42 | 48 | 129 | 130 | 130.8 | 167.9 | 168.5 | 169.7 | 0.36 | 0.36 | 0.36 | 650 | 6000 | 0 | 2 | 1910 |  |  |  | 2019-04-03 | 2019-04-03 | 2017-04-19 | 2581 | 2018-06-06 | 941 | 0.000125 | -0.00734375 | 0.00746875 | 5.79 | 10.2806875 | 0.0002058824 | -0.007394118 | 0.0076 | 5.734941 | 10.39524 | PS000963-A270319 | 0.01051429 | 2.013143 | 0.01114286 | 0.01485714 | 4.948143 | 4.989 | 4.694 | 5.059
218 | PS000963-A270319-1/1-1 | 800 | 21568 | 21569 | 1397.82 | 7.2822 | 7.59315 | 132.3 | 81.18 | 167.18 | 6.235 | 0.28 | 0.285 | 9.615 | 1.665 | 0.47 | 18.515 | 17.565 | 6.45 | 6.23 | 15.01 | 16.08 | 0.585 | 0.725 | 7.6 | 0.11 | PS000963-A270319-1 | CK002301-A100319 | CK002305-A120319 | 7.1815 | 7.1815 | 7.1825 | 5.685 | 5.69 | 7.2425 | 7.2425 | 7.2425 | Rec-CK002233-A160118-139-20190131 | 2019-03-10 14:20 | 26.4 | 13.7 | 12.7 | Rec-CK002233-A160118-139-20190131 | 2019-03-12 09:25 |  | 11 | 13 | 1 | 1 | На контроль |  | 1550 | 14 | 1930 | 39.5 | 80.2 | 1910 | 35 | 38 | 166 | 200 | 129.5 | 169 | 25.97 | 163 | 148 | 2019-04-19 | 33 | 35 | 39 | 78.7 | 80.3 | 81.1 | 38 | 45 | 50 | 129.5 | 130 | 130.5 | 168.3 | 169 | 170 | 0.37 | 0.37 | 0.37 | 650 | 5000 | 0 | 0 | 1910 | 92.21 |  |  | 2019-04-03 | 2019-04-03 | 2017-04-19 | 2595 | 2018-06-06 | 295 | -7.5e-05 | -0.00720625 | 0.00713125 | 5.6959375 | 10.629875 | -9.411765e-05 | -0.007294118 | 0.0072 | 5.718529 | 10.63865 | PS000963-A270319 | 0.01051429 | 2.013143 | 0.01114286 | 0.01485714 | 4.948143 | 4.989 | 4.694 | 5.059
219 | PS000963-A270319-1/1-2 | 1200 | 21570 | 21571 | 1379.785 | 7.282 | 7.61255 | 132.37 | 80.985 | 166.915 | 6.275 | 0.335 | 0.415 | 4.195 | 1.67 | 0.345 | 18.07 | 17.805 | 2.05 | 1.725 | 15.235 | 16.14 | 0.38 | 0.36 | 7.55 | 0.14 | PS000963-A270319-1 | CK002301-A100319 | CK002305-A120319 | 7.1815 | 7.1815 | 7.1825 | 5.685 | 5.69 | 7.2425 | 7.2425 | 7.2425 | Rec-CK002233-A160118-139-20190131 | 2019-03-10 14:20 | 26.4 | 13.7 | 12.7 | Rec-CK002233-A160118-139-20190131 | 2019-03-12 09:25 |  | 11 | 13 | 1 | 1 | На контроль |  | 1550 | 14 | 1930 | 39.5 | 80.2 | 1910 | 35 | 38 | 166 | 200 | 129.5 | 169 | 25.97 | 163 | 148 | 2019-04-19 | 33 | 35 | 39 | 78.7 | 80.3 | 81.1 | 38 | 45 | 50 | 129.5 | 130 | 130.5 | 168.3 | 169 | 170 | 0.37 | 0.37 | 0.37 | 650 | 5000 | 0 | 0 | 1910 | 92.21 |  |  | 2019-04-03 | 2019-04-03 | 2017-04-19 | 2595 | 2018-06-06 | 295 | -7.5e-05 | -0.00720625 | 0.00713125 | 5.6959375 | 10.629875 | -9.411765e-05 | -0.007294118 | 0.0072 | 5.718529 | 10.63865 | PS000963-A270319 | 0.01051429 | 2.013143 | 0.01114286 | 0.01485714 | 4.948143 | 4.989 | 4.694 | 5.059
220 | PS000661-C030816-3/1-3 | 1200 | 214 | 21633 | 1388.83 | 7.64095 | 7.99505 | 123.3 | 80.785 | 166.72 | 6.41 | 0.23 | 0.72 | 11.135 | 0.83 | 0.28 | 17.215 | 16.505 | 4.305 | 3.225 | 14.82 | 15.365 | 0.215 | 0.215 | 6.85 | 0.12 | PS000661-C030816-3 | CK001476-D180816 | CK001472-D160816 | 7.136 | 7.136 | 7.132 | 5.65 | 5.64 | 7.247 | 7.247 | 7.247 | Rec-CK001379-D200516 | 2016-08-17 22:35 | 23.2 | 8.9 | 7.3 | Rec-CK001379-D200516 | 2016-08-15 21:55 | 23.3 | 10.9 | 7.3 | 3 | 3 | На контроль |  | 1540 | 14 | 1920 | 41 | 80.4 | 1900 | 32 | 35 | 148 | 206 | 121 | 168.5 | 26.76 | 172 | 157 | 2016-08-24 | 34.3 | 36 | 40.1 | 78.7 | 80.4 | 82.1 | 31 | 35 | 41 |  |  |  | 167.8 | 169 | 170.4 | 0.35 | 0.35 | 0.35 | 700 | 6800 | 0 | 1 | 1895 |  |  |  | 2016-08-03 | 2016-08-03 | 2015-03-24 | 2547 | 2014-08-26 | 3258 | 0.0003 | -0.0076 | 0.0079 | 5.599 | 10.37967 | 0.0002666667 | -0.0076 | 0.007866667 | 5.630333 | 10.368 | PS000661-C030816 | 0.01035222 | 2.065 | 0.02222222 | 0.012 | 4.891 | 4.908 | 4.717 | 4.928
221 | PS000661-C030816-3/1-4 | 1100 | 21634 | 21631 | 1384.555 | 7.61725 | 7.9894 | 123.365 | 80.52 | 165.71 | 6.225 | 0.2 | 0.99 | 10.255 | 1.475 | 0.185 | 17.25 | 17.035 | 2.14 | 1.95 | 15.065 | 15.275 | 0.315 | 0.305 | 7.1 | 0.14 | PS000661-C030816-3 | CK001476-D180816 | CK001472-D160816 | 7.136 | 7.136 | 7.132 | 5.65 | 5.64 | 7.247 | 7.247 | 7.247 | Rec-CK001379-D200516 | 2016-08-17 22:35 | 23.2 | 8.9 | 7.3 | Rec-CK001379-D200516 | 2016-08-15 21:55 | 23.3 | 10.9 | 7.3 | 3 | 3 | На контроль |  | 1540 | 14 | 1920 | 41 | 80.4 | 1900 | 32 | 35 | 148 | 206 | 121 | 168.5 | 26.76 | 172 | 157 | 2016-08-24 | 34.3 | 36 | 40.1 | 78.7 | 80.4 | 82.1 | 31 | 35 | 41 |  |  |  | 167.8 | 169 | 170.4 | 0.35 | 0.35 | 0.35 | 700 | 6800 | 0 | 1 | 1895 |  |  |  | 2016-08-03 | 2016-08-03 | 2015-03-24 | 2547 | 2014-08-26 | 3258 | 0.0003 | -0.0076 | 0.0079 | 5.599 | 10.37967 | 0.0002666667 | -0.0076 | 0.007866667 | 5.630333 | 10.368 | PS000661-C030816 | 0.01035222 | 2.065 | 0.02222222 | 0.012 | 4.891 | 4.908 | 4.717 | 4.928
222 | PS000661-C030816-3/1-5 | 1040 | 21632 | 21635 | 1377.03 | 7.62535 | 7.95145 | 123.295 | 80.545 | 165.69 | 6.375 | 0.145 | 0.905 | 5.055 | 1.74 | 0.145 | 17.495 | 17.485 | 2.755 | 2.515 | 14.95 | 15.335 | 0.23 | 0.265 | 7.4 | 0.15 | PS000661-C030816-3 | CK001476-D180816 | CK001472-D160816 | 7.136 | 7.136 | 7.132 | 5.65 | 5.64 | 7.247 | 7.247 | 7.247 | Rec-CK001379-D200516 | 2016-08-17 22:35 | 23.2 | 8.9 | 7.3 | Rec-CK001379-D200516 | 2016-08-15 21:55 | 23.3 | 10.9 | 7.3 | 3 | 3 | На контроль |  | 1540 | 14 | 1920 | 41 | 80.4 | 1900 | 32 | 35 | 148 | 206 | 121 | 168.5 | 26.76 | 172 | 157 | 2016-08-24 | 34.3 | 36 | 40.1 | 78.7 | 80.4 | 82.1 | 31 | 35 | 41 |  |  |  | 167.8 | 169 | 170.4 | 0.35 | 0.35 | 0.35 | 700 | 6800 | 0 | 1 | 1895 |  |  |  | 2016-08-03 | 2016-08-03 | 2015-03-24 | 2547 | 2014-08-26 | 3258 | 0.0003 | -0.0076 | 0.0079 | 5.599 | 10.37967 | 0.0002666667 | -0.0076 | 0.007866667 | 5.630333 | 10.368 | PS000661-C030816 | 0.01035222 | 2.065 | 0.02222222 | 0.012 | 4.891 | 4.908 | 4.717 | 4.928
223 | PS000661-C030816-3/1-2 | 1040 | 21638 | 21636 | 1389.36 | 7.5594 | 7.9628 | 123.43 | 80.345 | 165.735 | 6.24 | 0.53 | 0.985 | 13.3 | 1.115 | 0.45 | 16.93 | 16.6 | 5.545 | 6.585 | 14.775 | 15.14 | 0.31 | 0.075 | 6.75 | 0.18 | PS000661-C030816-3 | CK001476-D180816 | CK001472-D160816 | 7.136 | 7.136 | 7.132 | 5.65 | 5.64 | 7.247 | 7.247 | 7.247 | Rec-CK001379-D200516 | 2016-08-17 22:35 | 23.2 | 8.9 | 7.3 | Rec-CK001379-D200516 | 2016-08-15 21:55 | 23.3 | 10.9 | 7.3 | 3 | 3 | На контроль |  | 1540 | 14 | 1920 | 41 | 80.4 | 1900 | 32 | 35 | 148 | 206 | 121 | 168.5 | 26.76 | 172 | 157 | 2016-08-24 | 34.3 | 36 | 40.1 | 78.7 | 80.4 | 82.1 | 31 | 35 | 41 |  |  |  | 167.8 | 169 | 170.4 | 0.35 | 0.35 | 0.35 | 700 | 6800 | 0 | 1 | 1895 |  |  |  | 2016-08-03 | 2016-08-03 | 2015-03-24 | 2547 | 2014-08-26 | 3258 | 0.0003 | -0.0076 | 0.0079 | 5.599 | 10.37967 | 0.0002666667 | -0.0076 | 0.007866667 | 5.630333 | 10.368 | PS000661-C030816 | 0.01035222 | 2.065 | 0.02222222 | 0.012 | 4.891 | 4.908 | 4.717 | 4.928
224 | PS000661-C030816-3/1-1 | 1100 | 21639 | 21640 | 1423.375 | 7.61775 | 7.97035 | 123.925 | 80.395 | 165.635 | 6.405 | 0.57 | 0.88 | 9.07 | 1.185 | 0.285 | 17.335 | 16.5 | 2.37 | 5.105 | 14.935 | 15.15 | 0.18 | 0.095 | 6.7 | 0.24 | PS000661-C030816-3 | CK001476-D180816 | CK001472-D160816 | 7.136 | 7.136 | 7.132 | 5.65 | 5.64 | 7.247 | 7.247 | 7.247 | Rec-CK001379-D200516 | 2016-08-17 22:35 | 23.2 | 8.9 | 7.3 | Rec-CK001379-D200516 | 2016-08-15 21:55 | 23.3 | 10.9 | 7.3 | 3 | 3 | На контроль |  | 1540 | 14 | 1920 | 41 | 80.4 | 1900 | 32 | 35 | 148 | 206 | 121 | 168.5 | 26.76 | 172 | 157 | 2016-08-24 | 34.3 | 36 | 40.1 | 78.7 | 80.4 | 82.1 | 31 | 35 | 41 |  |  |  | 167.8 | 169 | 170.4 | 0.35 | 0.35 | 0.35 | 700 | 6800 | 0 | 1 | 1895 |  |  |  | 2016-08-03 | 2016-08-03 | 2015-03-24 | 2547 | 2014-08-26 | 3258 | 0.0003 | -0.0076 | 0.0079 | 5.599 | 10.37967 | 0.0002666667 | -0.0076 | 0.007866667 | 5.630333 | 10.368 | PS000661-C030816 | 0.01035222 | 2.065 | 0.02222222 | 0.012 | 4.891 | 4.908 | 4.717 | 4.928
225 | PS000962-C260319-2/1-2 | 700 | 21654 | 21655 | 1481.45 | 7.6472 | 7.923 | 132.59 | 81.18 | 166.93 | 6.605 | 0.355 | 0.385 | 5.51 | 1.635 | 0.44 | 18.285 | 17.925 | 2.29 | 2.78 | 15.995 | 15.88 | 0.045 | 0.055 | 7.05 | 0.21 | PS000962-C260319-2 | CK002320-D210319 | CK002320-D210319 | 7.182 | 7.182 | 7.183 | 5.705 | 5.7 | 7.243 | 7.243 | 7.243 | Rec-CK002268-D150219 | 2019-03-21 13:00 | 24.1 | 13.3 | 13.8 | Rec-CK002268-D150219 | 2019-03-21 13:00 | 24.1 | 13.3 | 13.8 | 3 | 3 | На контроль |  | 1555 | 14 | 1930 | 39.2 | 80.3 | 1910 | 35 | 38 | 166 | 200 | 129 | 167.5 | 25.72 | 175 | 160 | 2019-04-22 | 30 | 36 | 41 | 77.7 | 80 | 81.8 | 34 | 44 | 54 | 128.8 | 129.8 | 130.7 | 167.3 | 169 | 170.2 | 0.37 | 0.37 | 0.37 | 650 | 5100 | 0 | 2 | 1910 | 96.49 |  |  | 2019-04-03 | 2019-04-03 | 2017-04-19 | 2607 | 2018-06-06 | 967 | 0.00015 | -0.007277778 | 0.007427778 | 5.767278 | 10.37806 | 0.00015 | -0.007277778 | 0.007427778 | 5.767278 | 10.37806 | PS000962-C260319 | 0.01035714 | 2.020429 | 0.01157143 | 0.01871429 | 5.272714 | 5.285 | 5.227 | 5.315
226 | PS000958-A190319-2-1/1-1 | 1100 | 21697 | 21698 | 1449.525 | 7.276 | 7.61325 | 132.455 | 80.405 | 167.15 | 6.365 | 0.44 | 0.31 | 6.99 | 1.18 | 0.55 | 17.39 | 17.085 | 4.76 | 3.29 | 15.885 | 15.865 | 0.13 | 0.105 | 6.7 | 0.18 | PS000958-A190319-2-1 | CK002315-D190319 | CK002315-D190319 | 7.1835 | 7.1835 | 7.184 | 5.69 | 5.7 | 7.2445 | 7.2445 | 7.2445 | Rec-CK002268-D150219 | 2019-03-19 13:00 | 24.4 | 10.4 | 14 | Rec-CK002268-D150219 | 2019-03-19 13:00 | 24.4 | 10.4 | 14 | 3 | 3 | На контроль |  | 1545 | 13 | 1910 | 30 | 79.8 | 1890 | 35 | 38 | 166 | 200 | 129 | 167.5 | 25.77 | 143 | 128 | 2019-04-23 | 32 | 34 | 35 | 78.3 | 79 | 81 | 46 | 50 | 54 | 128.8 | 129 | 130.4 | 168.9 | 169.5 | 170.3 | 0.37 | 0.37 | 0.37 | 650 | 4500 | 0 | 0 | 1890 |  |  |  | 2019-04-03 | 2019-04-03 | 2017-04-19 | 2615 |  | 975 | 0.0001555556 | -0.007383333 | 0.007538889 | 5.722 | 10.38744 | 0.0001555556 | -0.007383333 | 0.007538889 | 5.722 | 10.38744 | PS000958-A190319 | 0.01071429 | 1.995857 | 0.01528571 | 0.01185714 | 4.909 | 4.929 | 4.691 | 5.004
227 | PS000958-A190319-2-1/1-2 | 1100 | 21699 | 21700 | 1432.9 | 7.2717 | 7.59895 | 132.49 | 80.44 | 167.195 | 6.29 | 0.12 | 0.2 | 6.865 | 0.82 | 0.525 | 17.195 | 18.105 | 3.525 | 1.54 | 15.975 | 15.6 | 0.245 | 0.25 | 7 | 0.15 | PS000958-A190319-2-1 | CK002315-D190319 | CK002315-D190319 | 7.1835 | 7.1835 | 7.184 | 5.69 | 5.7 | 7.2445 | 7.2445 | 7.2445 | Rec-CK002268-D150219 | 2019-03-19 13:00 | 24.4 | 10.4 | 14 | Rec-CK002268-D150219 | 2019-03-19 13:00 | 24.4 | 10.4 | 14 | 3 | 3 | На контроль |  | 1545 | 13 | 1910 | 30 | 79.8 | 1890 | 35 | 38 | 166 | 200 | 129 | 167.5 | 25.77 | 143 | 128 | 2019-04-23 | 32 | 34 | 35 | 78.3 | 79 | 81 | 46 | 50 | 54 | 128.8 | 129 | 130.4 | 168.9 | 169.5 | 170.3 | 0.37 | 0.37 | 0.37 | 650 | 4500 | 0 | 0 | 1890 |  |  |  | 2019-04-03 | 2019-04-03 | 2017-04-19 | 2615 |  | 975 | 0.0001555556 | -0.007383333 | 0.007538889 | 5.722 | 10.38744 | 0.0001555556 | -0.007383333 | 0.007538889 | 5.722 | 10.38744 | PS000958-A190319 | 0.01071429 | 1.995857 | 0.01528571 | 0.01185714 | 4.909 | 4.929 | 4.691 | 5.004
228 | PS000958-A190319-2-1/1-3 | 1100 | 21701 | 21702 | 1408.485 | 7.25865 | 7.5893 | 132.5 | 80.615 | 167.335 | 6.2 | 0.34 | 0.245 | 6.405 | 1.04 | 0.395 | 17.9 | 18.115 | 2.335 | 1.995 | 15.84 | 15.74 | 0.395 | 0.34 | 7.25 | 0.18 | PS000958-A190319-2-1 | CK002315-D190319 | CK002315-D190319 | 7.1835 | 7.1835 | 7.184 | 5.69 | 5.7 | 7.2445 | 7.2445 | 7.2445 | Rec-CK002268-D150219 | 2019-03-19 13:00 | 24.4 | 10.4 | 14 | Rec-CK002268-D150219 | 2019-03-19 13:00 | 24.4 | 10.4 | 14 | 3 | 3 | На контроль |  | 1545 | 13 | 1910 | 30 | 79.8 | 1890 | 35 | 38 | 166 | 200 | 129 | 167.5 | 25.77 | 143 | 128 | 2019-04-23 | 32 | 34 | 35 | 78.3 | 79 | 81 | 46 | 50 | 54 | 128.8 | 129 | 130.4 | 168.9 | 169.5 | 170.3 | 0.37 | 0.37 | 0.37 | 650 | 4500 | 0 | 0 | 1890 |  |  |  | 2019-04-03 | 2019-04-03 | 2017-04-19 | 2615 |  | 975 | 0.0001555556 | -0.007383333 | 0.007538889 | 5.722 | 10.38744 | 0.0001555556 | -0.007383333 | 0.007538889 | 5.722 | 10.38744 | PS000958-A190319 | 0.01071429 | 1.995857 | 0.01528571 | 0.01185714 | 4.909 | 4.929 | 4.691 | 5.004
229 | PS000965-A030419-1/1-1 | 1100 | 21780 | 21781 | 1420.985 | 7.2238 | 7.5441 | 132.76 | 81.05 | 165.965 | 6.315 | 1.21 | 0.675 | 14.025 | 1.655 | 0.535 | 17.43 | 17.32 | 4.33 | 5.645 | 15.27 | 15.33 | 0.025 | 0.085 | 7.2 | 0.12 | PS000965-A030419-1 | CK002327-A250319 | CK002363-A160419 | 7.1795 | 7.1795 | 7.1785 | 5.695 | 5.705 | 7.2405 | 7.2405 | 7.2405 | Rec-CK002233-A160118 | 2019-03-25 08:55 | 23.8 | 12.2 | 11.8 | Rec-CK002233-A160118 | 2019-04-16 13:00 | 21.4 | 14.5 | 10.9 | 1 | 1 | На контроль |  | 1555 | 14 | 1930 | 41 | 80.3 | 1910 | 35 | 38 | 166 | 200 | 129.5 | 169 | 26.22 | 172 | 158 | 2019-04-26 | 34 | 36 | 38 | 78.1 | 80 | 81.6 | 39 | 45 | 51 | 129 | 129.8 | 130.6 | 167.1 | 168.1 | 169.2 | 0.36 | 0.36 | 0.36 | 700 | 6000 | 0 | 0 | 1910 |  |  |  | 2019-04-03 | 2019-04-03 | 2017-04-19 | 2633 | 2018-06-06 | 993 | -0.0001529412 | -0.007247059 | 0.007094118 | 5.722176 | 10.61053 | -0.0002357143 | -0.007207143 | 0.006971429 | 5.698214 | 10.5485 | PS000965-A030419 | 0.0107 | 1.999571 | 0.01442857 | 0.01128571 | 4.937714 | 4.987 | 4.685 | 5.043
230 | PS000965-A030419-1/1-2 | 1050 | 21782 | 21783 | 1393.265 | 7.18 | 7.53795 | 132.505 | 81.195 | 165.825 | 6.19 | 0.98 | 0.645 | 12.125 | 1.475 | 0.355 | 17.74 | 17.095 | 1.625 | 6.685 | 15.485 | 15.25 | 0.09 | 0.08 | 7.25 | 0.12 | PS000965-A030419-1 | CK002327-A250319 | CK002363-A160419 | 7.1795 | 7.1795 | 7.1785 | 5.695 | 5.705 | 7.2405 | 7.2405 | 7.2405 | Rec-CK002233-A160118 | 2019-03-25 08:55 | 23.8 | 12.2 | 11.8 | Rec-CK002233-A160118 | 2019-04-16 13:00 | 21.4 | 14.5 | 10.9 | 1 | 1 | На контроль |  | 1555 | 14 | 1930 | 41 | 80.3 | 1910 | 35 | 38 | 166 | 200 | 129.5 | 169 | 26.22 | 172 | 158 | 2019-04-26 | 34 | 36 | 38 | 78.1 | 80 | 81.6 | 39 | 45 | 51 | 129 | 129.8 | 130.6 | 167.1 | 168.1 | 169.2 | 0.36 | 0.36 | 0.36 | 700 | 6000 | 0 | 0 | 1910 |  |  |  | 2019-04-03 | 2019-04-03 | 2017-04-19 | 2633 | 2018-06-06 | 993 | -0.0001529412 | -0.007247059 | 0.007094118 | 5.722176 | 10.61053 | -0.0002357143 | -0.007207143 | 0.006971429 | 5.698214 | 10.5485 | PS000965-A030419 | 0.0107 | 1.999571 | 0.01442857 | 0.01128571 | 4.937714 | 4.987 | 4.685 | 5.043
231 | PS000965-A030419-1/1-3 | 1100 | 21784 | 21785 | 1388.21 | 7.19925 | 7.5416 | 132.655 | 81.12 | 165.695 | 6.185 | 0.31 | 0.445 | 4.53 | 1.415 | 0.155 | 17.075 | 17.83 | 5.025 | 1.015 | 15.62 | 15.4 | 0.26 | 0.19 | 7.3 | 0.12 | PS000965-A030419-1 | CK002327-A250319 | CK002363-A160419 | 7.1795 | 7.1795 | 7.1785 | 5.695 | 5.705 | 7.2405 | 7.2405 | 7.2405 | Rec-CK002233-A160118 | 2019-03-25 08:55 | 23.8 | 12.2 | 11.8 | Rec-CK002233-A160118 | 2019-04-16 13:00 | 21.4 | 14.5 | 10.9 | 1 | 1 | На контроль |  | 1555 | 14 | 1930 | 41 | 80.3 | 1910 | 35 | 38 | 166 | 200 | 129.5 | 169 | 26.22 | 172 | 158 | 2019-04-26 | 34 | 36 | 38 | 78.1 | 80 | 81.6 | 39 | 45 | 51 | 129 | 129.8 | 130.6 | 167.1 | 168.1 | 169.2 | 0.36 | 0.36 | 0.36 | 700 | 6000 | 0 | 0 | 1910 |  |  |  | 2019-04-03 | 2019-04-03 | 2017-04-19 | 2633 | 2018-06-06 | 993 | -0.0001529412 | -0.007247059 | 0.007094118 | 5.722176 | 10.61053 | -0.0002357143 | -0.007207143 | 0.006971429 | 5.698214 | 10.5485 | PS000965-A030419 | 0.0107 | 1.999571 | 0.01442857 | 0.01128571 | 4.937714 | 4.987 | 4.685 | 5.043
232 | PS000965-A030419-2/1-2 | 1100 | 21826 | 21827 | 1393.835 | 7.263 | 7.58875 | 133.075 | 81.3 | 166.065 | 6.205 | 0.335 | 0.51 | 5.145 | 1.755 | 0.165 | 18.3 | 18.47 | 3.395 | 2.305 | 16.085 | 15.795 | 0.265 | 0.285 | 7.3 | 0.13 | PS000965-A030419-2 | CK002346-D050419 | CK002355-D110419 | 7.1775 | 7.1775 | 7.1785 | 5.695 | 5.695 | 7.2385 | 7.2385 | 7.2385 | Rec-CK002268-D150219 | 2019-04-04 23:00 | 22.9 | 10 | 12 | Rec-CK002268-D150219 | 2019-04-10 23:00 | 21.8 | 12.7 | 11.7 | 3 | 3 | На контроль |  | 1550 | 14 | 1920 | 40 | 80.3 | 1910 | 35 | 38 | 166 | 200 | 129 | 168 | 25.84 | 174 | 159 | 2019-04-27 | 33.7 | 35 | 37.9 | 79.3 | 80 | 80.8 | 38 | 44 | 50 | 129.5 | 130 | 130.4 | 167.3 | 169 | 169.4 | 0.37 | 0.37 | 0.37 | 600 | 8100 | 0 | 0 | 1910 |  |  |  | 2019-04-03 | 2019-04-03 | 2017-04-19 | 2639 | 2018-06-06 | 999 | 0.0001823529 | -0.007364706 | 0.007547059 | 5.729118 | 10.449 | 0.0001125 | -0.0072875 | 0.0074 | 5.744375 | 10.3085625 | PS000965-A030419 | 0.0107 | 1.999571 | 0.01442857 | 0.01128571 | 4.937714 | 4.987 | 4.685 | 5.043
233 | PS000965-A030419-2/1-3 | 2200 | 21828 | 21829 | 1388.2 | 7.2629 | 7.59125 | 132.92 | 81.18 | 166.355 | 6.21 | 0.405 | 0.53 | 5.635 | 1.805 | 0.16 | 18.25 | 18.545 | 3.23 | 2.545 | 15.985 | 15.78 | 0.305 | 0.325 | 7.25 | 0.13 | PS000965-A030419-2 | CK002346-D050419 | CK002355-D110419 | 7.1775 | 7.1775 | 7.1785 | 5.695 | 5.695 | 7.2385 | 7.2385 | 7.2385 | Rec-CK002268-D150219 | 2019-04-04 23:00 | 22.9 | 10 | 12 | Rec-CK002268-D150219 | 2019-04-10 23:00 | 21.8 | 12.7 | 11.7 | 3 | 3 | На контроль |  | 1550 | 14 | 1920 | 40 | 80.3 | 1910 | 35 | 38 | 166 | 200 | 129 | 168 | 25.84 | 174 | 159 | 2019-04-27 | 33.7 | 35 | 37.9 | 79.3 | 80 | 80.8 | 38 | 44 | 50 | 129.5 | 130 | 130.4 | 167.3 | 169 | 169.4 | 0.37 | 0.37 | 0.37 | 600 | 8100 | 0 | 0 | 1910 |  |  |  | 2019-04-03 | 2019-04-03 | 2017-04-19 | 2639 | 2018-06-06 | 999 | 0.0001823529 | -0.007364706 | 0.007547059 | 5.729118 | 10.449 | 0.0001125 | -0.0072875 | 0.0074 | 5.744375 | 10.3085625 | PS000965-A030419 | 0.0107 | 1.999571 | 0.01442857 | 0.01128571 | 4.937714 | 4.987 | 4.685 | 5.043
234 | PS000965-A030419-2/1-4 | 1100 | 21830 | 21831 | 1398.885 | 7.25585 | 7.58295 | 132.9 | 81.115 | 166.245 | 6.345 | 0.47 | 0.26 | 4.465 | 1.58 | 0.115 | 18.425 | 18.61 | 2.97 | 3.075 | 15.85 | 15.845 | 0.19 | 0.315 | 7.35 | 0.09 | PS000965-A030419-2 | CK002346-D050419 | CK002355-D110419 | 7.1775 | 7.1775 | 7.1785 | 5.695 | 5.695 | 7.2385 | 7.2385 | 7.2385 | Rec-CK002268-D150219 | 2019-04-04 23:00 | 22.9 | 10 | 12 | Rec-CK002268-D150219 | 2019-04-10 23:00 | 21.8 | 12.7 | 11.7 | 3 | 3 | На контроль |  | 1550 | 14 | 1920 | 40 | 80.3 | 1910 | 35 | 38 | 166 | 200 | 129 | 168 | 25.84 | 174 | 159 | 2019-04-27 | 33.7 | 35 | 37.9 | 79.3 | 80 | 80.8 | 38 | 44 | 50 | 129.5 | 130 | 130.4 | 167.3 | 169 | 169.4 | 0.37 | 0.37 | 0.37 | 600 | 8100 | 0 | 0 | 1910 |  |  |  | 2019-04-03 | 2019-04-03 | 2017-04-19 | 2639 | 2018-06-06 | 999 | 0.0001823529 | -0.007364706 | 0.007547059 | 5.729118 | 10.449 | 0.0001125 | -0.0072875 | 0.0074 | 5.744375 | 10.3085625 | PS000965-A030419 | 0.0107 | 1.999571 | 0.01442857 | 0.01128571 | 4.937714 | 4.987 | 4.685 | 5.043
235 | PS000965-A030419-2/1-5 | 1080 | 21832 | 21833 | 1402.42 | 7.26035 | 7.57975 | 132.85 | 81.25 | 166.085 | 6.385 | 0.515 | 0.195 | 4.245 | 1.47 | 0.175 | 18.465 | 18.56 | 2.69 | 2.91 | 15.93 | 15.72 | 0.13 | 0.265 | 7.5 | 0.16 | PS000965-A030419-2 | CK002346-D050419 | CK002355-D110419 | 7.1775 | 7.1775 | 7.1785 | 5.695 | 5.695 | 7.2385 | 7.2385 | 7.2385 | Rec-CK002268-D150219 | 2019-04-04 23:00 | 22.9 | 10 | 12 | Rec-CK002268-D150219 | 2019-04-10 23:00 | 21.8 | 12.7 | 11.7 | 3 | 3 | На контроль |  | 1550 | 14 | 1920 | 40 | 80.3 | 1910 | 35 | 38 | 166 | 200 | 129 | 168 | 25.84 | 174 | 159 | 2019-04-27 | 33.7 | 35 | 37.9 | 79.3 | 80 | 80.8 | 38 | 44 | 50 | 129.5 | 130 | 130.4 | 167.3 | 169 | 169.4 | 0.37 | 0.37 | 0.37 | 600 | 8100 | 0 | 0 | 1910 |  |  |  | 2019-04-03 | 2019-04-03 | 2017-04-19 | 2639 | 2018-06-06 | 999 | 0.0001823529 | -0.007364706 | 0.007547059 | 5.729118 | 10.449 | 0.0001125 | -0.0072875 | 0.0074 | 5.744375 | 10.3085625 | PS000965-A030419 | 0.0107 | 1.999571 | 0.01442857 | 0.01128571 | 4.937714 | 4.987 | 4.685 | 5.043
236 | PS000966-C040419-3/1-1 | 1200 | 21850 | 21851 | 1474.2 | 7.31345 | 7.60545 | 132.045 | 81.155 | 166.595 | 6.2 | 0.405 | 0.325 | 9.21 | 1.31 | 0.25 | 18.19 | 18 | 3.12 | 2.905 | 15.685 | 15.825 | 0.31 | 0.27 | 7.45 | 0.13 | PS000966-C040419-3 | CK002359-D120419 | CK002347-D050419 | 7.176 | 7.176 | 7.1765 | 5.685 | 5.7 | 7.237 | 7.237 | 7.237 | Rec-CK002268-D150219 | 2019-04-12 09:10 | 21.6 | 11.5 | 11.2 | Rec-CK002268-D150219 | 2019-04-05 08:00 | 22.3 | 8.7 | 12 | 3 | 3 | На контроль |  | 1550 | 14 | 1920 | 38 | 80.1 | 1900 | 35 | 38 | 166 | 200 | 129 | 169 | 25.75 | 163 | 148 | 2019-04-29 | 34.8 | 36 | 37.9 | 79.7 | 80 | 80.6 | 41 | 45 | 50 | 129.4 | 129.5 | 130.2 | 167.7 | 168 | 169.3 | 0.38 | 0.38 | 0.38 | 600 | 5000 | 0 | 0 | 1910 |  |  |  | 2019-04-03 | 2019-04-03 | 2017-04-19 | 1007 | 2018-06-06 | 2647 | 0.0001833333 | -0.007444444 | 0.007627778 | 5.757056 | 10.38517 | 0.0001352941 | -0.007317647 | 0.007452941 | 5.727706 | 10.32859 | PS000966-C040419 | 0.01094286 | 1.986571 | 0.013 | 0.01328571 | 5.201857 | 5.201 | 5.172 | 5.233
237 | PS000966-C040419-3/1-2 | 1200 | 21854 | 21853 | 1474.63 | 7.3464 | 7.64565 | 131.875 | 80.95 | 166.48 | 6.245 | 0.275 | 0.435 | 8.915 | 1 | 0.16 | 18.12 | 18.185 | 2.17 | 2.46 | 15.775 | 15.86 | 0.26 | 0.265 | 7.4 | 0.17 | PS000966-C040419-3 | CK002359-D120419 | CK002347-D050419 | 7.176 | 7.176 | 7.1765 | 5.685 | 5.7 | 7.237 | 7.237 | 7.237 | Rec-CK002268-D150219 | 2019-04-12 09:10 | 21.6 | 11.5 | 11.2 | Rec-CK002268-D150219 | 2019-04-05 08:00 | 22.3 | 8.7 | 12 | 3 | 3 | На контроль |  | 1550 | 14 | 1920 | 38 | 80.1 | 1900 | 35 | 38 | 166 | 200 | 129 | 169 | 25.75 | 163 | 148 | 2019-04-29 | 34.8 | 36 | 37.9 | 79.7 | 80 | 80.6 | 41 | 45 | 50 | 129.4 | 129.5 | 130.2 | 167.7 | 168 | 169.3 | 0.38 | 0.38 | 0.38 | 600 | 5000 | 0 | 0 | 1910 |  |  |  | 2019-04-03 | 2019-04-03 | 2017-04-19 | 1007 | 2018-06-06 | 2647 | 0.0001833333 | -0.007444444 | 0.007627778 | 5.757056 | 10.38517 | 0.0001352941 | -0.007317647 | 0.007452941 | 5.727706 | 10.32859 | PS000966-C040419 | 0.01094286 | 1.986571 | 0.013 | 0.01328571 | 5.201857 | 5.201 | 5.172 | 5.233
238 | PS000966-C040419-3/1-3 | 1200 | 21855 | 21856 | 1474.8 | 7.38755 | 7.68555 | 131.76 | 80.955 | 166.665 | 6.26 | 0.345 | 0.35 | 5.41 | 0.87 | 0.105 | 18.285 | 18.31 | 2.355 | 2.44 | 15.79 | 15.835 | 0.25 | 0.305 | 7.45 | 0.17 | PS000966-C040419-3 | CK002359-D120419 | CK002347-D050419 | 7.176 | 7.176 | 7.1765 | 5.685 | 5.7 | 7.237 | 7.237 | 7.237 | Rec-CK002268-D150219 | 2019-04-12 09:10 | 21.6 | 11.5 | 11.2 | Rec-CK002268-D150219 | 2019-04-05 08:00 | 22.3 | 8.7 | 12 | 3 | 3 | На контроль |  | 1550 | 14 | 1920 | 38 | 80.1 | 1900 | 35 | 38 | 166 | 200 | 129 | 169 | 25.75 | 163 | 148 | 2019-04-29 | 34.8 | 36 | 37.9 | 79.7 | 80 | 80.6 | 41 | 45 | 50 | 129.4 | 129.5 | 130.2 | 167.7 | 168 | 169.3 | 0.38 | 0.38 | 0.38 | 600 | 5000 | 0 | 0 | 1910 |  |  |  | 2019-04-03 | 2019-04-03 | 2017-04-19 | 1007 | 2018-06-06 | 2647 | 0.0001833333 | -0.007444444 | 0.007627778 | 5.757056 | 10.38517 | 0.0001352941 | -0.007317647 | 0.007452941 | 5.727706 | 10.32859 | PS000966-C040419 | 0.01094286 | 1.986571 | 0.013 | 0.01328571 | 5.201857 | 5.201 | 5.172 | 5.233
239 | PS000966-C040419-3/1-4 | 1200 | 21857 | 21858 | 1484.9 | 7.41005 | 7.7065 | 131.885 | 80.96 | 166.79 | 6.285 | 0.275 | 0.42 | 3.86 | 0.615 | 0.06 | 18.545 | 18.46 | 2.335 | 2.465 | 15.735 | 15.77 | 0.33 | 0.315 | 7.6 | 0.17 | PS000966-C040419-3 | CK002359-D120419 | CK002347-D050419 | 7.176 | 7.176 | 7.1765 | 5.685 | 5.7 | 7.237 | 7.237 | 7.237 | Rec-CK002268-D150219 | 2019-04-12 09:10 | 21.6 | 11.5 | 11.2 | Rec-CK002268-D150219 | 2019-04-05 08:00 | 22.3 | 8.7 | 12 | 3 | 3 | На контроль |  | 1550 | 14 | 1920 | 38 | 80.1 | 1900 | 35 | 38 | 166 | 200 | 129 | 169 | 25.75 | 163 | 148 | 2019-04-29 | 34.8 | 36 | 37.9 | 79.7 | 80 | 80.6 | 41 | 45 | 50 | 129.4 | 129.5 | 130.2 | 167.7 | 168 | 169.3 | 0.38 | 0.38 | 0.38 | 600 | 5000 | 0 | 0 | 1910 |  |  |  | 2019-04-03 | 2019-04-03 | 2017-04-19 | 1007 | 2018-06-06 | 2647 | 0.0001833333 | -0.007444444 | 0.007627778 | 5.757056 | 10.38517 | 0.0001352941 | -0.007317647 | 0.007452941 | 5.727706 | 10.32859 | PS000966-C040419 | 0.01094286 | 1.986571 | 0.013 | 0.01328571 | 5.201857 | 5.201 | 5.172 | 5.233
240 | PS000967-A050419-1/1-1 | 1100 | 21859 | 21860 | 1475.46 | 7.2379 | 7.58065 | 132.135 | 80.59 | 166.175 | 6.315 | 0.835 | 0.465 | 24.775 | 0.625 | 0.245 | 17.795 | 17.495 | 2.405 | 5.395 | 15.07 | 15.03 | 0.22 | 0.125 | 6.7 | 0.29 | PS000967-A050419-1 | CKKD0070-D170419 | CKKD0070-D170419 | 7.1375 | 7.1375 | 7.1395 | 6.35 | 6.27 | 7.238 | 7.238 | 7.238 | Rec-CKKD0050-D090817 | 2019-04-17 09:20 | 21.2 | 14.2 | 11 | Rec-CKKD0050-D090817 | 2019-04-17 09:20 | 21.2 | 14.2 | 11 | 3 | 3 | На контроль |  | 1530 | 14 | 1930 | 42 | 80 | 1915 | 35 | 38 | 166 | 200 | 129 | 168 | 27.7 | 174 | 159 | 2019-04-29 | 32 | 35 | 37 | 78.7 | 80 | 81 | 36 | 42 | 48 | 128.7 | 129.5 | 130.3 | 167.5 | 168.6 | 169.7 | 0.33 | 0.33 | 0.33 | 650 | 6000 | 0 | 0 | 1915 |  |  |  | 2019-04-03 | 2019-04-03 | 2017-04-19 | 2647 | 2018-06-06 | 1007 | 0.001534783 | -0.006280435 | 0.007817391 | 6.262957 | 9.0845 | 0.001534783 | -0.006280435 | 0.007817391 | 6.262957 | 9.0845 | PS000967-A050419 | 0.0108 | 2.151143 | 0.01171429 | 0.01157143 | 5.048714 | 5.104 | 4.777 | 5.148
241 | PS000967-A050419-1/1-2 | 2100 | 21861 | 21862 | 1465.74 | 7.2166 | 7.52905 | 132.13 | 81.05 | 166.21 | 6.395 | 0.55 | 0.555 | 19.39 | 0.68 | 0.195 | 18.665 | 17.865 | 3.405 | 2.735 | 14.475 | 14.99 | 0.23 | 0.28 | 7.35 | 0.2 | PS000967-A050419-1 | CKKD0070-D170419 | CKKD0070-D170419 | 7.1375 | 7.1375 | 7.1395 | 6.35 | 6.27 | 7.238 | 7.238 | 7.238 | Rec-CKKD0050-D090817 | 2019-04-17 09:20 | 21.2 | 14.2 | 11 | Rec-CKKD0050-D090817 | 2019-04-17 09:20 | 21.2 | 14.2 | 11 | 3 | 3 | На контроль |  | 1530 | 14 | 1930 | 42 | 80 | 1915 | 35 | 38 | 166 | 200 | 129 | 168 | 27.7 | 174 | 159 | 2019-04-29 | 32 | 35 | 37 | 78.7 | 80 | 81 | 36 | 42 | 48 | 128.7 | 129.5 | 130.3 | 167.5 | 168.6 | 169.7 | 0.33 | 0.33 | 0.33 | 650 | 6000 | 0 | 0 | 1915 |  |  |  | 2019-04-03 | 2019-04-03 | 2017-04-19 | 2647 | 2018-06-06 | 1007 | 0.001534783 | -0.006280435 | 0.007817391 | 6.262957 | 9.0845 | 0.001534783 | -0.006280435 | 0.007817391 | 6.262957 | 9.0845 | PS000967-A050419 | 0.0108 | 2.151143 | 0.01171429 | 0.01157143 | 5.048714 | 5.104 | 4.777 | 5.148
242 | PS000968-C080419-2/1-4 | 1200 | 21869 | 21867 | 1469.365 | 7.3077 | 7.6021 | 132.585 | 80.885 | 166.095 | 6.455 | 0.635 | 0.195 | 2.54 | 0.88 | 0.135 | 18.64 | 18.615 | 2.435 | 2.835 | 16.05 | 15.84 | 0.43 | 0.49 | 7.15 | 0.17 | PS000968-C080419-2 | CK002364-D160419 | CK002359-D120419 | 7.1765 | 7.1765 | 7.1765 | 5.69 | 5.69 | 7.237 | 7.237 | 7.237 | Rec-CK002268-D150219 | 2019-04-16 09:30 | 21.4 | 15 | 11 | Rec-CK002268-D150219 | 2019-04-12 09:10 | 21.6 | 11.5 | 11.2 | 3 | 3 | На контроль |  | 1550 | 14 | 1930 | 36 | 79.9 | 1910 | 35 | 38 | 166 | 200 | 129 | 167.5 | 25.43 | 154 | 139 | 2019-04-30 | 33.5 | 35 | 35.6 | 79.3 | 80 | 80.6 | 38 | 42 | 45 | 129.3 | 129.5 | 130.2 | 167.5 | 169 | 169.8 | 0.39 | 0.39 | 0.39 | 600 | 5000 | 0 | 0 | 1910 |  |  |  | 2019-04-03 | 2019-04-03 | 2017-04-19 | 1012 | 2018-06-06 | 2652 | 0.0001235294 | -0.007376471 | 0.0075 | 5.795941 | 10.40359 | 0.0001833333 | -0.007444444 | 0.007627778 | 5.757056 | 10.38517 | PS000968-C080419 | 0.01065714 | 1.979571 | 0.01642857 | 0.01385714 | 5.204 | 5.217 | 5.16 | 5.241
243 | PS000968-C080419-2/1-1 | 1200 | 21870 | 21871 | 1476.675 | 7.32875 | 7.6171 | 132.415 | 80.945 | 166.385 | 6.355 | 0.625 | 0.765 | 6.095 | 1.07 | 0.115 | 18.225 | 18.26 | 2.275 | 2.84 | 16.005 | 15.82 | 0.365 | 0.415 | 7 | 0.16 | PS000968-C080419-2 | CK002364-D160419 | CK002359-D120419 | 7.1765 | 7.1765 | 7.1765 | 5.69 | 5.69 | 7.237 | 7.237 | 7.237 | Rec-CK002268-D150219 | 2019-04-16 09:30 | 21.4 | 15 | 11 | Rec-CK002268-D150219 | 2019-04-12 09:10 | 21.6 | 11.5 | 11.2 | 3 | 3 | На контроль |  | 1550 | 14 | 1930 | 36 | 79.9 | 1910 | 35 | 38 | 166 | 200 | 129 | 167.5 | 25.43 | 154 | 139 | 2019-04-30 | 33.5 | 35 | 35.6 | 79.3 | 80 | 80.6 | 38 | 42 | 45 | 129.3 | 129.5 | 130.2 | 167.5 | 169 | 169.8 | 0.39 | 0.39 | 0.39 | 600 | 5000 | 0 | 0 | 1910 |  |  |  | 2019-04-03 | 2019-04-03 | 2017-04-19 | 1012 | 2018-06-06 | 2652 | 0.0001235294 | -0.007376471 | 0.0075 | 5.795941 | 10.40359 | 0.0001833333 | -0.007444444 | 0.007627778 | 5.757056 | 10.38517 | PS000968-C080419 | 0.01065714 | 1.979571 | 0.01642857 | 0.01385714 | 5.204 | 5.217 | 5.16 | 5.241
244 | PS000968-C080419-2/1-2 | 1200 | 21872 | 21873 | 1479.26 | 7.3277 | 7.633 | 132.56 | 80.755 | 166.215 | 6.325 | 0.34 | 0.645 | 6.61 | 1.035 | 0.21 | 18.085 | 18.195 | 2.13 | 1.86 | 16.1 | 15.905 | 0.395 | 0.42 | 6.9 | 0.16 | PS000968-C080419-2 | CK002364-D160419 | CK002359-D120419 | 7.1765 | 7.1765 | 7.1765 | 5.69 | 5.69 | 7.237 | 7.237 | 7.237 | Rec-CK002268-D150219 | 2019-04-16 09:30 | 21.4 | 15 | 11 | Rec-CK002268-D150219 | 2019-04-12 09:10 | 21.6 | 11.5 | 11.2 | 3 | 3 | На контроль |  | 1550 | 14 | 1930 | 36 | 79.9 | 1910 | 35 | 38 | 166 | 200 | 129 | 167.5 | 25.43 | 154 | 139 | 2019-04-30 | 33.5 | 35 | 35.6 | 79.3 | 80 | 80.6 | 38 | 42 | 45 | 129.3 | 129.5 | 130.2 | 167.5 | 169 | 169.8 | 0.39 | 0.39 | 0.39 | 600 | 5000 | 0 | 0 | 1910 |  |  |  | 2019-04-03 | 2019-04-03 | 2017-04-19 | 1012 | 2018-06-06 | 2652 | 0.0001235294 | -0.007376471 | 0.0075 | 5.795941 | 10.40359 | 0.0001833333 | -0.007444444 | 0.007627778 | 5.757056 | 10.38517 | PS000968-C080419 | 0.01065714 | 1.979571 | 0.01642857 | 0.01385714 | 5.204 | 5.217 | 5.16 | 5.241
245 | PS000968-C080419-2/1-3 | 1200 | 21874 | 21875 | 1470.985 | 7.31815 | 7.622 | 132.835 | 80.755 | 165.795 | 6.345 | 0.28 | 0.29 | 5.075 | 0.845 | 0.22 | 18.315 | 18.38 | 2.28 | 2.355 | 16.135 | 15.855 | 0.425 | 0.45 | 7 | 0.16 | PS000968-C080419-2 | CK002364-D160419 | CK002359-D120419 | 7.1765 | 7.1765 | 7.1765 | 5.69 | 5.69 | 7.237 | 7.237 | 7.237 | Rec-CK002268-D150219 | 2019-04-16 09:30 | 21.4 | 15 | 11 | Rec-CK002268-D150219 | 2019-04-12 09:10 | 21.6 | 11.5 | 11.2 | 3 | 3 | На контроль |  | 1550 | 14 | 1930 | 36 | 79.9 | 1910 | 35 | 38 | 166 | 200 | 129 | 167.5 | 25.43 | 154 | 139 | 2019-04-30 | 33.5 | 35 | 35.6 | 79.3 | 80 | 80.6 | 38 | 42 | 45 | 129.3 | 129.5 | 130.2 | 167.5 | 169 | 169.8 | 0.39 | 0.39 | 0.39 | 600 | 5000 | 0 | 0 | 1910 |  |  |  | 2019-04-03 | 2019-04-03 | 2017-04-19 | 1012 | 2018-06-06 | 2652 | 0.0001235294 | -0.007376471 | 0.0075 | 5.795941 | 10.40359 | 0.0001833333 | -0.007444444 | 0.007627778 | 5.757056 | 10.38517 | PS000968-C080419 | 0.01065714 | 1.979571 | 0.01642857 | 0.01385714 | 5.204 | 5.217 | 5.16 | 5.241
246 | PS000967-A050419-2/1-1-1 | 1100 | 21944 | 21945 | 1388.75 | 7.169 | 7.501 | 132.51 | 80.53 | 167.055 | 6.165 | 0.55 | 0.27 | 8.61 | 1.765 | 0.41 | 18.625 | 17.795 | 3.17 | 3.805 | 14.54 | 14.845 | 0.06 | 0.185 | 7.15 | 0.12 | PS000967-A050419-2 | CKKD0071-D240419 | CKKD0072-D250419 | 7.135 | 7.135 | 7.136 | 6.285 | 6.29 | 7.236 | 7.236 | 7.236 | Rec-CKKD0050-D090817 | 2019-04-24 08:50 | 20.8 | 10.7 | 10.5 | Rec-CKKD0050-D090817 | 2019-04-25 09:05 | 20.5 | 14.1 | 10.3 | 3 | 3 | На контроль |  | 1525 | 14 | 1925 | 40.5 | 80 | 1915 | 35 | 38 | 166 | 200 | 129 | 167.5 | 27.7 | 176 | 161 | 2019-05-06 | 31 | 35 | 38 | 78.5 | 80 | 81.4 | 35 | 41 | 47 | 128.7 | 129.6 | 130.6 | 167.4 | 168.7 | 169.9 | 0.33 | 0.33 | 0.33 | 650 | 7000 | 0 | 0 | 1915 | 93.72 |  |  | 2019-04-03 | 2019-04-03 | 2017-04-19 | 2662 | 2018-06-06 | 1022 | 0.001638636 | -0.006229545 | 0.007868182 | 6.324591 | 9.162523 | 0.001654762 | -0.00617619 | 0.007830952 | 6.338238 | 9.182571 | PS000967-A050419 | 0.0108 | 2.151143 | 0.01171429 | 0.01157143 | 5.048714 | 5.104 | 4.777 | 5.148
247 | PS000968-C080419-1/1-1 | 1050 | 21982 | 21983 | 1474.6 | 7.2874 | 7.5824 | 132.65 | 81.355 | 166.685 | 6.355 | 0.585 | 0.32 | 5.2 | 0.335 | 0.22 | 17.93 | 18.065 | 2.965 | 2.7 | 15.88 | 15.985 | 0.185 | 0.175 | 6.95 | 0.12 | PS000968-C080419-1 | CK002326-D250319 | CK002346-D050419 | 7.176 | 7.176 | 7.177 | 5.675 | 5.675 | 7.237 | 7.237 | 7.237 | Rec-CK002268-D150219 | 2019-03-25 08:55 | 23.8 | 11.3 | 13.3 | Rec-CK002268-D150219 | 2019-04-04 23:00 | 22.9 | 10 | 12 | 3 | 3 | На контроль |  | 1550 | 14 | 1930 | 44 | 80.3 | 1910 | 35 | 38 | 166 | 200 | 129 | 167.5 | 25.43 | 198 | 183 | 2019-05-07 | 33 | 38 | 42 | 79.1 | 80.5 | 81.9 | 38 | 47 | 56 | 129.4 | 130 | 130.7 | 166.9 | 168.7 | 169.6 | 0.39 | 0.39 | 0.39 | 650 | 8500 | 0 | 0 | 1910 |  |  |  | 2019-04-03 | 2019-04-03 | 2017-04-19 | 2669 | 2018-06-06 | 1029 | 0.0001947368 | -0.007352632 | 0.007547368 | 5.792684 | 10.47753 | 0.0001823529 | -0.007364706 | 0.007547059 | 5.729118 | 10.449 | PS000968-C080419 | 0.01065714 | 1.979571 | 0.01642857 | 0.01385714 | 5.204 | 5.217 | 5.16 | 5.241
248 | PS000968-C080419-1/1-2 | 1100 | 21984 | 21985 | 1490.955 | 7.30055 | 7.61235 | 132.63 | 81.185 | 166.955 | 6.29 | 0.245 | 0.24 | 5.805 | 0.675 | 0.245 | 17.83 | 17.94 | 2.11 | 1.505 | 16.015 | 16.195 | 0.11 | 0.24 | 6.75 | 0.16 | PS000968-C080419-1 | CK002326-D250319 | CK002346-D050419 | 7.176 | 7.176 | 7.177 | 5.675 | 5.675 | 7.237 | 7.237 | 7.237 | Rec-CK002268-D150219 | 2019-03-25 08:55 | 23.8 | 11.3 | 13.3 | Rec-CK002268-D150219 | 2019-04-04 23:00 | 22.9 | 10 | 12 | 3 | 3 | На контроль |  | 1550 | 14 | 1930 | 44 | 80.3 | 1910 | 35 | 38 | 166 | 200 | 129 | 167.5 | 25.43 | 198 | 183 | 2019-05-07 | 33 | 38 | 42 | 79.1 | 80.5 | 81.9 | 38 | 47 | 56 | 129.4 | 130 | 130.7 | 166.9 | 168.7 | 169.6 | 0.39 | 0.39 | 0.39 | 650 | 8500 | 0 | 0 | 1910 |  |  |  | 2019-04-03 | 2019-04-03 | 2017-04-19 | 2669 | 2018-06-06 | 1029 | 0.0001947368 | -0.007352632 | 0.007547368 | 5.792684 | 10.47753 | 0.0001823529 | -0.007364706 | 0.007547059 | 5.729118 | 10.449 | PS000968-C080419 | 0.01065714 | 1.979571 | 0.01642857 | 0.01385714 | 5.204 | 5.217 | 5.16 | 5.241
249 | PS000965-A030419-3/1-1 | 600 | 21986 | 21987 | 1468.98 | 7.2736 | 7.65405 | 132.74 | 80.955 | 166.735 | 6.44 | 0.49 | 0.275 | 19.92 | 1.445 | 0.29 | 16.255 | 16.84 | 6.41 | 3.405 | 16.215 | 16.08 | 0.415 | 0.205 | 6.65 | 0.14 | PS000965-A030419-3 | CK002368-A200419 | CK002368-A200419 | 7.167 | 7.167 | 7.1685 | 5.65 | 5.655 | 7.228 | 7.228 | 7.228 | Rec-CK002233-A160118 | 2019-04-20 05:00 | 21 | 12.5 | 11.3 | Rec-CK002233-A160118 | 2019-04-20 05:00 | 21 | 12.5 | 11.3 | 1 | 1 | На контроль |  | 1560 | 14 | 1920 | 31 | 80.3 | 1900 | 35 | 38 | 166 | 200 | 129 | 167.5 | 25.73 | 142 | 127 | 2019-05-08 | 30 | 34 | 37 | 78.5 | 80.2 | 81.8 | 35 | 42 | 49 | 128.8 | 129.6 | 130.4 | 167.6 | 168.6 | 169.6 | 0.37 | 0.37 | 0.37 | 650 | 3200 | 0 | 0 | 1910 | 96.38 |  |  | 2019-04-03 | 2019-04-03 | 2017-04-19 | 2673 | 2018-06-06 | 1033 | -0.0002214286 | -0.007242857 | 0.007021429 | 5.649929 | 10.501 | -0.0002214286 | -0.007242857 | 0.007021429 | 5.649929 | 10.501 | PS000965-A030419 | 0.0107 | 1.999571 | 0.01442857 | 0.01128571 | 4.937714 | 4.987 | 4.685 | 5.043
250 | PS000966-C040419-2/1-1 | 1100 | 22096 | 22097 | 1444.78 | 7.12295 | 7.43365 | 133.105 | 80.81 | 166.745 | 6.085 | 0.865 | 0.335 | 8.495 | 1.295 | 0.42 | 17.33 | 18.11 | 6.335 | 6.31 | 15.6 | 15.04 | 0.075 | 0.095 | 7.3 | 0.17 | PS000966-C040419-2 | CK002365-D180419 | CK002361-D150419 | 7.1765 | 7.1765 | 7.177 | 5.69 | 5.695 | 7.2375 | 7.2375 | 7.2375 | Rec-CK002268-D150219 | 2019-04-18 14:00 | 21.2 | 13.3 | 10.9 | Rec-CK002268-D150219 | 2019-04-14 22:45 | 21 | 10 | 11.2 | 3 | 3 | На контроль |  | 1550 | 14 | 1920 | 36 | 79.8 | 1900 | 35 | 38 | 166 | 200 | 129 | 167.5 | 25.77 | 153 | 139 | 2019-05-14 | 31.6 | 35 | 36.4 | 78.6 | 80 | 81.4 | 39 | 45 | 51 | 129 | 129.8 | 130.6 | 167.6 | 168.7 | 169.9 | 0.38 | 0.38 | 0.38 | 650 | 4500 | 0 | 0 | 1900 |  |  |  | 2019-04-03 | 2019-04-03 | 2017-04-19 | 2687 | 2018-06-06 | 1047 | 9.411765e-05 | -0.0074 | 0.007494118 | 5.722 | 10.42994 | 0.0001277778 | -0.007461111 | 0.007588889 | 5.727333 | 10.42917 | PS000966-C040419 | 0.01094286 | 1.986571 | 0.013 | 0.01328571 | 5.201857 | 5.201 | 5.172 | 5.233
251 | PS000966-C040419-2/1-2 | 1050 | 22098 | 22099 | 1455.155 | 7.1465 | 7.45305 | 133.045 | 81.005 | 166.83 | 6.035 | 0.515 | 0.31 | 6.86 | 1.185 | 0.225 | 17.69 | 18.225 | 3.65 | 3.55 | 15.955 | 15.255 | 0.085 | 0.085 | 7.2 | 0.15 | PS000966-C040419-2 | CK002365-D180419 | CK002361-D150419 | 7.1765 | 7.1765 | 7.177 | 5.69 | 5.695 | 7.2375 | 7.2375 | 7.2375 | Rec-CK002268-D150219 | 2019-04-18 14:00 | 21.2 | 13.3 | 10.9 | Rec-CK002268-D150219 | 2019-04-14 22:45 | 21 | 10 | 11.2 | 3 | 3 | На контроль |  | 1550 | 14 | 1920 | 36 | 79.8 | 1900 | 35 | 38 | 166 | 200 | 129 | 167.5 | 25.77 | 153 | 139 | 2019-05-14 | 31.6 | 35 | 36.4 | 78.6 | 80 | 81.4 | 39 | 45 | 51 | 129 | 129.8 | 130.6 | 167.6 | 168.7 | 169.9 | 0.38 | 0.38 | 0.38 | 650 | 4500 | 0 | 0 | 1900 |  |  |  | 2019-04-03 | 2019-04-03 | 2017-04-19 | 2687 | 2018-06-06 | 1047 | 9.411765e-05 | -0.0074 | 0.007494118 | 5.722 | 10.42994 | 0.0001277778 | -0.007461111 | 0.007588889 | 5.727333 | 10.42917 | PS000966-C040419 | 0.01094286 | 1.986571 | 0.013 | 0.01328571 | 5.201857 | 5.201 | 5.172 | 5.233
252 | PS000966-C040419-2/1-3 | 1080 | 22100 | 22101 | 1457.745 | 7.15275 | 7.4586 | 132.92 | 80.81 | 166.61 | 6.02 | 0.365 | 0.125 | 5.115 | 1.16 | 0.19 | 17.97 | 18.075 | 2.485 | 2.645 | 15.665 | 15.7 | 0.035 | 0.065 | 7.25 | 0.22 | PS000966-C040419-2 | CK002365-D180419 | CK002361-D150419 | 7.1765 | 7.1765 | 7.177 | 5.69 | 5.695 | 7.2375 | 7.2375 | 7.2375 | Rec-CK002268-D150219 | 2019-04-18 14:00 | 21.2 | 13.3 | 10.9 | Rec-CK002268-D150219 | 2019-04-14 22:45 | 21 | 10 | 11.2 | 3 | 3 | На контроль |  | 1550 | 14 | 1920 | 36 | 79.8 | 1900 | 35 | 38 | 166 | 200 | 129 | 167.5 | 25.77 | 153 | 139 | 2019-05-14 | 31.6 | 35 | 36.4 | 78.6 | 80 | 81.4 | 39 | 45 | 51 | 129 | 129.8 | 130.6 | 167.6 | 168.7 | 169.9 | 0.38 | 0.38 | 0.38 | 650 | 4500 | 0 | 0 | 1900 |  |  |  | 2019-04-03 | 2019-04-03 | 2017-04-19 | 2687 | 2018-06-06 | 1047 | 9.411765e-05 | -0.0074 | 0.007494118 | 5.722 | 10.42994 | 0.0001277778 | -0.007461111 | 0.007588889 | 5.727333 | 10.42917 | PS000966-C040419 | 0.01094286 | 1.986571 | 0.013 | 0.01328571 | 5.201857 | 5.201 | 5.172 | 5.233
253 | PS000973-A250419-1/1-1 | 1200 | 22335 | 22336 | 1390.31 | 7.28325 | 7.62495 | 132.345 | 81.23 | 166.83 | 6.41 | 0.345 | 0.71 | 10.425 | 1.445 | 0.41 | 17.925 | 17.265 | 3.155 | 3.27 | 15.58 | 15.775 | 0.155 | 0.225 | 7.15 | 0.14 | PS000973-A250419-1 | CK002365-D180419 | CK002372-D260419 | 7.1785 | 7.1785 | 7.183 | 5.685 | 5.685 | 7.2395 | 7.2395 | 7.2395 | Rec-CK002268-D150219 | 2019-04-18 14:00 | 21.2 | 13.3 | 10.9 | Rec-CK002268-D150219 | 2019-04-25 23:00 | 20.4 | 13.3 | 10.2 | 3 | 3 | На контроль |  | 1555 | 14 | 1930 | 39.5 | 80.3 | 1910 | 35 | 38 | 166 | 200 | 129.5 | 169 | 26 | 173 | 158 | 2019-05-21 | 33 | 36 | 39 | 78.8 | 80.3 | 81.8 | 40 | 46 | 52 | 129.3 | 129.9 | 130.6 | 167.4 | 168.4 | 169.5 | 0.37 | 0.37 | 0.37 | 650 | 6000 | 0 | 0 | 1910 |  |  |  | 2019-04-03 | 2019-04-03 | 2017-04-19 | 2735 | 2018-06-06 | 1095 | 9.411765e-05 | -0.0074 | 0.007494118 | 5.722 | 10.42994 | 0.00010625 | -0.00728125 | 0.0073875 | 5.7641875 | 10.36325 | PS000973-A250419 | 0.01044286 | 2.026857 | 0.008 | 0.008571429 | 4.994571 | 5.032 | 4.745 | 5.096
254 | PS000973-A250419-1/1-2 | 1200 | 22337 | 22338 | 1393.735 | 7.30615 | 7.6574 | 132.265 | 81.07 | 166.48 | 6.385 | 0.095 | 0.58 | 10.105 | 1.32 | 0.515 | 18.075 | 17.145 | 1.65 | 2.805 | 15.355 | 16.075 | 0.17 | 0.19 | 7.1 | 0.11 | PS000973-A250419-1 | CK002365-D180419 | CK002372-D260419 | 7.1785 | 7.1785 | 7.183 | 5.685 | 5.685 | 7.2395 | 7.2395 | 7.2395 | Rec-CK002268-D150219 | 2019-04-18 14:00 | 21.2 | 13.3 | 10.9 | Rec-CK002268-D150219 | 2019-04-25 23:00 | 20.4 | 13.3 | 10.2 | 3 | 3 | На контроль |  | 1555 | 14 | 1930 | 39.5 | 80.3 | 1910 | 35 | 38 | 166 | 200 | 129.5 | 169 | 26 | 173 | 158 | 2019-05-21 | 33 | 36 | 39 | 78.8 | 80.3 | 81.8 | 40 | 46 | 52 | 129.3 | 129.9 | 130.6 | 167.4 | 168.4 | 169.5 | 0.37 | 0.37 | 0.37 | 650 | 6000 | 0 | 0 | 1910 |  |  |  | 2019-04-03 | 2019-04-03 | 2017-04-19 | 2735 | 2018-06-06 | 1095 | 9.411765e-05 | -0.0074 | 0.007494118 | 5.722 | 10.42994 | 0.00010625 | -0.00728125 | 0.0073875 | 5.7641875 | 10.36325 | PS000973-A250419 | 0.01044286 | 2.026857 | 0.008 | 0.008571429 | 4.994571 | 5.032 | 4.745 | 5.096
255 | PS000973-A250419-1/1-3 | 1200 | 22339 | 22340 | 1386.935 | 7.3074 | 7.6465 | 132.28 | 81.085 | 166.29 | 6.355 | 0.265 | 0.59 | 4.02 | 0.95 | 0.36 | 18.125 | 17.83 | 2.135 | 2.605 | 15.355 | 16.025 | 0.19 | 0.215 | 7.25 | 0.17 | PS000973-A250419-1 | CK002365-D180419 | CK002372-D260419 | 7.1785 | 7.1785 | 7.183 | 5.685 | 5.685 | 7.2395 | 7.2395 | 7.2395 | Rec-CK002268-D150219 | 2019-04-18 14:00 | 21.2 | 13.3 | 10.9 | Rec-CK002268-D150219 | 2019-04-25 23:00 | 20.4 | 13.3 | 10.2 | 3 | 3 | На контроль |  | 1555 | 14 | 1930 | 39.5 | 80.3 | 1910 | 35 | 38 | 166 | 200 | 129.5 | 169 | 26 | 173 | 158 | 2019-05-21 | 33 | 36 | 39 | 78.8 | 80.3 | 81.8 | 40 | 46 | 52 | 129.3 | 129.9 | 130.6 | 167.4 | 168.4 | 169.5 | 0.37 | 0.37 | 0.37 | 650 | 6000 | 0 | 0 | 1910 |  |  |  | 2019-04-03 | 2019-04-03 | 2017-04-19 | 2735 | 2018-06-06 | 1095 | 9.411765e-05 | -0.0074 | 0.007494118 | 5.722 | 10.42994 | 0.00010625 | -0.00728125 | 0.0073875 | 5.7641875 | 10.36325 | PS000973-A250419 | 0.01044286 | 2.026857 | 0.008 | 0.008571429 | 4.994571 | 5.032 | 4.745 | 5.096
256 | PS000973-A250419-1/1-4 | 1200 | 22341 | 22342 | 1396.23 | 7.3173 | 7.64955 | 132.365 | 81.28 | 166.545 | 6.35 | 0.45 | 0.565 | 3.77 | 0.68 | 0.22 | 18.29 | 18.23 | 2.37 | 2.05 | 15.545 | 15.82 | 0.33 | 0.245 | 7.4 | 0.17 | PS000973-A250419-1 | CK002365-D180419 | CK002372-D260419 | 7.1785 | 7.1785 | 7.183 | 5.685 | 5.685 | 7.2395 | 7.2395 | 7.2395 | Rec-CK002268-D150219 | 2019-04-18 14:00 | 21.2 | 13.3 | 10.9 | Rec-CK002268-D150219 | 2019-04-25 23:00 | 20.4 | 13.3 | 10.2 | 3 | 3 | На контроль |  | 1555 | 14 | 1930 | 39.5 | 80.3 | 1910 | 35 | 38 | 166 | 200 | 129.5 | 169 | 26 | 173 | 158 | 2019-05-21 | 33 | 36 | 39 | 78.8 | 80.3 | 81.8 | 40 | 46 | 52 | 129.3 | 129.9 | 130.6 | 167.4 | 168.4 | 169.5 | 0.37 | 0.37 | 0.37 | 650 | 6000 | 0 | 0 | 1910 |  |  |  | 2019-04-03 | 2019-04-03 | 2017-04-19 | 2735 | 2018-06-06 | 1095 | 9.411765e-05 | -0.0074 | 0.007494118 | 5.722 | 10.42994 | 0.00010625 | -0.00728125 | 0.0073875 | 5.7641875 | 10.36325 | PS000973-A250419 | 0.01044286 | 2.026857 | 0.008 | 0.008571429 | 4.994571 | 5.032 | 4.745 | 5.096
257 | PS000970-A170419-1/1-2 | 1200 | 22108 | 22109 | 1389.305 | 7.1934 | 7.51835 | 132.335 | 81.21 | 167.185 | 6.14 | 0.43 | 0.455 | 4.56 | 0.595 | 0.36 | 17.575 | 18.345 | 2.72 | 1.91 | 15.62 | 15.42 | 0.415 | 0.45 | 7.3 | 0.16 | PS000970-A170419-1 | CK002367-D190419 | CK002364-D160419 | 7.1855 | 7.1855 | 7.185 | 5.685 | 5.68 | 7.246 | 7.246 | 7.246 | Rec-CK002268-D150219 | 2019-04-19 14:35 | 21 | 12.7 | 10.8 | Rec-CK002268-D150219 | 2019-04-16 09:30 | 21.4 | 15 | 11 | 3 | 3 | На контроль |  | 1550 | 14 | 1920 | 38 | 80.2 | 1900 | 35 | 38 | 166 | 200 | 129 | 167.5 | 26.17 | 163 | 148 | 2019-05-14 | 34.3 | 36 | 40.4 | 78 | 80 | 81.7 | 41 | 46 | 53 | 128.7 | 129 | 130.7 | 168.2 | 169 | 170.4 | 0.37 | 0.37 | 0.37 | 600 | 4600 | 0 | 2 | 1910 | 95.48 |  |  | 2019-04-03 | 2019-04-03 | 2017-04-19 | 2687 | 2018-06-06 | 1047 | 9.375e-05 | -0.00735 | 0.00744375 | 5.7380625 | 10.2915625 | 0.0001235294 | -0.007376471 | 0.0075 | 5.795941 | 10.40359 | PS000970-A170419 | 0.0109 | 2.005714 | 0.01942857 | 0.009 | 4.941429 | 4.972 | 4.712 | 5.044
258 | PS000969-A130419-1/1-1 | 1200 | 22116 | 22117 | 1420.24 | 7.1608 | 7.48285 | 132.725 | 81.135 | 167 | 6.26 | 0.975 | 0.24 | 13.52 | 1.195 | 0.12 | 17.93 | 17.85 | 4.855 | 3.21 | 15.27 | 15.14 | 0.545 | 0.56 | 7.8 | 0.16 | PS000969-A130419-1 | CK002373-A260419 | CK002373-A260419 | 7.1765 | 7.1765 | 7.178 | 5.68 | 5.66 | 7.2375 | 7.2375 | 7.2375 | Rec-CK002233-A160118 | 2019-04-26 14:00 | 20.4 | 15.5 | 10.9 | Rec-CK002233-A160118 | 2019-04-26 14:00 | 20.4 | 15.5 | 10.9 | 1 | 1 | На контроль |  | 1555 | 14 | 1920 | 36.3 | 79.9 | 1900 | 35 | 38 | 166 | 200 | 129 | 167.5 | 26.18 | 153 | 138 | 2019-05-15 | 36 | 37 | 37.5 | 79.4 | 79.9 | 80.3 | 43 | 46 | 49 | 129.5 | 130 | 130.4 | 168.5 | 169.5 | 170.4 | 0.38 | 0.38 | 0.38 | 650 | 4600 | 0 | 0 | 1910 |  |  |  | 2019-04-03 | 2019-04-03 | 2017-04-19 | 2695 | 2018-06-06 | 1055 | [10 empty] | PS000969-A130419 | 0.01084286 | 2.005714 | 0.01771429 | 0.009857143 | 4.917143 | 4.961 | 4.655 | 5.023
259 | PS000969-A130419-1/1-2 | 1100 | 22118 | 22119 | 1406.515 | 7.18385 | 7.5158 | 132.54 | 80.965 | 167.21 | 6.185 | 0.565 | 0.28 | 8.62 | 1.09 | 0.15 | 17.6 | 17.68 | 2.48 | 3.26 | 15.505 | 15.27 | 0.535 | 0.565 | 7.55 | 0.16 | PS000969-A130419-1 | CK002373-A260419 | CK002373-A260419 | 7.1765 | 7.1765 | 7.178 | 5.68 | 5.66 | 7.2375 | 7.2375 | 7.2375 | Rec-CK002233-A160118 | 2019-04-26 14:00 | 20.4 | 15.5 | 10.9 | Rec-CK002233-A160118 | 2019-04-26 14:00 | 20.4 | 15.5 | 10.9 | 1 | 1 | На контроль |  | 1555 | 14 | 1920 | 36.3 | 79.9 | 1900 | 35 | 38 | 166 | 200 | 129 | 167.5 | 26.18 | 153 | 138 | 2019-05-15 | 36 | 37 | 37.5 | 79.4 | 79.9 | 80.3 | 43 | 46 | 49 | 129.5 | 130 | 130.4 | 168.5 | 169.5 | 170.4 | 0.38 | 0.38 | 0.38 | 650 | 4600 | 0 | 0 | 1910 |  |  |  | 2019-04-03 | 2019-04-03 | 2017-04-19 | 2695 | 2018-06-06 | 1055 | [10 empty] | PS000969-A130419 | 0.01084286 | 2.005714 | 0.01771429 | 0.009857143 | 4.917143 | 4.961 | 4.655 | 5.023
260 | PS000969-A130419-1/1-3 | 1100 | 22120 | 22121 | 1388.425 | 7.19235 | 7.527 | 132.35 | 80.815 | 167.67 | 6.16 | 0.285 | 0.11 | 4.81 | 1.21 | 0.1 | 17.625 | 17.62 | 2.995 | 2.675 | 15.615 | 15.395 | 0.515 | 0.515 | 7.55 | 0.15 | PS000969-A130419-1 | CK002373-A260419 | CK002373-A260419 | 7.1765 | 7.1765 | 7.178 | 5.68 | 5.66 | 7.2375 | 7.2375 | 7.2375 | Rec-CK002233-A160118 | 2019-04-26 14:00 | 20.4 | 15.5 | 10.9 | Rec-CK002233-A160118 | 2019-04-26 14:00 | 20.4 | 15.5 | 10.9 | 1 | 1 | На контроль |  | 1555 | 14 | 1920 | 36.3 | 79.9 | 1900 | 35 | 38 | 166 | 200 | 129 | 167.5 | 26.18 | 153 | 138 | 2019-05-15 | 36 | 37 | 37.5 | 79.4 | 79.9 | 80.3 | 43 | 46 | 49 | 129.5 | 130 | 130.4 | 168.5 | 169.5 | 170.4 | 0.38 | 0.38 | 0.38 | 650 | 4600 | 0 | 0 | 1910 |  |  |  | 2019-04-03 | 2019-04-03 | 2017-04-19 | 2695 | 2018-06-06 | 1055 | [10 empty] | PS000969-A130419 | 0.01084286 | 2.005714 | 0.01771429 | 0.009857143 | 4.917143 | 4.961 | 4.655 | 5.023
261 | PS000969-A130419-1/1-4 | 1100 | 22122 | 22123 | 1391.31 | 7.1901 | 7.52205 | 132.495 | 80.705 | 167.49 | 6.24 | 0.435 | 0.3 | 4.67 | 1.105 | 0.07 | 17.92 | 17.96 | 3.2 | 2.87 | 15.51 | 15.455 | 0.535 | 0.57 | 7.8 | 0.17 | PS000969-A130419-1 | CK002373-A260419 | CK002373-A260419 | 7.1765 | 7.1765 | 7.178 | 5.68 | 5.66 | 7.2375 | 7.2375 | 7.2375 | Rec-CK002233-A160118 | 2019-04-26 14:00 | 20.4 | 15.5 | 10.9 | Rec-CK002233-A160118 | 2019-04-26 14:00 | 20.4 | 15.5 | 10.9 | 1 | 1 | На контроль |  | 1555 | 14 | 1920 | 36.3 | 79.9 | 1900 | 35 | 38 | 166 | 200 | 129 | 167.5 | 26.18 | 153 | 138 | 2019-05-15 | 36 | 37 | 37.5 | 79.4 | 79.9 | 80.3 | 43 | 46 | 49 | 129.5 | 130 | 130.4 | 168.5 | 169.5 | 170.4 | 0.38 | 0.38 | 0.38 | 650 | 4600 | 0 | 0 | 1910 |  |  |  | 2019-04-03 | 2019-04-03 | 2017-04-19 | 2695 | 2018-06-06 | 1055 | [10 empty] | PS000969-A130419 | 0.01084286 | 2.005714 | 0.01771429 | 0.009857143 | 4.917143 | 4.961 | 4.655 | 5.023
262 | PS000970-A170419-2/1-1 | 1050 | 22124 | 22125 | 1466.435 | 7.18205 | 7.48815 | 132.89 | 81.385 | 166.65 | 6.45 | 1.54 | 0.31 | 14.385 | 1.225 | 0.39 | 18.225 | 17.65 | 5.385 | 5.92 | 14.995 | 15.46 | 0.065 | 0.275 | 7.25 | 0.12 | PS000970-A170419-2 | CK002358-D120419 | CK002361-D150419 | 7.1845 | 7.1845 | 7.1865 | 5.71 | 5.705 | 7.245 | 7.245 | 7.245 | Rec-CK002268-D150219 | 2019-04-11 23:00 | 21.3 | 11.5 | 11.5 | Rec-CK002268-D150219 | 2019-04-14 22:45 | 21 | 10 | 11.2 | 3 | 3 | На контроль |  | 1555 | 14 | 1930 | 40 | 80.2 | 1910 | 35 | 38 | 166 | 200 | 129 | 167.5 | 26.03 | 183 | 168 | 2019-05-15 | 38 | 45 | 51 | 77.4 | 80.2 | 81.9 | 36 | 45 | 53 | 128.9 | 129 | 130.7 | 167.7 | 169 | 170.7 | 0.37 | 0.37 | 0.37 | 650 | 7300 | 0 | 1 | 1910 | 96.7 |  |  | 2019-04-03 | 2019-04-03 | 2017-04-19 | 2695 | 2018-06-06 | 1055 | 0.0001133333 | -0.00732 | 0.007433333 | 5.753 | 10.34647 | 0.0001277778 | -0.007461111 | 0.007588889 | 5.727333 | 10.42917 | PS000970-A170419 | 0.0109 | 2.005714 | 0.01942857 | 0.009 | 4.941429 | 4.972 | 4.712 | 5.044
263 | PS000970-A170419-2/1-2 | 1050 | 22126 | 22127 | 1447.6 | 7.2105 | 7.54065 | 132.9 | 81.385 | 166.455 | 6.28 | 1.485 | 0.3 | 14.445 | 1.09 | 0.265 | 17.59 | 17.835 | 6.345 | 4.94 | 15.08 | 15.515 | 0.095 | 0.165 | 7 | 0.12 | PS000970-A170419-2 | CK002358-D120419 | CK002361-D150419 | 7.1845 | 7.1845 | 7.1865 | 5.71 | 5.705 | 7.245 | 7.245 | 7.245 | Rec-CK002268-D150219 | 2019-04-11 23:00 | 21.3 | 11.5 | 11.5 | Rec-CK002268-D150219 | 2019-04-14 22:45 | 21 | 10 | 11.2 | 3 | 3 | На контроль |  | 1555 | 14 | 1930 | 40 | 80.2 | 1910 | 35 | 38 | 166 | 200 | 129 | 167.5 | 26.03 | 183 | 168 | 2019-05-15 | 38 | 45 | 51 | 77.4 | 80.2 | 81.9 | 36 | 45 | 53 | 128.9 | 129 | 130.7 | 167.7 | 169 | 170.7 | 0.37 | 0.37 | 0.37 | 650 | 7300 | 0 | 1 | 1910 | 96.7 |  |  | 2019-04-03 | 2019-04-03 | 2017-04-19 | 2695 | 2018-06-06 | 1055 | 0.0001133333 | -0.00732 | 0.007433333 | 5.753 | 10.34647 | 0.0001277778 | -0.007461111 | 0.007588889 | 5.727333 | 10.42917 | PS000970-A170419 | 0.0109 | 2.005714 | 0.01942857 | 0.009 | 4.941429 | 4.972 | 4.712 | 5.044
264 | PS000970-A170419-2/1-3 | 1100 | 22128 | 22129 | 1410.795 | 7.16775 | 7.4866 | 132.6 | 81.34 | 166.495 | 6.17 | 0.83 | 0.195 | 12.48 | 1.235 | 0.335 | 18.11 | 17.76 | 5.965 | 3.615 | 15.25 | 15.56 | 0.055 | 0.09 | 7.35 | 0.14 | PS000970-A170419-2 | CK002358-D120419 | CK002361-D150419 | 7.1845 | 7.1845 | 7.1865 | 5.71 | 5.705 | 7.245 | 7.245 | 7.245 | Rec-CK002268-D150219 | 2019-04-11 23:00 | 21.3 | 11.5 | 11.5 | Rec-CK002268-D150219 | 2019-04-14 22:45 | 21 | 10 | 11.2 | 3 | 3 | На контроль |  | 1555 | 14 | 1930 | 40 | 80.2 | 1910 | 35 | 38 | 166 | 200 | 129 | 167.5 | 26.03 | 183 | 168 | 2019-05-15 | 38 | 45 | 51 | 77.4 | 80.2 | 81.9 | 36 | 45 | 53 | 128.9 | 129 | 130.7 | 167.7 | 169 | 170.7 | 0.37 | 0.37 | 0.37 | 650 | 7300 | 0 | 1 | 1910 | 96.7 |  |  | 2019-04-03 | 2019-04-03 | 2017-04-19 | 2695 | 2018-06-06 | 1055 | 0.0001133333 | -0.00732 | 0.007433333 | 5.753 | 10.34647 | 0.0001277778 | -0.007461111 | 0.007588889 | 5.727333 | 10.42917 | PS000970-A170419 | 0.0109 | 2.005714 | 0.01942857 | 0.009 | 4.941429 | 4.972 | 4.712 | 5.044
265 | PS000970-A170419-2/1-4 | 1100 | 22130 | 22131 | 1383.325 | 7.20125 | 7.5414 | 132.635 | 81.245 | 166.355 | 6.21 | 0.385 | 0.165 | 8.865 | 0.905 | 0.14 | 17.795 | 17.54 | 2.17 | 3.41 | 15.655 | 15.615 | 0.045 | 0.04 | 7.15 | 0.18 | PS000970-A170419-2 | CK002358-D120419 | CK002361-D150419 | 7.1845 | 7.1845 | 7.1865 | 5.71 | 5.705 | 7.245 | 7.245 | 7.245 | Rec-CK002268-D150219 | 2019-04-11 23:00 | 21.3 | 11.5 | 11.5 | Rec-CK002268-D150219 | 2019-04-14 22:45 | 21 | 10 | 11.2 | 3 | 3 | На контроль |  | 1555 | 14 | 1930 | 40 | 80.2 | 1910 | 35 | 38 | 166 | 200 | 129 | 167.5 | 26.03 | 183 | 168 | 2019-05-15 | 38 | 45 | 51 | 77.4 | 80.2 | 81.9 | 36 | 45 | 53 | 128.9 | 129 | 130.7 | 167.7 | 169 | 170.7 | 0.37 | 0.37 | 0.37 | 650 | 7300 | 0 | 1 | 1910 | 96.7 |  |  | 2019-04-03 | 2019-04-03 | 2017-04-19 | 2695 | 2018-06-06 | 1055 | 0.0001133333 | -0.00732 | 0.007433333 | 5.753 | 10.34647 | 0.0001277778 | -0.007461111 | 0.007588889 | 5.727333 | 10.42917 | PS000970-A170419 | 0.0109 | 2.005714 | 0.01942857 | 0.009 | 4.941429 | 4.972 | 4.712 | 5.044
266 | PS000970-A170419-2/1-5 | 1100 | 22132 | 22133 | 1398.71 | 7.2157 | 7.5422 | 132.73 | 81.155 | 166.685 | 6.325 | 0.51 | 0.22 | 8.68 | 1.125 | 0.195 | 17.975 | 17.82 | 2.165 | 3.155 | 15.74 | 15.57 | 0.05 | 0.045 | 7.4 | 0.17 | PS000970-A170419-2 | CK002358-D120419 | CK002361-D150419 | 7.1845 | 7.1845 | 7.1865 | 5.71 | 5.705 | 7.245 | 7.245 | 7.245 | Rec-CK002268-D150219 | 2019-04-11 23:00 | 21.3 | 11.5 | 11.5 | Rec-CK002268-D150219 | 2019-04-14 22:45 | 21 | 10 | 11.2 | 3 | 3 | На контроль |  | 1555 | 14 | 1930 | 40 | 80.2 | 1910 | 35 | 38 | 166 | 200 | 129 | 167.5 | 26.03 | 183 | 168 | 2019-05-15 | 38 | 45 | 51 | 77.4 | 80.2 | 81.9 | 36 | 45 | 53 | 128.9 | 129 | 130.7 | 167.7 | 169 | 170.7 | 0.37 | 0.37 | 0.37 | 650 | 7300 | 0 | 1 | 1910 | 96.7 |  |  | 2019-04-03 | 2019-04-03 | 2017-04-19 | 2695 | 2018-06-06 | 1055 | 0.0001133333 | -0.00732 | 0.007433333 | 5.753 | 10.34647 | 0.0001277778 | -0.007461111 | 0.007588889 | 5.727333 | 10.42917 | PS000970-A170419 | 0.0109 | 2.005714 | 0.01942857 | 0.009 | 4.941429 | 4.972 | 4.712 | 5.044
267 | PS000989-A210619-1/1-1 | 700 | 23564 | 23565 | 1391.275 | 7.2195 | 7.54025 | 131.615 | 80.8 | 166.46 | 6.365 | 0.29 | 0.43 | 5.39 | 1.74 | 0.515 | 17.605 | 17.26 | 2.615 | 5.255 | 15.535 | 15.275 | 0.09 | 0.125 | 7 | 0.08 | PS000989-A210619-1 | CK002358-D120419 | CK002434-D050619 | 7.189 | 7.189 | 7.1875 | 5.7 | 5.715 | 7.25 | 7.25 | 7.25 | Rec-CK002268-D150219 | 2019-04-11 23:00 | 21.3 | 11.5 | 11.5 | Rec-CK002268-D150219 | 2019-06-05 09:00 | 16.6 | 10 | 6.3 | 3 | 3 | На контроль |  | 1570 | 14 | 1930 | 42 | 80 | 1910 | 35 | 38 | 166 | 200 | 129 | 167.5 | 25.96 | 204 | 189 | 2019-07-11 | 12 | 36 | 47 | 62 | 80 | 91 | 8 | 45 | 57 | 119 | 129 | 134 | 165 | 168 | 171 | 0.37 | 0.37 | 0.37 | 650 | 6600 | 0 | 3 | 1910 | 98.93 |  |  | 2019-07-04 | 2019-07-04 | 2019-07-04 | 48 | 2018-06-06 | 1300 | 0.0001133333 | -0.00732 | 0.007433333 | 5.753 | 10.34647 | 0.00010625 | -0.0074 | 0.00750625 | 5.7365 | 10.501125 | PS000989-A210619 | 0.01088571 | 1.980143 | 0.02057143 | 0.01642857 | 5.117 | 5.176 | 4.845 | 5.232
268 | PS000971-A220419-2/1-3 | 1200 | 22189 | 22190 | 1399.595 | 7.27095 | 7.60355 | 132.455 | 81.055 | 166.36 | 6.39 | 0.245 | 0.36 | 9.14 | 1.185 | 0.38 | 17.205 | 18.175 | 2.885 | 1.175 | 16.005 | 15.565 | 0.06 | 0.03 | 7.4 | 0.11 | PS000971-A220419-2 | CK002371-A240419 | CK002371-A240419 | 7.175 | 7.175 | 7.176 | 5.7 | 5.705 | 7.236 | 7.236 | 7.236 | Rec-CK002233-A160118 | 2019-04-24 09:00 | 20.8 | 11 | 11.2 | Rec-CK002233-A160118 | 2019-04-24 09:00 | 20.8 | 11 | 11.2 | 1 | 1 | На контроль |  | 1555 | 14 | 1920 | 41.5 | 80.2 | 1900 | 35 | 38 | 166 | 200 | 129 | 167.5 | 25.8 | 177 | 162 | 2019-05-16 | 34 | 37 | 41 | 79.3 | 80.2 | 81.1 | 41 | 50 | 55 | 129.4 | 130 | 130.6 | 167.3 | 169 | 170.3 | 0.39 | 0.39 | 0.39 | 650 | 6700 | 0 | 0 | 1910 |  |  |  | 2019-04-03 | 2019-04-03 | 2017-04-19 | 2695 | 2018-06-06 | 1055 | -0.0001294118 | -0.007182353 | 0.007052941 | 5.687176 | 10.51141 | -0.0001294118 | -0.007182353 | 0.007052941 | 5.687176 | 10.51141 | PS000971-A220419 | 0.01065714 | 1.997571 | 0.01557143 | 0.01057143 | 4.945714 | 4.984 | 4.72 | 5.038
269 | PS000971-A220419-2/1-4 | 1200 | 22192 | 22193 | 1418.13 | 7.27605 | 7.5941 | 132.55 | 81.145 | 166.7 | 6.32 | 0.445 | 0.55 | 8.44 | 0.84 | 0.185 | 18.02 | 18.275 | 2.645 | 2.035 | 15.905 | 15.74 | 0.075 | 0.025 | 7.75 | 0.14 | PS000971-A220419-2 | CK002371-A240419 | CK002371-A240419 | 7.175 | 7.175 | 7.176 | 5.7 | 5.705 | 7.236 | 7.236 | 7.236 | Rec-CK002233-A160118 | 2019-04-24 09:00 | 20.8 | 11 | 11.2 | Rec-CK002233-A160118 | 2019-04-24 09:00 | 20.8 | 11 | 11.2 | 1 | 1 | На контроль |  | 1555 | 14 | 1920 | 41.5 | 80.2 | 1900 | 35 | 38 | 166 | 200 | 129 | 167.5 | 25.8 | 177 | 162 | 2019-05-16 | 34 | 37 | 41 | 79.3 | 80.2 | 81.1 | 41 | 50 | 55 | 129.4 | 130 | 130.6 | 167.3 | 169 | 170.3 | 0.39 | 0.39 | 0.39 | 650 | 6700 | 0 | 0 | 1910 |  |  |  | 2019-04-03 | 2019-04-03 | 2017-04-19 | 2695 | 2018-06-06 | 1055 | -0.0001294118 | -0.007182353 | 0.007052941 | 5.687176 | 10.51141 | -0.0001294118 | -0.007182353 | 0.007052941 | 5.687176 | 10.51141 | PS000971-A220419 | 0.01065714 | 1.997571 | 0.01557143 | 0.01057143 | 4.945714 | 4.984 | 4.72 | 5.038
270 | PS000971-A220419-1/1-1 | 1100 | 22256 | 22257 | 1396.25 | 7.24705 | 7.58795 | 132.49 | 80.855 | 167.185 | 6.305 | 0.12 | 0.25 | 6.62 | 1.13 | 0.115 | 17.625 | 16.92 | 3.66 | 3.48 | 15.56 | 15.62 | 0.25 | 0.205 | 7.25 | 0.09 | PS000971-A220419-1 | CK002366-A180419 | CK002313-A180319 |  |  | 7.1775 | 5.65 | 5.67 | 7.236 | 7.236 | 7.236 | Rec-CK002233-A160118 | 2019-04-18 13:00 | 21 | 13 | 11 | CK002233-A160118 | 2019-03-18 14:20 | 25.7 | 10.9 | 12 | 1 | 1 | На контроль |  | 1560 | 14 | 1930 | 41 | 80.1 | 1910 | 35 | 38 | 166 | 200 | 129 | 167.5 | 25.9 | 183 | 168 | 2019-05-17 | 21 | 35 | 44 | 77.4 | 80 | 91 | 12 | 40 | 56 | 128 | 130 | 132 | 168 | 169 | 170 | 0.39 | 0.39 | 0.39 | 650 | 6500 | 0 | 10 | 1910 |  |  |  | 2019-04-03 | 2019-04-03 | 2017-04-19 | 2713 | 2018-06-06 | 1073 | -0.0003 | -0.006928571 | 0.006628571 | 5.641 | 10.53129 | -0.00020625 | -0.00725 | 0.00704375 | 5.6440625 | 10.57725 | PS000971-A220419 | 0.01065714 | 1.997571 | 0.01557143 | 0.01057143 | 4.945714 | 4.984 | 4.72 | 5.038
271 | PS000971-A220419-3/1-1 | 1050 | 22298 | 22299 | 1415.885 | 7.41655 | 7.7036 | 132.105 | 81.41 | 166.905 | 6.44 | 1.32 | 0.47 | 4.42 | 1.46 | 0.485 | 18.16 | 17.915 | 3.665 | 5.395 | 15.72 | 15.62 | 0.155 | 0.29 | 7.2 | 0.18 | PS000971-A220419-3 | CK002382-D290419 | CK002372-D260419 | 7.177 | 7.177 | 7.1765 | 5.68 | 5.675 | 7.238 | 7.238 | 7.238 | Rec-CK002268-D150219 | 2019-04-29 08:55 | 20.1 | 10.5 | 10 | Rec-CK002268-D150219 | 2019-04-25 23:00 | 20.4 | 13.3 | 10.2 | 3 | 3 | На контроль |  | 1560 | 14 | 1930 | 42.5 | 80 | 1910 | 35 | 38 | 166 | 200 | 129 | 167.5 | 25.61 | 200 | 185 | 2019-05-20 | 32 | 36 | 40 | 78.7 | 79.7 | 80.7 | 39 | 46 | 54 | 129.3 | 130 | 130.6 | 167.5 | 168.7 | 169.9 | 0.39 | 0.39 | 0.39 | 650 | 8000 | 0 | 0 | 1910 | 96 |  |  | 2019-04-03 | 2019-04-03 | 2017-04-19 | 2725 | 2018-06-06 | 1085 | 0.000125 | -0.00739375 | 0.00751875 | 5.7649375 | 10.413875 | 0.00010625 | -0.00728125 | 0.0073875 | 5.7641875 | 10.36325 | PS000971-A220419 | 0.01065714 | 1.997571 | 0.01557143 | 0.01057143 | 4.945714 | 4.984 | 4.72 | 5.038
272 | PS000971-A220419-3/1-3 | 1200 | 22300 | 22301 | 1397.4 | 7.3263 | 7.65125 | 131.91 | 81.215 | 166.56 | 6.395 | 0.755 | 0.745 | 7.735 | 1.845 | 0.305 | 18.265 | 18.1 | 2.78 | 5.715 | 15.915 | 15.37 | 0.105 | 0.315 | 7.25 | 0.14 | PS000971-A220419-3 | CK002382-D290419 | CK002372-D260419 | 7.177 | 7.177 | 7.1765 | 5.68 | 5.675 | 7.238 | 7.238 | 7.238 | Rec-CK002268-D150219 | 2019-04-29 08:55 | 20.1 | 10.5 | 10 | Rec-CK002268-D150219 | 2019-04-25 23:00 | 20.4 | 13.3 | 10.2 | 3 | 3 | На контроль |  | 1560 | 14 | 1930 | 42.5 | 80 | 1910 | 35 | 38 | 166 | 200 | 129 | 167.5 | 25.61 | 200 | 185 | 2019-05-20 | 32 | 36 | 40 | 78.7 | 79.7 | 80.7 | 39 | 46 | 54 | 129.3 | 130 | 130.6 | 167.5 | 168.7 | 169.9 | 0.39 | 0.39 | 0.39 | 650 | 8000 | 0 | 0 | 1910 | 96 |  |  | 2019-04-03 | 2019-04-03 | 2017-04-19 | 2725 | 2018-06-06 | 1085 | 0.000125 | -0.00739375 | 0.00751875 | 5.7649375 | 10.413875 | 0.00010625 | -0.00728125 | 0.0073875 | 5.7641875 | 10.36325 | PS000971-A220419 | 0.01065714 | 1.997571 | 0.01557143 | 0.01057143 | 4.945714 | 4.984 | 4.72 | 5.038
273 | PS000971-A220419-3/1-4 | 1200 | 22302 | 22303 | 1377.57 | 7.31135 | 7.65125 | 131.875 | 80.975 | 166.46 | 6.275 | 0.265 | 0.71 | 3.775 | 1.65 | 0.165 | 18.145 | 18.14 | 1.855 | 3.11 | 15.805 | 15.715 | 0.32 | 0.38 | 7.25 | 0.1 | PS000971-A220419-3 | CK002382-D290419 | CK002372-D260419 | 7.177 | 7.177 | 7.1765 | 5.68 | 5.675 | 7.238 | 7.238 | 7.238 | Rec-CK002268-D150219 | 2019-04-29 08:55 | 20.1 | 10.5 | 10 | Rec-CK002268-D150219 | 2019-04-25 23:00 | 20.4 | 13.3 | 10.2 | 3 | 3 | На контроль |  | 1560 | 14 | 1930 | 42.5 | 80 | 1910 | 35 | 38 | 166 | 200 | 129 | 167.5 | 25.61 | 200 | 185 | 2019-05-20 | 32 | 36 | 40 | 78.7 | 79.7 | 80.7 | 39 | 46 | 54 | 129.3 | 130 | 130.6 | 167.5 | 168.7 | 169.9 | 0.39 | 0.39 | 0.39 | 650 | 8000 | 0 | 0 | 1910 | 96 |  |  | 2019-04-03 | 2019-04-03 | 2017-04-19 | 2725 | 2018-06-06 | 1085 | 0.000125 | -0.00739375 | 0.00751875 | 5.7649375 | 10.413875 | 0.00010625 | -0.00728125 | 0.0073875 | 5.7641875 | 10.36325 | PS000971-A220419 | 0.01065714 | 1.997571 | 0.01557143 | 0.01057143 | 4.945714 | 4.984 | 4.72 | 5.038
274 | PS000971-A220419-3/1-5 | 1200 | 22304 | 22305 | 1388.875 | 7.3185 | 7.6445 | 132.055 | 81.115 | 166.705 | 6.31 | 0.33 | 0.63 | 5.625 | 1.265 | 0.16 | 18.29 | 18.385 | 2.215 | 2.825 | 15.8 | 15.84 | 0.445 | 0.48 | 7.3 | 0.22 | PS000971-A220419-3 | CK002382-D290419 | CK002372-D260419 | 7.177 | 7.177 | 7.1765 | 5.68 | 5.675 | 7.238 | 7.238 | 7.238 | Rec-CK002268-D150219 | 2019-04-29 08:55 | 20.1 | 10.5 | 10 | Rec-CK002268-D150219 | 2019-04-25 23:00 | 20.4 | 13.3 | 10.2 | 3 | 3 | На контроль |  | 1560 | 14 | 1930 | 42.5 | 80 | 1910 | 35 | 38 | 166 | 200 | 129 | 167.5 | 25.61 | 200 | 185 | 2019-05-20 | 32 | 36 | 40 | 78.7 | 79.7 | 80.7 | 39 | 46 | 54 | 129.3 | 130 | 130.6 | 167.5 | 168.7 | 169.9 | 0.39 | 0.39 | 0.39 | 650 | 8000 | 0 | 0 | 1910 | 96 |  |  | 2019-04-03 | 2019-04-03 | 2017-04-19 | 2725 | 2018-06-06 | 1085 | 0.000125 | -0.00739375 | 0.00751875 | 5.7649375 | 10.413875 | 0.00010625 | -0.00728125 | 0.0073875 | 5.7641875 | 10.36325 | PS000971-A220419 | 0.01065714 | 1.997571 | 0.01557143 | 0.01057143 | 4.945714 | 4.984 | 4.72 | 5.038
275 | PS000973-A250419-3/1-1 | 1200 | 22378 | 22379 | 1431.745 | 7.49305 | 7.82745 | 132.175 | 81.37 | 166.35 | 6.545 | 0.69 | 0.465 | 11.91 | 1.77 | 0.355 | 18.485 | 18.085 | 4.895 | 6.215 | 15.825 | 15.93 | 0.04 | 0.045 | 6.8 | 0.15 | PS000973-A250419-3 | CK002380-D290419 | CK002389-D040519 | 7.1825 | 7.1825 | 7.1775 | 5.65 | 5.655 | 7.2435 | 7.2435 | 7.2435 | Rec-CK002268-D150219 | 2019-04-28 22:50 | 20.1 | 11.9 | 10 | Rec-CK002268-D150219 | 2019-05-04 10:30 | 19.8 | 13.9 | 9.6 | 3 | 3 | На контроль |  | 1555 | 14 | 1930 | 39.2 | 80.3 | 1910 | 35 | 38 | 166 | 200 | 129 | 167.5 | 25.74 | 163 | 148 | 2019-05-22 | 31.9 | 35 | 38.1 | 78.7 | 80 | 81.9 | 37 | 44 | 50 | 129.1 | 129.5 | 130.7 | 167.3 | 169 | 169.7 | 0.38 | 0.38 | 0.38 | 600 | 5600 | 0 | 0 | 1910 |  |  |  | 2019-04-03 | 2019-04-03 | 2017-04-19 | 2743 | 2018-06-06 | 1103 | 0.0001411765 | -0.0074 | 0.007541176 | 5.780176 | 10.32747 | -4.444444e-05 | -0.007544444 | 0.007508889 | 5.7446 | 10.38551 | PS000973-A250419 | 0.01044286 | 2.026857 | 0.008 | 0.008571429 | 4.994571 | 5.032 | 4.745 | 5.096
276 | PS000973-A250419-2/1-1 | 1100 | 22396 | 22397 | 1458.8 | 7.3504 | 7.66975 | 132.65 | 81.7 | 166.55 | 6.515 | 1.935 | 0.38 | 19.365 | 1.09 | 0.48 | 18.33 | 17.905 | 3.12 | 5.085 | 14.965 | 16.02 | 0.33 | 0.58 | 7 | 0.18 | PS000973-A250419-2 | CK002383-D300419 | CK002389-D040519 |  |  | 7.181 | 5.7 | 5.67 | 7.243 | 7.243 | 7.243 | Rec-CK002268-D150219 | 2019-04-29 22:50 | 19.9 | 10.9 | 10 | Rec-CK002268-D150219 | 2019-05-04 10:30 | 19.8 | 13.9 | 9.6 | 3 | 3 | На контроль |  | 1555 | 14 | 1930 | 39.5 | 80.1 | 1910 | 35 | 38 | 166 | 200 | 129 | 167.5 | 25.77 | 175 | 160 | 2019-05-23 | 33 | 35 | 37 | 78.6 | 80 | 80.9 | 38 | 42 | 48 | 128.9 | 129.5 | 130.7 | 167.5 | 168.5 | 169.3 | 0.38 | 0.38 | 0.38 | 650 | 5600 | 0 | 0 | 1910 |  |  |  | 2019-04-03 | 2019-04-03 | 2017-04-19 | 2750 | 2018-06-06 | 1110 | 0.0001388889 | -0.007422222 | 0.007561111 | 5.764222 | 10.43539 | -4.444444e-05 | -0.007544444 | 0.007508889 | 5.7446 | 10.38551 | PS000973-A250419 | 0.01044286 | 2.026857 | 0.008 | 0.008571429 | 4.994571 | 5.032 | 4.745 | 5.096
277 | PS000973-A250419-2/1-2 | 1100 | 22398 | 22399 | 1415.715 | 7.30945 | 7.65375 | 132.285 | 81.275 | 166.68 | 6.275 | 0.91 | 0.19 | 14.81 | 1.365 | 0.455 | 18.04 | 18.32 | 2.355 | 4.375 | 15.425 | 15.805 | 0.445 | 0.545 | 7.05 | 0.15 | PS000973-A250419-2 | CK002383-D300419 | CK002389-D040519 |  |  | 7.181 | 5.7 | 5.67 | 7.243 | 7.243 | 7.243 | Rec-CK002268-D150219 | 2019-04-29 22:50 | 19.9 | 10.9 | 10 | Rec-CK002268-D150219 | 2019-05-04 10:30 | 19.8 | 13.9 | 9.6 | 3 | 3 | На контроль |  | 1555 | 14 | 1930 | 39.5 | 80.1 | 1910 | 35 | 38 | 166 | 200 | 129 | 167.5 | 25.77 | 175 | 160 | 2019-05-23 | 33 | 35 | 37 | 78.6 | 80 | 80.9 | 38 | 42 | 48 | 128.9 | 129.5 | 130.7 | 167.5 | 168.5 | 169.3 | 0.38 | 0.38 | 0.38 | 650 | 5600 | 0 | 0 | 1910 |  |  |  | 2019-04-03 | 2019-04-03 | 2017-04-19 | 2750 | 2018-06-06 | 1110 | 0.0001388889 | -0.007422222 | 0.007561111 | 5.764222 | 10.43539 | -4.444444e-05 | -0.007544444 | 0.007508889 | 5.7446 | 10.38551 | PS000973-A250419 | 0.01044286 | 2.026857 | 0.008 | 0.008571429 | 4.994571 | 5.032 | 4.745 | 5.096
278 | PS000973-A250419-2/1-3 | 1100 | 22400 | 22401 | 1392.185 | 7.338 | 7.6831 | 132.11 | 81.13 | 166.055 | 6.335 | 0.52 | 0.36 | 6.07 | 1.06 | 0.56 | 17.605 | 17.875 | 2.61 | 2.62 | 16.315 | 15.295 | 0.545 | 0.53 | 6.85 | 0.15 | PS000973-A250419-2 | CK002383-D300419 | CK002389-D040519 |  |  | 7.181 | 5.7 | 5.67 | 7.243 | 7.243 | 7.243 | Rec-CK002268-D150219 | 2019-04-29 22:50 | 19.9 | 10.9 | 10 | Rec-CK002268-D150219 | 2019-05-04 10:30 | 19.8 | 13.9 | 9.6 | 3 | 3 | На контроль |  | 1555 | 14 | 1930 | 39.5 | 80.1 | 1910 | 35 | 38 | 166 | 200 | 129 | 167.5 | 25.77 | 175 | 160 | 2019-05-23 | 33 | 35 | 37 | 78.6 | 80 | 80.9 | 38 | 42 | 48 | 128.9 | 129.5 | 130.7 | 167.5 | 168.5 | 169.3 | 0.38 | 0.38 | 0.38 | 650 | 5600 | 0 | 0 | 1910 |  |  |  | 2019-04-03 | 2019-04-03 | 2017-04-19 | 2750 | 2018-06-06 | 1110 | 0.0001388889 | -0.007422222 | 0.007561111 | 5.764222 | 10.43539 | -4.444444e-05 | -0.007544444 | 0.007508889 | 5.7446 | 10.38551 | PS000973-A250419 | 0.01044286 | 2.026857 | 0.008 | 0.008571429 | 4.994571 | 5.032 | 4.745 | 5.096
279 | PS000973-A250419-2/1-4 | 1100 | 22402 | 22403 | 1384.94 | 7.3399 | 7.67655 | 132.13 | 81.06 | 165.96 | 6.405 | 0.555 | 0.425 | 4.235 | 1.025 | 0.56 | 18.135 | 18.26 | 2.48 | 2.525 | 15.775 | 15.79 | 0.49 | 0.56 | 7.1 | 0.15 | PS000973-A250419-2 | CK002383-D300419 | CK002389-D040519 |  |  | 7.181 | 5.7 | 5.67 | 7.243 | 7.243 | 7.243 | Rec-CK002268-D150219 | 2019-04-29 22:50 | 19.9 | 10.9 | 10 | Rec-CK002268-D150219 | 2019-05-04 10:30 | 19.8 | 13.9 | 9.6 | 3 | 3 | На контроль |  | 1555 | 14 | 1930 | 39.5 | 80.1 | 1910 | 35 | 38 | 166 | 200 | 129 | 167.5 | 25.77 | 175 | 160 | 2019-05-23 | 33 | 35 | 37 | 78.6 | 80 | 80.9 | 38 | 42 | 48 | 128.9 | 129.5 | 130.7 | 167.5 | 168.5 | 169.3 | 0.38 | 0.38 | 0.38 | 650 | 5600 | 0 | 0 | 1910 |  |  |  | 2019-04-03 | 2019-04-03 | 2017-04-19 | 2750 | 2018-06-06 | 1110 | 0.0001388889 | -0.007422222 | 0.007561111 | 5.764222 | 10.43539 | -4.444444e-05 | -0.007544444 | 0.007508889 | 5.7446 | 10.38551 | PS000973-A250419 | 0.01044286 | 2.026857 | 0.008 | 0.008571429 | 4.994571 | 5.032 | 4.745 | 5.096
280 | PS000974-A300419-1/1-2 | 1100 | 22460 | 22461 | 1418.47 | 7.27705 | 7.616 | 132.305 | 80.92 | 166.59 | 6.365 | 0.29 | 0.36 | 8.715 | 1.175 | 0.24 | 17.61 | 16.565 | 0.98 | 2.425 | 15.63 | 15.62 | 0.04 | 0.025 | 6.8 | 0.14 | PS000974-A300419-1 | CK002383-D300419 | CK002383-D300419 | 7.184 | 7.184 | 7.185 | 5.67 | 5.67 | 7.246 | 7.246 | 7.246 | Rec-CK002268-D150219 | 2019-04-29 22:50 | 19.9 | 10.9 | 10 | Rec-CK002268-D150219 | 2019-04-29 22:50 | 19.9 | 10.9 | 10 | 3 | 3 | На контроль |  | 1555 | 14 | 1930 | 41.2 | 80.1 | 1910 | 35 | 38 | 166 | 200 | 129 | 167.5 | 26.15 | 183 | 168 | 2019-05-24 | 32 | 34 | 42 | 78.8 | 80 | 81.1 | 36 | 46 | 56 | 129 | 130 | 130.4 | 167.1 | 169 | 169.9 | 0.38 | 0.38 | 0.38 | 650 | 6000 | 0 | 0 | 1910 |  |  |  | 2019-04-03 | 2019-04-03 | 2017-04-19 | 2760 | 2018-06-06 | 1120 | 0.0001388889 | -0.007422222 | 0.007561111 | 5.764222 | 10.43539 | 0.0001388889 | -0.007422222 | 0.007561111 | 5.764222 | 10.43539 | PS000974-A300419 | 0.01055714 | 2.006429 | 0.01057143 | 0.01071429 | 4.988429 | 5.024 | 4.782 | 5.082
281 | PS000974-A300419-1/1-3 | 1200 | 22462 | 22463 | 1397.065 | 7.28075 | 7.6139 | 132.69 | 81.04 | 166.795 | 6.32 | 0.515 | 0.225 | 6.12 | 1.53 | 0.15 | 17.82 | 17.53 | 1.395 | 2.605 | 15.545 | 15.67 | 0.075 | 0.025 | 7.15 | 0.18 | PS000974-A300419-1 | CK002383-D300419 | CK002383-D300419 | 7.184 | 7.184 | 7.185 | 5.67 | 5.67 | 7.246 | 7.246 | 7.246 | Rec-CK002268-D150219 | 2019-04-29 22:50 | 19.9 | 10.9 | 10 | Rec-CK002268-D150219 | 2019-04-29 22:50 | 19.9 | 10.9 | 10 | 3 | 3 | На контроль |  | 1555 | 14 | 1930 | 41.2 | 80.1 | 1910 | 35 | 38 | 166 | 200 | 129 | 167.5 | 26.15 | 183 | 168 | 2019-05-24 | 32 | 34 | 42 | 78.8 | 80 | 81.1 | 36 | 46 | 56 | 129 | 130 | 130.4 | 167.1 | 169 | 169.9 | 0.38 | 0.38 | 0.38 | 650 | 6000 | 0 | 0 | 1910 |  |  |  | 2019-04-03 | 2019-04-03 | 2017-04-19 | 2760 | 2018-06-06 | 1120 | 0.0001388889 | -0.007422222 | 0.007561111 | 5.764222 | 10.43539 | 0.0001388889 | -0.007422222 | 0.007561111 | 5.764222 | 10.43539 | PS000974-A300419 | 0.01055714 | 2.006429 | 0.01057143 | 0.01071429 | 4.988429 | 5.024 | 4.782 | 5.082
282 | PS000974-A300419-2/1-1 | 1050 | 22496 | 22497 | 1418.925 | 7.2677 | 7.59075 | 133 | 81.16 | 166.875 | 6.3 | 0.645 | 0.64 | 13.215 | 1.16 | 0.215 | 18.36 | 18.32 | 4.54 | 6.815 | 15.575 | 16.055 | 0.585 | 0.51 | 7.5 | 0.09 | PS000974-A300419-2 | CK002410-A220519 | CK002410-A220519 | 7.185 | 7.185 | 7.186 | 5.7 | 5.685 | 7.246 | 7.246 | 7.246 | Rec-CK002410-A220519 | 2019-05-22 09:10 | 17.9 | 12 | 10.5 | Rec-CK002410-A220519 | 2019-05-22 09:10 | 17.9 | 12 | 10.5 | 1 | 1 | На контроль |  | 1565 | 14 | 1930 | 42 | 80.3 | 1910 | 35 | 38 | 166 | 200 | 129 | 167.5 | 25.74 | 190 | 175 | 2019-05-27 | 29.9 | 35 | 37.1 | 78.7 | 80 | 81.5 | 33 | 40 | 49 | 129 | 130 | 130.5 | 168.3 | 169 | 170.1 | 0.38 | 0.38 | 0.38 | 650 | 7500 | 0 | 0 | 1910 |  |  |  | 2019-04-03 | 2019-04-03 | 2017-04-19 | 2770 | 2018-06-06 | 1130 | -0.0004066667 | -0.00734 | 0.006933333 | 5.694067 | 10.62653 | -0.0004066667 | -0.00734 | 0.006933333 | 5.694067 | 10.62653 | PS000974-A300419 | 0.01055714 | 2.006429 | 0.01057143 | 0.01071429 | 4.988429 | 5.024 | 4.782 | 5.082
283 | PS000974-A300419-2/1-2 | 1100 | 22498 | 22499 | 1417.55 | 7.29345 | 7.62235 | 133.065 | 81.195 | 166.525 | 6.4 | 0.265 | 0.485 | 7.16 | 0.765 | 0.2 | 17.895 | 18.175 | 3.63 | 5.085 | 15.925 | 15.92 | 0.615 | 0.615 | 7.2 | 0.13 | PS000974-A300419-2 | CK002410-A220519 | CK002410-A220519 | 7.185 | 7.185 | 7.186 | 5.7 | 5.685 | 7.246 | 7.246 | 7.246 | Rec-CK002410-A220519 | 2019-05-22 09:10 | 17.9 | 12 | 10.5 | Rec-CK002410-A220519 | 2019-05-22 09:10 | 17.9 | 12 | 10.5 | 1 | 1 | На контроль |  | 1565 | 14 | 1930 | 42 | 80.3 | 1910 | 35 | 38 | 166 | 200 | 129 | 167.5 | 25.74 | 190 | 175 | 2019-05-27 | 29.9 | 35 | 37.1 | 78.7 | 80 | 81.5 | 33 | 40 | 49 | 129 | 130 | 130.5 | 168.3 | 169 | 170.1 | 0.38 | 0.38 | 0.38 | 650 | 7500 | 0 | 0 | 1910 |  |  |  | 2019-04-03 | 2019-04-03 | 2017-04-19 | 2770 | 2018-06-06 | 1130 | -0.0004066667 | -0.00734 | 0.006933333 | 5.694067 | 10.62653 | -0.0004066667 | -0.00734 | 0.006933333 | 5.694067 | 10.62653 | PS000974-A300419 | 0.01055714 | 2.006429 | 0.01057143 | 0.01071429 | 4.988429 | 5.024 | 4.782 | 5.082
284 | PS000974-A300419-2/1-3 | 1100 | 22500 | 22501 | 1413.625 | 7.3002 | 7.62615 | 132.85 | 81.215 | 167.07 | 6.435 | 0.16 | 0.495 | 5.03 | 0.92 | 0.32 | 17.94 | 17.885 | 2.455 | 2.64 | 15.91 | 15.99 | 0.675 | 0.645 | 7.25 | 0.1 | PS000974-A300419-2 | CK002410-A220519 | CK002410-A220519 | 7.185 | 7.185 | 7.186 | 5.7 | 5.685 | 7.246 | 7.246 | 7.246 | Rec-CK002410-A220519 | 2019-05-22 09:10 | 17.9 | 12 | 10.5 | Rec-CK002410-A220519 | 2019-05-22 09:10 | 17.9 | 12 | 10.5 | 1 | 1 | На контроль |  | 1565 | 14 | 1930 | 42 | 80.3 | 1910 | 35 | 38 | 166 | 200 | 129 | 167.5 | 25.74 | 190 | 175 | 2019-05-27 | 29.9 | 35 | 37.1 | 78.7 | 80 | 81.5 | 33 | 40 | 49 | 129 | 130 | 130.5 | 168.3 | 169 | 170.1 | 0.38 | 0.38 | 0.38 | 650 | 7500 | 0 | 0 | 1910 |  |  |  | 2019-04-03 | 2019-04-03 | 2017-04-19 | 2770 | 2018-06-06 | 1130 | -0.0004066667 | -0.00734 | 0.006933333 | 5.694067 | 10.62653 | -0.0004066667 | -0.00734 | 0.006933333 | 5.694067 | 10.62653 | PS000974-A300419 | 0.01055714 | 2.006429 | 0.01057143 | 0.01071429 | 4.988429 | 5.024 | 4.782 | 5.082
285 | PS000974-A300419-2/1-4 | 1100 | 22502 | 22503 | 1410.94 | 7.28185 | 7.6152 | 132.97 | 81.21 | 167.395 | 6.365 | 0.335 | 0.675 | 5.24 | 1.245 | 0.31 | 18.435 | 18.04 | 2.08 | 2.075 | 15.76 | 16.14 | 0.83 | 0.69 | 7.55 | 0.11 | PS000974-A300419-2 | CK002410-A220519 | CK002410-A220519 | 7.185 | 7.185 | 7.186 | 5.7 | 5.685 | 7.246 | 7.246 | 7.246 | Rec-CK002410-A220519 | 2019-05-22 09:10 | 17.9 | 12 | 10.5 | Rec-CK002410-A220519 | 2019-05-22 09:10 | 17.9 | 12 | 10.5 | 1 | 1 | На контроль |  | 1565 | 14 | 1930 | 42 | 80.3 | 1910 | 35 | 38 | 166 | 200 | 129 | 167.5 | 25.74 | 190 | 175 | 2019-05-27 | 29.9 | 35 | 37.1 | 78.7 | 80 | 81.5 | 33 | 40 | 49 | 129 | 130 | 130.5 | 168.3 | 169 | 170.1 | 0.38 | 0.38 | 0.38 | 650 | 7500 | 0 | 0 | 1910 |  |  |  | 2019-04-03 | 2019-04-03 | 2017-04-19 | 2770 | 2018-06-06 | 1130 | -0.0004066667 | -0.00734 | 0.006933333 | 5.694067 | 10.62653 | -0.0004066667 | -0.00734 | 0.006933333 | 5.694067 | 10.62653 | PS000974-A300419 | 0.01055714 | 2.006429 | 0.01057143 | 0.01071429 | 4.988429 | 5.024 | 4.782 | 5.082
286 | PS000974-A300419-2/1-5 | 1100 | 22504 | 22505 | 1424.94 | 7.27225 | 7.60335 | 133.3 | 81.21 | 167.035 | 6.37 | 0.5 | 0.625 | 3.98 | 1.16 | 0.28 | 18.58 | 18.515 | 2.23 | 2.06 | 15.965 | 15.885 | 0.735 | 0.71 | 7.75 | 0.12 | PS000974-A300419-2 | CK002410-A220519 | CK002410-A220519 | 7.185 | 7.185 | 7.186 | 5.7 | 5.685 | 7.246 | 7.246 | 7.246 | Rec-CK002410-A220519 | 2019-05-22 09:10 | 17.9 | 12 | 10.5 | Rec-CK002410-A220519 | 2019-05-22 09:10 | 17.9 | 12 | 10.5 | 1 | 1 | На контроль |  | 1565 | 14 | 1930 | 42 | 80.3 | 1910 | 35 | 38 | 166 | 200 | 129 | 167.5 | 25.74 | 190 | 175 | 2019-05-27 | 29.9 | 35 | 37.1 | 78.7 | 80 | 81.5 | 33 | 40 | 49 | 129 | 130 | 130.5 | 168.3 | 169 | 170.1 | 0.38 | 0.38 | 0.38 | 650 | 7500 | 0 | 0 | 1910 |  |  |  | 2019-04-03 | 2019-04-03 | 2017-04-19 | 2770 | 2018-06-06 | 1130 | -0.0004066667 | -0.00734 | 0.006933333 | 5.694067 | 10.62653 | -0.0004066667 | -0.00734 | 0.006933333 | 5.694067 | 10.62653 | PS000974-A300419 | 0.01055714 | 2.006429 | 0.01057143 | 0.01071429 | 4.988429 | 5.024 | 4.782 | 5.082
287 | PS000974-A300419-3/1-1 | 1200 | 22511 | 22512 | 1429.69 | 7.3271 | 7.67995 | 133.14 | 80.685 | 165.89 | 6.42 | 1.05 | 0.57 | 11.995 | 0.89 | 0.315 | 18.085 | 18.405 | 4.92 | 6.35 | 16.415 | 16.21 | 0.03 | 0.21 | 7.25 | 0.08 | PS000974-A300419-3 | CK002396-A130519 | CK002396-A130519 | 7.1835 | 7.1835 | 7.1835 | 5.67 | 5.675 | 7.2445 | 7.2445 | 7.2445 | Rec-CK002233-A160118 | 2019-05-13 08:00 | 19.2 | 11 | 10.4 | Rec-CK002233-A160118 | 2019-05-13 08:00 | 19.2 | 11 | 10.4 | 1 | 1 | На контроль |  | 1555 | 14 | 1930 | 42 | 80.2 | 1910 | 35 | 38 | 166 | 200 | 129 | 167.5 | 25.43 | 186 | 170 | 2019-05-27 | 32 | 37 | 41 | 78.8 | 80 | 81.2 | 38 | 46 | 54 | 129 | 129.8 | 130.6 | 166.8 | 168 | 169.6 | 0.4 | 0.4 | 0.4 | 650 | 7000 | 0 | 0 | 1910 |  |  |  | 2019-04-03 | 2019-04-03 | 2017-04-19 | 2770 | 2018-06-06 | 1130 | -0.0002538462 | -0.007230769 | 0.006976923 | 5.677846 | 10.50469 | -0.0002538462 | -0.007230769 | 0.006976923 | 5.677846 | 10.50469 | PS000974-A300419 | 0.01055714 | 2.006429 | 0.01057143 | 0.01071429 | 4.988429 | 5.024 | 4.782 | 5.082
288 | PS000974-A300419-3/1-2 | 1100 | 22513 | 22514 | 1404.51 | 7.3172 | 7.67375 | 133.165 | 80.705 | 165.76 | 6.415 | 1.21 | 0.555 | 7.83 | 0.835 | 0.265 | 18.525 | 18.4 | 5.25 | 4.57 | 16.615 | 16.015 | 0.11 | 0.2 | 7.4 | 0.09 | PS000974-A300419-3 | CK002396-A130519 | CK002396-A130519 | 7.1835 | 7.1835 | 7.1835 | 5.67 | 5.675 | 7.2445 | 7.2445 | 7.2445 | Rec-CK002233-A160118 | 2019-05-13 08:00 | 19.2 | 11 | 10.4 | Rec-CK002233-A160118 | 2019-05-13 08:00 | 19.2 | 11 | 10.4 | 1 | 1 | На контроль |  | 1555 | 14 | 1930 | 42 | 80.2 | 1910 | 35 | 38 | 166 | 200 | 129 | 167.5 | 25.43 | 186 | 170 | 2019-05-27 | 32 | 37 | 41 | 78.8 | 80 | 81.2 | 38 | 46 | 54 | 129 | 129.8 | 130.6 | 166.8 | 168 | 169.6 | 0.4 | 0.4 | 0.4 | 650 | 7000 | 0 | 0 | 1910 |  |  |  | 2019-04-03 | 2019-04-03 | 2017-04-19 | 2770 | 2018-06-06 | 1130 | -0.0002538462 | -0.007230769 | 0.006976923 | 5.677846 | 10.50469 | -0.0002538462 | -0.007230769 | 0.006976923 | 5.677846 | 10.50469 | PS000974-A300419 | 0.01055714 | 2.006429 | 0.01057143 | 0.01071429 | 4.988429 | 5.024 | 4.782 | 5.082
289 | PS000974-A300419-3/1-4 | 1080 | 22564 | 22565 | 1394.86 | 7.32725 | 7.6553 | 133.3 | 80.98 | 166.1 | 6.465 | 0.375 | 0.345 | 4.09 | 1.125 | 0.395 | 17.995 | 18.45 | 4.92 | 1.955 | 16.1 | 16.06 | 0.405 | 0.425 | 7.5 | 0.09 | PS000974-A300419-3 | CK002396-A130519 | CK002396-A130519 | 7.1835 | 7.1835 | 7.1835 | 5.67 | 5.675 | 7.2445 | 7.2445 | 7.2445 | Rec-CK002233-A160118 | 2019-05-13 08:00 | 19.2 | 11 | 10.4 | Rec-CK002233-A160118 | 2019-05-13 08:00 | 19.2 | 11 | 10.4 | 1 | 1 | На контроль |  | 1555 | 14 | 1930 | 42 | 80.2 | 1910 | 35 | 38 | 166 | 200 | 129 | 167.5 | 25.43 | 186 | 170 | 2019-05-27 | 32 | 37 | 41 | 78.8 | 80 | 81.2 | 38 | 46 | 54 | 129 | 129.8 | 130.6 | 166.8 | 168 | 169.6 | 0.4 | 0.4 | 0.4 | 650 | 7000 | 0 | 0 | 1910 |  |  |  | 2019-04-03 | 2019-04-03 | 2017-04-19 | 2770 | 2018-06-06 | 1130 | -0.0002538462 | -0.007230769 | 0.006976923 | 5.677846 | 10.50469 | -0.0002538462 | -0.007230769 | 0.006976923 | 5.677846 | 10.50469 | PS000974-A300419 | 0.01055714 | 2.006429 | 0.01057143 | 0.01071429 | 4.988429 | 5.024 | 4.782 | 5.082
290 | PS000977-A160519-2/1-2 | 1200 | 22582 | 22584 | 1382.91 | 7.304 | 7.66145 | 132.635 | 80.945 | 166.245 | 6.315 | 0.705 | 0.515 | 11.86 | 0.72 | 0.255 | 17.63 | 18.065 | 6.105 | 5.4 | 15.81 | 15.655 | 0.325 | 0.25 | 6.95 | 0.09 | PS000977-A160519-2 | CK002384-D300419 | CK002390-D060519 | 7.199 | 7.199 | 7.199 | 5.675 | 5.67 | 7.26 | 7.26 | 7.26 | Rec-CK002268-D150219 | 2019-04-30 08:50 | 19.9 | 9.5 | 9.7 | Rec-CK002268-D150219 | 2019-05-06 09:10 | 19.5 | 12.7 | 9.2 | 3 | 3 | На контроль |  | 1570 | 14 | 1930 | 42 | 80 | 1910 | 35 | 38 | 166 | 200 | 129 | 167.5 | 25.62 | 191 | 176 | 2019-05-29 | 34 | 37 | 39 | 78.6 | 80 | 80.7 | 38 | 45 | 51 | 129 | 129.5 | 130 | 167.5 | 169 | 170.2 | 0.4 | 0.4 | 0.4 | 650 | 8300 | 0 | 0 | 1910 |  |  |  | 2019-04-03 | 2019-04-03 | 2017-04-19 | 2780 | 2018-06-06 | 1140 | 0.00015625 | -0.00738125 | 0.0075375 | 5.7505 | 10.372 | 0.0001333333 | -0.00734 | 0.007473333 | 5.718867 | 10.3452 | PS000977-A160519 | 0.01041429 | 2.007429 | 0.007285714 | 0.01828571 | 4.994 | 5.041 | 4.752 | 5.096
291 | PS000977-A160519-2/1-3 | 1200 | 22585 | 22586 | 1381.65 | 7.33085 | 7.69205 | 132.67 | 80.85 | 165.98 | 6.325 | 0.535 | 0.515 | 9.025 | 0.555 | 0.405 | 18.015 | 17.77 | 4.48 | 4.29 | 15.655 | 15.99 | 0.345 | 0.245 | 6.95 | 0.14 | PS000977-A160519-2 | CK002384-D300419 | CK002390-D060519 | 7.199 | 7.199 | 7.199 | 5.675 | 5.67 | 7.26 | 7.26 | 7.26 | Rec-CK002268-D150219 | 2019-04-30 08:50 | 19.9 | 9.5 | 9.7 | Rec-CK002268-D150219 | 2019-05-06 09:10 | 19.5 | 12.7 | 9.2 | 3 | 3 | На контроль |  | 1570 | 14 | 1930 | 42 | 80 | 1910 | 35 | 38 | 166 | 200 | 129 | 167.5 | 25.62 | 191 | 176 | 2019-05-29 | 34 | 37 | 39 | 78.6 | 80 | 80.7 | 38 | 45 | 51 | 129 | 129.5 | 130 | 167.5 | 169 | 170.2 | 0.4 | 0.4 | 0.4 | 650 | 8300 | 0 | 0 | 1910 |  |  |  | 2019-04-03 | 2019-04-03 | 2017-04-19 | 2780 | 2018-06-06 | 1140 | 0.00015625 | -0.00738125 | 0.0075375 | 5.7505 | 10.372 | 0.0001333333 | -0.00734 | 0.007473333 | 5.718867 | 10.3452 | PS000977-A160519 | 0.01041429 | 2.007429 | 0.007285714 | 0.01828571 | 4.994 | 5.041 | 4.752 | 5.096
292 | PS000977-A160519-2/1-4 | 1200 | 22587 | 22588 | 1383.04 | 7.33275 | 7.6858 | 132.655 | 80.855 | 166.565 | 6.3 | 0.6 | 0.215 | 7.11 | 0.48 | 0.42 | 18.12 | 17.515 | 3.02 | 2.86 | 15.425 | 16.42 | 0.32 | 0.27 | 6.9 | 0.17 | PS000977-A160519-2 | CK002384-D300419 | CK002390-D060519 | 7.199 | 7.199 | 7.199 | 5.675 | 5.67 | 7.26 | 7.26 | 7.26 | Rec-CK002268-D150219 | 2019-04-30 08:50 | 19.9 | 9.5 | 9.7 | Rec-CK002268-D150219 | 2019-05-06 09:10 | 19.5 | 12.7 | 9.2 | 3 | 3 | На контроль |  | 1570 | 14 | 1930 | 42 | 80 | 1910 | 35 | 38 | 166 | 200 | 129 | 167.5 | 25.62 | 191 | 176 | 2019-05-29 | 34 | 37 | 39 | 78.6 | 80 | 80.7 | 38 | 45 | 51 | 129 | 129.5 | 130 | 167.5 | 169 | 170.2 | 0.4 | 0.4 | 0.4 | 650 | 8300 | 0 | 0 | 1910 |  |  |  | 2019-04-03 | 2019-04-03 | 2017-04-19 | 2780 | 2018-06-06 | 1140 | 0.00015625 | -0.00738125 | 0.0075375 | 5.7505 | 10.372 | 0.0001333333 | -0.00734 | 0.007473333 | 5.718867 | 10.3452 | PS000977-A160519 | 0.01041429 | 2.007429 | 0.007285714 | 0.01828571 | 4.994 | 5.041 | 4.752 | 5.096
293 | PS000977-A160519-2/1-5 | 1200 | 22589 | 22590 | 1380.145 | 7.33685 | 7.6908 | 132.795 | 80.805 | 166.705 | 6.31 | 0.67 | 0.35 | 7.63 | 0.325 | 0.375 | 18.04 | 17.855 | 2.7 | 2.815 | 15.84 | 16.02 | 0.315 | 0.215 | 7 | 0.14 | PS000977-A160519-2 | CK002384-D300419 | CK002390-D060519 | 7.199 | 7.199 | 7.199 | 5.675 | 5.67 | 7.26 | 7.26 | 7.26 | Rec-CK002268-D150219 | 2019-04-30 08:50 | 19.9 | 9.5 | 9.7 | Rec-CK002268-D150219 | 2019-05-06 09:10 | 19.5 | 12.7 | 9.2 | 3 | 3 | На контроль |  | 1570 | 14 | 1930 | 42 | 80 | 1910 | 35 | 38 | 166 | 200 | 129 | 167.5 | 25.62 | 191 | 176 | 2019-05-29 | 34 | 37 | 39 | 78.6 | 80 | 80.7 | 38 | 45 | 51 | 129 | 129.5 | 130 | 167.5 | 169 | 170.2 | 0.4 | 0.4 | 0.4 | 650 | 8300 | 0 | 0 | 1910 |  |  |  | 2019-04-03 | 2019-04-03 | 2017-04-19 | 2780 | 2018-06-06 | 1140 | 0.00015625 | -0.00738125 | 0.0075375 | 5.7505 | 10.372 | 0.0001333333 | -0.00734 | 0.007473333 | 5.718867 | 10.3452 | PS000977-A160519 | 0.01041429 | 2.007429 | 0.007285714 | 0.01828571 | 4.994 | 5.041 | 4.752 | 5.096
294 | PS000977-A160519-2/1-6 | 1200 | 22591 | 22592 | 1394.59 | 7.34155 | 7.69095 | 132.91 | 80.85 | 166.63 | 6.355 | 0.725 | 0.42 | 7.355 | 0.45 | 0.24 | 18.365 | 18.415 | 2.83 | 2.71 | 15.945 | 15.855 | 0.34 | 0.235 | 7.3 | 0.13 | PS000977-A160519-2 | CK002384-D300419 | CK002390-D060519 | 7.199 | 7.199 | 7.199 | 5.675 | 5.67 | 7.26 | 7.26 | 7.26 | Rec-CK002268-D150219 | 2019-04-30 08:50 | 19.9 | 9.5 | 9.7 | Rec-CK002268-D150219 | 2019-05-06 09:10 | 19.5 | 12.7 | 9.2 | 3 | 3 | На контроль |  | 1570 | 14 | 1930 | 42 | 80 | 1910 | 35 | 38 | 166 | 200 | 129 | 167.5 | 25.62 | 191 | 176 | 2019-05-29 | 34 | 37 | 39 | 78.6 | 80 | 80.7 | 38 | 45 | 51 | 129 | 129.5 | 130 | 167.5 | 169 | 170.2 | 0.4 | 0.4 | 0.4 | 650 | 8300 | 0 | 0 | 1910 |  |  |  | 2019-04-03 | 2019-04-03 | 2017-04-19 | 2780 | 2018-06-06 | 1140 | 0.00015625 | -0.00738125 | 0.0075375 | 5.7505 | 10.372 | 0.0001333333 | -0.00734 | 0.007473333 | 5.718867 | 10.3452 | PS000977-A160519 | 0.01041429 | 2.007429 | 0.007285714 | 0.01828571 | 4.994 | 5.041 | 4.752 | 5.096
295 | PS000977-A160519-1/1-4 | 1200 | 22628 | 22629 | 1412.24 | 7.33485 | 7.6655 | 133.005 | 80.71 | 167.065 | 6.51 | 0.425 | 0.41 | 5.44 | 1.4 | 0.35 | 17.455 | 17.91 | 2.6 | 1.92 | 15.685 | 15.69 | 0.485 | 0.37 | 7.35 | 0.1 | PS000977-A160519-1 | CK002409-A210519 | CK002409-A210519 | 7.221 | 7.221 | 7.2215 | 5.67 | 5.66 | 7.282 | 7.282 | 7.282 | Rec-CK002409-A210519 | 2019-05-21 08:50 | 18.3 | 12.8 | 10.3 | Rec-CK002409-A210519 | 2019-05-21 08:50 | 18.3 | 12.8 | 10.3 | 1 | 1 | На контроль |  | 1575 | 14 | 1930 | 41.5 | 80.1 | 1910 | 35 | 38 | 166 | 200 | 129 | 168.7 | 25.92 | 176 | 160 | 2019-05-30 | 34 | 37 | 40 | 79 | 80 | 81 | 40 | 45 | 53 | 129.5 | 130 | 130.5 | 167.3 | 169 | 170.6 | 0.38 | 0.38 | 0.38 | 650 | 6700 | 0 | 0 | 1910 | 97.81 |  |  | 2019-04-03 | 2019-04-03 | 2017-04-19 | 2790 | 2018-06-06 | 1140 | -0.0003294118 | -0.007282353 | 0.006952941 | 5.775706 | 10.60506 | -0.0003294118 | -0.007282353 | 0.006952941 | 5.775706 | 10.60506 | PS000977-A160519 | 0.01041429 | 2.007429 | 0.007285714 | 0.01828571 | 4.994 | 5.041 | 4.752 | 5.096
296 | PS000979-A200519-1/1-1 | 1200 | 22661 | 22662 | 1378.75 | 7.1838 | 7.57905 | 132.785 | 81.03 | 165.925 | 6.255 | 0.545 | 0.39 | 5.095 | 2.035 | 0.375 | 18.075 | 17.445 | 3.76 | 2.695 | 15.49 | 15.665 | 0.275 | 0.29 | 7 | 0.15 | PS000979-A200519-1 | CK002392-D070519 | CK002397-D130519 | 7.2185 | 7.2185 | 7.2165 | 5.68 | 5.66 | 7.2795 | 7.2795 | 7.2795 | Rec-CK002268-D150219 | 2019-05-07 09:20 | 19.5 | 12.2 | 9.2 | Rec-CK002268-D150219 | 2019-05-13 09:05 | 19.1 | 10.6 | 9 | 3 | 3 | На контроль |  | 1570 | 14 | 1930 | 42 | 80.1 | 1915 | 35 | 38 | 166 | 200 | 129 | 169 | 26.16 | 192 | 177 | 2019-06-03 | 34.8 | 37 | 41.2 | 78.7 | 80 | 81 | 40 | 45 | 52 | 129.1 | 129.5 | 130.4 | 166.8 | 169 | 169.5 | 0.38 | 0.38 | 0.38 | 600 | 8500 | 0 | 1 | 1915 | 97.71 |  |  | 2019-04-03 | 2019-04-03 | 2017-04-19 | 2782 | 2018-06-06 | 1142 | 0.0001588235 | -0.007305882 | 0.007464706 | 5.768765 | 10.44141 | 0.00014375 | -0.0073875 | 0.00753125 | 5.7338125 | 10.437375 | PS000979-A200519 | 0.01045714 | 2.028286 | 0.01385714 | 0.01271429 | 4.986 | 5.035 | 4.668 | 5.108
297 | PS000979-A200519-1/1-2 | 1200 | 22663 | 22664 | 1398.09 | 7.3212 | 7.64355 | 132.82 | 81.155 | 166.29 | 6.275 | 0.59 | 0.24 | 7.56 | 1.92 | 0.215 | 17.945 | 17.86 | 2.665 | 3.98 | 15.575 | 15.56 | 0.375 | 0.415 | 7.05 | 0.11 | PS000979-A200519-1 | CK002392-D070519 | CK002397-D130519 | 7.2185 | 7.2185 | 7.2165 | 5.68 | 5.66 | 7.2795 | 7.2795 | 7.2795 | Rec-CK002268-D150219 | 2019-05-07 09:20 | 19.5 | 12.2 | 9.2 | Rec-CK002268-D150219 | 2019-05-13 09:05 | 19.1 | 10.6 | 9 | 3 | 3 | На контроль |  | 1570 | 14 | 1930 | 42 | 80.1 | 1915 | 35 | 38 | 166 | 200 | 129 | 169 | 26.16 | 192 | 177 | 2019-06-03 | 34.8 | 37 | 41.2 | 78.7 | 80 | 81 | 40 | 45 | 52 | 129.1 | 129.5 | 130.4 | 166.8 | 169 | 169.5 | 0.38 | 0.38 | 0.38 | 600 | 8500 | 0 | 1 | 1915 | 97.71 |  |  | 2019-04-03 | 2019-04-03 | 2017-04-19 | 2782 | 2018-06-06 | 1142 | 0.0001588235 | -0.007305882 | 0.007464706 | 5.768765 | 10.44141 | 0.00014375 | -0.0073875 | 0.00753125 | 5.7338125 | 10.437375 | PS000979-A200519 | 0.01045714 | 2.028286 | 0.01385714 | 0.01271429 | 4.986 | 5.035 | 4.668 | 5.108
298 | PS000979-A200519-1/1-3 | 1050 | 22665 | 22666 | 1390.535 | 7.31635 | 7.637 | 132.655 | 81.21 | 166.5 | 6.35 | 0.65 | 0.16 | 11.77 | 1.8 | 0.29 | 17.895 | 18.19 | 6.03 | 6.635 | 15.68 | 15.27 | 0.455 | 0.705 | 7.25 | 0.13 | PS000979-A200519-1 | CK002392-D070519 | CK002397-D130519 | 7.2185 | 7.2185 | 7.2165 | 5.68 | 5.66 | 7.2795 | 7.2795 | 7.2795 | Rec-CK002268-D150219 | 2019-05-07 09:20 | 19.5 | 12.2 | 9.2 | Rec-CK002268-D150219 | 2019-05-13 09:05 | 19.1 | 10.6 | 9 | 3 | 3 | На контроль |  | 1570 | 14 | 1930 | 42 | 80.1 | 1915 | 35 | 38 | 166 | 200 | 129 | 169 | 26.16 | 192 | 177 | 2019-06-03 | 34.8 | 37 | 41.2 | 78.7 | 80 | 81 | 40 | 45 | 52 | 129.1 | 129.5 | 130.4 | 166.8 | 169 | 169.5 | 0.38 | 0.38 | 0.38 | 600 | 8500 | 0 | 1 | 1915 | 97.71 |  |  | 2019-04-03 | 2019-04-03 | 2017-04-19 | 2782 | 2018-06-06 | 1142 | 0.0001588235 | -0.007305882 | 0.007464706 | 5.768765 | 10.44141 | 0.00014375 | -0.0073875 | 0.00753125 | 5.7338125 | 10.437375 | PS000979-A200519 | 0.01045714 | 2.028286 | 0.01385714 | 0.01271429 | 4.986 | 5.035 | 4.668 | 5.108
299 | PS000979-A200519-1/1-4 | 1200 | 22667 | 22668 | 1383.165 | 7.276 | 7.5974 | 131.605 | 81.26 | 166.22 | 6.36 | 0.815 | 0.505 | 8.41 | 1.745 | 0.305 | 17.74 | 18.05 | 4.885 | 5.505 | 15.67 | 15.315 | 0.545 | 0.38 | 7.15 | 0.14 | PS000979-A200519-1 | CK002392-D070519 | CK002397-D130519 | 7.2185 | 7.2185 | 7.2165 | 5.68 | 5.66 | 7.2795 | 7.2795 | 7.2795 | Rec-CK002268-D150219 | 2019-05-07 09:20 | 19.5 | 12.2 | 9.2 | Rec-CK002268-D150219 | 2019-05-13 09:05 | 19.1 | 10.6 | 9 | 3 | 3 | На контроль |  | 1570 | 14 | 1930 | 42 | 80.1 | 1915 | 35 | 38 | 166 | 200 | 129 | 169 | 26.16 | 192 | 177 | 2019-06-03 | 34.8 | 37 | 41.2 | 78.7 | 80 | 81 | 40 | 45 | 52 | 129.1 | 129.5 | 130.4 | 166.8 | 169 | 169.5 | 0.38 | 0.38 | 0.38 | 600 | 8500 | 0 | 1 | 1915 | 97.71 |  |  | 2019-04-03 | 2019-04-03 | 2017-04-19 | 2782 | 2018-06-06 | 1142 | 0.0001588235 | -0.007305882 | 0.007464706 | 5.768765 | 10.44141 | 0.00014375 | -0.0073875 | 0.00753125 | 5.7338125 | 10.437375 | PS000979-A200519 | 0.01045714 | 2.028286 | 0.01385714 | 0.01271429 | 4.986 | 5.035 | 4.668 | 5.108
300 | PS000979-A200519-1/1-5 | 1200 | 22669 | 22670 | 1387.77 | 7.30725 | 7.64085 | 131.815 | 81.205 | 166.105 | 6.325 | 0.63 | 0.39 | 4.16 | 1.65 | 0.235 | 17.555 | 18.08 | 3.545 | 2.025 | 15.65 | 15.55 | 0.44 | 0.41 | 7.05 | 0.12 | PS000979-A200519-1 | CK002392-D070519 | CK002397-D130519 | 7.2185 | 7.2185 | 7.2165 | 5.68 | 5.66 | 7.2795 | 7.2795 | 7.2795 | Rec-CK002268-D150219 | 2019-05-07 09:20 | 19.5 | 12.2 | 9.2 | Rec-CK002268-D150219 | 2019-05-13 09:05 | 19.1 | 10.6 | 9 | 3 | 3 | На контроль |  | 1570 | 14 | 1930 | 42 | 80.1 | 1915 | 35 | 38 | 166 | 200 | 129 | 169 | 26.16 | 192 | 177 | 2019-06-03 | 34.8 | 37 | 41.2 | 78.7 | 80 | 81 | 40 | 45 | 52 | 129.1 | 129.5 | 130.4 | 166.8 | 169 | 169.5 | 0.38 | 0.38 | 0.38 | 600 | 8500 | 0 | 1 | 1915 | 97.71 |  |  | 2019-04-03 | 2019-04-03 | 2017-04-19 | 2782 | 2018-06-06 | 1142 | 0.0001588235 | -0.007305882 | 0.007464706 | 5.768765 | 10.44141 | 0.00014375 | -0.0073875 | 0.00753125 | 5.7338125 | 10.437375 | PS000979-A200519 | 0.01045714 | 2.028286 | 0.01385714 | 0.01271429 | 4.986 | 5.035 | 4.668 | 5.108
301 | PS000979-A200519-1/1-6 | 1200 | 22671 | 22672 | 1380.41 | 7.29895 | 7.63465 | 132.42 | 81.04 | 166.125 | 6.315 | 0.665 | 0.725 | 6.94 | 1.67 | 0.18 | 17.875 | 18.195 | 2.495 | 1.595 | 15.57 | 15.58 | 0.54 | 0.465 | 7.15 | 0.13 | PS000979-A200519-1 | CK002392-D070519 | CK002397-D130519 | 7.2185 | 7.2185 | 7.2165 | 5.68 | 5.66 | 7.2795 | 7.2795 | 7.2795 | Rec-CK002268-D150219 | 2019-05-07 09:20 | 19.5 | 12.2 | 9.2 | Rec-CK002268-D150219 | 2019-05-13 09:05 | 19.1 | 10.6 | 9 | 3 | 3 | На контроль |  | 1570 | 14 | 1930 | 42 | 80.1 | 1915 | 35 | 38 | 166 | 200 | 129 | 169 | 26.16 | 192 | 177 | 2019-06-03 | 34.8 | 37 | 41.2 | 78.7 | 80 | 81 | 40 | 45 | 52 | 129.1 | 129.5 | 130.4 | 166.8 | 169 | 169.5 | 0.38 | 0.38 | 0.38 | 600 | 8500 | 0 | 1 | 1915 | 97.71 |  |  | 2019-04-03 | 2019-04-03 | 2017-04-19 | 2782 | 2018-06-06 | 1142 | 0.0001588235 | -0.007305882 | 0.007464706 | 5.768765 | 10.44141 | 0.00014375 | -0.0073875 | 0.00753125 | 5.7338125 | 10.437375 | PS000979-A200519 | 0.01045714 | 2.028286 | 0.01385714 | 0.01271429 | 4.986 | 5.035 | 4.668 | 5.108
302 | PS000977-A160519-3/1-1 | 1200 | 22775 | 22776 | 1419.835 | 7.39095 | 7.7417 | 132.43 | 81.125 | 166.525 | 6.455 | 0.26 | 0.61 | 6.75 | 2.085 | 0.38 | 17.915 | 17.29 | 1.545 | 4.975 | 16.05 | 16.685 | 0.385 | 0.44 | 6.4 | 0.08 | PS000977-A160519-3 | CK002392-D070519 | CK002399-D140519 | 7.181 | 7.181 | 7.181 | 5.675 | 5.67 | 7.242 | 7.242 | 7.242 | Rec-CK002268-D150219 | 2019-05-07 09:20 | 19.5 | 12.2 | 9.2 | Rec-CK002268-D150219 | 2019-05-14 14:05 | 19.1 | 10.3 | 9 | 3 | 3 | На контроль |  | 1575 | 14 | 1930 | 40 | 80.1 | 1910 | 35 | 38 | 166 | 200 | 129 | 169 | 25.13 | 175 | 160 | 2019-06-07 | 29 | 33 | 36 | 78.3 | 80 | 81.4 | 31 | 38 | 46 | 128.6 | 129.4 | 130.2 | 167.1 | 168.5 | 169.8 | 0.38 | 0.38 | 0.38 | 650 | 5000 | 0 | 0 | 1910 |  |  |  | 2019-06-06 | 2019-06-06 | 2017-04-19 | 2801 | 2018-06-06 | 1161 | 0.0001588235 | -0.007305882 | 0.007464706 | 5.768765 | 10.44141 | [5 empty] | PS000977-A160519 | 0.01041429 | 2.007429 | 0.007285714 | 0.01828571 | 4.994 | 5.041 | 4.752 | 5.096
303 | PS000977-A160519-3/1-2-1 | 1050 | 22777 | 22778 | 1409.37 | 7.38795 | 7.72865 | 132.29 | 81.24 | 167.16 | 6.565 | 0.38 | 0.69 | 5.42 | 1.94 | 0.465 | 18.365 | 18.325 | 2.385 | 2.175 | 16.3 | 16.57 | 0.19 | 0.3 | 6.95 | 0.13 | PS000977-A160519-3 | CK002392-D070519 | CK002399-D140519 | 7.181 | 7.181 | 7.181 | 5.675 | 5.67 | 7.242 | 7.242 | 7.242 | Rec-CK002268-D150219 | 2019-05-07 09:20 | 19.5 | 12.2 | 9.2 | Rec-CK002268-D150219 | 2019-05-14 14:05 | 19.1 | 10.3 | 9 | 3 | 3 | На контроль |  | 1575 | 14 | 1930 | 40 | 80.1 | 1910 | 35 | 38 | 166 | 200 | 129 | 169 | 25.13 | 175 | 160 | 2019-06-07 | 29 | 33 | 36 | 78.3 | 80 | 81.4 | 31 | 38 | 46 | 128.6 | 129.4 | 130.2 | 167.1 | 168.5 | 169.8 | 0.38 | 0.38 | 0.38 | 650 | 5000 | 0 | 0 | 1910 |  |  |  | 2019-06-06 | 2019-06-06 | 2017-04-19 | 2801 | 2018-06-06 | 1161 | 0.0001588235 | -0.007305882 | 0.007464706 | 5.768765 | 10.44141 | [5 empty] | PS000977-A160519 | 0.01041429 | 2.007429 | 0.007285714 | 0.01828571 | 4.994 | 5.041 | 4.752 | 5.096
304 | PS000976-A140519-1/1-1 | 1100 | 22722 | 22723 | 1384.86 | 7.2105 | 7.524 | 132.365 | 80.735 | 167.125 | 6.36 | 0.17 | 0.26 | 10.195 | 1.655 | 0.305 | 18.07 | 18.115 | 4.64 | 3.735 | 14.33 | 14.7 | 0.39 | 0.41 | 7.1 | 0.13 | PS000976-A140519-1 | CKKD0073-D170519 | CKKD0073-D170519 | 7.144 | 7.144 | 7.144 | 6.305 | 6.295 | 7.245 | 7.245 | 7.245 | Rec-CKKD0050-D090817 | 2019-05-17 09:00 | 18.8 | 12.1 | 8.4 | Rec-CKKD0050-D090817 | 2019-05-17 09:00 | 18.8 | 12.1 | 8.4 | 3 | 3 | На контроль |  | 1530 | 14 | 1940 | 42 | 80 | 1920 | 35 | 38 | 166 | 200 | 129 | 167.5 | 27.8 | 168 | 153 | 2019-06-04 | 31 | 35 | 39 | 78.3 | 80 | 81.2 | 33 | 41 | 49 | 129 | 129.9 | 130.8 | 167.5 | 169.3 | 171.1 | 0.32 | 0.32 | 0.32 | 650 | 7100 | 0 | 0 | 1920 | 95.25 |  |  | 2019-04-03 | 2019-04-03 | 2017-04-19 | 2787 | 2018-06-06 | 1147 | 0.001547727 | -0.006275 | 0.007822727 | 6.323818 | 9.161386 | 0.001547727 | -0.006275 | 0.007822727 | 6.323818 | 9.161386 | PS000976-A140519 | 0.01081429 | 2.136143 | 0.01457143 | 0.022 | 5.055143 | 5.081 | 4.818 | 5.163
305 | PS000976-A140519-1/1-2 | 650 | 22724 | 22725 | 1376.935 | 7.18515 | 7.4909 | 132.28 | 80.945 | 167.375 | 6.3 | 0.45 | 0.35 | 11.425 | 1.67 | 0.23 | 18.705 | 19.5 | 5.285 | 3.49 | 14.61 | 14.215 | 0.33 | 0.42 | 7.7 | 0.16 | PS000976-A140519-1 | CKKD0073-D170519 | CKKD0073-D170519 | 7.144 | 7.144 | 7.144 | 6.305 | 6.295 | 7.245 | 7.245 | 7.245 | Rec-CKKD0050-D090817 | 2019-05-17 09:00 | 18.8 | 12.1 | 8.4 | Rec-CKKD0050-D090817 | 2019-05-17 09:00 | 18.8 | 12.1 | 8.4 | 3 | 3 | На контроль |  | 1530 | 14 | 1940 | 42 | 80 | 1920 | 35 | 38 | 166 | 200 | 129 | 167.5 | 27.8 | 168 | 153 | 2019-06-04 | 31 | 35 | 39 | 78.3 | 80 | 81.2 | 33 | 41 | 49 | 129 | 129.9 | 130.8 | 167.5 | 169.3 | 171.1 | 0.32 | 0.32 | 0.32 | 650 | 7100 | 0 | 0 | 1920 | 95.25 |  |  | 2019-04-03 | 2019-04-03 | 2017-04-19 | 2787 | 2018-06-06 | 1147 | 0.001547727 | -0.006275 | 0.007822727 | 6.323818 | 9.161386 | 0.001547727 | -0.006275 | 0.007822727 | 6.323818 | 9.161386 | PS000976-A140519 | 0.01081429 | 2.136143 | 0.01457143 | 0.022 | 5.055143 | 5.081 | 4.818 | 5.163
306 | PS000979-A200519-2/1-1 | 1070 | 22728 | 22729 | 1419.375 | 7.3434 | 7.6564 | 132.31 | 81.445 | 167.325 | 6.595 | 0.56 | 0.41 | 10.84 | 1.385 | 0.5 | 17.805 | 17.785 | 4.82 | 5.31 | 15.975 | 15.29 | 0.285 | 0.285 | 7.7 | 0.08 | PS000979-A200519-2 | CK002415-A240519 | CK002395-A130519 | 7.184 | 7.184 | 7.1845 | 5.69 | 5.67 | 7.245 | 7.245 | 7.245 | Rec-CK002233-A160118 | 2019-05-24 09:00 | 18.8 | 10.4 | 10 | Rec-CK002233-A160118 | 2019-05-12 22:30 | 19.1 | 12 | 10.7 | 1 | 1 | На контроль |  | 1565 | 14 | 1925 | 41.5 | 80.2 | 1910 | 35 | 38 | 166 | 200 | 129 | 167.5 | 25.94 | 173 | 158 | 2019-06-05 | 20 | 32 | 44 | 61.3 | 80 | 95.1 | 21 | 41 | 60 | 119.7 | 129 | 134.7 | 164.8 | 169 | 171.1 | 0.39 | 0.39 | 0.39 | 650 | 6300 | 0 | 3 | 1910 | 98.27 |  |  | 2019-04-03 | 2019-04-03 | 2017-04-19 | 2795 | 2018-06-06 | 1155 | -0.00014 | -0.007306667 | 0.007166667 | 5.702267 | 10.65267 | -0.00032 | -0.007186667 | 0.006866667 | 5.645867 | 10.5428 | PS000979-A200519 | 0.01045714 | 2.028286 | 0.01385714 | 0.01271429 | 4.986 | 5.035 | 4.668 | 5.108
307 | PS000979-A200519-2/1-2 | 1050 | 22730 | 22731 | 1395.645 | 7.32105 | 7.65105 | 132.38 | 81.26 | 167.3 | 6.55 | 0.35 | 0.365 | 9.455 | 1.335 | 0.605 | 17.63 | 17.735 | 5.975 | 6.31 | 15.455 | 15.765 | 0.195 | 0.415 | 7.8 | 0.11 | PS000979-A200519-2 | CK002415-A240519 | CK002395-A130519 | 7.184 | 7.184 | 7.1845 | 5.69 | 5.67 | 7.245 | 7.245 | 7.245 | Rec-CK002233-A160118 | 2019-05-24 09:00 | 18.8 | 10.4 | 10 | Rec-CK002233-A160118 | 2019-05-12 22:30 | 19.1 | 12 | 10.7 | 1 | 1 | На контроль |  | 1565 | 14 | 1925 | 41.5 | 80.2 | 1910 | 35 | 38 | 166 | 200 | 129 | 167.5 | 25.94 | 173 | 158 | 2019-06-05 | 20 | 32 | 44 | 61.3 | 80 | 95.1 | 21 | 41 | 60 | 119.7 | 129 | 134.7 | 164.8 | 169 | 171.1 | 0.39 | 0.39 | 0.39 | 650 | 6300 | 0 | 3 | 1910 | 98.27 |  |  | 2019-04-03 | 2019-04-03 | 2017-04-19 | 2795 | 2018-06-06 | 1155 | -0.00014 | -0.007306667 | 0.007166667 | 5.702267 | 10.65267 | -0.00032 | -0.007186667 | 0.006866667 | 5.645867 | 10.5428 | PS000979-A200519 | 0.01045714 | 2.028286 | 0.01385714 | 0.01271429 | 4.986 | 5.035 | 4.668 | 5.108
308 | PS000979-A200519-3/1-1 | 1050 | 22781 | 22782 | 1402.575 | 7.38495 | 7.71465 | 131.755 | 81.155 | 167.305 | 6.345 | 0.5 | 0.3 | 10.715 | 1.02 | 0.435 | 17.34 | 17.8 | 7.53 | 8.915 | 15.555 | 15.54 | 0.63 | 0.735 | 7 | 0.1 | PS000979-A200519-3 | CK002402-D160519 | CK002404-D170519 | 7.184 | 7.184 | 7.185 | 5.67 | 5.67 | 7.245 | 7.245 | 7.245 | Rec-CK002268-D150219 | 2019-05-15 22:40 | 18.9 | 14 | 8.8 | Rec-CK002268-D150219 | 2019-05-16 22:40 | 18.9 | 12.9 | 8.7 | 3 | 3 | На контроль |  | 1570 | 14 | 1930 | 40 | 80.1 | 1910 | 35 | 38 | 166 | 200 | 129 | 167.5 | 26.05 | 172 | 157 | 2019-06-05 | 31 | 38 | 41 | 79.8 | 80 | 81 | 45 | 50 | 57 | 129 | 129.5 | 130 | 167.5 | 169 | 170.1 | 0.39 | 0.39 | 0.39 | 650 | 5700 | 0 | 0 | 1910 | 96.97 |  |  | 2019-04-03 | 2019-04-03 | 2017-04-19 | 2795 | 2018-06-06 | 1155 | 0.0001388889 | -0.0074 | 0.007538889 | 5.823056 | 10.46733 | 0.0002333333 | -0.007338889 | 0.007572222 | 5.813722 | 10.476 | PS000979-A200519 | 0.01045714 | 2.028286 | 0.01385714 | 0.01271429 | 4.986 | 5.035 | 4.668 | 5.108
309 | PS000979-A200519-3/1-3 | 600 | 22783 | 22784 | 1385.195 | 7.26125 | 7.58205 | 132.71 | 80.995 | 167.5 | 6.35 | 0.47 | 0.525 | 6.74 | 1.095 | 0.415 | 18.24 | 17.47 | 3.485 | 2.875 | 15.39 | 16.09 | 0.58 | 0.575 | 7.05 | 0.12 | PS000979-A200519-3 | CK002402-D160519 | CK002404-D170519 | 7.184 | 7.184 | 7.185 | 5.67 | 5.67 | 7.245 | 7.245 | 7.245 | Rec-CK002268-D150219 | 2019-05-15 22:40 | 18.9 | 14 | 8.8 | Rec-CK002268-D150219 | 2019-05-16 22:40 | 18.9 | 12.9 | 8.7 | 3 | 3 | На контроль |  | 1570 | 14 | 1930 | 40 | 80.1 | 1910 | 35 | 38 | 166 | 200 | 129 | 167.5 | 26.05 | 172 | 157 | 2019-06-05 | 31 | 38 | 41 | 79.8 | 80 | 81 | 45 | 50 | 57 | 129 | 129.5 | 130 | 167.5 | 169 | 170.1 | 0.39 | 0.39 | 0.39 | 650 | 5700 | 0 | 0 | 1910 | 96.97 |  |  | 2019-04-03 | 2019-04-03 | 2017-04-19 | 2795 | 2018-06-06 | 1155 | 0.0001388889 | -0.0074 | 0.007538889 | 5.823056 | 10.46733 | 0.0002333333 | -0.007338889 | 0.007572222 | 5.813722 | 10.476 | PS000979-A200519 | 0.01045714 | 2.028286 | 0.01385714 | 0.01271429 | 4.986 | 5.035 | 4.668 | 5.108
310 | PS000981-A270519-2/1-1 | 1200 | 22844 | 22845 | 1375.025 | 7.3068 | 7.66035 | 131.895 | 81.055 | 165.765 | 6.36 | 0.12 | 0.765 | 8.325 | 2.02 | 0.46 | 17.945 | 16.935 | 2.61 | 5.1 | 15.92 | 15.71 | 0.41 | 0.54 | 6.5 | 0.18 | PS000981-A270519-2 | CK002411-D220519 | CK002411-D220519 | 7.1835 | 7.1835 | 7.183 | 5.655 | 5.645 | 7.2475 | 7.2475 | 7.2475 | Rec-CK002411-D220519 | 2019-05-22 09:25 | 18.1 | 14.5 | 7.8 | Rec-CK002411-D220519 | 2019-05-22 09:25 | 18.1 | 14.5 | 7.8 | 3 | 3 | На контроль |  | 1555 | 14 | 1930 | 42.5 | 80.1 | 1910 | 35 | 38 | 166 | 200 | 129 | 167.5 | 25.79 | 177 | 162 | 2019-06-10 | 29 | 34 | 39 | 78.9 | 79.9 | 80.9 | 31 | 40 | 49 | 128.9 | 129.6 | 130.3 | 166.5 | 168 | 169.1 | 0.38 | 0.38 | 0.38 | 650 | 5100 | 0 | 2 | 1910 | 98.59 |  |  | 2019-06-06 | 2019-06-06 | 2017-04-19 | 2809 | 2018-06-06 | 1169 | -8.125e-05 | -0.00740625 | 0.007325 | 5.763 | 10.5148125 | -8.125e-05 | -0.00740625 | 0.007325 | 5.763 | 10.5148125 | PS000981-A270519 | 0.01042857 | 2.019 | 0.008857143 | 0.011 | 4.961286 | 4.999 | 4.73 | 5.055
311 | PS000981-A270519-2/1-2 | 1200 | 22847 | 22848 | 1380.59 | 7.3411 | 7.6775 | 131.975 | 81.01 | 165.945 | 6.425 | 0.28 | 0.63 | 3.2 | 1.905 | 0.25 | 18 | 17.33 | 1.945 | 2.505 | 15.865 | 15.735 | 0.29 | 0.29 | 6.75 | 0.13 | PS000981-A270519-2 | CK002411-D220519 | CK002411-D220519 | 7.1835 | 7.1835 | 7.183 | 5.655 | 5.645 | 7.2475 | 7.2475 | 7.2475 | Rec-CK002411-D220519 | 2019-05-22 09:25 | 18.1 | 14.5 | 7.8 | Rec-CK002411-D220519 | 2019-05-22 09:25 | 18.1 | 14.5 | 7.8 | 3 | 3 | На контроль |  | 1555 | 14 | 1930 | 42.5 | 80.1 | 1910 | 35 | 38 | 166 | 200 | 129 | 167.5 | 25.79 | 177 | 162 | 2019-06-10 | 29 | 34 | 39 | 78.9 | 79.9 | 80.9 | 31 | 40 | 49 | 128.9 | 129.6 | 130.3 | 166.5 | 168 | 169.1 | 0.38 | 0.38 | 0.38 | 650 | 5100 | 0 | 2 | 1910 | 98.59 |  |  | 2019-06-06 | 2019-06-06 | 2017-04-19 | 2809 | 2018-06-06 | 1169 | -8.125e-05 | -0.00740625 | 0.007325 | 5.763 | 10.5148125 | -8.125e-05 | -0.00740625 | 0.007325 | 5.763 | 10.5148125 | PS000981-A270519 | 0.01042857 | 2.019 | 0.008857143 | 0.011 | 4.961286 | 4.999 | 4.73 | 5.055
312 | PS000981-A270519-3/1-2 | 1100 | 22897 | 22898 | 1408.685 | 7.5101 | 7.828 | 132.055 | 81.26 | 167.195 | 6.42 | 0.34 | 0.435 | 11.03 | 1.98 | 0.255 | 18.38 | 17.755 | 3.43 | 3.375 | 15.82 | 15.89 | 0.555 | 0.48 | 7.05 | 0.12 | PS000981-A270519-3 | CK002427-D310519 | CK002424-D300519 | 7.204 | 7.204 | 7.188 | 5.67 | 5.67 | 7.248 | 7.248 | 7.248 | Rec-CK002268-D150219 | 2019-05-31 09:10 | 17.1 | 13.5 | 6.8 | Rec-CK002268-D150219 | 2019-05-30 09:15 | 17.2 | 14.6 | 6.9 | 3 | 3 | На контроль |  | 1570 | 14 | 1920 | 39 | 80.3 | 1900 | 35 | 38 | 166 | 200 | 129 | 167.5 | 25.76 | 172 | 157 | 2019-06-13 | 28 | 32 | 37 | 79.1 | 80 | 81.4 | 30 | 35 | 46 | 129 | 129.5 | 130 | 168.5 | 169 | 169.5 | 0.37 | 0.37 | 0.37 | 650 | 5100 | 0 | 1 | 1910 | 99.04 |  |  | 2019-06-06 | 2019-06-06 | 2017-04-19 | 2823 | 2018-06-06 | 1183 | 0.00011875 | -0.007375 | 0.00749375 | 5.76675 | 10.5049375 | 6.875e-05 | -0.0073125 | 0.00738125 | 5.7495625 | 10.4705625 | PS000981-A270519 | 0.01042857 | 2.019 | 0.008857143 | 0.011 | 4.961286 | 4.999 | 4.73 | 5.055
313 | PS000981-A270519-1/1-1 | 700 | 22915 | 22916 | 1398.985 | 7.3067 | 7.6441 | 131.6 | 80.655 | 166.94 | 6.27 | 1.805 | 0.47 | 4.07 | 1.95 | 0.56 | 17.905 | 17.545 | 4.18 | 5.74 | 15.84 | 15.885 | 0.265 | 0.095 | 6.8 | 0.08 | PS000981-A270519-1 | CK002397-D130519 | CK002424-D300519 | 7.1865 | 7.1865 | 7.1865 | 5.7 | 5.695 | 7.2475 | 7.2475 | 7.2475 | Rec-CK002268-D150219 | 2019-05-13 09:05 | 19.1 | 10.6 | 9 | Rec-CK002268-D150219 | 2019-05-30 09:15 | 17.2 | 14.6 | 6.9 | 3 | 3 | На контроль |  | 1555 | 14 | 1930 | 39 | 80.2 | 1910 | 35 | 38 | 166 | 200 | 129 | 167.5 | 25.81 | 162 | 147 | 2019-06-13 | 29 | 35 | 37.6 | 77.7 | 80 | 81.4 | 31 | 40 | 46 | 128.4 | 129 | 130.4 | 167 | 169 | 169.8 | 0.38 | 0.38 | 0.38 | 600 | 5000 | 0 | 1 | 1910 |  |  |  | 2019-06-06 | 2019-06-06 | 2017-04-19 | 2823 | 2018-06-16 | 1183 | 0.00014375 | -0.0073875 | 0.00753125 | 5.7338125 | 10.437375 | 6.875e-05 | -0.0073125 | 0.00738125 | 5.7495625 | 10.4705625 | PS000981-A270519 | 0.01042857 | 2.019 | 0.008857143 | 0.011 | 4.961286 | 4.999 | 4.73 | 5.055
314 | PS000982-A290519-1/1-2 | 1050 | 22980 | 22981 | 1393.03 | 7.2081 | 7.5547 | 132.215 | 80.985 | 166.075 | 6.31 | 0.385 | 0.465 | 6.145 | 2.3 | 0.205 | 17.925 | 17.795 | 1.54 | 3.395 | 15.81 | 15.86 | 0.76 | 0.69 | 7.5 | 0.15 | PS000982-A290519-1 | CK002420-A280519 | CK002420-A280519 | 7.187 | 7.187 | 7.1885 | 5.71 | 5.685 | 7.248 | 7.248 | 7.248 | Rec-CK002233-A160118 | 2019-05-28 15:00 | 17.5 | 15.3 | 10 | Rec-CK002233-A160118 | 2019-05-28 15:00 | 17.5 | 15.3 | 10 | 1 | 1 | На контроль |  | 1560 | 14 | 1930 | 42 | 80 | 1910 | 35 | 38 | 166 | 200 | 129 | 167.5 | 25.98 | 184 | 169 | 2019-06-14 | 31 | 36 | 40 | 78.7 | 79.2 | 80.9 | 35 | 43 | 52 | 129.1 | 129.7 | 130.3 | 166.8 | 168 | 169.2 | 0.37 | 0.37 | 0.37 | 650 | 6400 | 0 | 0 | 1910 | 98.36 |  |  | 2019-06-06 | 2019-06-06 | 2017-04-19 | 2831 | 2018-06-06 | 1191 | -0.0002125 | -0.00731875 | 0.00710625 | 5.6985625 | 10.6696875 | -0.0002125 | -0.00731875 | 0.00710625 | 5.6985625 | 10.6696875 | PS000982-A290519 | 0.01058571 | 2.011429 | 0.01185714 | 0.003857143 | 4.986143 | 5.023 | 4.797 | 5.074
315 | PS000982-A290519-1/1-5n | 1090 | 23017 | 23018 | 1441.5 | 7.8 | 8.2 |  | 80.155 | 164.345 | 6.51 | 0.84 | 1.405 | 6.69 | 1.895 | 0.09 | 18.145 | 18.05 | 4.205 | 5.955 | 13.79 | 13.685 | 0.145 | 0.13 | 7.75 | 0.07 | PS000982-A290519-1 | CK002420-A280519 | CK002420-A280519 | 7.187 | 7.187 | 7.1885 | 5.71 | 5.685 | 7.248 | 7.248 | 7.248 | Rec-CK002233-A160118 | 2019-05-28 15:00 | 17.5 | 15.3 | 10 | Rec-CK002233-A160118 | 2019-05-28 15:00 | 17.5 | 15.3 | 10 | 1 | 1 | На контроль |  | 1560 | 14 | 1930 | 42 | 80 | 1910 | 35 | 38 | 166 | 200 | 129 | 167.5 | 25.98 | 184 | 169 | 2019-06-14 | 31 | 36 | 40 | 78.7 | 79.2 | 80.9 | 35 | 43 | 52 | 129.1 | 129.7 | 130.3 | 166.8 | 168 | 169.2 | 0.37 | 0.37 | 0.37 | 650 | 6400 | 0 | 0 | 1910 | 98.36 |  |  | 2019-06-06 | 2019-06-06 | 2017-04-19 | 2831 | 2018-06-06 | 1191 | -0.0002125 | -0.00731875 | 0.00710625 | 5.6985625 | 10.6696875 | -0.0002125 | -0.00731875 | 0.00710625 | 5.6985625 | 10.6696875 | PS000982-A290519 | 0.01058571 | 2.011429 | 0.01185714 | 0.003857143 | 4.986143 | 5.023 | 4.797 | 5.074
316 | PS000982-A290519-1/1-4n | 1065 | 23019 | 23020 | 1440.5 | 7.85 | 8.2 |  | 80.195 | 165.345 | 6.58 | 0.67 | 0.96 | 11.735 | 2.435 | 0.14 | 18.305 | 18.33 | 5.455 | 5.97 | 13.845 | 13.715 | 0.205 | 0.12 | 7.55 | 0.13 | PS000982-A290519-1 | CK002420-A280519 | CK002420-A280519 | 7.187 | 7.187 | 7.1885 | 5.71 | 5.685 | 7.248 | 7.248 | 7.248 | Rec-CK002233-A160118 | 2019-05-28 15:00 | 17.5 | 15.3 | 10 | Rec-CK002233-A160118 | 2019-05-28 15:00 | 17.5 | 15.3 | 10 | 1 | 1 | На контроль |  | 1560 | 14 | 1930 | 42 | 80 | 1910 | 35 | 38 | 166 | 200 | 129 | 167.5 | 25.98 | 184 | 169 | 2019-06-14 | 31 | 36 | 40 | 78.7 | 79.2 | 80.9 | 35 | 43 | 52 | 129.1 | 129.7 | 130.3 | 166.8 | 168 | 169.2 | 0.37 | 0.37 | 0.37 | 650 | 6400 | 0 | 0 | 1910 | 98.36 |  |  | 2019-06-06 | 2019-06-06 | 2017-04-19 | 2831 | 2018-06-06 | 1191 | -0.0002125 | -0.00731875 | 0.00710625 | 5.6985625 | 10.6696875 | -0.0002125 | -0.00731875 | 0.00710625 | 5.6985625 | 10.6696875 | PS000982-A290519 | 0.01058571 | 2.011429 | 0.01185714 | 0.003857143 | 4.986143 | 5.023 | 4.797 | 5.074
317 | PS000982-A290519-1/1-3n | 1060 | 23025 | 23026 | 1444 | 7.85 | 8.15 |  | 80.22 | 164.875 | 6.62 | 0.945 | 1.53 | 7.435 | 2.005 | 0.22 | 18.1 | 18.185 | 6.425 | 4.39 | 13.855 | 13.71 | 0.265 | 0.17 | 7.95 | 0.07 | PS000982-A290519-1 | CK002420-A280519 | CK002420-A280519 | 7.187 | 7.187 | 7.1885 | 5.71 | 5.685 | 7.248 | 7.248 | 7.248 | Rec-CK002233-A160118 | 2019-05-28 15:00 | 17.5 | 15.3 | 10 | Rec-CK002233-A160118 | 2019-05-28 15:00 | 17.5 | 15.3 | 10 | 1 | 1 | На контроль |  | 1560 | 14 | 1930 | 42 | 80 | 1910 | 35 | 38 | 166 | 200 | 129 | 167.5 | 25.98 | 184 | 169 | 2019-06-14 | 31 | 36 | 40 | 78.7 | 79.2 | 80.9 | 35 | 43 | 52 | 129.1 | 129.7 | 130.3 | 166.8 | 168 | 169.2 | 0.37 | 0.37 | 0.37 | 650 | 6400 | 0 | 0 | 1910 | 98.36 |  |  | 2019-06-06 | 2019-06-06 | 2017-04-19 | 2831 | 2018-06-06 | 1191 | -0.0002125 | -0.00731875 | 0.00710625 | 5.6985625 | 10.6696875 | -0.0002125 | -0.00731875 | 0.00710625 | 5.6985625 | 10.6696875 | PS000982-A290519 | 0.01058571 | 2.011429 | 0.01185714 | 0.003857143 | 4.986143 | 5.023 | 4.797 | 5.074
318 | PS000978-A170519-1/1-1 | 2100 | 22994 | 22995 | 1395.16 | 7.2222 | 7.5248 | 131.595 | 80.23 | 166.865 | 6.34 | 0.955 | 0.435 | 14.005 | 1.695 | 0.63 | 18.18 | 19.025 | 14.625 | 3.745 | 14.44 | 14.06 | 0.435 | 0.625 | 7.3 | 0.06 | PS000978-A170519-1 | CKKD0074-D210519 | CKKD0074-D210519 | 7.1395 | 7.1395 | 7.1335 | 6.27 | 6.27 | 7.2405 | 7.2405 | 7.2405 | Rec-CKKD0050-D090817 | 2019-05-21 09:15 | 18.3 | 9.1 | 8.9 | Rec-CKKD0050-D090817 | 2019-05-21 09:15 | 18.3 | 9.1 | 8.9 | 3 | 3 | На контроль |  | 1540 | 14 | 1950 | 41 | 80 | 1930 | 35 | 38 | 166 | 200 | 129 | 167.5 | 27.7 | 165 | 150 | 2019-06-17 | 31 | 35 | 39 | 77.8 | 80 | 81.7 | 34 | 40 | 45 | 128.7 | 129 | 130.6 | 167.3 | 168.5 | 170 | 0.35 | 0.35 | 0.35 | 750 | 6100 | 0 | 0 | 1920 | 98.87 |  |  | 2019-06-06 | 2019-06-06 | 2017-04-19 | 2841 | 2018-06-06 | 1201 | 0.001665909 | -0.006268182 | 0.007934091 | 6.489955 | 9.315432 | 0.001665909 | -0.006268182 | 0.007934091 | 6.489955 | 9.315432 | PS000978-A170519 | 0.01068571 | 2.153 | 0.01557143 | 0.02628571 | 5.097857 | 5.149 | 4.84 | 5.206
319 | PS000984-A030619-2/1-1 | 1200 | 23179 | 23180 | 1416.95 | 7.28 | 7.63835 | 132.08 | 81.005 | 166.91 | 6.41 | 0.31 | 0.58 | 11.31 | 2.305 | 0.355 | 17.8 | 16.475 | 1.61 | 5.19 | 15.9 | 15.975 | 0.2 | 0.165 | 6.65 | 0.09 | PS000984-A030619-2 | CK002422-D290519 | CK002429-D030619 | 7.166 | 7.166 | 7.176 | 5.685 | 5.69 | 7.245 | 7.245 | 7.245 | Rec-CK002268-D150219 | 2019-05-29 14:55 | 17.3 | 15.7 | 7.1 | Rec-CK002268-D150219 | 2019-06-02 22:00 | 16.9 | 12.7 | 6.5 | 3 | 3 | На контроль |  | 1570 | 14 | 1930 | 40.5 | 80.3 | 1910 | 35 | 38 | 166 | 200 | 129 | 167.5 | 25.82 | 185 | 170 | 2019-06-28 | 30 | 35 | 40 | 79.2 | 80.2 | 81.2 | 36 | 45 | 53 | 128.9 | 129.5 | 130.4 | 167 | 168 | 169 | 0.37 | 0.37 | 0.37 | 650 | 5400 | 0 | 0 | 1910 | 99.36 |  |  | 2019-06-06 | 2019-06-06 | 2017-04-19 | 2880 | 2018-06-06 | 12410 | 8.125e-05 | -0.0074 | 0.00748125 | 5.7631875 | 10.4775 | [5 empty] | PS000984-A030619 | 0.01057143 | 2.006571 | 0.009142857 | 0.01071429 | 4.952714 | 4.994 | 4.677 | 5.073
320 | PS000984-A030619-2/1-2 | 1200 | 23181 | 23182 | 1416.695 | 7.31455 | 7.6535 | 132.16 | 81.215 | 166.51 | 6.555 | 0.275 | 0.565 | 7.475 | 2.02 | 0.19 | 17.93 | 17.465 | 2.115 | 2.68 | 15.94 | 15.93 | 0.225 | 0.23 | 6.95 | 0.09 | PS000984-A030619-2 | CK002422-D290519 | CK002429-D030619 | 7.166 | 7.166 | 7.176 | 5.685 | 5.69 | 7.245 | 7.245 | 7.245 | Rec-CK002268-D150219 | 2019-05-29 14:55 | 17.3 | 15.7 | 7.1 | Rec-CK002268-D150219 | 2019-06-02 22:00 | 16.9 | 12.7 | 6.5 | 3 | 3 | На контроль |  | 1570 | 14 | 1930 | 40.5 | 80.3 | 1910 | 35 | 38 | 166 | 200 | 129 | 167.5 | 25.82 | 185 | 170 | 2019-06-28 | 30 | 35 | 40 | 79.2 | 80.2 | 81.2 | 36 | 45 | 53 | 128.9 | 129.5 | 130.4 | 167 | 168 | 169 | 0.37 | 0.37 | 0.37 | 650 | 5400 | 0 | 0 | 1910 | 99.36 |  |  | 2019-06-06 | 2019-06-06 | 2017-04-19 | 2880 | 2018-06-06 | 12410 | 8.125e-05 | -0.0074 | 0.00748125 | 5.7631875 | 10.4775 | [5 empty] | PS000984-A030619 | 0.01057143 | 2.006571 | 0.009142857 | 0.01071429 | 4.952714 | 4.994 | 4.677 | 5.073
321 | PS000984-A030619-1/1-1 | 1200 | 23185 | 23186 | 1386.715 | 7.2623 | 7.60465 | 132.1 | 81.345 | 165.635 | 6.24 | 0.495 | 0.51 | 8.93 | 1.23 | 0.3 | 17.325 | 17.6 | 3.44 | 3.425 | 15.79 | 15.53 | 0.32 | 0.235 | 6.8 | 0.07 | PS000984-A030619-1 | CK002431-D040619 | CK002436-D070619 | 7.183 | 7.183 | 7.1921 | 5.685 | 5.7 | 7.24395 | 7.24395 | 7.24395 | Rec-CK002268-D150219 | 2019-06-03 22:00 | 16.5 | 11.8 | 6.5 | Rec-CK002268-D150219 | 2019-06-06 22:00 | 16.5 | 15 | 6 | 3 | 3 | На контроль |  | 1570 | 14 | 1930 | 42 | 80.4 | 1910 | 35 | 38 | 166 | 200 | 129 | 167.5 | 26 | 192 | 177 | 2019-06-27 | 34 | 37 | 39 | 79.4 | 80.3 | 81.2 | 40 | 46 | 52 | 129.3 | 130 | 130.5 | 166 | 167.8 | 169.6 | 0.36 | 0.36 | 0.36 | 650 | 9000 | 0 | 0 | 1910 |  |  |  | 2019-06-06 | 2019-06-06 | 2017-04-19 | 2874 | 2018-06-06 | 1234 | 0.0001 | -0.0073125 | 0.0074125 | 5.7954375 | 10.503125 | 3.125e-05 | -0.0072875 | 0.00731875 | 5.7315625 | 10.427625 | PS000984-A030619 | 0.01057143 | 2.006571 | 0.009142857 | 0.01071429 | 4.952714 | 4.994 | 4.677 | 5.073
322 | PS000984-A030619-1/1-2 | 1200 | 23187 | 23188 | 1389.01 | 7.27365 | 7.63115 | 132.185 | 81.335 | 165.6 | 6.295 | 0.32 | 0.435 | 8.67 | 1.01 | 0.305 | 17.615 | 17.54 | 2.23 | 1.415 | 15.77 | 15.68 | 0.335 | 0.345 | 6.8 | 0.06 | PS000984-A030619-1 | CK002431-D040619 | CK002436-D070619 | 7.183 | 7.183 | 7.1921 | 5.685 | 5.7 | 7.24395 | 7.24395 | 7.24395 | Rec-CK002268-D150219 | 2019-06-03 22:00 | 16.5 | 11.8 | 6.5 | Rec-CK002268-D150219 | 2019-06-06 22:00 | 16.5 | 15 | 6 | 3 | 3 | На контроль |  | 1570 | 14 | 1930 | 42 | 80.4 | 1910 | 35 | 38 | 166 | 200 | 129 | 167.5 | 26 | 192 | 177 | 2019-06-27 | 34 | 37 | 39 | 79.4 | 80.3 | 81.2 | 40 | 46 | 52 | 129.3 | 130 | 130.5 | 166 | 167.8 | 169.6 | 0.36 | 0.36 | 0.36 | 650 | 9000 | 0 | 0 | 1910 |  |  |  | 2019-06-06 | 2019-06-06 | 2017-04-19 | 2874 | 2018-06-06 | 1234 | 0.0001 | -0.0073125 | 0.0074125 | 5.7954375 | 10.503125 | 3.125e-05 | -0.0072875 | 0.00731875 | 5.7315625 | 10.427625 | PS000984-A030619 | 0.01057143 | 2.006571 | 0.009142857 | 0.01071429 | 4.952714 | 4.994 | 4.677 | 5.073
323 | PS000984-A030619-1/1-3 | 1200 | 23189 | 23190 | 1373.6 | 7.25515 | 7.60805 | 132.315 | 81.45 | 165.65 | 6.37 | 0.375 | 0.58 | 5.77 | 0.845 | 0.26 | 17.675 | 17.735 | 2.585 | 1.45 | 15.425 | 16.07 | 0.295 | 0.375 | 7 | 0.07 | PS000984-A030619-1 | CK002431-D040619 | CK002436-D070619 | 7.183 | 7.183 | 7.1921 | 5.685 | 5.7 | 7.24395 | 7.24395 | 7.24395 | Rec-CK002268-D150219 | 2019-06-03 22:00 | 16.5 | 11.8 | 6.5 | Rec-CK002268-D150219 | 2019-06-06 22:00 | 16.5 | 15 | 6 | 3 | 3 | На контроль |  | 1570 | 14 | 1930 | 42 | 80.4 | 1910 | 35 | 38 | 166 | 200 | 129 | 167.5 | 26 | 192 | 177 | 2019-06-27 | 34 | 37 | 39 | 79.4 | 80.3 | 81.2 | 40 | 46 | 52 | 129.3 | 130 | 130.5 | 166 | 167.8 | 169.6 | 0.36 | 0.36 | 0.36 | 650 | 9000 | 0 | 0 | 1910 |  |  |  | 2019-06-06 | 2019-06-06 | 2017-04-19 | 2874 | 2018-06-06 | 1234 | 0.0001 | -0.0073125 | 0.0074125 | 5.7954375 | 10.503125 | 3.125e-05 | -0.0072875 | 0.00731875 | 5.7315625 | 10.427625 | PS000984-A030619 | 0.01057143 | 2.006571 | 0.009142857 | 0.01071429 | 4.952714 | 4.994 | 4.677 | 5.073
324 | PS000984-A030619-1/1-4 | 1200 | 23191 | 23192 | 1379.045 | 7.25805 | 7.60545 | 132.525 | 81.34 | 165.89 | 6.39 | 0.41 | 0.505 | 5.58 | 0.93 | 0.24 | 17.695 | 17.81 | 2.805 | 2.795 | 15.455 | 16.06 | 0.265 | 0.365 | 7.05 | 0.08 | PS000984-A030619-1 | CK002431-D040619 | CK002436-D070619 | 7.183 | 7.183 | 7.1921 | 5.685 | 5.7 | 7.24395 | 7.24395 | 7.24395 | Rec-CK002268-D150219 | 2019-06-03 22:00 | 16.5 | 11.8 | 6.5 | Rec-CK002268-D150219 | 2019-06-06 22:00 | 16.5 | 15 | 6 | 3 | 3 | На контроль |  | 1570 | 14 | 1930 | 42 | 80.4 | 1910 | 35 | 38 | 166 | 200 | 129 | 167.5 | 26 | 192 | 177 | 2019-06-27 | 34 | 37 | 39 | 79.4 | 80.3 | 81.2 | 40 | 46 | 52 | 129.3 | 130 | 130.5 | 166 | 167.8 | 169.6 | 0.36 | 0.36 | 0.36 | 650 | 9000 | 0 | 0 | 1910 |  |  |  | 2019-06-06 | 2019-06-06 | 2017-04-19 | 2874 | 2018-06-06 | 1234 | 0.0001 | -0.0073125 | 0.0074125 | 5.7954375 | 10.503125 | 3.125e-05 | -0.0072875 | 0.00731875 | 5.7315625 | 10.427625 | PS000984-A030619 | 0.01057143 | 2.006571 | 0.009142857 | 0.01071429 | 4.952714 | 4.994 | 4.677 | 5.073
325 | PS000984-A030619-1/1-5 | 1200 | 23193 | 23194 | 1378.745 | 7.27225 | 7.61975 | 132.635 | 81.19 | 166.04 | 6.295 | 0.28 | 0.355 | 5.775 | 1.03 | 0.26 | 18.03 | 18.055 | 2.225 | 3.665 | 15.41 | 16 | 0.255 | 0.305 | 7.1 | 0.08 | PS000984-A030619-1 | CK002431-D040619 | CK002436-D070619 | 7.183 | 7.183 | 7.1921 | 5.685 | 5.7 | 7.24395 | 7.24395 | 7.24395 | Rec-CK002268-D150219 | 2019-06-03 22:00 | 16.5 | 11.8 | 6.5 | Rec-CK002268-D150219 | 2019-06-06 22:00 | 16.5 | 15 | 6 | 3 | 3 | На контроль |  | 1570 | 14 | 1930 | 42 | 80.4 | 1910 | 35 | 38 | 166 | 200 | 129 | 167.5 | 26 | 192 | 177 | 2019-06-27 | 34 | 37 | 39 | 79.4 | 80.3 | 81.2 | 40 | 46 | 52 | 129.3 | 130 | 130.5 | 166 | 167.8 | 169.6 | 0.36 | 0.36 | 0.36 | 650 | 9000 | 0 | 0 | 1910 |  |  |  | 2019-06-06 | 2019-06-06 | 2017-04-19 | 2874 | 2018-06-06 | 1234 | 0.0001 | -0.0073125 | 0.0074125 | 5.7954375 | 10.503125 | 3.125e-05 | -0.0072875 | 0.00731875 | 5.7315625 | 10.427625 | PS000984-A030619 | 0.01057143 | 2.006571 | 0.009142857 | 0.01071429 | 4.952714 | 4.994 | 4.677 | 5.073
326 | PS000984-A030619-1/1-6 | 1200 | 23195 | 23196 | 1379.5 | 7.27635 | 7.62165 | 132.15 | 81.12 | 166.04 | 6.245 | 0.325 | 0.435 | 6.8 | 1.17 | 0.19 | 17.97 | 18.17 | 2.595 | 3.245 | 15.345 | 15.95 | 0.175 | 0.26 | 7.2 | 0.07 | PS000984-A030619-1 | CK002431-D040619 | CK002436-D070619 | 7.183 | 7.183 | 7.1921 | 5.685 | 5.7 | 7.24395 | 7.24395 | 7.24395 | Rec-CK002268-D150219 | 2019-06-03 22:00 | 16.5 | 11.8 | 6.5 | Rec-CK002268-D150219 | 2019-06-06 22:00 | 16.5 | 15 | 6 | 3 | 3 | На контроль |  | 1570 | 14 | 1930 | 42 | 80.4 | 1910 | 35 | 38 | 166 | 200 | 129 | 167.5 | 26 | 192 | 177 | 2019-06-27 | 34 | 37 | 39 | 79.4 | 80.3 | 81.2 | 40 | 46 | 52 | 129.3 | 130 | 130.5 | 166 | 167.8 | 169.6 | 0.36 | 0.36 | 0.36 | 650 | 9000 | 0 | 0 | 1910 |  |  |  | 2019-06-06 | 2019-06-06 | 2017-04-19 | 2874 | 2018-06-06 | 1234 | 0.0001 | -0.0073125 | 0.0074125 | 5.7954375 | 10.503125 | 3.125e-05 | -0.0072875 | 0.00731875 | 5.7315625 | 10.427625 | PS000984-A030619 | 0.01057143 | 2.006571 | 0.009142857 | 0.01071429 | 4.952714 | 4.994 | 4.677 | 5.073
327 | PS000984-A030619-1/1-7 | 1200 | 23197 | 23198 | 1401.205 | 7.2821 | 7.6103 | 132.17 | 81.325 | 165.84 | 6.38 | 0.465 | 0.74 | 6.85 | 1.56 | 0.18 | 18.2 | 18.38 | 2.675 | 2.675 | 15.66 | 15.64 | 0.22 | 0.34 | 7.4 | 0.08 | PS000984-A030619-1 | CK002431-D040619 | CK002436-D070619 | 7.183 | 7.183 | 7.1921 | 5.685 | 5.7 | 7.24395 | 7.24395 | 7.24395 | Rec-CK002268-D150219 | 2019-06-03 22:00 | 16.5 | 11.8 | 6.5 | Rec-CK002268-D150219 | 2019-06-06 22:00 | 16.5 | 15 | 6 | 3 | 3 | На контроль |  | 1570 | 14 | 1930 | 42 | 80.4 | 1910 | 35 | 38 | 166 | 200 | 129 | 167.5 | 26 | 192 | 177 | 2019-06-27 | 34 | 37 | 39 | 79.4 | 80.3 | 81.2 | 40 | 46 | 52 | 129.3 | 130 | 130.5 | 166 | 167.8 | 169.6 | 0.36 | 0.36 | 0.36 | 650 | 9000 | 0 | 0 | 1910 |  |  |  | 2019-06-06 | 2019-06-06 | 2017-04-19 | 2874 | 2018-06-06 | 1234 | 0.0001 | -0.0073125 | 0.0074125 | 5.7954375 | 10.503125 | 3.125e-05 | -0.0072875 | 0.00731875 | 5.7315625 | 10.427625 | PS000984-A030619 | 0.01057143 | 2.006571 | 0.009142857 | 0.01071429 | 4.952714 | 4.994 | 4.677 | 5.073
328 | PS000987-A110619-1/1-3 | 1070 | 23227 | 23228 | 1401.22 | 7.3101 | 7.63935 | 133.13 | 81.24 | 165.52 | 6.43 | 0.55 | 0.495 | 11.445 | 1.32 | 0.415 | 18.07 | 18.125 | 3.18 | 3.7 | 15.44 | 16.505 | 0.18 | 0.485 | 6.95 | 0.11 | PS000987-A110619-1 | CK002441-D130619 | CK002418-D280519 | 7.1825 | 7.1825 | 7.182 | 5.69 | 5.69 | 7.243 | 7.243 | 7.243 | Rec-CK002268-D150219 | 2019-06-13 00:30 | 16.1 | 12 | 5.9 | Rec-CK002268-D150219 | 2019-05-28 03:30 | 17.7 | 11.2 | 7.4 | 3 | 3 | На контроль |  | 1555 | 14 | 1930 | 40 | 80.3 | 1910 | 35 | 38 | 166 | 200 | 129 | 167.5 | 25.7 | 173 | 158 | 2019-07-01 | 31 | 35 | 41 | 78.7 | 80.3 | 81.7 | 35 | 45 | 55 | 129.5 | 130 | 130.5 | 165.2 | 167 | 169 | 0.36 | 0.36 | 0.36 | 650 | 5000 | 0 | 2 | 1910 | 99.22 |  |  | 2019-06-06 | 2019-06-06 | 2017-04-19 | 2888 | 2018-06-06 | 1248 | 3.333333e-05 | -0.007372222 | 0.007405556 | 5.763 | 10.45889 | 0.0001722222 | -0.007333333 | 0.007505556 | 5.784222 | 10.48911 | PS000987-A110619 | 0.01042857 | 2.023143 | 0.01 | 0.007571429 | 4.973571 | 4.999 | 4.777 | 5.055
329 | PS000987-A110619-1/1-2-1 | 1070 | 23232 | 23233 | 1408.57 | 7.32505 | 7.65755 | 133.085 | 81.295 | 165.8 | 6.345 | 0.465 | 0.48 | 11.33 | 1.405 | 0.475 | 18.27 | 18.265 | 4.635 | 5.45 | 15.755 | 16.395 | 0.25 | 0.415 | 7 | 0.06 | PS000987-A110619-1 | CK002441-D130619 | CK002418-D280519 | 7.1825 | 7.1825 | 7.182 | 5.69 | 5.69 | 7.243 | 7.243 | 7.243 | Rec-CK002268-D150219 | 2019-06-13 00:30 | 16.1 | 12 | 5.9 | Rec-CK002268-D150219 | 2019-05-28 03:30 | 17.7 | 11.2 | 7.4 | 3 | 3 | На контроль |  | 1555 | 14 | 1930 | 40 | 80.3 | 1910 | 35 | 38 | 166 | 200 | 129 | 167.5 | 25.7 | 173 | 158 | 2019-07-01 | 31 | 35 | 41 | 78.7 | 80.3 | 81.7 | 35 | 45 | 55 | 129.5 | 130 | 130.5 | 165.2 | 167 | 169 | 0.36 | 0.36 | 0.36 | 650 | 5000 | 0 | 2 | 1910 | 99.22 |  |  | 2019-06-06 | 2019-06-06 | 2017-04-19 | 2888 | 2018-06-06 | 1248 | 3.333333e-05 | -0.007372222 | 0.007405556 | 5.763 | 10.45889 | 0.0001722222 | -0.007333333 | 0.007505556 | 5.784222 | 10.48911 | PS000987-A110619 | 0.01042857 | 2.023143 | 0.01 | 0.007571429 | 4.973571 | 4.999 | 4.777 | 5.055
330 | PS000985-A050619-1/1-1 | 1100 | 23265 | 23266 | 1412.205 | 7.2499 | 7.5706 | 132.17 | 81.085 | 166.78 | 6.325 | 0.375 | 0.36 | 10.96 | 1.11 | 0.315 | 17.68 | 17.685 | 6.42 | 6.695 | 15.55 | 15.79 | 0.335 | 0.455 | 7 | 0.14 | PS000985-A050619-1 | CK002426-D310519 | CK002426-D310519 | 7.1725 | 7.1725 | 7.1745 | 5.68 | 5.675 | 7.2335 | 7.2335 | 7.2335 | Rec-CK002268-D150219 | 2019-05-31 04:20 | 17 | 14.3 | 7 | Rec-CK002268-D150219 | 2019-05-31 04:20 | 17 | 14.3 | 7 | 3 | 3 | На контроль |  | 1555 | 14 | 1930 | 37 | 80 | 1910 | 35 | 38 | 166 | 200 | 129 | 167.5 | 25.99 | 161 | 146 | 2019-07-02 | 34 | 36 | 38 | 78.2 | 80 | 81.5 | 41 | 45 | 50 | 128.9 | 129.5 | 130.7 | 166.1 | 168 | 169.8 | 0.36 | 0.36 | 0.36 | 650 | 4300 | 0 | 1 | 1910 | 98.88 |  |  | 2019-06-06 | 2019-06-06 | 2017-04-19 | 2892 | 2017-04-19 | 1252 | 0.0001111111 | -0.007355556 | 0.007466667 | 5.689444 | 10.44861 | 0.0001111111 | -0.007355556 | 0.007466667 | 5.689444 | 10.44861 | PS000985-A050619 | 0.01064286 | 2.013571 | 0.015 | 0.009714286 | 4.954 | 4.99 | 4.735 | 5.041
331 | PS000985-A050619-1/1-2 | 1100 | 23267 | 23268 | 1398.595 | 7.2362 | 7.57765 | 131.935 | 80.905 | 166.8 | 6.23 | 0.225 | 0.345 | 6.495 | 0.98 | 0.315 | 17.55 | 17.3 | 3.63 | 5.51 | 15.12 | 15.99 | 0.23 | 0.28 | 6.95 | 0.14 | PS000985-A050619-1 | CK002426-D310519 | CK002426-D310519 | 7.1725 | 7.1725 | 7.1745 | 5.68 | 5.675 | 7.2335 | 7.2335 | 7.2335 | Rec-CK002268-D150219 | 2019-05-31 04:20 | 17 | 14.3 | 7 | Rec-CK002268-D150219 | 2019-05-31 04:20 | 17 | 14.3 | 7 | 3 | 3 | На контроль |  | 1555 | 14 | 1930 | 37 | 80 | 1910 | 35 | 38 | 166 | 200 | 129 | 167.5 | 25.99 | 161 | 146 | 2019-07-02 | 34 | 36 | 38 | 78.2 | 80 | 81.5 | 41 | 45 | 50 | 128.9 | 129.5 | 130.7 | 166.1 | 168 | 169.8 | 0.36 | 0.36 | 0.36 | 650 | 4300 | 0 | 1 | 1910 | 98.88 |  |  | 2019-06-06 | 2019-06-06 | 2017-04-19 | 2892 | 2017-04-19 | 1252 | 0.0001111111 | -0.007355556 | 0.007466667 | 5.689444 | 10.44861 | 0.0001111111 | -0.007355556 | 0.007466667 | 5.689444 | 10.44861 | PS000985-A050619 | 0.01064286 | 2.013571 | 0.015 | 0.009714286 | 4.954 | 4.99 | 4.735 | 5.041
332 | PS000985-A050619-1/1-3 | 1100 | 23269 | 23270 | 1394.805 | 7.23345 | 7.5751 | 132.215 | 80.91 | 166.72 | 6.23 | 0.275 | 0.405 | 6.525 | 0.67 | 0.42 | 17.955 | 17.935 | 2.685 | 2.1 | 15.59 | 15.56 | 0.235 | 0.225 | 7.15 | 0.18 | PS000985-A050619-1 | CK002426-D310519 | CK002426-D310519 | 7.1725 | 7.1725 | 7.1745 | 5.68 | 5.675 | 7.2335 | 7.2335 | 7.2335 | Rec-CK002268-D150219 | 2019-05-31 04:20 | 17 | 14.3 | 7 | Rec-CK002268-D150219 | 2019-05-31 04:20 | 17 | 14.3 | 7 | 3 | 3 | На контроль |  | 1555 | 14 | 1930 | 37 | 80 | 1910 | 35 | 38 | 166 | 200 | 129 | 167.5 | 25.99 | 161 | 146 | 2019-07-02 | 34 | 36 | 38 | 78.2 | 80 | 81.5 | 41 | 45 | 50 | 128.9 | 129.5 | 130.7 | 166.1 | 168 | 169.8 | 0.36 | 0.36 | 0.36 | 650 | 4300 | 0 | 1 | 1910 | 98.88 |  |  | 2019-06-06 | 2019-06-06 | 2017-04-19 | 2892 | 2017-04-19 | 1252 | 0.0001111111 | -0.007355556 | 0.007466667 | 5.689444 | 10.44861 | 0.0001111111 | -0.007355556 | 0.007466667 | 5.689444 | 10.44861 | PS000985-A050619 | 0.01064286 | 2.013571 | 0.015 | 0.009714286 | 4.954 | 4.99 | 4.735 | 5.041
333 | PS000988-A150619-1/1-1 | 1050 | 23358 | 23359 | 1397.955 | 7.2642 | 7.58665 | 131.67 | 80.805 | 165.52 | 6.36 | 1.755 | 0.43 | 6.54 | 1.67 | 0.41 | 17.97 | 18.18 | 4.61 | 2.955 | 16.16 | 15.705 | 0.21 | 0.02 | 7.8 | 0.08 | PS000988-A150619-1 | CK002446-A220619 | CK002446-A220619 | 7.194 | 7.194 | 7.1915 | 5.675 | 5.66 | 7.255 | 7.255 | 7.255 | Rec-CK002233-A160118 | 2019-06-22 09:20 | 22.6 | 8.3 | 9.9 | Rec-CK002233-A160118 | 2019-06-22 09:20 | 22.6 | 8.3 | 9.9 | 1 | 1 | На контроль |  | 1555 | 14 | 1930 | 39 | 80.2 | 1910 | 35 | 35 | 166 | 200 | 129 | 169 | 26.04 | 161 | 146 | 2019-07-05 | 28.3 | 34 | 41 | 78.1 | 80 | 81.6 | 29 | 40 | 51 | 128.7 | 169 | 130.5 | 165.6 | 167 | 169.8 | 0.36 | 0.36 | 0.36 | 700 | 4400 | 0 | 0 | 1910 | 98.81 |  |  | 2019-07-04 | 2019-07-04 | 2019-07-04 | 8 | 2018-06-06 | 1260 | -0.0001846154 | -0.007269231 | 0.007084615 | 5.665308 | 10.57023 | -0.0001846154 | -0.007269231 | 0.007084615 | 5.665308 | 10.57023 | PS000988-A150619 | 0.0106 | 2.012571 | 0.01057143 | 0.01157143 | 4.920143 | 4.968 | 4.626 | 5.038
334 | PS000988-A150619-1/1-2 | 800 | 23360 | 23361 | 1409.125 | 7.26655 | 7.6163 | 131.67 | 80.6 | 166.295 | 6.34 | 1.665 | 0.45 | 7.305 | 1.79 | 0.545 | 17.49 | 18.105 | 7.86 | 3.24 | 16.435 | 15.415 | 0.255 | 0.17 | 7.7 | 0.05 | PS000988-A150619-1 | CK002446-A220619 | CK002446-A220619 | 7.194 | 7.194 | 7.1915 | 5.675 | 5.66 | 7.255 | 7.255 | 7.255 | Rec-CK002233-A160118 | 2019-06-22 09:20 | 22.6 | 8.3 | 9.9 | Rec-CK002233-A160118 | 2019-06-22 09:20 | 22.6 | 8.3 | 9.9 | 1 | 1 | На контроль |  | 1555 | 14 | 1930 | 39 | 80.2 | 1910 | 35 | 35 | 166 | 200 | 129 | 169 | 26.04 | 161 | 146 | 2019-07-05 | 28.3 | 34 | 41 | 78.1 | 80 | 81.6 | 29 | 40 | 51 | 128.7 | 169 | 130.5 | 165.6 | 167 | 169.8 | 0.36 | 0.36 | 0.36 | 700 | 4400 | 0 | 0 | 1910 | 98.81 |  |  | 2019-07-04 | 2019-07-04 | 2019-07-04 | 8 | 2018-06-06 | 1260 | -0.0001846154 | -0.007269231 | 0.007084615 | 5.665308 | 10.57023 | -0.0001846154 | -0.007269231 | 0.007084615 | 5.665308 | 10.57023 | PS000988-A150619 | 0.0106 | 2.012571 | 0.01057143 | 0.01157143 | 4.920143 | 4.968 | 4.626 | 5.038
335 | PS000987-A110619-2/1-2 | 800 | 23410 | 23411 | 1433.095 | 7.3617 | 7.68015 | 131.955 | 80.67 | 166.7 | 6.48 | 1.725 | 0.35 | 4.045 | 1.14 | 0.425 | 18.265 | 18.33 | 7.185 | 7.975 | 15.815 | 16.425 | 0.12 | 0.145 | 7.55 | 0.06 | PS000987-A110619-2 | CK002425-A300519 | CK002415-A240519 | 7.1955 | 7.1955 | 7.194 | 5.665 | 5.66 | 7.256 | 7.256 | 7.256 | Rec-CK002233-A160118 | 2019-05-30 09:15 | 17.2 | 14 | 9.8 | Rec-CK002233-A160118 | 2019-05-24 09:00 | 18.8 | 10.4 | 10 | 1 | 1 | На контроль |  | 1570 | 14 | 1930 | 42 | 80.4 | 1910 | 35 | 38 | 166 | 200 | 129 | 167.5 | 25.8 | 195 | 180 | 2019-07-08 | 29 | 34 | 39 | 78.6 | 80.3 | 81.6 | 31 | 40 | 49 | 129 | 129.5 | 130.5 | 166.6 | 169 | 170.3 | 0.36 | 0.36 | 0.36 | 650 | 8000 | 0 | 2 | 1910 | 98.36 |  |  | 2019-07-04 | 2019-07-04 | 2019-07-04 | 22 | 2018-06-06 | 1274 | -0.0001866667 | -0.00728 | 0.007093333 | 5.6816 | 10.5908 | -0.00014 | -0.007306667 | 0.007166667 | 5.702267 | 10.65267 | PS000987-A110619 | 0.01042857 | 2.023143 | 0.01 | 0.007571429 | 4.973571 | 4.999 | 4.777 | 5.055
336 | PS000987-A110619-2/1-3 | 1050 | 23412 | 23413 | 1369 | 7.29925 | 7.6697 | 131.49 | 80.57 | 166.64 | 6.28 | 1.53 | 0.31 | 11.345 | 1.255 | 0.31 | 17.785 | 17.93 | 7.495 | 7.075 | 15.89 | 15.845 | 0.19 | 0.11 | 7.5 | 0.1 | PS000987-A110619-2 | CK002425-A300519 | CK002415-A240519 | 7.1955 | 7.1955 | 7.194 | 5.665 | 5.66 | 7.256 | 7.256 | 7.256 | Rec-CK002233-A160118 | 2019-05-30 09:15 | 17.2 | 14 | 9.8 | Rec-CK002233-A160118 | 2019-05-24 09:00 | 18.8 | 10.4 | 10 | 1 | 1 | На контроль |  | 1570 | 14 | 1930 | 42 | 80.4 | 1910 | 35 | 38 | 166 | 200 | 129 | 167.5 | 25.8 | 195 | 180 | 2019-07-08 | 29 | 34 | 39 | 78.6 | 80.3 | 81.6 | 31 | 40 | 49 | 129 | 129.5 | 130.5 | 166.6 | 169 | 170.3 | 0.36 | 0.36 | 0.36 | 650 | 8000 | 0 | 2 | 1910 | 98.36 |  |  | 2019-07-04 | 2019-07-04 | 2019-07-04 | 22 | 2018-06-06 | 1274 | -0.0001866667 | -0.00728 | 0.007093333 | 5.6816 | 10.5908 | -0.00014 | -0.007306667 | 0.007166667 | 5.702267 | 10.65267 | PS000987-A110619 | 0.01042857 | 2.023143 | 0.01 | 0.007571429 | 4.973571 | 4.999 | 4.777 | 5.055
337 | PS001000-A190719-1/1-1 | 1100 | 24124 | 24125 | 1418.025 | 7.33305 | 7.65635 | 131.39 | 80.495 | 166.305 | 6.495 | 0.31 | 0.18 | 8.835 | 0.9 | 0.295 | 17.565 | 17.93 | 4.6 | 3.375 | 15.65 | 15.895 | 0.14 | 0.115 | 7.3 | 0.1 | PS001000-A190719-1 | CK002425-A300519 | CK002413-A240519 | 7.1365 | 7.1365 | 7.1315 | 5.695 | 5.685 | 7.237 | 7.237 | 7.237 | Rec-CK002233-A160118 | 2019-05-30 09:15 | 17.2 | 14 | 9.8 | Rec-CK002233-A160118 | 2019-05-24 03:00 | 18 | 10.4 | 10 | 1 | 1 | На контроль |  | 1600 | 14 | 1930 | 38 | 79.9 | 1915 | 35 | 38 | 166 | 200 | 129 | 167.5 | 25.82 | 170 | 155 | 2019-08-02 | 34 | 35 | 37 | 78.5 | 79.7 | 81 | 36 | 40 | 44 | 128.9 | 129.5 | 130.2 | 166.8 | 167.9 | 169 | 0.38 | 0.38 | 0.38 | 650 | 7800 | 0 | 0 | 1915 | 98 |  |  | 2019-07-04 | 2019-07-04 | 2019-07-04 | 189 | 2018-06-06 | 1441 | -0.0001866667 | -0.00728 | 0.007093333 | 5.6816 | 10.5908 | -0.0002071429 | -0.007321429 | 0.007114286 | 5.765571 | 10.65429 | PS001000-A190719 | 0.01045714 | 2.012714 | 0.01957143 | 0.01257143 | 4.999571 | 5.033 | 4.796 | 5.092
338 | PS001000-A190719-1/1-2 | 1100 | 24126 | 24127 | 1396.845 | 7.3319 | 7.6536 | 131.415 | 80.735 | 166.37 | 6.43 | 0.33 | 0.205 | 7.055 | 0.775 | 0.175 | 17.63 | 18.06 | 4.6 | 2.7 | 15.515 | 16.04 | 0.215 | 0.17 | 7.35 | 0.09 | PS001000-A190719-1 | CK002425-A300519 | CK002413-A240519 | 7.1365 | 7.1365 | 7.1315 | 5.695 | 5.685 | 7.237 | 7.237 | 7.237 | Rec-CK002233-A160118 | 2019-05-30 09:15 | 17.2 | 14 | 9.8 | Rec-CK002233-A160118 | 2019-05-24 03:00 | 18 | 10.4 | 10 | 1 | 1 | На контроль |  | 1600 | 14 | 1930 | 38 | 79.9 | 1915 | 35 | 38 | 166 | 200 | 129 | 167.5 | 25.82 | 170 | 155 | 2019-08-02 | 34 | 35 | 37 | 78.5 | 79.7 | 81 | 36 | 40 | 44 | 128.9 | 129.5 | 130.2 | 166.8 | 167.9 | 169 | 0.38 | 0.38 | 0.38 | 650 | 7800 | 0 | 0 | 1915 | 98 |  |  | 2019-07-04 | 2019-07-04 | 2019-07-04 | 189 | 2018-06-06 | 1441 | -0.0001866667 | -0.00728 | 0.007093333 | 5.6816 | 10.5908 | -0.0002071429 | -0.007321429 | 0.007114286 | 5.765571 | 10.65429 | PS001000-A190719 | 0.01045714 | 2.012714 | 0.01957143 | 0.01257143 | 4.999571 | 5.033 | 4.796 | 5.092
339 | PS001000-A190719-1/1-3 | 1100 | 24128 | 24129 | 1378.895 | 7.30615 | 7.63965 | 131.38 | 80.84 | 166.685 | 6.31 | 0.42 | 0.375 | 7.91 | 0.65 | 0.125 | 17.79 | 18.27 | 4.175 | 2.38 | 15.4 | 16.03 | 0.115 | 0.215 | 7.5 | 0.11 | PS001000-A190719-1 | CK002425-A300519 | CK002413-A240519 | 7.1365 | 7.1365 | 7.1315 | 5.695 | 5.685 | 7.237 | 7.237 | 7.237 | Rec-CK002233-A160118 | 2019-05-30 09:15 | 17.2 | 14 | 9.8 | Rec-CK002233-A160118 | 2019-05-24 03:00 | 18 | 10.4 | 10 | 1 | 1 | На контроль |  | 1600 | 14 | 1930 | 38 | 79.9 | 1915 | 35 | 38 | 166 | 200 | 129 | 167.5 | 25.82 | 170 | 155 | 2019-08-02 | 34 | 35 | 37 | 78.5 | 79.7 | 81 | 36 | 40 | 44 | 128.9 | 129.5 | 130.2 | 166.8 | 167.9 | 169 | 0.38 | 0.38 | 0.38 | 650 | 7800 | 0 | 0 | 1915 | 98 |  |  | 2019-07-04 | 2019-07-04 | 2019-07-04 | 189 | 2018-06-06 | 1441 | -0.0001866667 | -0.00728 | 0.007093333 | 5.6816 | 10.5908 | -0.0002071429 | -0.007321429 | 0.007114286 | 5.765571 | 10.65429 | PS001000-A190719 | 0.01045714 | 2.012714 | 0.01957143 | 0.01257143 | 4.999571 | 5.033 | 4.796 | 5.092
340 | PS001000-A190719-1/1-4 | 1100 | 24130 | 24131 | 1386.445 | 7.3032 | 7.6396 | 131.395 | 80.84 | 166.64 | 6.42 | 0.35 | 0.315 | 5.715 | 0.875 | 0.165 | 18.08 | 18.295 | 3.71 | 2.795 | 15.395 | 16.08 | 0.175 | 0.24 | 7.65 | 0.06 | PS001000-A190719-1 | CK002425-A300519 | CK002413-A240519 | 7.1365 | 7.1365 | 7.1315 | 5.695 | 5.685 | 7.237 | 7.237 | 7.237 | Rec-CK002233-A160118 | 2019-05-30 09:15 | 17.2 | 14 | 9.8 | Rec-CK002233-A160118 | 2019-05-24 03:00 | 18 | 10.4 | 10 | 1 | 1 | На контроль |  | 1600 | 14 | 1930 | 38 | 79.9 | 1915 | 35 | 38 | 166 | 200 | 129 | 167.5 | 25.82 | 170 | 155 | 2019-08-02 | 34 | 35 | 37 | 78.5 | 79.7 | 81 | 36 | 40 | 44 | 128.9 | 129.5 | 130.2 | 166.8 | 167.9 | 169 | 0.38 | 0.38 | 0.38 | 650 | 7800 | 0 | 0 | 1915 | 98 |  |  | 2019-07-04 | 2019-07-04 | 2019-07-04 | 189 | 2018-06-06 | 1441 | -0.0001866667 | -0.00728 | 0.007093333 | 5.6816 | 10.5908 | -0.0002071429 | -0.007321429 | 0.007114286 | 5.765571 | 10.65429 | PS001000-A190719 | 0.01045714 | 2.012714 | 0.01957143 | 0.01257143 | 4.999571 | 5.033 | 4.796 | 5.092
341 | PS001000-A190719-1/1-5 | 1100 | 24132 | 24133 | 1393.12 | 7.30205 | 7.64055 | 131.525 | 80.61 | 166.405 | 6.455 | 0.255 | 0.315 | 4.33 | 0.785 | 0.15 | 18.055 | 18.1 | 2.27 | 1.805 | 15.51 | 16.03 | 0.19 | 0.22 | 7.6 | 0.12 | PS001000-A190719-1 | CK002425-A300519 | CK002413-A240519 | 7.1365 | 7.1365 | 7.1315 | 5.695 | 5.685 | 7.237 | 7.237 | 7.237 | Rec-CK002233-A160118 | 2019-05-30 09:15 | 17.2 | 14 | 9.8 | Rec-CK002233-A160118 | 2019-05-24 03:00 | 18 | 10.4 | 10 | 1 | 1 | На контроль |  | 1600 | 14 | 1930 | 38 | 79.9 | 1915 | 35 | 38 | 166 | 200 | 129 | 167.5 | 25.82 | 170 | 155 | 2019-08-02 | 34 | 35 | 37 | 78.5 | 79.7 | 81 | 36 | 40 | 44 | 128.9 | 129.5 | 130.2 | 166.8 | 167.9 | 169 | 0.38 | 0.38 | 0.38 | 650 | 7800 | 0 | 0 | 1915 | 98 |  |  | 2019-07-04 | 2019-07-04 | 2019-07-04 | 189 | 2018-06-06 | 1441 | -0.0001866667 | -0.00728 | 0.007093333 | 5.6816 | 10.5908 | -0.0002071429 | -0.007321429 | 0.007114286 | 5.765571 | 10.65429 | PS001000-A190719 | 0.01045714 | 2.012714 | 0.01957143 | 0.01257143 | 4.999571 | 5.033 | 4.796 | 5.092
342 | PS001000-A190719-1/1-6 | 1100 | 24134 | 24135 | 1391.835 | 7.3157 | 7.6497 | 131.715 | 80.535 | 166.52 | 6.33 | 0.335 | 0.575 | 4.725 | 0.58 | 0.21 | 18 | 18.14 | 2.65 | 1.585 | 15.76 | 15.72 | 0.06 | 0.185 | 7.6 | 0.07 | PS001000-A190719-1 | CK002425-A300519 | CK002413-A240519 | 7.1365 | 7.1365 | 7.1315 | 5.695 | 5.685 | 7.237 | 7.237 | 7.237 | Rec-CK002233-A160118 | 2019-05-30 09:15 | 17.2 | 14 | 9.8 | Rec-CK002233-A160118 | 2019-05-24 03:00 | 18 | 10.4 | 10 | 1 | 1 | На контроль |  | 1600 | 14 | 1930 | 38 | 79.9 | 1915 | 35 | 38 | 166 | 200 | 129 | 167.5 | 25.82 | 170 | 155 | 2019-08-02 | 34 | 35 | 37 | 78.5 | 79.7 | 81 | 36 | 40 | 44 | 128.9 | 129.5 | 130.2 | 166.8 | 167.9 | 169 | 0.38 | 0.38 | 0.38 | 650 | 7800 | 0 | 0 | 1915 | 98 |  |  | 2019-07-04 | 2019-07-04 | 2019-07-04 | 189 | 2018-06-06 | 1441 | -0.0001866667 | -0.00728 | 0.007093333 | 5.6816 | 10.5908 | -0.0002071429 | -0.007321429 | 0.007114286 | 5.765571 | 10.65429 | PS001000-A190719 | 0.01045714 | 2.012714 | 0.01957143 | 0.01257143 | 4.999571 | 5.033 | 4.796 | 5.092
343 | PS001000-A190719-1/1-7 | 1100 | 24136 | 24137 | 1395.025 | 7.3268 | 7.65155 | 131.735 | 80.74 | 166.565 | 6.27 | 0.43 | 0.39 | 6.63 | 0.91 | 0.195 | 18.36 | 18.57 | 2.19 | 2.325 | 16.005 | 15.455 | 0.1 | 0.215 | 7.85 | 0.1 | PS001000-A190719-1 | CK002425-A300519 | CK002413-A240519 | 7.1365 | 7.1365 | 7.1315 | 5.695 | 5.685 | 7.237 | 7.237 | 7.237 | Rec-CK002233-A160118 | 2019-05-30 09:15 | 17.2 | 14 | 9.8 | Rec-CK002233-A160118 | 2019-05-24 03:00 | 18 | 10.4 | 10 | 1 | 1 | На контроль |  | 1600 | 14 | 1930 | 38 | 79.9 | 1915 | 35 | 38 | 166 | 200 | 129 | 167.5 | 25.82 | 170 | 155 | 2019-08-02 | 34 | 35 | 37 | 78.5 | 79.7 | 81 | 36 | 40 | 44 | 128.9 | 129.5 | 130.2 | 166.8 | 167.9 | 169 | 0.38 | 0.38 | 0.38 | 650 | 7800 | 0 | 0 | 1915 | 98 |  |  | 2019-07-04 | 2019-07-04 | 2019-07-04 | 189 | 2018-06-06 | 1441 | -0.0001866667 | -0.00728 | 0.007093333 | 5.6816 | 10.5908 | -0.0002071429 | -0.007321429 | 0.007114286 | 5.765571 | 10.65429 | PS001000-A190719 | 0.01045714 | 2.012714 | 0.01957143 | 0.01257143 | 4.999571 | 5.033 | 4.796 | 5.092
344 | PS000989-A210619-2/1-2-1 | 1050 | 23431 | 23432 | 1419.535 | 7.2188 | 7.5578 | 132.09 | 81.33 | 167.005 | 6.345 | 0.325 | 0.485 | 9.03 | 1.795 | 0.23 | 17.69 | 17.59 | 1.735 | 3.16 | 15.945 | 15.97 | 0.31 | 0.24 | 7.05 | 0.13 | PS000989-A210619-2 | CK002443-D140619 | CK002445-D220619 | 7.1485 | 7.1485 | 7.1515 | 5.665 | 5.675 | 7.249 | 7.249 | 7.249 | Rec-CK002268-D150219 | 2019-06-14 09:20 | 22.7 | 11.1 | 5.6 | Rec-CK002268-D150219 | 2019-06-22 08:10 | 22.6 | 10 | 5.4 | 3 | 3 | На контроль |  | 1580 | 14 | 1930 | 41 | 80.3 | 1910 | 35 | 38 | 166 | 200 | 129 | 167.5 | 25.84 | 203 | 188 | 2019-07-09 | 30 | 35 | 48 | 78.6 | 80 | 80.2 | 33 | 45 | 62 | 129 | 129.5 | 130.7 | 165.5 | 168 | 169.9 | 0.38 | 0.38 | 0.38 | 650 | 6700 | 0 | 3 | 1910 | 98.56 |  |  | 2019-07-04 | 2019-07-04 | 2019-07-04 | 32 | 2018-06-06 | 1284 | 9.375e-05 | -0.00740625 | 0.0075 | 5.763875 | 10.4806875 | 0.0001 | -0.007411765 | 0.007511765 | 5.736882 | 10.46465 | PS000989-A210619 | 0.01088571 | 1.980143 | 0.02057143 | 0.01642857 | 5.117 | 5.176 | 4.845 | 5.232
345 | PS000976-A140519-2/1-1 | 1100 | 23467 | 23468 | 1384.995 | 7.1968 | 7.52795 | 131.74 | 81.01 | 166.32 | 6.245 | 0.58 | 0.345 | 14.44 | 1.085 | 0.18 | 18.195 | 18.23 | 5.27 | 4.18 | 14.515 | 14.425 | 0.17 | 0.06 | 6.95 | 0.08 | PS000976-A140519-2 | CKKD0075-D230519 | CKKD0075-D230519 | 7.155 | 7.155 | 7.148 | 6.27 | 6.29 | 7.256 | 7.256 | 7.256 | Rec-CKKD0050-D090817 | 2019-05-23 09:00 | 17.9 | 13.6 | 7.7 | Rec-CKKD0050-D090817 | 2019-05-23 09:00 | 17.9 | 13.6 | 7.7 | 3 | 3 | На контроль |  | 1530 | 14 | 1930 | 40 | 80 | 1910 | 35 | 38 | 166 | 200 | 129 | 167.5 | 27.6 | 163 | 148 | 2019-07-09 | 21 | 36 | 41 | 65 | 80 | 95 | 20 | 35 | 51 | 120 | 128 | 136 | 166 | 169 | 170 | 0.33 | 0.33 | 0.33 | 650 | 4800 | 0 | 1 | 1910 | 98.19 |  |  | 2019-07-04 | 2019-07-04 | 2019-07-04 | 32 | 2018-06-06 | 1284 | 0.001538636 | -0.006136364 | 0.007675 | 6.369818 | 9.253886 | 0.001538636 | -0.006136364 | 0.007675 | 6.369818 | 9.253886 | PS000976-A140519 | 0.01081429 | 2.136143 | 0.01457143 | 0.022 | 5.055143 | 5.081 | 4.818 | 5.163
346 | PS000976-A140519-2/1-2 | 1100 | 23469 | 23470 | 1371.345 | 7.1987 | 7.5249 | 131.61 | 80.795 | 166.64 | 6.175 | 0.095 | 0.41 | 5.595 | 1.115 | 0.395 | 18.25 | 18.275 | 3.295 | 4.095 | 14.46 | 14.565 | 0.15 | 0.02 | 7.15 | 0.08 | PS000976-A140519-2 | CKKD0075-D230519 | CKKD0075-D230519 | 7.155 | 7.155 | 7.148 | 6.27 | 6.29 | 7.256 | 7.256 | 7.256 | Rec-CKKD0050-D090817 | 2019-05-23 09:00 | 17.9 | 13.6 | 7.7 | Rec-CKKD0050-D090817 | 2019-05-23 09:00 | 17.9 | 13.6 | 7.7 | 3 | 3 | На контроль |  | 1530 | 14 | 1930 | 40 | 80 | 1910 | 35 | 38 | 166 | 200 | 129 | 167.5 | 27.6 | 163 | 148 | 2019-07-09 | 21 | 36 | 41 | 65 | 80 | 95 | 20 | 35 | 51 | 120 | 128 | 136 | 166 | 169 | 170 | 0.33 | 0.33 | 0.33 | 650 | 4800 | 0 | 1 | 1910 | 98.19 |  |  | 2019-07-04 | 2019-07-04 | 2019-07-04 | 32 | 2018-06-06 | 1284 | 0.001538636 | -0.006136364 | 0.007675 | 6.369818 | 9.253886 | 0.001538636 | -0.006136364 | 0.007675 | 6.369818 | 9.253886 | PS000976-A140519 | 0.01081429 | 2.136143 | 0.01457143 | 0.022 | 5.055143 | 5.081 | 4.818 | 5.163
347 | PS000976-A140519-2/1-3 | 1100 | 23471 | 23472 | 1391.075 | 7.2246 | 7.53605 | 131.715 | 80.93 | 166.565 | 6.245 | 0.285 | 0.215 | 4.76 | 0.735 | 0.32 | 18.63 | 18.61 | 3.05 | 3.9 | 14.47 | 14.605 | 0.065 | 0.01 | 7.35 | 0.12 | PS000976-A140519-2 | CKKD0075-D230519 | CKKD0075-D230519 | 7.155 | 7.155 | 7.148 | 6.27 | 6.29 | 7.256 | 7.256 | 7.256 | Rec-CKKD0050-D090817 | 2019-05-23 09:00 | 17.9 | 13.6 | 7.7 | Rec-CKKD0050-D090817 | 2019-05-23 09:00 | 17.9 | 13.6 | 7.7 | 3 | 3 | На контроль |  | 1530 | 14 | 1930 | 40 | 80 | 1910 | 35 | 38 | 166 | 200 | 129 | 167.5 | 27.6 | 163 | 148 | 2019-07-09 | 21 | 36 | 41 | 65 | 80 | 95 | 20 | 35 | 51 | 120 | 128 | 136 | 166 | 169 | 170 | 0.33 | 0.33 | 0.33 | 650 | 4800 | 0 | 1 | 1910 | 98.19 |  |  | 2019-07-04 | 2019-07-04 | 2019-07-04 | 32 | 2018-06-06 | 1284 | 0.001538636 | -0.006136364 | 0.007675 | 6.369818 | 9.253886 | 0.001538636 | -0.006136364 | 0.007675 | 6.369818 | 9.253886 | PS000976-A140519 | 0.01081429 | 2.136143 | 0.01457143 | 0.022 | 5.055143 | 5.081 | 4.818 | 5.163
348 | PS000937-A170119-2/1-2 | 1100 | 23544 | 23545 | 1413.27 | 7.2968 | 7.63295 | 131.615 | 80.95 | 166.79 | 6.295 | 0.32 | 0.485 | 7.31 | 0.96 | 0.41 | 17.11 | 17.055 | 2.755 | 5.825 | 15.355 | 15.69 | 0.12 | 0.095 | 6.65 | 0.09 | PS000937-A170119-2 | CK002417-D270519 | CK002417-D270519 | 7.1835 | 7.1835 | 7.1805 | 5.67 | 5.645 | 7.244 | 7.244 | 7.244 | Rec-CK002268-D150219 | 2019-05-27 09:10 | 17.6 | 11.5 | 7.4 | Rec-CK002268-D150219 | 2019-05-27 09:10 | 17.6 | 11.5 | 7.4 | 3 | 3 | На контроль |  | 1550 | 14 | 1930 | 39 | 80.1 | 1905 | 35 | 38 | 166 | 200 | 129 | 167.5 | 26 | 166 | 151 | 2019-07-11 | 32 | 36 | 40 | 78.7 | 79.9 | 81 | 38 | 45 | 51 | 128.9 | 129.7 | 130.4 | 166.2 | 168 | 169.5 | 0.37 | 0.37 | 0.37 | 650 | 6600 | 0 | 0 | 1905 | 99.2 |  |  | 2019-07-04 | 2019-07-04 | 2019-07-04 | 48 | 2018-06-06 | 1300 | 0.0001294118 | -0.007382353 | 0.007511765 | 5.751294 | 10.47735 | 0.0001294118 | -0.007382353 | 0.007511765 | 5.751294 | 10.47735 | PS000937-A170119 | 0.01051429 | 2.023571 | 0.006 | 0.004571429 | 4.991571 | 5.039 | 4.747 | 5.09
349 | PS000937-A170119-2/1-3 | 1100 | 23546 | 23547 | 1393.73 | 7.3116 | 7.643 | 131.775 | 81.14 | 166.73 | 6.35 | 0.425 | 0.465 | 7.105 | 0.95 | 0.32 | 17.775 | 17.35 | 2.825 | 2.595 | 15.31 | 15.89 | 0.105 | 0.165 | 7 | 0.1 | PS000937-A170119-2 | CK002417-D270519 | CK002417-D270519 | 7.1835 | 7.1835 | 7.1805 | 5.67 | 5.645 | 7.244 | 7.244 | 7.244 | Rec-CK002268-D150219 | 2019-05-27 09:10 | 17.6 | 11.5 | 7.4 | Rec-CK002268-D150219 | 2019-05-27 09:10 | 17.6 | 11.5 | 7.4 | 3 | 3 | На контроль |  | 1550 | 14 | 1930 | 39 | 80.1 | 1905 | 35 | 38 | 166 | 200 | 129 | 167.5 | 26 | 166 | 151 | 2019-07-11 | 32 | 36 | 40 | 78.7 | 79.9 | 81 | 38 | 45 | 51 | 128.9 | 129.7 | 130.4 | 166.2 | 168 | 169.5 | 0.37 | 0.37 | 0.37 | 650 | 6600 | 0 | 0 | 1905 | 99.2 |  |  | 2019-07-04 | 2019-07-04 | 2019-07-04 | 48 | 2018-06-06 | 1300 | 0.0001294118 | -0.007382353 | 0.007511765 | 5.751294 | 10.47735 | 0.0001294118 | -0.007382353 | 0.007511765 | 5.751294 | 10.47735 | PS000937-A170119 | 0.01051429 | 2.023571 | 0.006 | 0.004571429 | 4.991571 | 5.039 | 4.747 | 5.09
350 | PS000937-A170119-2/1-4 | 1100 | 23548 | 23549 | 1393.92 | 7.31225 | 7.6323 | 131.95 | 81.225 | 166.555 | 6.365 | 0.525 | 0.285 | 5.85 | 0.775 | 0.23 | 18.21 | 18.035 | 2.615 | 2.225 | 15.245 | 15.9 | 0.145 | 0.14 | 7.4 | 0.13 | PS000937-A170119-2 | CK002417-D270519 | CK002417-D270519 | 7.1835 | 7.1835 | 7.1805 | 5.67 | 5.645 | 7.244 | 7.244 | 7.244 | Rec-CK002268-D150219 | 2019-05-27 09:10 | 17.6 | 11.5 | 7.4 | Rec-CK002268-D150219 | 2019-05-27 09:10 | 17.6 | 11.5 | 7.4 | 3 | 3 | На контроль |  | 1550 | 14 | 1930 | 39 | 80.1 | 1905 | 35 | 38 | 166 | 200 | 129 | 167.5 | 26 | 166 | 151 | 2019-07-11 | 32 | 36 | 40 | 78.7 | 79.9 | 81 | 38 | 45 | 51 | 128.9 | 129.7 | 130.4 | 166.2 | 168 | 169.5 | 0.37 | 0.37 | 0.37 | 650 | 6600 | 0 | 0 | 1905 | 99.2 |  |  | 2019-07-04 | 2019-07-04 | 2019-07-04 | 48 | 2018-06-06 | 1300 | 0.0001294118 | -0.007382353 | 0.007511765 | 5.751294 | 10.47735 | 0.0001294118 | -0.007382353 | 0.007511765 | 5.751294 | 10.47735 | PS000937-A170119 | 0.01051429 | 2.023571 | 0.006 | 0.004571429 | 4.991571 | 5.039 | 4.747 | 5.09
351 | PS000991-A280619-2/1-1 | 1200 | 23587 | 23588 | 1399.48 | 7.32125 | 7.66405 | 132.045 | 81.155 | 167.12 | 6.33 | 0.2 | 0.42 | 5.565 | 1.375 | 0.26 | 17.6 | 17.735 | 2.965 | 2.77 | 15.99 | 15.765 | 0.26 | 0.295 | 6.8 | 0.09 | PS000991-A280619-2 | CK002451-D010719 | CK002450-D280619 | 7.1415 | 7.1415 | 7.13 | 5.68 | 5.665 | 7.242 | 7.242 | 7.242 | Rec-CK002268-D150219 | 2019-07-01 08:50 | 22.2 | 13.2 | 18 | Rec-CK002268-D150219 | 2019-06-27 22:45 | 22.4 | 13.8 | 18.1 | 3 | 3 | На контроль |  | 1545 | 14 | 1925 | 39.5 | 80.3 | 1905 | 35 | 38 | 166 | 200 | 129 | 167.5 | 25.78 | 173 | 158 | 2019-07-13 | 30 | 35 | 39 | 78.8 | 80.3 | 81.2 | 34 | 45 | 52 | 129.1 | 130 | 130.5 | 167.2 | 168.5 | 169.9 | 0.38 | 0.38 | 0.38 | 650 | 6400 | 0 | 1 | 1905 | 98.05 |  |  | 2019-07-04 | 2019-07-04 | 2019-07-04 | 61 | 2018-06-06 | 1313 | 0.00035 | -0.007371429 | 0.007721429 | 5.803571 | 10.47771 | 0.0002066667 | -0.00734 | 0.007546667 | 5.7802 | 10.4886 | PS000991-A280619
352 | PS000991-A280619-2/1-2 | 1200 | 23589 | 23590 | 1404.02 | 7.32465 | 7.66485 | 132.165 | 80.97 | 166.74 | 6.42 | 0.08 | 0.56 | 4.85 | 1.15 | 0.275 | 17.745 | 18.095 | 2.56 | 1.935 | 15.905 | 15.655 | 0.08 | 0.225 | 7.1 | 0.11 | PS000991-A280619-2 | CK002451-D010719 | CK002450-D280619 | 7.1415 | 7.1415 | 7.13 | 5.68 | 5.665 | 7.242 | 7.242 | 7.242 | Rec-CK002268-D150219 | 2019-07-01 08:50 | 22.2 | 13.2 | 18 | Rec-CK002268-D150219 | 2019-06-27 22:45 | 22.4 | 13.8 | 18.1 | 3 | 3 | На контроль |  | 1545 | 14 | 1925 | 39.5 | 80.3 | 1905 | 35 | 38 | 166 | 200 | 129 | 167.5 | 25.78 | 173 | 158 | 2019-07-13 | 30 | 35 | 39 | 78.8 | 80.3 | 81.2 | 34 | 45 | 52 | 129.1 | 130 | 130.5 | 167.2 | 168.5 | 169.9 | 0.38 | 0.38 | 0.38 | 650 | 6400 | 0 | 1 | 1905 | 98.05 |  |  | 2019-07-04 | 2019-07-04 | 2019-07-04 | 61 | 2018-06-06 | 1313 | 0.00035 | -0.007371429 | 0.007721429 | 5.803571 | 10.47771 | 0.0002066667 | -0.00734 | 0.007546667 | 5.7802 | 10.4886 | PS000991-A280619
353 | PS000991-A280619-3/1-1 | 1200 | 23607 | 23608 | 1401.09 | 7.3275 | 7.66465 | 131.815 | 79.94 | 165.91 | 6.405 | 1.095 | 0.54 | 7.455 | 0.345 | 0.465 | 17.645 | 18.625 | 2.91 | 3.19 | 15.985 | 16.005 | 0.59 | 0.625 | 7.05 | 0.1 | PS000991-A280619-3 | CK002440-D110619 | CK002448-D260619 | 7.142 | 7.142 | 7.133 | 5.685 | 5.675 | 7.243 | 7.243 | 7.243 | Rec-CK002268-D150219 | 2019-06-11 08:50 | 16.3 | 12.6 | 5.9 | Rec-CK002411-D220519 | 2019-06-25 22:40 | 22.4 | 8.9 | 5.1 | 3 | 3 | На контроль |  | 1550 | 14 | 1925 | 40 | 79.5 | 1905 | 35 | 38 | 166 | 200 | 129 | 168 | 25.57 | 173 | 158 | 2019-07-15 | 29.5 | 34 | 39.9 | 77.9 | 80 | 80.6 | 32 | 44 | 50 | 128.7 | 129 | 130 | 165.5 | 168 | 168.6 | 0.37 | 0.37 | 0.37 | 600 | 5600 | 0 | 0 | 1905 | 98.45 |  |  | 2019-07-04 | 2019-07-04 | 2019-07-04 | 69 | 2018-06-06 | 1321 | 8.125e-05 | -0.00738125 | 0.0074625 | 5.7734375 | 10.435875 | -0.00011875 | -0.0074875 | 0.00736875 | 5.73775 | 10.4235625 | PS000991-A280619
354 | PS000992-A010719-2/1-1 | 1050 | 23665 | 23666 | 1412.295 | 7.3405 | 7.66615 | 131.605 | 80.94 | 167.305 | 6.445 | 0.65 | 0.215 | 12.31 | 1.445 | 0.375 | 18.03 | 17.385 | 6.375 | 6.665 | 15.49 | 15.535 | 0.125 | 0.355 | 7.3 | 0.06 | PS000992-A010719-2 | CK002439-D100619 | CK002423-D300519 | 7.137 | 7.137 | 7.1345 | 5.675 | 5.675 | 7.238 | 7.238 | 7.238 | Rec-CK002268-D150219 | 2019-06-10 08:55 | 16.3 | 13.2 | 5.9 | Rec-CK002268-D150219 | 2019-05-29 22:50 | 17.3 | 15.4 | 7.2 | 3 | 3 | На контроль |  | 1600 | 14 | 1925 | 41.5 | 80.1 | 1905 | 35 | 38 | 166 | 200 | 129 | 167.5 | 25.68 | 183 | 168 | 2019-07-17 | 33 | 35 | 38 | 78.6 | 80 | 81.2 | 38 | 40 | 48 | 129 | 129.5 | 130 | 167.3 | 168.5 | 170.3 | 0.39 | 0.39 | 0.39 | 700 | 7800 | 0 | 0 | 1905 | 99.12 |  |  | 2019-07-04 | 2019-07-04 | 2019-07-04 | 87 | 2018-06-06 | 1339 | 8.235294e-05 | -0.007376471 | 0.007458824 | 5.748706 | 10.54188 | 7.058824e-05 | -0.007317647 | 0.007388235 | 5.749176 | 10.47053 | PS000992-A010719 | 0.01042857 | 2.010286 | 0.01842857 | 0.019 | 4.962286 | 5.02 | 4.666 | 5.087
355 | PS000992-A010719-2/1-2-1 | 1050 | 23667 | 23668 | 1394.01 | 7.3624 | 7.6775 | 131.335 | 81.065 | 167.69 | 6.47 | 0.73 | 0.545 | 12 | 1.47 | 0.515 | 17.9 | 18.185 | 8.82 | 6.985 | 15.805 | 15.4 | 0.145 | 0.22 | 7.35 | 0.07 | PS000992-A010719-2 | CK002439-D100619 | CK002423-D300519 | 7.137 | 7.137 | 7.1345 | 5.675 | 5.675 | 7.238 | 7.238 | 7.238 | Rec-CK002268-D150219 | 2019-06-10 08:55 | 16.3 | 13.2 | 5.9 | Rec-CK002268-D150219 | 2019-05-29 22:50 | 17.3 | 15.4 | 7.2 | 3 | 3 | На контроль |  | 1600 | 14 | 1925 | 41.5 | 80.1 | 1905 | 35 | 38 | 166 | 200 | 129 | 167.5 | 25.68 | 183 | 168 | 2019-07-17 | 33 | 35 | 38 | 78.6 | 80 | 81.2 | 38 | 40 | 48 | 129 | 129.5 | 130 | 167.3 | 168.5 | 170.3 | 0.39 | 0.39 | 0.39 | 700 | 7800 | 0 | 0 | 1905 | 99.12 |  |  | 2019-07-04 | 2019-07-04 | 2019-07-04 | 87 | 2018-06-06 | 1339 | 8.235294e-05 | -0.007376471 | 0.007458824 | 5.748706 | 10.54188 | 7.058824e-05 | -0.007317647 | 0.007388235 | 5.749176 | 10.47053 | PS000992-A010719 | 0.01042857 | 2.010286 | 0.01842857 | 0.019 | 4.962286 | 5.02 | 4.666 | 5.087
356 | PS000992-A010719-2/1-3 | 1200 | 23669 | 23670 | 1391.925 | 7.37525 | 7.6895 | 131.43 | 81.205 | 167.33 | 6.615 | 0.77 | 0.53 | 10.685 | 1.415 | 0.375 | 18.07 | 18.145 | 3.01 | 4.92 | 15.485 | 15.885 | 0.23 | 0.23 | 7.15 | 0.07 | PS000992-A010719-2 | CK002439-D100619 | CK002423-D300519 | 7.137 | 7.137 | 7.1345 | 5.675 | 5.675 | 7.238 | 7.238 | 7.238 | Rec-CK002268-D150219 | 2019-06-10 08:55 | 16.3 | 13.2 | 5.9 | Rec-CK002268-D150219 | 2019-05-29 22:50 | 17.3 | 15.4 | 7.2 | 3 | 3 | На контроль |  | 1600 | 14 | 1925 | 41.5 | 80.1 | 1905 | 35 | 38 | 166 | 200 | 129 | 167.5 | 25.68 | 183 | 168 | 2019-07-17 | 33 | 35 | 38 | 78.6 | 80 | 81.2 | 38 | 40 | 48 | 129 | 129.5 | 130 | 167.3 | 168.5 | 170.3 | 0.39 | 0.39 | 0.39 | 700 | 7800 | 0 | 0 | 1905 | 99.12 |  |  | 2019-07-04 | 2019-07-04 | 2019-07-04 | 87 | 2018-06-06 | 1339 | 8.235294e-05 | -0.007376471 | 0.007458824 | 5.748706 | 10.54188 | 7.058824e-05 | -0.007317647 | 0.007388235 | 5.749176 | 10.47053 | PS000992-A010719 | 0.01042857 | 2.010286 | 0.01842857 | 0.019 | 4.962286 | 5.02 | 4.666 | 5.087
357 | PS000992-A010719-2/1-4 | 1200 | 23671 | 23672 | 1404.37 | 7.37805 | 7.7074 | 131.465 | 80.965 | 167.175 | 6.555 | 0.51 | 0.385 | 7.015 | 1.36 | 0.26 | 17.92 | 17.665 | 2.44 | 2.4 | 15.65 | 16.01 | 0.135 | 0.04 | 6.9 | 0.09 | PS000992-A010719-2 | CK002439-D100619 | CK002423-D300519 | 7.137 | 7.137 | 7.1345 | 5.675 | 5.675 | 7.238 | 7.238 | 7.238 | Rec-CK002268-D150219 | 2019-06-10 08:55 | 16.3 | 13.2 | 5.9 | Rec-CK002268-D150219 | 2019-05-29 22:50 | 17.3 | 15.4 | 7.2 | 3 | 3 | На контроль |  | 1600 | 14 | 1925 | 41.5 | 80.1 | 1905 | 35 | 38 | 166 | 200 | 129 | 167.5 | 25.68 | 183 | 168 | 2019-07-17 | 33 | 35 | 38 | 78.6 | 80 | 81.2 | 38 | 40 | 48 | 129 | 129.5 | 130 | 167.3 | 168.5 | 170.3 | 0.39 | 0.39 | 0.39 | 700 | 7800 | 0 | 0 | 1905 | 99.12 |  |  | 2019-07-04 | 2019-07-04 | 2019-07-04 | 87 | 2018-06-06 | 1339 | 8.235294e-05 | -0.007376471 | 0.007458824 | 5.748706 | 10.54188 | 7.058824e-05 | -0.007317647 | 0.007388235 | 5.749176 | 10.47053 | PS000992-A010719 | 0.01042857 | 2.010286 | 0.01842857 | 0.019 | 4.962286 | 5.02 | 4.666 | 5.087
358 | PS000992-A010719-2/1-5 | 1200 | 23673 | 23674 | 1399.52 | 7.3783 | 7.7106 | 131.615 | 81.1 | 167.035 | 6.485 | 0.325 | 0.355 | 4.545 | 1.54 | 0.15 | 18.05 | 17.81 | 1.57 | 2.455 | 15.825 | 15.93 | 0.055 | 0.025 | 7.05 | 0.12 | PS000992-A010719-2 | CK002439-D100619 | CK002423-D300519 | 7.137 | 7.137 | 7.1345 | 5.675 | 5.675 | 7.238 | 7.238 | 7.238 | Rec-CK002268-D150219 | 2019-06-10 08:55 | 16.3 | 13.2 | 5.9 | Rec-CK002268-D150219 | 2019-05-29 22:50 | 17.3 | 15.4 | 7.2 | 3 | 3 | На контроль |  | 1600 | 14 | 1925 | 41.5 | 80.1 | 1905 | 35 | 38 | 166 | 200 | 129 | 167.5 | 25.68 | 183 | 168 | 2019-07-17 | 33 | 35 | 38 | 78.6 | 80 | 81.2 | 38 | 40 | 48 | 129 | 129.5 | 130 | 167.3 | 168.5 | 170.3 | 0.39 | 0.39 | 0.39 | 700 | 7800 | 0 | 0 | 1905 | 99.12 |  |  | 2019-07-04 | 2019-07-04 | 2019-07-04 | 87 | 2018-06-06 | 1339 | 8.235294e-05 | -0.007376471 | 0.007458824 | 5.748706 | 10.54188 | 7.058824e-05 | -0.007317647 | 0.007388235 | 5.749176 | 10.47053 | PS000992-A010719 | 0.01042857 | 2.010286 | 0.01842857 | 0.019 | 4.962286 | 5.02 | 4.666 | 5.087
359 | PS000992-A010719-3/1-1 | 1200 | 23696 | 23697 | 1425.67 | 7.3675 | 7.7255 | 131.27 | 80.995 | 166.645 | 6.33 | 0.165 | 0.5 | 13.02 | 1.77 | 0.215 | 17.26 | 17.405 | 3.26 | 6.38 | 15.965 | 16.085 | 0.26 | 0.465 | 6.9 | 0.17 | PS000992-A010719-3 | CK002454-A040719 | CK002454-A040719 | 7.1335 | 7.1335 | 7.133 | 5.69 | 5.7 | 7.2345 | 7.2345 | 7.2345 | Rec-CK002233-A160118 | 2019-07-04 08:50 | 21.9 | 9 | 9.3 | Rec-CK002233-A160118 | 2019-07-04 08:50 | 21.9 | 9 | 9.3 | 1 | 1 | На контроль |  | 1590 | 14 | 1925 | 41 | 80.1 | 1905 | 35 | 38 | 166 | 200 | 129 | 167.5 | 25.53 | 176 | 161 | 2019-07-18 | 33.5 | 37 | 44.1 | 78.4 | 80 | 81.2 | 36 | 45 | 55 | 128.9 | 129 | 130.6 | 165.4 | 168 | 169 | 0.39 | 0.39 | 0.39 | 700 | 5500 | 0 | 0 | 1905 | 98.16 |  |  | 2019-07-04 | 2019-07-04 | 2019-07-04 | 95 | 2018-06-06 | 1347 | -0.00024 | -0.007226667 | 0.006986667 | 5.711067 | 10.62687 | -0.00024 | -0.007226667 | 0.006986667 | 5.711067 | 10.62687 | PS000992-A010719 | 0.01042857 | 2.010286 | 0.01842857 | 0.019 | 4.962286 | 5.02 | 4.666 | 5.087
360 | PS000995-A080719-2/1-1 | 1100 | 23736 | 23737 | 1404.84 | 7.2181 | 7.51595 | 131.875 | 81 | 167.45 | 6.355 | 0.57 | 0.38 | 5.72 | 1.59 | 0.355 | 17.96 | 17.9 | 4.15 | 4.105 | 15.6 | 15.655 | 0.085 | 0.065 | 7.85 | 0.09 | PS000995-A080719-2 | CK002460-A080719 | CK002460-A080719 | 7.1355 | 7.1355 | 7.1325 | 5.695 | 5.69 | 7.2365 | 7.2365 | 7.2365 | Rec-CK002233-A160118 | 2019-07-07 22:55 | 21.5 | 7 | 9.3 | Rec-CK002233-A160118 | 2019-07-07 22:55 | 21.5 | 7 | 9.3 | 1 | 1 | На контроль |  | 1600 | 14 | 1925 | 39 | 80 | 1905 | 35 | 38 | 166 | 200 | 129 | 167.5 | 25.73 | 174 | 159 | 2019-07-22 | 33.2 | 36 | 38 | 78.2 | 80 | 81.2 | 39 | 45 | 50 | 129.2 | 130 | 130.7 | 167.2 | 169 | 169.8 | 0.38 | 0.38 | 0.38 | 600 | 7000 | 0 | 0 | 1905 | 98.97 |  |  | 2019-07-04 | 2019-07-04 | 2019-07-04 | 111 | 2018-06-06 | 1363 | -7.5e-05 | -0.00726875 | 0.00719375 | 5.784125 | 10.62425 | -7.5e-05 | -0.00726875 | 0.00719375 | 5.784125 | 10.62425 | PS000995-A080719 | 0.01077143 | 1.975857 | 0.01028571 | 0.01185714 | 4.887857 | 4.91 | 4.671 | 4.984
361 | PS000995-A080719-2/1-2 | 1200 | 23740 | 23741 | 1402.7 | 7.21665 | 7.5377 | 131.86 | 80.87 | 167.365 | 6.255 | 0.485 | 0.32 | 5.24 | 1.57 | 0.365 | 18.015 | 17.785 | 4.7 | 2.475 | 15.53 | 15.77 | 0.06 | 0.055 | 7.65 | 0.08 | PS000995-A080719-2 | CK002460-A080719 | CK002460-A080719 | 7.1355 | 7.1355 | 7.1325 | 5.695 | 5.69 | 7.2365 | 7.2365 | 7.2365 | Rec-CK002233-A160118 | 2019-07-07 22:55 | 21.5 | 7 | 9.3 | Rec-CK002233-A160118 | 2019-07-07 22:55 | 21.5 | 7 | 9.3 | 1 | 1 | На контроль |  | 1600 | 14 | 1925 | 39 | 80 | 1905 | 35 | 38 | 166 | 200 | 129 | 167.5 | 25.73 | 174 | 159 | 2019-07-22 | 33.2 | 36 | 38 | 78.2 | 80 | 81.2 | 39 | 45 | 50 | 129.2 | 130 | 130.7 | 167.2 | 169 | 169.8 | 0.38 | 0.38 | 0.38 | 600 | 7000 | 0 | 0 | 1905 | 98.97 |  |  | 2019-07-04 | 2019-07-04 | 2019-07-04 | 111 | 2018-06-06 | 1363 | -7.5e-05 | -0.00726875 | 0.00719375 | 5.784125 | 10.62425 | -7.5e-05 | -0.00726875 | 0.00719375 | 5.784125 | 10.62425 | PS000995-A080719 | 0.01077143 | 1.975857 | 0.01028571 | 0.01185714 | 4.887857 | 4.91 | 4.671 | 4.984
362 | PS000995-A080719-2/1-3 | 1200 | 23742 | 23743 | 1409.99 | 7.2201 | 7.55205 | 131.78 | 80.725 | 167.275 | 6.23 | 0.285 | 0.4 | 5.135 | 1.555 | 0.225 | 18.065 | 17.785 | 3.305 | 1.77 | 15.66 | 15.8 | 0.09 | 0.03 | 7.7 | 0.09 | PS000995-A080719-2 | CK002460-A080719 | CK002460-A080719 | 7.1355 | 7.1355 | 7.1325 | 5.695 | 5.69 | 7.2365 | 7.2365 | 7.2365 | Rec-CK002233-A160118 | 2019-07-07 22:55 | 21.5 | 7 | 9.3 | Rec-CK002233-A160118 | 2019-07-07 22:55 | 21.5 | 7 | 9.3 | 1 | 1 | На контроль |  | 1600 | 14 | 1925 | 39 | 80 | 1905 | 35 | 38 | 166 | 200 | 129 | 167.5 | 25.73 | 174 | 159 | 2019-07-22 | 33.2 | 36 | 38 | 78.2 | 80 | 81.2 | 39 | 45 | 50 | 129.2 | 130 | 130.7 | 167.2 | 169 | 169.8 | 0.38 | 0.38 | 0.38 | 600 | 7000 | 0 | 0 | 1905 | 98.97 |  |  | 2019-07-04 | 2019-07-04 | 2019-07-04 | 111 | 2018-06-06 | 1363 | -7.5e-05 | -0.00726875 | 0.00719375 | 5.784125 | 10.62425 | -7.5e-05 | -0.00726875 | 0.00719375 | 5.784125 | 10.62425 | PS000995-A080719 | 0.01077143 | 1.975857 | 0.01028571 | 0.01185714 | 4.887857 | 4.91 | 4.671 | 4.984
363 | PS000995-A080719-2/1-4 | 1200 | 23745 | 23746 | 1407.3 | 7.2122 | 7.5373 | 131.875 | 80.885 | 167.09 | 6.4 | 0.47 | 0.4 | 5.03 | 1.53 | 0.095 | 18.135 | 17.82 | 2.99 | 3.78 | 15.74 | 15.85 | 0.055 | 0.035 | 7.8 | 0.07 | PS000995-A080719-2 | CK002460-A080719 | CK002460-A080719 | 7.1355 | 7.1355 | 7.1325 | 5.695 | 5.69 | 7.2365 | 7.2365 | 7.2365 | Rec-CK002233-A160118 | 2019-07-07 22:55 | 21.5 | 7 | 9.3 | Rec-CK002233-A160118 | 2019-07-07 22:55 | 21.5 | 7 | 9.3 | 1 | 1 | На контроль |  | 1600 | 14 | 1925 | 39 | 80 | 1905 | 35 | 38 | 166 | 200 | 129 | 167.5 | 25.73 | 174 | 159 | 2019-07-22 | 33.2 | 36 | 38 | 78.2 | 80 | 81.2 | 39 | 45 | 50 | 129.2 | 130 | 130.7 | 167.2 | 169 | 169.8 | 0.38 | 0.38 | 0.38 | 600 | 7000 | 0 | 0 | 1905 | 98.97 |  |  | 2019-07-04 | 2019-07-04 | 2019-07-04 | 111 | 2018-06-06 | 1363 | -7.5e-05 | -0.00726875 | 0.00719375 | 5.784125 | 10.62425 | -7.5e-05 | -0.00726875 | 0.00719375 | 5.784125 | 10.62425 | PS000995-A080719 | 0.01077143 | 1.975857 | 0.01028571 | 0.01185714 | 4.887857 | 4.91 | 4.671 | 4.984
364 | PS000995-A080719-2/1-5 | 1100 | 23750 | 23751 | 1413.245 | 7.20785 | 7.543 | 131.825 | 80.925 | 167.275 | 6.37 | 0.455 | 0.395 | 6.695 | 1.285 | 0.235 | 18.335 | 17.475 | 1.915 | 5.01 | 15.8 | 15.83 | 0.055 | 0.04 | 7.7 | 0.08 | PS000995-A080719-2 | CK002460-A080719 | CK002460-A080719 | 7.1355 | 7.1355 | 7.1325 | 5.695 | 5.69 | 7.2365 | 7.2365 | 7.2365 | Rec-CK002233-A160118 | 2019-07-07 22:55 | 21.5 | 7 | 9.3 | Rec-CK002233-A160118 | 2019-07-07 22:55 | 21.5 | 7 | 9.3 | 1 | 1 | На контроль |  | 1600 | 14 | 1925 | 39 | 80 | 1905 | 35 | 38 | 166 | 200 | 129 | 167.5 | 25.73 | 174 | 159 | 2019-07-22 | 33.2 | 36 | 38 | 78.2 | 80 | 81.2 | 39 | 45 | 50 | 129.2 | 130 | 130.7 | 167.2 | 169 | 169.8 | 0.38 | 0.38 | 0.38 | 600 | 7000 | 0 | 0 | 1905 | 98.97 |  |  | 2019-07-04 | 2019-07-04 | 2019-07-04 | 111 | 2018-06-06 | 1363 | -7.5e-05 | -0.00726875 | 0.00719375 | 5.784125 | 10.62425 | -7.5e-05 | -0.00726875 | 0.00719375 | 5.784125 | 10.62425 | PS000995-A080719 | 0.01077143 | 1.975857 | 0.01028571 | 0.01185714 | 4.887857 | 4.91 | 4.671 | 4.984
365 | PS000995-A080719-2/1-6 | 1100 | 23754 | 23755 | 1418.665 | 7.2292 | 7.5581 | 131.7 | 80.915 | 167.79 | 6.31 | 0.315 | 0.435 | 5.57 | 1.08 | 0.26 | 18.53 | 17.975 | 2.105 | 3.31 | 15.745 | 15.955 | 0.095 | 0.025 | 7.85 | 0.08 | PS000995-A080719-2 | CK002460-A080719 | CK002460-A080719 | 7.1355 | 7.1355 | 7.1325 | 5.695 | 5.69 | 7.2365 | 7.2365 | 7.2365 | Rec-CK002233-A160118 | 2019-07-07 22:55 | 21.5 | 7 | 9.3 | Rec-CK002233-A160118 | 2019-07-07 22:55 | 21.5 | 7 | 9.3 | 1 | 1 | На контроль |  | 1600 | 14 | 1925 | 39 | 80 | 1905 | 35 | 38 | 166 | 200 | 129 | 167.5 | 25.73 | 174 | 159 | 2019-07-22 | 33.2 | 36 | 38 | 78.2 | 80 | 81.2 | 39 | 45 | 50 | 129.2 | 130 | 130.7 | 167.2 | 169 | 169.8 | 0.38 | 0.38 | 0.38 | 600 | 7000 | 0 | 0 | 1905 | 98.97 |  |  | 2019-07-04 | 2019-07-04 | 2019-07-04 | 111 | 2018-06-06 | 1363 | -7.5e-05 | -0.00726875 | 0.00719375 | 5.784125 | 10.62425 | -7.5e-05 | -0.00726875 | 0.00719375 | 5.784125 | 10.62425 | PS000995-A080719 | 0.01077143 | 1.975857 | 0.01028571 | 0.01185714 | 4.887857 | 4.91 | 4.671 | 4.984
366 | PS000995-A080719-1/1-1 | 1100 | 23807 | 23808 | 1387.425 | 7.2131 | 7.5435 | 131.6 | 80.8 | 167.28 | 6.215 | 0.535 | 0.265 | 5.475 | 1.705 | 0.25 | 18.025 | 17.745 | 3.11 | 2.68 | 15.775 | 15.625 | 0.17 | 0.075 | 6.9 | 0.12 | PS000995-A080719-1 | CK002453-D040719 | CK002453-D040719 | 7.1335 | 7.1335 | 7.1355 | 5.705 | 5.685 | 7.2345 | 7.2345 | 7.2345 | Rec-CK002268-D150219 | 2019-07-03 22:00 | 22.1 | 12.4 | 17.5 | Rec-CK002268-D150219 | 2019-07-03 22:00 | 22.1 | 12.4 | 17.5 | 3 | 3 | На контроль |  | 1600 | 14 | 1925 | 38 | 80 | 1905 | 35 | 38 | 166 | 200 | 129 | 168 | 25.98 | 164 | 149 | 2019-07-24 | 35.1 | 36 | 37.9 | 78.8 | 80 | 80.9 | 39 | 45 | 49 | 128.9 | 129 | 130.3 | 167.3 | 169 | 169.4 | 0.37 | 0.37 | 0.37 | 600 | 7000 | 0 | 0 | 1905 | 97.96 |  |  | 2019-07-04 | 2019-07-04 | 2019-07-04 | 127 | 2018-06-06 | 1379 | 0.0001588235 | -0.007270588 | 0.007429412 | 5.784176 | 10.46529 | 0.0001588235 | -0.007270588 | 0.007429412 | 5.784176 | 10.46529 | PS000995-A080719 | 0.01077143 | 1.975857 | 0.01028571 | 0.01185714 | 4.887857 | 4.91 | 4.671 | 4.984
367 | PS000995-A080719-1/1-2 | 1100 | 23809 | 23810 | 1398.34 | 7.2082 | 7.54525 | 131.34 | 80.975 | 167.52 | 6.215 | 0.45 | 0.225 | 4.65 | 1.65 | 0.145 | 17.75 | 17.605 | 2.445 | 2.375 | 15.66 | 15.86 | 0.09 | 0.045 | 6.8 | 0.08 | PS000995-A080719-1 | CK002453-D040719 | CK002453-D040719 | 7.1335 | 7.1335 | 7.1355 | 5.705 | 5.685 | 7.2345 | 7.2345 | 7.2345 | Rec-CK002268-D150219 | 2019-07-03 22:00 | 22.1 | 12.4 | 17.5 | Rec-CK002268-D150219 | 2019-07-03 22:00 | 22.1 | 12.4 | 17.5 | 3 | 3 | На контроль |  | 1600 | 14 | 1925 | 38 | 80 | 1905 | 35 | 38 | 166 | 200 | 129 | 168 | 25.98 | 164 | 149 | 2019-07-24 | 35.1 | 36 | 37.9 | 78.8 | 80 | 80.9 | 39 | 45 | 49 | 128.9 | 129 | 130.3 | 167.3 | 169 | 169.4 | 0.37 | 0.37 | 0.37 | 600 | 7000 | 0 | 0 | 1905 | 97.96 |  |  | 2019-07-04 | 2019-07-04 | 2019-07-04 | 127 | 2018-06-06 | 1379 | 0.0001588235 | -0.007270588 | 0.007429412 | 5.784176 | 10.46529 | 0.0001588235 | -0.007270588 | 0.007429412 | 5.784176 | 10.46529 | PS000995-A080719 | 0.01077143 | 1.975857 | 0.01028571 | 0.01185714 | 4.887857 | 4.91 | 4.671 | 4.984
368 | PS000995-A080719-1/1-3 | 1100 | 23811 | 23812 | 1397.9 | 7.2105 | 7.5507 | 131.27 | 80.935 | 167.745 | 6.245 | 0.365 | 0.29 | 7.05 | 1.795 | 0.105 | 17.825 | 17.62 | 2.25 | 2.495 | 15.73 | 15.83 | 0.07 | 0.025 | 6.9 | 0.09 | PS000995-A080719-1 | CK002453-D040719 | CK002453-D040719 | 7.1335 | 7.1335 | 7.1355 | 5.705 | 5.685 | 7.2345 | 7.2345 | 7.2345 | Rec-CK002268-D150219 | 2019-07-03 22:00 | 22.1 | 12.4 | 17.5 | Rec-CK002268-D150219 | 2019-07-03 22:00 | 22.1 | 12.4 | 17.5 | 3 | 3 | На контроль |  | 1600 | 14 | 1925 | 38 | 80 | 1905 | 35 | 38 | 166 | 200 | 129 | 168 | 25.98 | 164 | 149 | 2019-07-24 | 35.1 | 36 | 37.9 | 78.8 | 80 | 80.9 | 39 | 45 | 49 | 128.9 | 129 | 130.3 | 167.3 | 169 | 169.4 | 0.37 | 0.37 | 0.37 | 600 | 7000 | 0 | 0 | 1905 | 97.96 |  |  | 2019-07-04 | 2019-07-04 | 2019-07-04 | 127 | 2018-06-06 | 1379 | 0.0001588235 | -0.007270588 | 0.007429412 | 5.784176 | 10.46529 | 0.0001588235 | -0.007270588 | 0.007429412 | 5.784176 | 10.46529 | PS000995-A080719 | 0.01077143 | 1.975857 | 0.01028571 | 0.01185714 | 4.887857 | 4.91 | 4.671 | 4.984
369 | PS000995-A080719-1/1-4 | 1100 | 23813 | 23814 | 1396.8 | 7.2175 | 7.5546 | 131.445 | 80.785 | 167.395 | 6.29 | 0.335 | 0.265 | 5.15 | 1.615 | 0.14 | 17.74 | 17.88 | 2.775 | 2.015 | 15.435 | 15.97 | 0.095 | 0.04 | 7.05 | 0.11 | PS000995-A080719-1 | CK002453-D040719 | CK002453-D040719 | 7.1335 | 7.1335 | 7.1355 | 5.705 | 5.685 | 7.2345 | 7.2345 | 7.2345 | Rec-CK002268-D150219 | 2019-07-03 22:00 | 22.1 | 12.4 | 17.5 | Rec-CK002268-D150219 | 2019-07-03 22:00 | 22.1 | 12.4 | 17.5 | 3 | 3 | На контроль |  | 1600 | 14 | 1925 | 38 | 80 | 1905 | 35 | 38 | 166 | 200 | 129 | 168 | 25.98 | 164 | 149 | 2019-07-24 | 35.1 | 36 | 37.9 | 78.8 | 80 | 80.9 | 39 | 45 | 49 | 128.9 | 129 | 130.3 | 167.3 | 169 | 169.4 | 0.37 | 0.37 | 0.37 | 600 | 7000 | 0 | 0 | 1905 | 97.96 |  |  | 2019-07-04 | 2019-07-04 | 2019-07-04 | 127 | 2018-06-06 | 1379 | 0.0001588235 | -0.007270588 | 0.007429412 | 5.784176 | 10.46529 | 0.0001588235 | -0.007270588 | 0.007429412 | 5.784176 | 10.46529 | PS000995-A080719 | 0.01077143 | 1.975857 | 0.01028571 | 0.01185714 | 4.887857 | 4.91 | 4.671 | 4.984
370 | PS000995-A080719-1/1-5 | 1100 | 23815 | 23816 | 1392.93 | 7.2223 | 7.5619 | 131.565 | 80.8 | 167.365 | 6.28 | 0.455 | 0.33 | 3.51 | 1.41 | 0.235 | 17.89 | 18.005 | 3.435 | 2.075 | 15.275 | 16.09 | 0.175 | 0.085 | 7.15 | 0.06 | PS000995-A080719-1 | CK002453-D040719 | CK002453-D040719 | 7.1335 | 7.1335 | 7.1355 | 5.705 | 5.685 | 7.2345 | 7.2345 | 7.2345 | Rec-CK002268-D150219 | 2019-07-03 22:00 | 22.1 | 12.4 | 17.5 | Rec-CK002268-D150219 | 2019-07-03 22:00 | 22.1 | 12.4 | 17.5 | 3 | 3 | На контроль |  | 1600 | 14 | 1925 | 38 | 80 | 1905 | 35 | 38 | 166 | 200 | 129 | 168 | 25.98 | 164 | 149 | 2019-07-24 | 35.1 | 36 | 37.9 | 78.8 | 80 | 80.9 | 39 | 45 | 49 | 128.9 | 129 | 130.3 | 167.3 | 169 | 169.4 | 0.37 | 0.37 | 0.37 | 600 | 7000 | 0 | 0 | 1905 | 97.96 |  |  | 2019-07-04 | 2019-07-04 | 2019-07-04 | 127 | 2018-06-06 | 1379 | 0.0001588235 | -0.007270588 | 0.007429412 | 5.784176 | 10.46529 | 0.0001588235 | -0.007270588 | 0.007429412 | 5.784176 | 10.46529 | PS000995-A080719 | 0.01077143 | 1.975857 | 0.01028571 | 0.01185714 | 4.887857 | 4.91 | 4.671 | 4.984
371 | PS000995-A080719-1/1-6 | 1100 | 23817 | 23818 | 1398.255 | 7.22105 | 7.54585 | 131.69 | 80.98 | 167.35 | 6.21 | 0.52 | 0.37 | 5.855 | 1.42 | 0.155 | 18.33 | 18.36 | 3.425 | 2.28 | 15.385 | 15.955 | 0.16 | 0.12 | 7.3 | 0.11 | PS000995-A080719-1 | CK002453-D040719 | CK002453-D040719 | 7.1335 | 7.1335 | 7.1355 | 5.705 | 5.685 | 7.2345 | 7.2345 | 7.2345 | Rec-CK002268-D150219 | 2019-07-03 22:00 | 22.1 | 12.4 | 17.5 | Rec-CK002268-D150219 | 2019-07-03 22:00 | 22.1 | 12.4 | 17.5 | 3 | 3 | На контроль |  | 1600 | 14 | 1925 | 38 | 80 | 1905 | 35 | 38 | 166 | 200 | 129 | 168 | 25.98 | 164 | 149 | 2019-07-24 | 35.1 | 36 | 37.9 | 78.8 | 80 | 80.9 | 39 | 45 | 49 | 128.9 | 129 | 130.3 | 167.3 | 169 | 169.4 | 0.37 | 0.37 | 0.37 | 600 | 7000 | 0 | 0 | 1905 | 97.96 |  |  | 2019-07-04 | 2019-07-04 | 2019-07-04 | 127 | 2018-06-06 | 1379 | 0.0001588235 | -0.007270588 | 0.007429412 | 5.784176 | 10.46529 | 0.0001588235 | -0.007270588 | 0.007429412 | 5.784176 | 10.46529 | PS000995-A080719 | 0.01077143 | 1.975857 | 0.01028571 | 0.01185714 | 4.887857 | 4.91 | 4.671 | 4.984
372 | PS000996-A120719-1/1-1 | 1200 | 23834 | 23835 | 1377.265 | 7.3124 | 7.6697 | 131.585 | 80.91 | 166.59 | 6.345 | 0.24 | 0.345 | 10.06 | 1.75 | 0.435 | 17.685 | 17.69 | 4.79 | 2.755 | 15.88 | 15.58 | 0.155 | 0.24 | 7.05 | 0.14 | PS000996-A120719-1 | CK002453-D040719 | CK002465-D110719 | 7.1305 | 7.1305 | 7.1315 | 5.675 | 5.695 | 7.231 | 7.231 | 7.231 | Rec-CK002268-D150219 | 2019-07-03 22:00 | 22.1 | 12.4 | 17.5 | Rec-CK002268-D150219 | 2019-07-10 22:33 | 21.1 | 6.1 | 17.1 | 3 | 3 | На контроль |  | 1600 | 14 | 1925 | 35 | 80 | 1905 | 35 | 38 | 166 | 200 | 129 | 168 | 25.86 | 155 | 140 | 2019-07-25 | 33.4 | 36 | 38.4 | 78.5 | 80 | 81 | 36 | 42 | 48 | 129 | 129.5 | 130.3 | 166.4 | 168 | 169.4 | 0.38 | 0.38 | 0.38 | 600 | 4500 | 0 | 1 | 1905 | 98.22 |  |  | 2019-07-04 | 2019-07-04 | 2019-07-04 | 137 | 2018-06-06 | 1289 | 0.0001588235 | -0.007270588 | 0.007429412 | 5.784176 | 10.46529 | 0.00049375 | -0.007325 | 0.00781875 | 5.8495625 | 10.579875 | PS000996-A120719 | 0.002268293 | 0.4426732 | 0.001812195 | 0.4426732 | 1.098934 | 0 | 0 | 5.101
373 | PS000996-A120719-1/1-2 | 1200 | 23836 | 23837 | 1376.86 | 7.3417 | 7.7048 | 131.545 | 80.785 | 167.055 | 6.42 | 0.15 | 0.3 | 6.235 | 1.81 | 0.365 | 17.4 | 17.955 | 3.82 | 1.55 | 16.22 | 15.495 | 0.295 | 0.255 | 7 | 0.16 | PS000996-A120719-1 | CK002453-D040719 | CK002465-D110719 | 7.1305 | 7.1305 | 7.1315 | 5.675 | 5.695 | 7.231 | 7.231 | 7.231 | Rec-CK002268-D150219 | 2019-07-03 22:00 | 22.1 | 12.4 | 17.5 | Rec-CK002268-D150219 | 2019-07-10 22:33 | 21.1 | 6.1 | 17.1 | 3 | 3 | На контроль |  | 1600 | 14 | 1925 | 35 | 80 | 1905 | 35 | 38 | 166 | 200 | 129 | 168 | 25.86 | 155 | 140 | 2019-07-25 | 33.4 | 36 | 38.4 | 78.5 | 80 | 81 | 36 | 42 | 48 | 129 | 129.5 | 130.3 | 166.4 | 168 | 169.4 | 0.38 | 0.38 | 0.38 | 600 | 4500 | 0 | 1 | 1905 | 98.22 |  |  | 2019-07-04 | 2019-07-04 | 2019-07-04 | 137 | 2018-06-06 | 1289 | 0.0001588235 | -0.007270588 | 0.007429412 | 5.784176 | 10.46529 | 0.00049375 | -0.007325 | 0.00781875 | 5.8495625 | 10.579875 | PS000996-A120719 | 0.002268293 | 0.4426732 | 0.001812195 | 0.4426732 | 1.098934 | 0 | 0 | 5.101
374 | PS000996-A120719-1/1-3 | 1200 | 23838 | 23839 | 1372.125 | 7.32555 | 7.67395 | 131.545 | 80.81 | 166.72 | 6.405 | 0.285 | 0.14 | 4.36 | 1.815 | 0.34 | 17.87 | 18.12 | 2.49 | 2.7 | 16.255 | 15.39 | 0.22 | 0.225 | 7.25 | 0.09 | PS000996-A120719-1 | CK002453-D040719 | CK002465-D110719 | 7.1305 | 7.1305 | 7.1315 | 5.675 | 5.695 | 7.231 | 7.231 | 7.231 | Rec-CK002268-D150219 | 2019-07-03 22:00 | 22.1 | 12.4 | 17.5 | Rec-CK002268-D150219 | 2019-07-10 22:33 | 21.1 | 6.1 | 17.1 | 3 | 3 | На контроль |  | 1600 | 14 | 1925 | 35 | 80 | 1905 | 35 | 38 | 166 | 200 | 129 | 168 | 25.86 | 155 | 140 | 2019-07-25 | 33.4 | 36 | 38.4 | 78.5 | 80 | 81 | 36 | 42 | 48 | 129 | 129.5 | 130.3 | 166.4 | 168 | 169.4 | 0.38 | 0.38 | 0.38 | 600 | 4500 | 0 | 1 | 1905 | 98.22 |  |  | 2019-07-04 | 2019-07-04 | 2019-07-04 | 137 | 2018-06-06 | 1289 | 0.0001588235 | -0.007270588 | 0.007429412 | 5.784176 | 10.46529 | 0.00049375 | -0.007325 | 0.00781875 | 5.8495625 | 10.579875 | PS000996-A120719 | 0.002268293 | 0.4426732 | 0.001812195 | 0.4426732 | 1.098934 | 0 | 0 | 5.101
375 | PS000996-A120719-2/1-1 | 1200 | 23933 | 23934 | 1389.32 | 7.3613 | 7.6847 | 131.865 | 80.78 | 167.18 | 6.365 | 1.24 | 0.295 | 7.69 | 1.42 | 0.315 | 18.37 | 18.425 | 3.065 | 5.89 | 16.04 | 15.96 | 0.05 | 0.23 | 7.45 | 0.1 | PS000996-A120719-2 | CK002456-D050719 | CK002456-D050719 | 7.135 | 7.135 | 7.137 | 5.695 | 5.685 | 7.236 | 7.236 | 7.236 | Rec-CK002268-D150219 | 2019-07-05 08:55 | 21.8 | 10.2 | 17.6 | Rec-CK002268-D150219 | 2019-07-05 08:55 | 21.8 | 10.2 | 17.6 | 3 | 3 | На контроль |  | 1600 | 14 | 1925 | 40 | 80.3 | 1905 | 35 | 38 | 166 | 200 | 129 | 167.5 | 25.6 | 177 | 162 | 2019-07-25 | 29.9 | 35 | 40.5 | 78.1 | 80 | 81.7 | 32 | 45 | 50 | 128.7 | 129 | 130.7 | 167.3 | 169 | 171.1 | 0.39 | 0.39 | 0.39 | 700 | 7000 | 0 | 0 | 1905 | 99.22 |  |  | 2019-07-04 | 2019-07-04 | 2019-07-04 | 137 | 2018-06-06 | 1389 | 0.00015625 | -0.00735 | 0.00750625 | 5.691875 | 10.443 | 0.00015625 | -0.00735 | 0.00750625 | 5.691875 | 10.443 | PS000996-A120719 | 0.002268293 | 0.4426732 | 0.001812195 | 0.4426732 | 1.098934 | 0 | 0 | 5.101
376 | PS000996-A120719-2/1-2 | 1100 | 23935 | 23936 | 1376.365 | 7.34435 | 7.6952 | 131.92 | 80.905 | 167.18 | 6.405 | 1.43 | 0.315 | 4.9 | 1.28 | 0.34 | 18.205 | 18.09 | 3.17 | 2.56 | 15.83 | 16.095 | 0.125 | 0.205 | 7.1 | 0.09 | PS000996-A120719-2 | CK002456-D050719 | CK002456-D050719 | 7.135 | 7.135 | 7.137 | 5.695 | 5.685 | 7.236 | 7.236 | 7.236 | Rec-CK002268-D150219 | 2019-07-05 08:55 | 21.8 | 10.2 | 17.6 | Rec-CK002268-D150219 | 2019-07-05 08:55 | 21.8 | 10.2 | 17.6 | 3 | 3 | На контроль |  | 1600 | 14 | 1925 | 40 | 80.3 | 1905 | 35 | 38 | 166 | 200 | 129 | 167.5 | 25.6 | 177 | 162 | 2019-07-25 | 29.9 | 35 | 40.5 | 78.1 | 80 | 81.7 | 32 | 45 | 50 | 128.7 | 129 | 130.7 | 167.3 | 169 | 171.1 | 0.39 | 0.39 | 0.39 | 700 | 7000 | 0 | 0 | 1905 | 99.22 |  |  | 2019-07-04 | 2019-07-04 | 2019-07-04 | 137 | 2018-06-06 | 1389 | 0.00015625 | -0.00735 | 0.00750625 | 5.691875 | 10.443 | 0.00015625 | -0.00735 | 0.00750625 | 5.691875 | 10.443 | PS000996-A120719 | 0.002268293 | 0.4426732 | 0.001812195 | 0.4426732 | 1.098934 | 0 | 0 | 5.101
377 | PS000996-A120719-3/1-2 | 1200 | 23937 | 23938 | 1397.645 | 7.4129 | 7.74925 | 131.485 | 81.175 | 166.97 | 6.51 | 0.42 | 0.42 | 6.365 | 1.67 | 0.25 | 18.515 | 18.04 | 1.78 | 2.44 | 16.08 | 16.18 | 0.11 | 0.09 | 6.85 | 0.15 | PS000996-A120719-3 | CK002458-D060719 | CK002458-D060719 | 7.1335 | 7.1335 | 7.1325 | 5.69 | 5.727 | 7.2345 | 7.2345 | 7.2345 | Rec-CK002268-D150219 | 2019-07-05 22:00 | 21.6 | 9.8 | 17.4 | Rec-CK002268-D150219 | 2019-07-05 22:00 | 21.6 | 9.8 | 17.4 | 3 | 3 | На контроль |  | 1600 | 14 | 1925 | 38 | 80.1 | 1900 | 35 | 38 | 166 | 200 | 129 | 168 | 25.27 | 170 | 155 | 2019-07-26 | 33 | 35 | 38 | 78.2 | 80.1 | 81.4 | 38 | 42 | 49 | 128.7 | 129 | 130.6 | 167.6 | 168 | 169.6 | 0.4 | 0.4 | 0.4 | 650 | 5600 | 0 | 1 | 1900 | 98.97 |  |  | 2019-07-04 | 2019-07-04 | 2019-07-04 | 147 | 2018-06-06 | 1399 | -0.0001666667 | -0.007306667 | 0.00714 | 5.7098 | 10.3758 | -0.0001666667 | -0.007306667 | 0.00714 | 5.7098 | 10.3758 | PS000996-A120719 | 0.002268293 | 0.4426732 | 0.001812195 | 0.4426732 | 1.098934 | 0 | 0 | 5.101
378 | PS000997-A160719-3/1-1 | 1200 | 30635 | 30636 | 1415.365 | 7.54555 | 7.9218 | 131.305 | 80.935 | 166 | 6.52 | 0.245 | 0.35 | 11.56 | 0.995 | 0.255 | 17.195 | 17.915 | 3.255 | 5.015 | 16.27 | 16.225 | 0.39 | 0.46 | 6.55 | 0.1 | PS000997-A160719-3 | CK002458-D060719 | CK002400-D150519 | 7.1345 | 7.1345 | 7.139 | 5.68 | 5.69 | 7.235 | 7.235 | 7.235 | Rec-CK002268-D150219 | 2019-07-05 22:00 | 21.6 | 9.8 | 17.4 | Rec-CK002268-D150219 | 2019-05-14 22:40 | 19 | 15 | 8.9 | 3 | 3 | На контроль |  | 1600 | 14 | 1920 | 40 | 80.2 | 1900 | 35 | 38 | 166 | 200 | 129 | 169 | 25.07 | 163 | 148 | 2019-07-29 | 33 | 36 | 39 | 78 | 80 | 82.5 | 38 | 45 | 51 | 129 | 130 | 131 | 166 | 167 | 168 | 0.4 | 0.4 | 0.4 | 650 | 3600 | 0 | 2 | 1900 | 99.11 |  |  | 2019-07-04 | 2019-07-04 | 2019-07-04 | 165 | 2018-06-06 | 1417 | -0.0001666667 | -0.007306667 | 0.00714 | 5.7098 | 10.3758 | 0.0001111111 | -0.007344444 | 0.007455556 | 5.750333 | 10.48939 | PS000997-A160719
379 | PS000997-A160719-3/1-2 | 1200 | 30637 | 23969 | 1405.64 | 7.55365 | 7.91135 | 131.265 | 81.075 | 166.735 | 6.57 | 0.265 | 0.205 | 7.29 | 1.045 | 0.125 | 18.055 | 18.16 | 1.92 | 2.01 | 16.245 | 16.17 | 0.525 | 0.445 | 6.85 | 0.14 | PS000997-A160719-3 | CK002458-D060719 | CK002400-D150519 | 7.1345 | 7.1345 | 7.139 | 5.68 | 5.69 | 7.235 | 7.235 | 7.235 | Rec-CK002268-D150219 | 2019-07-05 22:00 | 21.6 | 9.8 | 17.4 | Rec-CK002268-D150219 | 2019-05-14 22:40 | 19 | 15 | 8.9 | 3 | 3 | На контроль |  | 1600 | 14 | 1920 | 40 | 80.2 | 1900 | 35 | 38 | 166 | 200 | 129 | 169 | 25.07 | 163 | 148 | 2019-07-29 | 33 | 36 | 39 | 78 | 80 | 82.5 | 38 | 45 | 51 | 129 | 130 | 131 | 166 | 167 | 168 | 0.4 | 0.4 | 0.4 | 650 | 3600 | 0 | 2 | 1900 | 99.11 |  |  | 2019-07-04 | 2019-07-04 | 2019-07-04 | 165 | 2018-06-06 | 1417 | -0.0001666667 | -0.007306667 | 0.00714 | 5.7098 | 10.3758 | 0.0001111111 | -0.007344444 | 0.007455556 | 5.750333 | 10.48939 | PS000997-A160719
380 | PS000997-A160719-1/1-2-1 | 1050 | 23954 | 23955 | 1392.01 | 7.4615 | 7.79715 | 131.45 | 81.185 | 167.645 | 6.485 | 0.255 | 0.605 | 8.81 | 1.385 | 0.33 | 18.685 | 18.28 | 1.23 | 5.33 | 15.855 | 16.04 | 0.055 | 0.11 | 7.35 | 0.11 | PS000997-A160719-1 | CK002459-D080719 | CK002459-D080719 | 7.134 | 7.134 | 7.1315 | 5.68 | 5.68 | 7.235 | 7.235 | 7.235 | Rec-CK002268-D150219 | 2019-07-07 22:48 | 21.5 | 9.2 | 17.4 | Rec-CK002268-D150219 | 2019-07-07 22:48 | 21.5 | 9.2 | 17.4 | 3 | 3 | На контроль |  | 1600 | 14 | 1925 | 40 | 80.2 | 1905 | 35 | 38 | 166 | 200 | 129 | 167.5 | 25.54 | 180 | 165 | 2019-07-26 | 33.3 | 36 | 40.6 | 77.9 | 80 | 82.1 | 37 | 45 | 50 | 128.7 | 129 | 130.9 | 167.2 | 169 | 170.8 | 0.39 | 0.39 | 0.39 | 700 | 6500 | 0 | 0 | 1905 |  |  |  | 2019-07-04 | 2019-07-04 | 2019-07-04 | 147 | 2018-06-06 | 1399 | 0.000175 | -0.00734375 | 0.00751875 | 5.78 | 10.49775 | 0.000175 | -0.00734375 | 0.00751875 | 5.78 | 10.49775 | PS000997-A160719
381 | PS000997-A160719-2/1-2 | 1100 | 23960 | 23961 | 1408.125 | 7.4737 | 7.8013 | 131.355 | 81.41 | 166.91 | 6.61 | 0.455 | 0.42 | 5.27 | 1.055 | 0.195 | 18.355 | 18.275 | 1.64 | 3.26 | 16.25 | 15.825 | 0.22 | 0.2 | 7.25 | 0.07 | PS000997-A160719-2 | CK002465-D110719 | CK002407-D200519 | 7.136 | 7.136 | 7.132 | 5.695 | 5.685 | 7.237 | 7.237 | 7.237 | Rec-CK002268-D150219 | 2019-07-10 22:33 | 21.1 | 6.1 | 17.1 | Rec-CK002268-D150219 | 2019-05-19 22:00 | 18.2 | 10.4 | 8 | 3 | 3 | На контроль |  | 1600 | 14 | 1920 | 41 | 80.3 | 1900 | 35 | 38 | 166 | 200 | 129 | 169 | 25.3 | 184 | 169 | 2019-07-27 | 34 | 36 | 38 | 78.9 | 80.2 | 81.4 | 40 | 45 | 49 | 129.3 | 130 | 130.5 | 166.9 | 168 | 169.1 | 0.4 | 0.4 | 0.4 | 650 | 8000 | 0 | 0 | 1900 | 98.9 |  |  | 2019-07-04 | 2019-07-04 | 2019-07-04 | 155 | 2018-06-06 | 1407 | 0.00049375 | -0.007325 | 0.00781875 | 5.8495625 | 10.579875 | 0.0001058824 | -0.007317647 | 0.007423529 | 5.938059 | 10.44929 | PS000997-A160719
382 | PS000997-A160719-2/1-3 | 1100 | 23962 | 23963 | 1402.785 | 7.4671 | 7.80655 | 131.185 | 81.215 | 166.94 | 6.705 | 0.255 | 0.495 | 3.99 | 1.045 | 0.075 | 18.27 | 18.03 | 1.575 | 2.06 | 16.25 | 15.975 | 0.305 | 0.28 | 7.25 | 0.13 | PS000997-A160719-2 | CK002465-D110719 | CK002407-D200519 | 7.136 | 7.136 | 7.132 | 5.695 | 5.685 | 7.237 | 7.237 | 7.237 | Rec-CK002268-D150219 | 2019-07-10 22:33 | 21.1 | 6.1 | 17.1 | Rec-CK002268-D150219 | 2019-05-19 22:00 | 18.2 | 10.4 | 8 | 3 | 3 | На контроль |  | 1600 | 14 | 1920 | 41 | 80.3 | 1900 | 35 | 38 | 166 | 200 | 129 | 169 | 25.3 | 184 | 169 | 2019-07-27 | 34 | 36 | 38 | 78.9 | 80.2 | 81.4 | 40 | 45 | 49 | 129.3 | 130 | 130.5 | 166.9 | 168 | 169.1 | 0.4 | 0.4 | 0.4 | 650 | 8000 | 0 | 0 | 1900 | 98.9 |  |  | 2019-07-04 | 2019-07-04 | 2019-07-04 | 155 | 2018-06-06 | 1407 | 0.00049375 | -0.007325 | 0.00781875 | 5.8495625 | 10.579875 | 0.0001058824 | -0.007317647 | 0.007423529 | 5.938059 | 10.44929 | PS000997-A160719
383 | PS000997-A160719-2/1-4 | 1100 | 23964 | 23965 | 1397.52 | 7.46795 | 7.805 | 131.31 | 81.165 | 167.325 | 6.675 | 0.215 | 0.44 | 3.055 | 1.03 | 0.12 | 18.37 | 18.165 | 1.655 | 1.7 | 16.285 | 15.96 | 0.345 | 0.355 | 7.3 | 0.15 | PS000997-A160719-2 | CK002465-D110719 | CK002407-D200519 | 7.136 | 7.136 | 7.132 | 5.695 | 5.685 | 7.237 | 7.237 | 7.237 | Rec-CK002268-D150219 | 2019-07-10 22:33 | 21.1 | 6.1 | 17.1 | Rec-CK002268-D150219 | 2019-05-19 22:00 | 18.2 | 10.4 | 8 | 3 | 3 | На контроль |  | 1600 | 14 | 1920 | 41 | 80.3 | 1900 | 35 | 38 | 166 | 200 | 129 | 169 | 25.3 | 184 | 169 | 2019-07-27 | 34 | 36 | 38 | 78.9 | 80.2 | 81.4 | 40 | 45 | 49 | 129.3 | 130 | 130.5 | 166.9 | 168 | 169.1 | 0.4 | 0.4 | 0.4 | 650 | 8000 | 0 | 0 | 1900 | 98.9 |  |  | 2019-07-04 | 2019-07-04 | 2019-07-04 | 155 | 2018-06-06 | 1407 | 0.00049375 | -0.007325 | 0.00781875 | 5.8495625 | 10.579875 | 0.0001058824 | -0.007317647 | 0.007423529 | 5.938059 | 10.44929 | PS000997-A160719
384 | PS000998-A170719-1/1-1 | 1100 | 23975 | 23976 | 1404.325 | 7.3478 | 7.69865 | 131.06 | 81.16 | 167.255 | 6.42 | 0.235 | 0.36 | 11.56 | 1.02 | 0.245 | 18.235 | 18.52 | 3.635 | 2.815 | 15.975 | 16.285 | 0.505 | 0.505 | 7.6 | 0.09 | PS000998-A170719-1 | CK002468-A130719 | CK002468-A130719 | 7.134 | 7.134 | 7.134 | 5.725 | 5.705 | 7.235 | 7.235 | 7.235 | Rec-CK002233-A160118 | 2019-07-13 | 20.9 | 12 | 9 | Rec-CK002233-A160118 | 2019-07-13 | 20.9 | 12 | 9 | 1 | 1 | На контроль |  | 1580 | 14 | 1930 | 38 | 80.3 | 1915 | 35 | 38 | 166 | 200 | 129 | 167.5 | 25.58 | 164 | 149 | 2019-07-29 | 35 | 37 | 40 | 79 | 80.3 | 81.6 | 36 | 41 | 46 | 129 | 129.8 | 130.6 | 166.9 | 168 | 169.2 | 0.39 | 0.39 | 0.39 | 650 | 4500 | 0 | 0 | 1915 | 98.64 |  |  | 2019-07-04 | 2019-07-04 | 2019-07-04 | 165 | 2018-06-06 | 1417 | -0.0002625 | -0.00733125 | 0.00706875 | 5.710375 | 10.5513125 | -0.0002625 | -0.00733125 | 0.00706875 | 5.710375 | 10.5513125 | PS000998-A170719 | 0.01042857 | 1.988571 | 0.01185714 | 0.008 | 4.920571 | 4.965 | 4.69 | 5.01
385 | PS000998-A170719-1/1-2 | 1100 | 23977 | 23978 | 1396.67 | 7.3518 | 7.69375 | 131.285 | 81.23 | 167.315 | 6.42 | 0.23 | 0.43 | 5.52 | 1.02 | 0.365 | 18.49 | 18.92 | 2.385 | 2.98 | 16.14 | 16.215 | 0.585 | 0.525 | 7.75 | 0.1 | PS000998-A170719-1 | CK002468-A130719 | CK002468-A130719 | 7.134 | 7.134 | 7.134 | 5.725 | 5.705 | 7.235 | 7.235 | 7.235 | Rec-CK002233-A160118 | 2019-07-13 | 20.9 | 12 | 9 | Rec-CK002233-A160118 | 2019-07-13 | 20.9 | 12 | 9 | 1 | 1 | На контроль |  | 1580 | 14 | 1930 | 38 | 80.3 | 1915 | 35 | 38 | 166 | 200 | 129 | 167.5 | 25.58 | 164 | 149 | 2019-07-29 | 35 | 37 | 40 | 79 | 80.3 | 81.6 | 36 | 41 | 46 | 129 | 129.8 | 130.6 | 166.9 | 168 | 169.2 | 0.39 | 0.39 | 0.39 | 650 | 4500 | 0 | 0 | 1915 | 98.64 |  |  | 2019-07-04 | 2019-07-04 | 2019-07-04 | 165 | 2018-06-06 | 1417 | -0.0002625 | -0.00733125 | 0.00706875 | 5.710375 | 10.5513125 | -0.0002625 | -0.00733125 | 0.00706875 | 5.710375 | 10.5513125 | PS000998-A170719 | 0.01042857 | 1.988571 | 0.01185714 | 0.008 | 4.920571 | 4.965 | 4.69 | 5.01
386 | PS000998-A170719-1/1-3 | 1100 | 23979 | 23980 | 1382.69 | 7.34045 | 7.68005 | 131.14 | 81.14 | 167.2 | 6.455 | 0.145 | 0.38 | 2.19 | 1.12 | 0.435 | 18.395 | 18.835 | 3.415 | 1.94 | 16.36 | 15.64 | 0.7 | 0.53 | 7.95 | 0.13 | PS000998-A170719-1 | CK002468-A130719 | CK002468-A130719 | 7.134 | 7.134 | 7.134 | 5.725 | 5.705 | 7.235 | 7.235 | 7.235 | Rec-CK002233-A160118 | 2019-07-13 | 20.9 | 12 | 9 | Rec-CK002233-A160118 | 2019-07-13 | 20.9 | 12 | 9 | 1 | 1 | На контроль |  | 1580 | 14 | 1930 | 38 | 80.3 | 1915 | 35 | 38 | 166 | 200 | 129 | 167.5 | 25.58 | 164 | 149 | 2019-07-29 | 35 | 37 | 40 | 79 | 80.3 | 81.6 | 36 | 41 | 46 | 129 | 129.8 | 130.6 | 166.9 | 168 | 169.2 | 0.39 | 0.39 | 0.39 | 650 | 4500 | 0 | 0 | 1915 | 98.64 |  |  | 2019-07-04 | 2019-07-04 | 2019-07-04 | 165 | 2018-06-06 | 1417 | -0.0002625 | -0.00733125 | 0.00706875 | 5.710375 | 10.5513125 | -0.0002625 | -0.00733125 | 0.00706875 | 5.710375 | 10.5513125 | PS000998-A170719 | 0.01042857 | 1.988571 | 0.01185714 | 0.008 | 4.920571 | 4.965 | 4.69 | 5.01
387 | PS000998-A170719-1/1-4 | 1100 | 23981 | 23982 | 1397.28 | 7.33075 | 7.6519 | 131.31 | 81.13 | 166.855 | 6.46 | 0.26 | 0.37 | 5.415 | 1.165 | 0.315 | 18.855 | 19.08 | 2.805 | 3.02 | 15.99 | 15.78 | 0.56 | 0.505 | 8.3 | 0.12 | PS000998-A170719-1 | CK002468-A130719 | CK002468-A130719 | 7.134 | 7.134 | 7.134 | 5.725 | 5.705 | 7.235 | 7.235 | 7.235 | Rec-CK002233-A160118 | 2019-07-13 | 20.9 | 12 | 9 | Rec-CK002233-A160118 | 2019-07-13 | 20.9 | 12 | 9 | 1 | 1 | На контроль |  | 1580 | 14 | 1930 | 38 | 80.3 | 1915 | 35 | 38 | 166 | 200 | 129 | 167.5 | 25.58 | 164 | 149 | 2019-07-29 | 35 | 37 | 40 | 79 | 80.3 | 81.6 | 36 | 41 | 46 | 129 | 129.8 | 130.6 | 166.9 | 168 | 169.2 | 0.39 | 0.39 | 0.39 | 650 | 4500 | 0 | 0 | 1915 | 98.64 |  |  | 2019-07-04 | 2019-07-04 | 2019-07-04 | 165 | 2018-06-06 | 1417 | -0.0002625 | -0.00733125 | 0.00706875 | 5.710375 | 10.5513125 | -0.0002625 | -0.00733125 | 0.00706875 | 5.710375 | 10.5513125 | PS000998-A170719 | 0.01042857 | 1.988571 | 0.01185714 | 0.008 | 4.920571 | 4.965 | 4.69 | 5.01
388 | PS000998-A170719-2/1-1 | 1100 | 24001 | 24002 | 1393.88 | 7.30295 | 7.6824 | 131.13 | 80.795 | 167.115 | 6.45 | 0.36 | 0.395 | 10.15 | 0.785 | 0.155 | 17.82 | 18.09 | 2.61 | 2.375 | 16.145 | 16.03 | 0.22 | 0.135 | 7.4 | 0.07 | PS000998-A170719-2 | CK002379-A270419 | CK002379-A270419 | 7.1325 | 7.1325 | 7.134 | 5.7 | 5.685 | 7.2335 | 7.2335 | 7.2335 | Rec-CK002233-A160118 | 2019-04-27 14:40 | 20.3 | 15 | 10.6 | Rec-CK002233-A160118 | 2019-04-27 14:40 | 20.3 | 15 | 10.6 | 1 | 1 | На контроль |  | 1580 | 14 | 1930 | 40 | 80.1 | 1915 | 35 | 38 | 166 | 200 | 129 | 169 | 25.39 | 183 | 168 | 2019-07-30 | 34 | 37 | 39 | 78.9 | 79.9 | 80.9 | 35 | 40 | 45 | 128.8 | 129.5 | 130.3 | 166.3 | 167.7 | 169 | 0.39 | 0.39 | 0.39 | 650 | 9000 | 0 | 0 | 1915 | 98.34 |  |  | 2019-07-04 | 2019-07-04 | 2019-07-04 | 172 | 2018-06-06 | 1424 | [10 empty] | PS000998-A170719 | 0.01042857 | 1.988571 | 0.01185714 | 0.008 | 4.920571 | 4.965 | 4.69 | 5.01
389 | PS000998-A170719-2/1-2 | 1200 | 24003 | 24004 | 1385.52 | 7.30285 | 7.6724 | 131.125 | 80.745 | 166.82 | 6.435 | 0.39 | 0.275 | 7.02 | 0.92 | 0.075 | 18.005 | 18.37 | 3.915 | 0.94 | 16.01 | 16.13 | 0.24 | 0.155 | 7.5 | 0.07 | PS000998-A170719-2 | CK002379-A270419 | CK002379-A270419 | 7.1325 | 7.1325 | 7.134 | 5.7 | 5.685 | 7.2335 | 7.2335 | 7.2335 | Rec-CK002233-A160118 | 2019-04-27 14:40 | 20.3 | 15 | 10.6 | Rec-CK002233-A160118 | 2019-04-27 14:40 | 20.3 | 15 | 10.6 | 1 | 1 | На контроль |  | 1580 | 14 | 1930 | 40 | 80.1 | 1915 | 35 | 38 | 166 | 200 | 129 | 169 | 25.39 | 183 | 168 | 2019-07-30 | 34 | 37 | 39 | 78.9 | 79.9 | 80.9 | 35 | 40 | 45 | 128.8 | 129.5 | 130.3 | 166.3 | 167.7 | 169 | 0.39 | 0.39 | 0.39 | 650 | 9000 | 0 | 0 | 1915 | 98.34 |  |  | 2019-07-04 | 2019-07-04 | 2019-07-04 | 172 | 2018-06-06 | 1424 | [10 empty] | PS000998-A170719 | 0.01042857 | 1.988571 | 0.01185714 | 0.008 | 4.920571 | 4.965 | 4.69 | 5.01
390 | PS000998-A170719-2/1-3 | 1100 | 24005 | 24006 | 1391.55 | 7.33655 | 7.69135 | 131.165 | 80.905 | 166.52 | 6.395 | 0.17 | 0.44 | 6.82 | 0.875 | 0.09 | 17.86 | 18.26 | 4.21 | 0.69 | 15.99 | 16.205 | 0.29 | 0.185 | 7.4 | 0.08 | PS000998-A170719-2 | CK002379-A270419 | CK002379-A270419 | 7.1325 | 7.1325 | 7.134 | 5.7 | 5.685 | 7.2335 | 7.2335 | 7.2335 | Rec-CK002233-A160118 | 2019-04-27 14:40 | 20.3 | 15 | 10.6 | Rec-CK002233-A160118 | 2019-04-27 14:40 | 20.3 | 15 | 10.6 | 1 | 1 | На контроль |  | 1580 | 14 | 1930 | 40 | 80.1 | 1915 | 35 | 38 | 166 | 200 | 129 | 169 | 25.39 | 183 | 168 | 2019-07-30 | 34 | 37 | 39 | 78.9 | 79.9 | 80.9 | 35 | 40 | 45 | 128.8 | 129.5 | 130.3 | 166.3 | 167.7 | 169 | 0.39 | 0.39 | 0.39 | 650 | 9000 | 0 | 0 | 1915 | 98.34 |  |  | 2019-07-04 | 2019-07-04 | 2019-07-04 | 172 | 2018-06-06 | 1424 | [10 empty] | PS000998-A170719 | 0.01042857 | 1.988571 | 0.01185714 | 0.008 | 4.920571 | 4.965 | 4.69 | 5.01
391 | PS000998-A170719-2/1-4 | 1100 | 24007 | 24008 | 1388.24 | 7.3375 | 7.69125 | 131.04 | 80.96 | 166.225 | 6.385 | 0.13 | 0.485 | 5.9 | 0.875 | 0.14 | 18.105 | 18.28 | 4.4 | 0.78 | 16.07 | 16.13 | 0.355 | 0.22 | 7.45 | 0.05 | PS000998-A170719-2 | CK002379-A270419 | CK002379-A270419 | 7.1325 | 7.1325 | 7.134 | 5.7 | 5.685 | 7.2335 | 7.2335 | 7.2335 | Rec-CK002233-A160118 | 2019-04-27 14:40 | 20.3 | 15 | 10.6 | Rec-CK002233-A160118 | 2019-04-27 14:40 | 20.3 | 15 | 10.6 | 1 | 1 | На контроль |  | 1580 | 14 | 1930 | 40 | 80.1 | 1915 | 35 | 38 | 166 | 200 | 129 | 169 | 25.39 | 183 | 168 | 2019-07-30 | 34 | 37 | 39 | 78.9 | 79.9 | 80.9 | 35 | 40 | 45 | 128.8 | 129.5 | 130.3 | 166.3 | 167.7 | 169 | 0.39 | 0.39 | 0.39 | 650 | 9000 | 0 | 0 | 1915 | 98.34 |  |  | 2019-07-04 | 2019-07-04 | 2019-07-04 | 172 | 2018-06-06 | 1424 | [10 empty] | PS000998-A170719 | 0.01042857 | 1.988571 | 0.01185714 | 0.008 | 4.920571 | 4.965 | 4.69 | 5.01
392 | PS000998-A170719-2/1-5 | 1100 | 24009 | 24010 | 1385.21 | 7.3497 | 7.6978 | 130.84 | 80.925 | 166.07 | 6.445 | 0.195 | 0.225 | 4.795 | 0.935 | 0.115 | 18.405 | 18.365 | 3.75 | 1.055 | 16.075 | 16.14 | 0.335 | 0.235 | 7.55 | 0.06 | PS000998-A170719-2 | CK002379-A270419 | CK002379-A270419 | 7.1325 | 7.1325 | 7.134 | 5.7 | 5.685 | 7.2335 | 7.2335 | 7.2335 | Rec-CK002233-A160118 | 2019-04-27 14:40 | 20.3 | 15 | 10.6 | Rec-CK002233-A160118 | 2019-04-27 14:40 | 20.3 | 15 | 10.6 | 1 | 1 | На контроль |  | 1580 | 14 | 1930 | 40 | 80.1 | 1915 | 35 | 38 | 166 | 200 | 129 | 169 | 25.39 | 183 | 168 | 2019-07-30 | 34 | 37 | 39 | 78.9 | 79.9 | 80.9 | 35 | 40 | 45 | 128.8 | 129.5 | 130.3 | 166.3 | 167.7 | 169 | 0.39 | 0.39 | 0.39 | 650 | 9000 | 0 | 0 | 1915 | 98.34 |  |  | 2019-07-04 | 2019-07-04 | 2019-07-04 | 172 | 2018-06-06 | 1424 | [10 empty] | PS000998-A170719 | 0.01042857 | 1.988571 | 0.01185714 | 0.008 | 4.920571 | 4.965 | 4.69 | 5.01
393 | PS000998-A170719-2/1-6 | 1100 | 24011 | 24012 | 1385.795 | 7.3589 | 7.69845 | 130.815 | 80.885 | 166.155 | 6.43 | 0.255 | 0.325 | 5.56 | 0.9 | 0.08 | 18.575 | 18.555 | 2.6 | 2.375 | 15.995 | 16.23 | 0.28 | 0.255 | 7.7 | 0.09 | PS000998-A170719-2 | CK002379-A270419 | CK002379-A270419 | 7.1325 | 7.1325 | 7.134 | 5.7 | 5.685 | 7.2335 | 7.2335 | 7.2335 | Rec-CK002233-A160118 | 2019-04-27 14:40 | 20.3 | 15 | 10.6 | Rec-CK002233-A160118 | 2019-04-27 14:40 | 20.3 | 15 | 10.6 | 1 | 1 | На контроль |  | 1580 | 14 | 1930 | 40 | 80.1 | 1915 | 35 | 38 | 166 | 200 | 129 | 169 | 25.39 | 183 | 168 | 2019-07-30 | 34 | 37 | 39 | 78.9 | 79.9 | 80.9 | 35 | 40 | 45 | 128.8 | 129.5 | 130.3 | 166.3 | 167.7 | 169 | 0.39 | 0.39 | 0.39 | 650 | 9000 | 0 | 0 | 1915 | 98.34 |  |  | 2019-07-04 | 2019-07-04 | 2019-07-04 | 172 | 2018-06-06 | 1424 | [10 empty] | PS000998-A170719 | 0.01042857 | 1.988571 | 0.01185714 | 0.008 | 4.920571 | 4.965 | 4.69 | 5.01
394 | PS000998-A170719-2/1-7 | 1100 | 24013 | 24014 | 1382.59 | 7.3624 | 7.6883 | 130.995 | 80.97 | 166.225 | 6.435 | 0.345 | 0.49 | 5.225 | 1.245 | 0.06 | 18.795 | 18.825 | 1.91 | 3.15 | 15.98 | 16.22 | 0.2 | 0.245 | 7.95 | 0.09 | PS000998-A170719-2 | CK002379-A270419 | CK002379-A270419 | 7.1325 | 7.1325 | 7.134 | 5.7 | 5.685 | 7.2335 | 7.2335 | 7.2335 | Rec-CK002233-A160118 | 2019-04-27 14:40 | 20.3 | 15 | 10.6 | Rec-CK002233-A160118 | 2019-04-27 14:40 | 20.3 | 15 | 10.6 | 1 | 1 | На контроль |  | 1580 | 14 | 1930 | 40 | 80.1 | 1915 | 35 | 38 | 166 | 200 | 129 | 169 | 25.39 | 183 | 168 | 2019-07-30 | 34 | 37 | 39 | 78.9 | 79.9 | 80.9 | 35 | 40 | 45 | 128.8 | 129.5 | 130.3 | 166.3 | 167.7 | 169 | 0.39 | 0.39 | 0.39 | 650 | 9000 | 0 | 0 | 1915 | 98.34 |  |  | 2019-07-04 | 2019-07-04 | 2019-07-04 | 172 | 2018-06-06 | 1424 | [10 empty] | PS000998-A170719 | 0.01042857 | 1.988571 | 0.01185714 | 0.008 | 4.920571 | 4.965 | 4.69 | 5.01
395 | PS000998-A170719-2/1-8 | 1100 | 24018 | 24019 | 1386.205 | 7.34095 | 7.6668 | 131.07 | 81.005 | 166.215 | 6.45 | 0.535 | 0.71 | 5.025 | 1.575 | 0.085 | 19.09 | 19.15 | 2.51 | 2.275 | 16.05 | 16.025 | 0.225 | 0.295 | 8.2 | 0.1 | PS000998-A170719-2 | CK002379-A270419 | CK002379-A270419 | 7.1325 | 7.1325 | 7.134 | 5.7 | 5.685 | 7.2335 | 7.2335 | 7.2335 | Rec-CK002233-A160118 | 2019-04-27 14:40 | 20.3 | 15 | 10.6 | Rec-CK002233-A160118 | 2019-04-27 14:40 | 20.3 | 15 | 10.6 | 1 | 1 | На контроль |  | 1580 | 14 | 1930 | 40 | 80.1 | 1915 | 35 | 38 | 166 | 200 | 129 | 169 | 25.39 | 183 | 168 | 2019-07-30 | 34 | 37 | 39 | 78.9 | 79.9 | 80.9 | 35 | 40 | 45 | 128.8 | 129.5 | 130.3 | 166.3 | 167.7 | 169 | 0.39 | 0.39 | 0.39 | 650 | 9000 | 0 | 0 | 1915 | 98.34 |  |  | 2019-07-04 | 2019-07-04 | 2019-07-04 | 172 | 2018-06-06 | 1424 | [10 empty] | PS000998-A170719 | 0.01042857 | 1.988571 | 0.01185714 | 0.008 | 4.920571 | 4.965 | 4.69 | 5.01
396 | PS000999-A180719-2/1-1 | 800 | 24053 | 24054 | 1389.805 | 7.2911 | 7.63035 | 131.53 | 81.09 | 167.115 | 6.355 | 0.585 | 0.355 | 9.365 | 1.04 | 0.305 | 18.265 | 17.84 | 5.705 | 4.34 | 15.625 | 16.07 | 0.075 | 0.075 | 7.4 | 0.08 | PS000999-A180719-2 | CK002472-D170719 | CK002472-D170719 | 7.132 | 7.132 | 7.132 | 5.72 | 5.715 | 7.233 | 7.233 | 7.233 | Rec-CK002472-D170719 | 2019-07-18 08:42 | 20.6 | 14.4 | 16.9 | Rec-CK002472-D170719 | 2019-07-18 08:42 | 20.6 | 14.4 | 16.9 | 3 | 3 | На контроль |  | 1580 | 14 | 1930 | 40 | 80.1 | 1915 | 35 | 38 | 166 | 200 | 129 | 167.5 | 25.65 | 184 | 169 | 2019-07-31 | 32 | 36 | 40 | 78.4 | 80 | 83 | 31 | 39 | 47 | 129.2 | 130.3 | 131.4 | 166.2 | 167.6 | 169.4 | 0.39 | 0.39 | 0.39 | 650 | 6500 | 0 | 1 | 1915 | 98.85 |  |  | 2019-07-04 | 2019-07-04 | 2019-07-04 | 181 | 2018-06-06 | 1433 | 0.0004875 | -0.00741875 | 0.00790625 | 5.719125 | 10.2520625 | 0.0004875 | -0.00741875 | 0.00790625 | 5.719125 | 10.2520625 | PS000999-A180719 | 0.01045714 | 2.002714 | 0.01585714 | 0.01414286 | 4.992857 | 5.041 | 4.788 | 5.097
397 | PS000999-A180719-1/1-1 | 1100 | 24066 | 24067 | 1413.935 | 7.32785 | 7.6749 | 131.04 | 80.73 | 166.42 | 6.39 | 0.165 | 0.355 | 11.64 | 1.245 | 0.35 | 17.505 | 17.535 | 3.05 | 2.56 | 15.19 | 16.205 | 0.095 | 0.04 | 7.2 | 0.13 | PS000999-A180719-1 | CK002474-D190719 | CK002474-D190719 | 7.133 | 7.133 | 7.132 | 5.695 | 5.7 | 7.234 | 7.234 | 7.234 | Rec-CK002472-D170719 | 2019-07-19 09:20 | 20.5 | 14 | 16.9 | Rec-CK002472-D170719 | 2019-07-19 09:20 | 20.5 | 14 | 16.9 | 3 | 3 | На контроль |  | 1600 | 14 | 1930 | 38 | 80.1 | 1915 | 35 | 38 | 166 | 200 | 129 | 168 | 25.98 | 169 | 154 | 2019-07-31 | 34.9 | 36 | 38.5 | 79.2 | 80 | 80.8 | 34 | 39 | 44 | 129.2 | 169.5 | 130.2 | 166.2 | 168 | 168.6 | 0.38 | 0.38 | 0.38 | 700 | 7800 | 0 | 0 | 1915 | 98.32 |  |  | 2019-07-04 | 2019-07-04 | 2019-07-04 | 181 | 2018-06-06 | 1433 | 0.000475 | -0.00741875 | 0.00789375 | 5.7224375 | 10.424875 | 0.000475 | -0.00741875 | 0.00789375 | 5.7224375 | 10.424875 | PS000999-A180719 | 0.01045714 | 2.002714 | 0.01585714 | 0.01414286 | 4.992857 | 5.041 | 4.788 | 5.097
398 | PS000999-A180719-1/1-2 | 1100 | 24068 | 24069 | 1407.49 | 7.3451 | 7.68475 | 131.085 | 80.785 | 166.385 | 6.49 | 0.095 | 0.315 | 9.025 | 1.215 | 0.46 | 17.55 | 17.2 | 2.005 | 2.145 | 15.21 | 16.215 | 0.15 | 0.045 | 7.2 | 0.13 | PS000999-A180719-1 | CK002474-D190719 | CK002474-D190719 | 7.133 | 7.133 | 7.132 | 5.695 | 5.7 | 7.234 | 7.234 | 7.234 | Rec-CK002472-D170719 | 2019-07-19 09:20 | 20.5 | 14 | 16.9 | Rec-CK002472-D170719 | 2019-07-19 09:20 | 20.5 | 14 | 16.9 | 3 | 3 | На контроль |  | 1600 | 14 | 1930 | 38 | 80.1 | 1915 | 35 | 38 | 166 | 200 | 129 | 168 | 25.98 | 169 | 154 | 2019-07-31 | 34.9 | 36 | 38.5 | 79.2 | 80 | 80.8 | 34 | 39 | 44 | 129.2 | 169.5 | 130.2 | 166.2 | 168 | 168.6 | 0.38 | 0.38 | 0.38 | 700 | 7800 | 0 | 0 | 1915 | 98.32 |  |  | 2019-07-04 | 2019-07-04 | 2019-07-04 | 181 | 2018-06-06 | 1433 | 0.000475 | -0.00741875 | 0.00789375 | 5.7224375 | 10.424875 | 0.000475 | -0.00741875 | 0.00789375 | 5.7224375 | 10.424875 | PS000999-A180719 | 0.01045714 | 2.002714 | 0.01585714 | 0.01414286 | 4.992857 | 5.041 | 4.788 | 5.097
399 | PS000999-A180719-1/1-3 | 1100 | 24070 | 24071 | 1405.9 | 7.3376 | 7.67825 | 131.205 | 80.89 | 166.57 | 6.495 | 0.065 | 0.44 | 7.87 | 1.27 | 0.26 | 17.555 | 17.495 | 2.285 | 1.86 | 15.355 | 16.08 | 0.13 | 0.055 | 7.3 | 0.09 | PS000999-A180719-1 | CK002474-D190719 | CK002474-D190719 | 7.133 | 7.133 | 7.132 | 5.695 | 5.7 | 7.234 | 7.234 | 7.234 | Rec-CK002472-D170719 | 2019-07-19 09:20 | 20.5 | 14 | 16.9 | Rec-CK002472-D170719 | 2019-07-19 09:20 | 20.5 | 14 | 16.9 | 3 | 3 | На контроль |  | 1600 | 14 | 1930 | 38 | 80.1 | 1915 | 35 | 38 | 166 | 200 | 129 | 168 | 25.98 | 169 | 154 | 2019-07-31 | 34.9 | 36 | 38.5 | 79.2 | 80 | 80.8 | 34 | 39 | 44 | 129.2 | 169.5 | 130.2 | 166.2 | 168 | 168.6 | 0.38 | 0.38 | 0.38 | 700 | 7800 | 0 | 0 | 1915 | 98.32 |  |  | 2019-07-04 | 2019-07-04 | 2019-07-04 | 181 | 2018-06-06 | 1433 | 0.000475 | -0.00741875 | 0.00789375 | 5.7224375 | 10.424875 | 0.000475 | -0.00741875 | 0.00789375 | 5.7224375 | 10.424875 | PS000999-A180719 | 0.01045714 | 2.002714 | 0.01585714 | 0.01414286 | 4.992857 | 5.041 | 4.788 | 5.097
400 | PS000999-A180719-1/1-4 | 1100 | 24072 | 24073 | 1399.255 | 7.30885 | 7.663 | 131.38 | 80.84 | 166.62 | 6.39 | 0.095 | 0.645 | 7.17 | 1.25 | 0.265 | 17.9 | 17.78 | 2.49 | 2.33 | 15.375 | 16.135 | 0.095 | 0.075 | 7.4 | 0.12 | PS000999-A180719-1 | CK002474-D190719 | CK002474-D190719 | 7.133 | 7.133 | 7.132 | 5.695 | 5.7 | 7.234 | 7.234 | 7.234 | Rec-CK002472-D170719 | 2019-07-19 09:20 | 20.5 | 14 | 16.9 | Rec-CK002472-D170719 | 2019-07-19 09:20 | 20.5 | 14 | 16.9 | 3 | 3 | На контроль |  | 1600 | 14 | 1930 | 38 | 80.1 | 1915 | 35 | 38 | 166 | 200 | 129 | 168 | 25.98 | 169 | 154 | 2019-07-31 | 34.9 | 36 | 38.5 | 79.2 | 80 | 80.8 | 34 | 39 | 44 | 129.2 | 169.5 | 130.2 | 166.2 | 168 | 168.6 | 0.38 | 0.38 | 0.38 | 700 | 7800 | 0 | 0 | 1915 | 98.32 |  |  | 2019-07-04 | 2019-07-04 | 2019-07-04 | 181 | 2018-06-06 | 1433 | 0.000475 | -0.00741875 | 0.00789375 | 5.7224375 | 10.424875 | 0.000475 | -0.00741875 | 0.00789375 | 5.7224375 | 10.424875 | PS000999-A180719 | 0.01045714 | 2.002714 | 0.01585714 | 0.01414286 | 4.992857 | 5.041 | 4.788 | 5.097
401 | PS000999-A180719-1/1-5 | 1100 | 24074 | 24075 | 1387.675 | 7.2893 | 7.6488 | 131.25 | 80.815 | 166.925 | 6.415 | 0.085 | 0.425 | 6.255 | 1.27 | 0.455 | 17.78 | 17.875 | 2.445 | 2.58 | 15.88 | 15.605 | 0.045 | 0.065 | 7.45 | 0.11 | PS000999-A180719-1 | CK002474-D190719 | CK002474-D190719 | 7.133 | 7.133 | 7.132 | 5.695 | 5.7 | 7.234 | 7.234 | 7.234 | Rec-CK002472-D170719 | 2019-07-19 09:20 | 20.5 | 14 | 16.9 | Rec-CK002472-D170719 | 2019-07-19 09:20 | 20.5 | 14 | 16.9 | 3 | 3 | На контроль |  | 1600 | 14 | 1930 | 38 | 80.1 | 1915 | 35 | 38 | 166 | 200 | 129 | 168 | 25.98 | 169 | 154 | 2019-07-31 | 34.9 | 36 | 38.5 | 79.2 | 80 | 80.8 | 34 | 39 | 44 | 129.2 | 169.5 | 130.2 | 166.2 | 168 | 168.6 | 0.38 | 0.38 | 0.38 | 700 | 7800 | 0 | 0 | 1915 | 98.32 |  |  | 2019-07-04 | 2019-07-04 | 2019-07-04 | 181 | 2018-06-06 | 1433 | 0.000475 | -0.00741875 | 0.00789375 | 5.7224375 | 10.424875 | 0.000475 | -0.00741875 | 0.00789375 | 5.7224375 | 10.424875 | PS000999-A180719 | 0.01045714 | 2.002714 | 0.01585714 | 0.01414286 | 4.992857 | 5.041 | 4.788 | 5.097
402 | PS000999-A180719-1/1-6 | 1100 | 24076 | 24077 | 1374.4 | 7.2831 | 7.6325 | 131.22 | 80.93 | 166.63 | 6.465 | 0.085 | 0.19 | 3.505 | 1.17 | 0.49 | 17.855 | 18.035 | 2.525 | 3.17 | 15.805 | 15.605 | 0.13 | 0.085 | 7.5 | 0.04 | PS000999-A180719-1 | CK002474-D190719 | CK002474-D190719 | 7.133 | 7.133 | 7.132 | 5.695 | 5.7 | 7.234 | 7.234 | 7.234 | Rec-CK002472-D170719 | 2019-07-19 09:20 | 20.5 | 14 | 16.9 | Rec-CK002472-D170719 | 2019-07-19 09:20 | 20.5 | 14 | 16.9 | 3 | 3 | На контроль |  | 1600 | 14 | 1930 | 38 | 80.1 | 1915 | 35 | 38 | 166 | 200 | 129 | 168 | 25.98 | 169 | 154 | 2019-07-31 | 34.9 | 36 | 38.5 | 79.2 | 80 | 80.8 | 34 | 39 | 44 | 129.2 | 169.5 | 130.2 | 166.2 | 168 | 168.6 | 0.38 | 0.38 | 0.38 | 700 | 7800 | 0 | 0 | 1915 | 98.32 |  |  | 2019-07-04 | 2019-07-04 | 2019-07-04 | 181 | 2018-06-06 | 1433 | 0.000475 | -0.00741875 | 0.00789375 | 5.7224375 | 10.424875 | 0.000475 | -0.00741875 | 0.00789375 | 5.7224375 | 10.424875 | PS000999-A180719 | 0.01045714 | 2.002714 | 0.01585714 | 0.01414286 | 4.992857 | 5.041 | 4.788 | 5.097
403 | PS000999-A180719-1/1-7 | 1100 | 24078 | 24079 | 1382.585 | 7.2887 | 7.62925 | 131.415 | 81 | 166.38 | 6.42 | 0.33 | 0.135 | 3.175 | 1.02 | 0.435 | 18.33 | 18.245 | 2.795 | 3.23 | 15.115 | 16.25 | 0.215 | 0.155 | 7.7 | 0.11 | PS000999-A180719-1 | CK002474-D190719 | CK002474-D190719 | 7.133 | 7.133 | 7.132 | 5.695 | 5.7 | 7.234 | 7.234 | 7.234 | Rec-CK002472-D170719 | 2019-07-19 09:20 | 20.5 | 14 | 16.9 | Rec-CK002472-D170719 | 2019-07-19 09:20 | 20.5 | 14 | 16.9 | 3 | 3 | На контроль |  | 1600 | 14 | 1930 | 38 | 80.1 | 1915 | 35 | 38 | 166 | 200 | 129 | 168 | 25.98 | 169 | 154 | 2019-07-31 | 34.9 | 36 | 38.5 | 79.2 | 80 | 80.8 | 34 | 39 | 44 | 129.2 | 169.5 | 130.2 | 166.2 | 168 | 168.6 | 0.38 | 0.38 | 0.38 | 700 | 7800 | 0 | 0 | 1915 | 98.32 |  |  | 2019-07-04 | 2019-07-04 | 2019-07-04 | 181 | 2018-06-06 | 1433 | 0.000475 | -0.00741875 | 0.00789375 | 5.7224375 | 10.424875 | 0.000475 | -0.00741875 | 0.00789375 | 5.7224375 | 10.424875 | PS000999-A180719 | 0.01045714 | 2.002714 | 0.01585714 | 0.01414286 | 4.992857 | 5.041 | 4.788 | 5.097
404 | PS000999-A180719-3/1-2 | 1200 | 24122 | 24123 | 1398.49 | 7.36225 | 7.70245 | 131.92 | 81.015 | 166.92 | 6.435 | 0.335 | 0.155 | 9.435 | 1.015 | 0.3 | 18.17 | 18.515 | 3.695 | 3.845 | 16.225 | 15.95 | 0.165 | 0.04 | 7.25 | 0.15 | PS000999-A180719-3 | CK002480-D240719 | CK002463-D100719 | 7.1315 | 7.1315 | 7.135 | 5.715 | 5.7 | 7.2325 | 7.2325 | 7.2325 | Rec-CK002479-D230719 | 2019-07-24 09:02 | 20.2 | 12.1 | 16.5 | Rec-CK002268-D150219 | 2019-07-09 22:39 | 21.3 | 7.2 | 17.3 | 3 | 3 | На контроль |  | 1600 | 14 | 1930 | 39 | 80.2 | 1915 | 35 | 38 | 166 | 200 | 129 | 167.5 | 25.27 | 175 | 160 | 2019-08-02 | 32 | 35 | 39 | 78.6 | 80 | 81.5 | 34 | 40 | 47 | 129.2 | 130 | 130.8 | 166.9 | 168.2 | 169.6 | 0.4 | 0.4 | 0.4 | 650 | 5600 | 0 | 0 | 1915 | 98.75 |  |  | 2019-07-04 | 2019-08-01 | 2019-07-04 | 189 | 2018-06-06 | 1441 | 0.0003071429 | -0.007271429 | 0.007578571 | 5.684 | 10.44986 | 0.0003 | -0.007375 | 0.007675 | 5.759125 | 10.4341875 | PS000999-A180719 | 0.01045714 | 2.002714 | 0.01585714 | 0.01414286 | 4.992857 | 5.041 | 4.788 | 5.097
405 | PS000999-A180719-3/1-1 | 1050 | 35499 | 35500 | 1404.715 | 7.3587 | 7.6887 | 132.175 | 81.195 | 165.3 | 6.46 | 0.87 | 0.495 | 7.235 | 1.005 | 0.39 | 18.805 | 18.82 | 4.845 | 9.61 | 15.785 | 15.955 | 0.16 | 0.44 | 7.65 | 0.11 | PS000999-A180719-3 | CK002480-D240719 | CK002463-D100719 | 7.1315 | 7.1315 | 7.135 | 5.715 | 5.7 | 7.2325 | 7.2325 | 7.2325 | Rec-CK002479-D230719 | 2019-07-24 09:02 | 20.2 | 12.1 | 16.5 | Rec-CK002268-D150219 | 2019-07-09 22:39 | 21.3 | 7.2 | 17.3 | 3 | 3 | На контроль |  | 1600 | 14 | 1930 | 39 | 80.2 | 1915 | 35 | 38 | 166 | 200 | 129 | 167.5 | 25.27 | 175 | 160 | 2019-08-02 | 32 | 35 | 39 | 78.6 | 80 | 81.5 | 34 | 40 | 47 | 129.2 | 130 | 130.8 | 166.9 | 168.2 | 169.6 | 0.4 | 0.4 | 0.4 | 650 | 5600 | 0 | 0 | 1915 | 98.75 |  |  | 2019-07-04 | 2019-08-01 | 2019-07-04 | 189 | 2018-06-06 | 1441 | 0.0003071429 | -0.007271429 | 0.007578571 | 5.684 | 10.44986 | 0.0003 | -0.007375 | 0.007675 | 5.759125 | 10.4341875 | PS000999-A180719 | 0.01045714 | 2.002714 | 0.01585714 | 0.01414286 | 4.992857 | 5.041 | 4.788 | 5.097
406 | PS000525-C131015-2/1-4 | 1040 | 24149 | 24150 | 1457 | 7.65 | 7.95 | 126.855 | 81.29 | 167.495 | 6.55 | 0.36 | 0.71 | 6.84 | 0.595 | 0.16 | 18.42 | 18.4 | 2.37 | 2.615 | 16.04 | 16.36 | 0.21 | 0.245 | 6.25 | 0.19 | PS000525-C131015-2 | CK001290-D010316 | CK001290-D010316 | 7.1505 | 7.1505 | 7.1505 | 5.755 | 5.735 |  |  |  | CK001282-D220216 |  | 18.2 | 18.9 | 3.5 | CK001282-D220216 |  | 18.2 | 18.9 | 3.5 | 3 | 3 | На контроль |  | 1535 | 15 | 1930 | 40 | 80.6 | 1880 | 36 | 38 | 148 | 206 | 122 | 169.5 | 25.4 | 179 | 164 | 2016-03-04 | 34.1 | 39.1 | 46.8 | 79.2 | 80.6 | 81.4 | 44 | 54 | 67 | 121.1 | 121.7 | 122.3 | 167.3 | 169 | 170.5 | 0.42 | 0.42 | 0.42 | 650 | 5000 | 0 | 0 | 1880 |  |  |  | 2016-03-03 | 2016-03-03 | 2015-03-24 | 1516 | 2014-08-26 | 2240 | -0.0004 | -0.007466667 | 0.007066667 | 5.69 | 10.45733 | -0.0004 | -0.007466667 | 0.007066667 | 5.69 | 10.45733 | PS000525-C131015 | 0.009847778 | 1.990111 | 0.01322222 | 0.022375 | 4.755889 | 4.78 | 4.528 | 4.827
407 | PS000611-C070416-1/1-3 | 1050 | 24151 | 24152 | 1393 | 7.55 | 7.85 | 123.525 | 80.315 | 166.155 | 6.38 | 1.355 | 0.635 | 13.47 | 0.855 | 0.32 | 17.655 | 18.12 | 2.925 | 4.825 | 15.38 | 15.04 | 0.1 | 0.07 | 6.75 | 0.15 | PS000611-C070416-1 | CK001345-D200416 | CK001342-D180416 | 7.1375 | 7.1375 | 7.1405 | 5.695 | 5.675 | 7.252 | 7.252 | 7.252 | Rec-CK001311-D210316 |  | 15.3 |  | 5.5 | Rec-CK001311-D210316 |  | 15.5 | 7 | 5.9 | 3 | 3 | На контроль |  | 1550 | 15 | 1920 | 45 | 80.5 | 1890 | 32 | 35 | 148 | 206 | 122 | 168.7 | 25.88 | 206 | 191 | 2016-04-25 | 32.2 | 37 | 44.9 | 79.4 | 80.5 | 81.5 | 35 | 40 | 54 | 121.1 | 121.5 | 122.3 | 167.4 | 169 | 170.3 | 0.39 | 0.39 | 0.39 | 600 | 11000 | 0 | 0 | 1890 |  |  |  | 2016-04-05 | 2016-04-05 | 2015-03-24 | 1836 | 2014-08-26 | 1559 | 6.666667e-05 | -0.007433333 | 0.0075 | 5.614333 | 10.36133 | 0 | -0.007333333 | 0.007333333 | 5.693667 | 10.14367 | PS000611-C070416 | 0.009678889 | 2.022556 | 0.01222222 | 0.03425 | 4.740889 | 4.857 | 3.91 | 4.928
408 | PS000597-C100316-2/1-4 | 1200 | 24153 | 24154 | 1424.5 | 7.2 | 7.5 | 123.395 | 81.05 | 166.195 | 6.025 | 0.33 | 0.59 | 5.42 | 0.88 | 0.265 | 18.185 | 18.16 | 2.64 | 2.545 | 15.45 | 15.455 | 0.12 | 0.105 | 6.6 | 0.13 | PS000597-C100316-2 | CK001331-D050416 | CK001331-D050416 | 7.1575 | 7.1575 | 7.1515 | 5.71 | 5.665 |  |  |  | Rec-CK001311-D210316 |  | 16.1 | 14.3 | 6.6 | Rec-CK001311-D210316 |  | 16.1 | 14.3 | 6.6 | 3 | 3 | На контроль |  | 1540 | 37 | 1920 | 37 | 80.1 | 1890 | 32 | 35 | 148 | 206 | 122 | 168.7 | 26.34 | 154 | 140 | 2016-04-11 | 34.7 | 37 | 38.3 | 79.1 | 80.1 | 81.1 | 36 | 38 | 43 | 121 | 121.5 | 122 | 167.3 | 169 | 169.3 | 0.37 | 0.37 | 0.37 | 600 | 5000 | 0 | 0 | 1890 |  |  |  | 2016-04-05 | 2016-04-05 | 2015-03-24 | 1744 | 2014-08-26 | 2467 | -6.666667e-05 | -0.007333333 | 0.007266667 | 5.665333 | 10.43633 | -6.666667e-05 | -0.007333333 | 0.007266667 | 5.665333 | 10.43633 | PS000597-C100316 | 0.01066667 | 1.999111 | 0.01222222 | -0.008 | 4.799333 | 4.797 | 4.719 | 4.837
409 | PS000629-C050516-2/1-5 | 1070 | 24155 | 24156 | 1438.5 | 7.35 | 7.7 | 123.7 | 81.08 | 166.55 | 6.28 | 0.405 | 0.515 | 6.3 | 0.48 | 0.105 | 17.695 | 17.735 | 2.945 | 2.745 | 15.33 | 15.355 | 0.435 | 0.38 | 7.05 | 0.23 | PS000629-C050516-2 | CK001380-D210516 | CK001381-D230516 | 7.1205 | 7.1205 | 7.1135 | 5.685 | 5.7 | 7.2245 | 7.2245 | 7.2245 | Rec-CK001379-D200516 | 2016-05-21 01:04 | 13.4 | 18.2 | 14.9 | Rec-CK001379-D200516 | 2016-05-22 22:25 | 13.3 | 17.7 | 14.9 | 3 | 3 | На контроль |  | 1530 | 14 | 1920 | 45 | 80.2 | 1885 | 32 | 35 | 148 | 206 | 122 | 168.7 | 177 | 192 | 177 | 2016-05-26 | 35.2 | 38 | 41 | 79.4 | 80.2 | 81 | 38 | 42 | 48 | 120.9 | 121 | 121.9 | 168.2 | 169.5 | 170.8 | 0.36 | 0.36 | 0.36 | 650 | 8000 | 0 | 0 | 1895 |  |  |  | 2016-05-06 | 2016-05-06 | 2015-03-24 | 2037 | 2014-08-26 | 2760 | 0.0002333333 | -0.007533333 | 0.007766667 | 5.64 | 10.458 | 0.0002666667 | -0.007566667 | 0.007833333 | 5.655667 | 10.42867 | PS000629-C050516 | 0.01043333 | 2.014222 | 0.01055556 | -0.014875 | 4.797 | 4.801 | 4.594 | 4.88
410 | PS000629-C050516-1/1-3 | 1050 | 24157 | 24158 | 1443.5 | 7.35 | 7.65 | 123.68 | 79.975 | 166.565 | 6.33 | 0.745 | 0.76 | 10.455 | 0.275 | 0.385 | 17.7 | 17.705 | 6.775 | 4.85 | 15.305 | 15.595 | 0.55 | 0.3 | 7.05 | 0.09 | PS000629-C050516-1 | CK001381-D230516 | CK001380-D210516 | 7.1115 | 7.1115 | 7.1105 | 5.665 | 5.645 | 7.223 | 7.223 | 7.223 | Rec-CK001379-D200516 | 2016-05-22 22:25 | 13.3 | 17.7 | 14.9 | Rec-CK001379-D200516 | 2016-05-21 01:04 | 13.4 | 18.2 | 14.9 | 3 | 3 | На контроль |  | 1535 | 14 | 1920 | 45 | 79.2 | 1885 | 32 | 35 | 148 | 206 | 122 | 168.7 |  | 190 | 175 | 2016-05-26 | 29.3 | 35 | 37.8 | 78 | 79.2 | 80.1 | 39 | 42 | 47 | 120.6 | 121 | 121.6 | 167.4 | 169.5 | 170.9 | 0.38 | 0.38 | 0.38 | 650 | 8000 | 0 | 0 | 1885 |  |  |  | 2016-05-06 | 2016-05-06 | 2015-03-24 | 2037 | 2014-08-26 | 2760 | 0.0002666667 | -0.007566667 | 0.007833333 | 5.655667 | 10.42867 | 0.0002333333 | -0.007533333 | 0.007766667 | 5.64 | 10.458 | PS000629-C050516 | 0.01043333 | 2.014222 | 0.01055556 | -0.014875 | 4.797 | 4.801 | 4.594 | 4.88
411 | PS000631-C100516-1/1-4 | 1040 | 24159 | 24160 | 1416 | 7.05 | 7.4 | 123.795 | 80.705 | 165.88 | 5.875 | 0.285 | 0.78 | 13.17 | 1.15 | 0.295 | 17.07 | 17.04 | 3.55 | 4.775 | 14.76 | 14.965 | 0.42 | 0.23 | 7.15 | 0.2 | PS000631-C100516-1 | CK001385-D260516 | CK001385-D260516 | 7.1175 | 7.1175 | 7.1155 | 5.68 | 5.655 | 7.228 | 7.228 | 7.228 | Rec-CK001379-D200516 | 2016-05-25 22:35 | 13.2 | 14.9 | 14.4 | Rec-CK001379-D200516 | 2016-05-25 22:35 | 13.2 | 14.9 | 14.4 | 3 | 3 | На контроль |  | 1535 | 14 | 1920 | 45 | 80 | 1900 | 32 | 35 | 148 | 206 | 122 | 168.7 | 26.89 | 225 | 210 | 2016-05-30 | 33 | 38 | 42 | 78.4 | 80 | 81.9 | 31 | 38 | 45 | 120.6 | 121 | 121.7 | 166.4 | 169 | 170.2 | 0.35 | 0.35 | 0.35 | 650 | 12000 | 0 | 3 | 1900 |  |  |  | 2016-05-06 | 2016-05-06 | 2015-03-24 | 2065 | 2014-08-26 | 2788 | 0.0002666667 | -0.007566667 | 0.007833333 | 5.657333 | 10.512 | 0.0002666667 | -0.007566667 | 0.007833333 | 5.657333 | 10.512 | PS000631-C100516 | 0.01079333 | 2.014889 | 0.008666667 | -0.0055 | 4.771333 | 4.801 | 4.525 | 4.889
412 | PS000634-C160516-1/1-2 | 1040 | 24163 | 24164 | 1428 | 7.5 | 7.8 | 124.025 | 80.925 | 164.98 | 6.415 | 0.435 | 0.64 | 8.28 | 1.4 | 0.17 | 17.465 | 17.26 | 5.49 | 5.84 | 15.065 | 15.33 | 0.055 | 0.175 | 7.15 | 0.12 | PS000634-C160516-1 | CK001390-D300516 | CK001391-D300516 | 7.1245 | 7.1245 | 7.1245 | 5.66 | 5.685 | 7.234 | 7.234 | 7.234 | Rec-CK001379-D200516 | 2016-05-29 22:47 | 10.8 | 12.2 | 14 | Rec-CK001379-D200516 | 2016-05-30 08:42 | 10.1 | 12 | 13.9 | 3 | 3 | На контроль |  | 1535 | 14 | 1920 | 41.5 | 80.3 | 1890 | 32 | 35 | 148 | 206 | 122 | 168.7 | 26.06 | 184 | 170 | 2016-06-06 | 34.2 | 37 | 40.1 | 79.1 | 80.3 | 81.2 | 38 | 43 | 48 | 120.9 | 121.5 | 122.1 | 166.7 | 168.5 | 169.4 | 0.37 | 0.37 | 0.37 | 650 | 6000 | 0 | 2 | 1890 |  |  |  | 2016-06-03 | 2016-06-03 | 2015-03-24 | 2102 | 2014-08-26 | 2825 | 0.0003 | -0.0075 | 0.0078 | 5.65 | 10.468 | 0.0002333333 | -0.0076 | 0.007833333 | 5.640333 | 10.477 | PS000634-C160516 | 0.01022222 | 2.045222 | 0.01377778 | 0.018875 | 4.824556 | 4.83 | 4.777 | 4.854
413 | PS000631-C100516-3/1-5 | 1070 | 24165 | 24166 | 1442.5 | 7.6 | 8 | 123.68 | 80.45 | 165.635 | 6.47 | 0.145 | 0.515 | 7.885 | 0.84 | 0.275 | 17.68 | 17.84 | 2.385 | 1.77 | 15.57 | 15.68 | 0.09 | 0.095 | 7.1 | 0.1 | PS000631-C100516-3 | CK001398-D030616 | CK001398-D030616 | 7.1115 | 7.1115 | 7.1155 | 5.655 | 5.695 | 7.223 | 7.223 | 7.223 | Rec-CK001379-D200516 | 2016-06-02 22:43 | 10.4 | 8.1 | 13.4 | Rec-CK001379-D200516 | 2016-06-02 22:43 | 10.4 | 8.1 | 13.4 | 3 | 3 | На контроль |  | 1540 | 15 | 1920 | 4.5 | 79.5 | 1885 | 32 | 35 | 155 | 206 | 121 | 168.5 | 25.75 | 173 | 158 | 2016-06-13 | 32.9 | 35.5 | 37.9 | 78.8 | 79.5 | 80 | 32 | 35 | 41 | 121.3 | 121.5 | 122.2 | 166.4 | 168.5 | 169.3 | 0.38 | 0.38 | 0.38 | 650 | 7700 | 0 | 0 | 1885 |  |  |  | 2016-06-03 | 2016-06-03 | 2015-03-24 | 2167 | 2014-08-26 | 2880 | 0.0003 | -0.007533333 | 0.007833333 | 5.645333 | 10.41367 | 0.0003 | -0.007533333 | 0.007833333 | 5.645333 | 10.41367 | PS000631-C100516 | 0.01079333 | 2.014889 | 0.008666667 | -0.0055 | 4.771333 | 4.801 | 4.525 | 4.889
414 | PS000622-C260416-1/1-7 | 1040 | 24167 | 24168 | 1427 | 7.2 | 7.5 | 123.725 | 81.29 | 166.99 | 6.16 | 0.515 | 0.565 | 9.175 | 0.475 | 0.485 | 17.98 | 17.575 | 2.08 | 2.64 | 15.19 | 15.235 | 0.09 | 0.045 | 6.85 | 0.19 | PS000622-C260416-1 | CK001363-D050516 | CK001165-D101115 | 7.1065 | 7.1065 | 7.1065 | 5.675 | 5.675 | 7.218 | 7.218 | 7.218 | Rec-CK001361-D040516 | 2016-05-05 11:55 | 14.4 | 12.5 | 4.3 | Rec-CK001155-D031115 |  | 17.3 | 19.2 | 12.7 | 3 | 3 | На контроль |  | 1540 | 14 | 1920 | 45 | 80.6 | 1540 | 32 | 35 | 148 | 206 | 122 | 168.7 | 26.45 | 228 | 213 | 2016-05-13 | 33.5 | 36.6 | 42.3 | 70.1 | 80.6 | 115.7 | 22 | 42 | 50 | 121.6 | 121.8 | 135.77 | 167 | 168.7 | 176.9 | 0.43 | 0.43 | 0.43 | 650 | 9000 | 0 | 2 | 1890 |  |  |  | 2016-05-06 | 2016-05-06 | 2015-03-24 | 1937 | 2014-08-26 | 2660 | -0.0001 | -0.007466667 | 0.007366667 | 5.661667 | 10.45233 | 0.0004333333 | -0.007266667 | 0.0077 | 5.440333 | 10.218 | PS000622-C260416 | 0.01078889 | 1.989222 | 0.01011111 | 0.012125 | 4.773556 | 4.801 | 4.451 | 4.862
415 | PS000608-C300316-2/1-5 | 1040 | 24171 | 24172 | 1438.5 | 7.35 | 7.7 | 123.4 | 79.695 | 165.55 | 6.27 | 0.675 | 0.405 | 7.925 | 0.455 | 0.255 | 17.77 | 17.55 | 1.185 | 3.15 | 15.58 | 15.185 | 0.245 | 0.075 | 6.95 | 0.16 | PS000608-C300316-2 | CK001417-D280616 | CK001419-D300616 | 7.108 | 7.108 | 7.11 | 5.685 | 5.685 | 7.219 | 7.219 | 7.219 | Rec-CK001379-D200516 | 2016-06-28 09:14 | 9 | 10 | 11.5 | Rec-CK001379-D200516 | 2016-06-29 22:48 | 9 | 8 | 11.2 | 3 | 3 | На контроль |  | 1540 | 14 | 1920 | 40.5 | 79 | 1880 | 32 | 35 | 148 | 206 | 122 | 168.7 | 26.01 | 174 | 159 | 2016-07-04 | 33 | 36 | 38.2 | 78.1 | 79 | 79.7 | 36 | 41 | 46 | 120.6 | 121 | 121.4 | 166.3 | 169 | 170 | 0.37 | 0.37 | 0.37 | 600 | 8000 | 0 | 3 | 1890 |  |  |  | 2016-07-05 | 2016-07-05 | 2015-03-24 | 2285 | 2014-08-26 | 2998 | 0.0003666667 | -0.007533333 | 0.0079 | 5.670333 | 10.483 | 0.0003666667 | -0.0075 | 0.007866667 | 5.625333 | 10.38133 | PS000608-C300316
416 | PS000655-C110716-1/1-4 | 1050 | 24173 | 24174 | 1426.5 | 7.3 | 7.7 | 123.66 | 79.765 | 166.825 | 5.92 | 0.145 | 0.585 | 13.695 | 1.155 | 0.25 | 16.58 | 16.86 | 2.67 | 2.77 | 14.755 | 14.895 | 0.175 | 0.085 | 6.75 | 0.17 | PS000655-C110716-1 | CK001455-D020816 | CK001456-D030816 | 7.137 | 7.137 | 7.126 | 5.715 | 5.695 | 7.248 | 7.248 | 7.248 | Rec-CK001379-D200516 | 2016-08-02 08:40 | 7 | 19 | 8.5 | Rec-CK001379-D200516 | 2016-08-02 22:24 | 7 | 18.5 | 8.5 | 3 | 3 | На контроль |  | 1535 | 14 | 1920 | 45.5 | 80.2 | 1900 | 32 | 35 | 148 | 206 | 122 | 168.7 | 26.78 | 194 | 179 | 2016-08-08 | 30 | 35 | 40 | 79.3 | 80.2 | 81.1 | 33 | 41 | 49 | 121 | 122 | 123 | 167.6 | 169.1 | 170.6 | 0.35 | 0.35 | 0.35 | 650 | 7800 | 0 | 0 | 1900 |  |  |  | 2016-08-03 | 2016-08-03 | 2015-03-24 | 2461 | 2014-08-26 | 3172 | 0.00025 | -0.007625 | 0.007875 | 5.658 | 10.406875 | 0.0002333333 | -0.007633333 | 0.007866667 | 5.625 | 10.40033 | PS000655-C110716 | 0.01078667 | 2.038 | 0.01511111 | 0.004 | 4.953222 | 4.961 | 4.933 | 4.97
417 | PS000645-C170616-1-1/1-2 | 1040 | 24175 | 24176 | 1452 | 7.6 | 8 | 123.875 | 79.34 | 166.85 | 6.44 | 0.635 | 0.345 | 13.155 | 1.035 | 0.195 | 17.27 | 17.53 | 2.26 | 2.47 | 15.965 | 16 | 0.085 | 0.08 | 6.85 | 0.14 | PS000645-C170616-1-1 | CK001423-D020716 | CK001424-D040716 | 7.11 | 7.11 | 7.115 | 5.615 | 5.61 | 7.221 | 7.221 | 7.221 | Rec-CK001379-D200516 | 2016-07-02 02:12 | 8.6 | 6.2 | 11.1 | Rec-CK001379-D200516 | 2016-07-03 22:21 | 8.6 | 5.9 | 11 | 3 | 3 | На контроль |  | 1540 | 15 | 1920 | 31 | 79.4 | 1880 | 32 | 35 | 155 | 206 | 123 | 169 | 25.25 | 136 | 121 | 2016-07-12 | 32.6 | 36 | 37 | 78.1 | 79.4 | 80.4 | 37 | 43 | 46 | 121 | 122 | 123 | 168.9 | 169.6 | 171.1 | 0.39 | 0.39 | 0.39 | 650 | 4500 | 0 | 0 | 1880 |  |  |  | 2016-07-05 | 2016-07-05 | 2015-03-24 | 2320 | 2014-08-26 | 3033 | 0.0004333333 | -0.0077 | 0.008133333 | 5.611 | 10.37167 | 0.0005 | -0.007666667 | 0.008166667 | 5.607333 | 10.369 | PS000645-C170616 | 0.009571111 | 2.026444 | 0.01344444 | -0.01744444 | 4.905333 | 4.916 | 4.748 | 4.948
418 | PS000644-C160616-1-2/1-1 | 1050 | 24177 | 24178 | 1436.5 | 7.5 | 7.85 | 123.795 | 81.045 | 166.475 | 6.36 | 0.74 | 0.57 | 16.97 | 0.855 | 0.49 | 17.28 | 17.42 | 7.895 | 4.59 | 15.425 | 15.53 | 0.15 | 0.03 | 6.95 | 0.21 | PS000644-C160616-1-2 | CK001414-D270616 | CK001414-D270616 | 7.1415 | 7.1415 | 7.1395 | 5.715 | 5.71 | 7.253 | 7.253 | 7.253 | Rec-CK001379-D200516 | 2016-06-26 22:43 | 9.2 | 11.5 | 11.8 | Rec-CK001379-D200516 | 2016-06-26 22:43 | 9.2 | 11.5 | 11.8 | 3 | 3 | На контроль |  | 1540 | 14 | 1920 | 34 | 80.4 | 1880 | 32 | 35 | 148 | 206 | 122 | 168.7 | 25.86 | 147 | 132 | 2016-06-29 | 30 | 33 | 37 | 79.6 | 80.4 | 81.2 | 39 | 44 | 51 | 121.2 | 121.7 | 122.2 | 167.6 | 169.6 | 171.6 | 0.38 | 0.38 | 0.38 | 650 | 4800 | 0 | 0 | 1880 |  |  |  | 2016-06-03 | 2016-06-03 | 2015-03-24 | 2257 | 2014-08-26 | 2970 | 0.0003 | -0.0076 | 0.0079 | 5.676333 | 10.478 | 0.0003 | -0.0076 | 0.0079 | 5.676333 | 10.478 | PS000644-C160616 | 0.009914444 | 2.045444 | 0.01511111 | -0.02244444 | 4.929 | 4.93 | 4.878 | 4.97
419 | PS000644-C160616-2/1-2 | 1100 | 24179 | 24180 | 1435.5 | 7.5 | 7.85 | 123.5 | 80.265 | 165.87 | 6.34 | 0.655 | 0.415 | 14.63 | 0.795 | 0.395 | 18.14 | 18.23 | 3.055 | 6.53 | 15.275 | 16.505 | 0.375 | 0.28 | 7 | 0.23 | PS000644-C160616-2 | CK001419-D300616 | CK001420-D300616 | 7.123 | 7.123 | 7.116 | 5.63 | 5.65 | 7.234 | 7.234 | 7.234 | Rec-CK001379-D200516 | 2016-06-29 22:48 | 9 | 8 | 11.2 | Rec-CK001379-D200516 | 2016-06-30 12:50 | 9.8 | 7.7 | 11.3 | 3 | 3 | На контроль |  | 1540 | 14 | 1920 | 45.5 | 79.5 | 1885 | 32 | 35 | 148 | 206 | 121 | 169 | 25.67 | 224 | 109 | 2016-07-04 | 29 | 34.8 | 40.5 | 78 | 79.4 | 81.4 | 34 | 42 | 51 | 112.5 | 121.3 | 122.2 | 165.5 | 167.8 | 170.8 | 0.38 | 0.38 | 0.38 | 650 | 8300 | 0 | 5 | 1885 |  |  |  | 2016-06-03 | 2016-06-03 | 2015-03-24 | 2285 | 2014-08-26 | 2998 | 0.0003666667 | -0.0075 | 0.007866667 | 5.625333 | 10.38133 | 0.0004 | -0.007666667 | 0.008066667 | 5.625333 | 10.38 | PS000644-C160616 | 0.009914444 | 2.045444 | 0.01511111 | -0.02244444 | 4.929 | 4.93 | 4.878 | 4.97
420 | PS000643-C150616-2/1-9 | 1050 | 24181 | 24182 | 1447 | 7.55 | 7.9 | 123.84 | 80.75 | 166.675 | 6.49 | 0.28 | 0.46 | 8.15 | 0.97 | 0.24 | 18.1 | 18.28 | 1.905 | 1.895 | 16.12 | 15.975 | 0.26 | 0.295 | 7 | 0.2 | PS000643-C150616-2 | CK001410-D230616 | CK001413-D250616 | 7.131 | 7.131 | 7.129 | 5.675 | 5.685 | 7.242 | 7.242 | 7.242 | Rec-CK001379-D200516 | 2016-06-23 08:04 | 13.4 | 13.5 | 12 | Rec-CK001379-D2050516 | 2016-06-25 00:26 | 13.7 | 11.7 | 11.9 | 3 | 3 | На контроль |  | 1540 | 15 | 1920 | 46 | 80 | 1885 | 32 | 35 | 148 | 206 | 121 | 169 | 25.5 | 233 | 219 | 2016-06-28 | 31.5 | 37 | 42.2 | 78.6 | 80 | 81.6 | 38 | 45 | 54 | 120.9 | 121.5 | 122.2 | 166.1 | 169 | 171.1 | 0.39 | 0.39 | 0.39 | 650 | 10800 | 0 | 2 | 1885 |  |  |  | 2016-06-03 | 2016-06-03 | 2015-03-24 | 2247 | 2014-08-26 | 2960 | 0.0003 | -0.0076 | 0.0079 | 5.664667 | 10.61333 | 0.0003333333 | -0.007633333 | 0.007966667 | 5.646333 | 10.484 | PS000643-C150616 | 0.009891111 | 2.032556 | 0.01255556 | -0.008555556 | 4.933667 | 4.932 | 4.903 | 4.967
421 | PS001001-A230719-1/1-1 | 1100 | 24246 | 24247 | 1426.71 | 7.2943 | 7.60065 | 131.565 | 80.585 | 167.025 | 6.375 | 1.32 | 0.56 | 15.81 | 1.195 | 0.315 | 18.035 | 18.28 | 6.405 | 3.51 | 15.03 | 15.57 | 0.085 | 0.05 | 8.1 | 0.07 | PS001001-A230719-1 | CK002475-A190719 | CK002449-A270619 | 7.135 | 7.135 | 7.1365 | 5.7 | 5.68 | 7.236 | 7.236 | 7.236 | Rec-CK002233-A160118 | 2019-07-19 09:10 | 20.5 | 13.6 | 9 | Rec-CK002233-A160118 | 2019-06-26 22:45 | 22.4 | 12.2 | 9.8 | 1 | 1 | На контроль |  | 1600 | 14 | 1930 | 40 | 79.5 | 1915 | 35 | 38 | 166 | 200 | 129 | 167.5 | 25.83 | 185 | 170 | 2019-08-06 | 34.7 | 37 | 39.4 | 77.9 | 79.5 | 80.5 | 36 | 41 | 46 | 128.9 | 129.5 | 130.4 | 167.3 | 169 | 169.6 | 0.37 | 0.37 | 0.37 | 700 | 9000 | 0 | 0 | 1915 | 97.51 |  |  | 2019-07-04 | 2019-07-04 | 2019-07-04 | 203 | 2018-06-06 | 1455 | -0.00025625 | -0.00734375 | 0.0070875 | 5.7171875 | 10.6263125 | -0.00023125 | -0.00730625 | 0.007075 | 5.697 | 10.5264375 | PS001001-A230719 | 0.01047143 | 2.009286 | 0.01114286 | 0.01857143 | 4.981857 | 5.035 | 4.731 | 5.1
422 | PS001001-A230719-1/1-2 | 1050 | 24248 | 24249 | 1448.61 | 7.3151 | 7.63295 | 131.715 | 80.45 | 166.73 | 6.355 | 1.32 | 0.575 | 20.08 | 1.41 | 0.415 | 18.27 | 18.125 | 9.125 | 6.075 | 14.87 | 15.605 | 0.085 | 0.145 | 8.1 | 0.12 | PS001001-A230719-1 | CK002475-A190719 | CK002449-A270619 | 7.135 | 7.135 | 7.1365 | 5.7 | 5.68 | 7.236 | 7.236 | 7.236 | Rec-CK002233-A160118 | 2019-07-19 09:10 | 20.5 | 13.6 | 9 | Rec-CK002233-A160118 | 2019-06-26 22:45 | 22.4 | 12.2 | 9.8 | 1 | 1 | На контроль |  | 1600 | 14 | 1930 | 40 | 79.5 | 1915 | 35 | 38 | 166 | 200 | 129 | 167.5 | 25.83 | 185 | 170 | 2019-08-06 | 34.7 | 37 | 39.4 | 77.9 | 79.5 | 80.5 | 36 | 41 | 46 | 128.9 | 129.5 | 130.4 | 167.3 | 169 | 169.6 | 0.37 | 0.37 | 0.37 | 700 | 9000 | 0 | 0 | 1915 | 97.51 |  |  | 2019-07-04 | 2019-07-04 | 2019-07-04 | 203 | 2018-06-06 | 1455 | -0.00025625 | -0.00734375 | 0.0070875 | 5.7171875 | 10.6263125 | -0.00023125 | -0.00730625 | 0.007075 | 5.697 | 10.5264375 | PS001001-A230719 | 0.01047143 | 2.009286 | 0.01114286 | 0.01857143 | 4.981857 | 5.035 | 4.731 | 5.1
423 | PS001001-A230719-1/1-3 | 1100 | 24250 | 24251 | 1396.61 | 7.2964 | 7.61775 | 131.72 | 80.285 | 166.755 | 6.345 | 0.775 | 0.235 | 8.975 | 1.26 | 0.33 | 18.11 | 17.89 | 4.405 | 4.36 | 15.38 | 15.495 | 0.045 | 0.1 | 7.8 | 0.08 | PS001001-A230719-1 | CK002475-A190719 | CK002449-A270619 | 7.135 | 7.135 | 7.1365 | 5.7 | 5.68 | 7.236 | 7.236 | 7.236 | Rec-CK002233-A160118 | 2019-07-19 09:10 | 20.5 | 13.6 | 9 | Rec-CK002233-A160118 | 2019-06-26 22:45 | 22.4 | 12.2 | 9.8 | 1 | 1 | На контроль |  | 1600 | 14 | 1930 | 40 | 79.5 | 1915 | 35 | 38 | 166 | 200 | 129 | 167.5 | 25.83 | 185 | 170 | 2019-08-06 | 34.7 | 37 | 39.4 | 77.9 | 79.5 | 80.5 | 36 | 41 | 46 | 128.9 | 129.5 | 130.4 | 167.3 | 169 | 169.6 | 0.37 | 0.37 | 0.37 | 700 | 9000 | 0 | 0 | 1915 | 97.51 |  |  | 2019-07-04 | 2019-07-04 | 2019-07-04 | 203 | 2018-06-06 | 1455 | -0.00025625 | -0.00734375 | 0.0070875 | 5.7171875 | 10.6263125 | -0.00023125 | -0.00730625 | 0.007075 | 5.697 | 10.5264375 | PS001001-A230719 | 0.01047143 | 2.009286 | 0.01114286 | 0.01857143 | 4.981857 | 5.035 | 4.731 | 5.1
424 | PS001001-A230719-1/1-4 | 1100 | 24252 | 24253 | 1378.9 | 7.3262 | 7.6523 | 131.775 | 80.455 | 166.81 | 6.38 | 0.57 | 0.395 | 5.995 | 1.245 | 0.23 | 18.04 | 17.665 | 3.345 | 4.765 | 15.635 | 15.535 | 0.035 | 0.015 | 7.65 | 0.11 | PS001001-A230719-1 | CK002475-A190719 | CK002449-A270619 | 7.135 | 7.135 | 7.1365 | 5.7 | 5.68 | 7.236 | 7.236 | 7.236 | Rec-CK002233-A160118 | 2019-07-19 09:10 | 20.5 | 13.6 | 9 | Rec-CK002233-A160118 | 2019-06-26 22:45 | 22.4 | 12.2 | 9.8 | 1 | 1 | На контроль |  | 1600 | 14 | 1930 | 40 | 79.5 | 1915 | 35 | 38 | 166 | 200 | 129 | 167.5 | 25.83 | 185 | 170 | 2019-08-06 | 34.7 | 37 | 39.4 | 77.9 | 79.5 | 80.5 | 36 | 41 | 46 | 128.9 | 129.5 | 130.4 | 167.3 | 169 | 169.6 | 0.37 | 0.37 | 0.37 | 700 | 9000 | 0 | 0 | 1915 | 97.51 |  |  | 2019-07-04 | 2019-07-04 | 2019-07-04 | 203 | 2018-06-06 | 1455 | -0.00025625 | -0.00734375 | 0.0070875 | 5.7171875 | 10.6263125 | -0.00023125 | -0.00730625 | 0.007075 | 5.697 | 10.5264375 | PS001001-A230719 | 0.01047143 | 2.009286 | 0.01114286 | 0.01857143 | 4.981857 | 5.035 | 4.731 | 5.1
425 | PS001001-A230719-1/1-5 | 1100 | 24254 | 24255 | 1384.04 | 7.33995 | 7.6663 | 131.8 | 80.48 | 166.76 | 6.405 | 0.46 | 0.41 | 5.65 | 1.255 | 0.23 | 17.985 | 17.83 | 3.37 | 4.885 | 15.67 | 15.68 | 0.025 | 0.01 | 7.7 | 0.08 | PS001001-A230719-1 | CK002475-A190719 | CK002449-A270619 | 7.135 | 7.135 | 7.1365 | 5.7 | 5.68 | 7.236 | 7.236 | 7.236 | Rec-CK002233-A160118 | 2019-07-19 09:10 | 20.5 | 13.6 | 9 | Rec-CK002233-A160118 | 2019-06-26 22:45 | 22.4 | 12.2 | 9.8 | 1 | 1 | На контроль |  | 1600 | 14 | 1930 | 40 | 79.5 | 1915 | 35 | 38 | 166 | 200 | 129 | 167.5 | 25.83 | 185 | 170 | 2019-08-06 | 34.7 | 37 | 39.4 | 77.9 | 79.5 | 80.5 | 36 | 41 | 46 | 128.9 | 129.5 | 130.4 | 167.3 | 169 | 169.6 | 0.37 | 0.37 | 0.37 | 700 | 9000 | 0 | 0 | 1915 | 97.51 |  |  | 2019-07-04 | 2019-07-04 | 2019-07-04 | 203 | 2018-06-06 | 1455 | -0.00025625 | -0.00734375 | 0.0070875 | 5.7171875 | 10.6263125 | -0.00023125 | -0.00730625 | 0.007075 | 5.697 | 10.5264375 | PS001001-A230719 | 0.01047143 | 2.009286 | 0.01114286 | 0.01857143 | 4.981857 | 5.035 | 4.731 | 5.1
426 | PS001001-A230719-1/1-6 | 1100 | 24256 | 24257 | 1382.055 | 7.34695 | 7.66685 | 131.925 | 80.38 | 166.885 | 6.43 | 0.325 | 0.295 | 3.075 | 1.465 | 0.125 | 18.17 | 18.105 | 3.105 | 3.29 | 15.68 | 15.68 | 0.03 | 0.005 | 7.9 | 0.08 | PS001001-A230719-1 | CK002475-A190719 | CK002449-A270619 | 7.135 | 7.135 | 7.1365 | 5.7 | 5.68 | 7.236 | 7.236 | 7.236 | Rec-CK002233-A160118 | 2019-07-19 09:10 | 20.5 | 13.6 | 9 | Rec-CK002233-A160118 | 2019-06-26 22:45 | 22.4 | 12.2 | 9.8 | 1 | 1 | На контроль |  | 1600 | 14 | 1930 | 40 | 79.5 | 1915 | 35 | 38 | 166 | 200 | 129 | 167.5 | 25.83 | 185 | 170 | 2019-08-06 | 34.7 | 37 | 39.4 | 77.9 | 79.5 | 80.5 | 36 | 41 | 46 | 128.9 | 129.5 | 130.4 | 167.3 | 169 | 169.6 | 0.37 | 0.37 | 0.37 | 700 | 9000 | 0 | 0 | 1915 | 97.51 |  |  | 2019-07-04 | 2019-07-04 | 2019-07-04 | 203 | 2018-06-06 | 1455 | -0.00025625 | -0.00734375 | 0.0070875 | 5.7171875 | 10.6263125 | -0.00023125 | -0.00730625 | 0.007075 | 5.697 | 10.5264375 | PS001001-A230719 | 0.01047143 | 2.009286 | 0.01114286 | 0.01857143 | 4.981857 | 5.035 | 4.731 | 5.1
427 | PS001001-A230719-1/1-7 | 1100 | 24258 | 24259 | 1398.965 | 7.33885 | 7.6491 | 132.105 | 80.465 | 166.585 | 6.375 | 0.34 | 0.4 | 6.875 | 1.765 | 0.095 | 18.67 | 18.47 | 3.655 | 2.575 | 15.665 | 15.7 | 0.025 | 0.02 | 8.1 | 0.08 | PS001001-A230719-1 | CK002475-A190719 | CK002449-A270619 | 7.135 | 7.135 | 7.1365 | 5.7 | 5.68 | 7.236 | 7.236 | 7.236 | Rec-CK002233-A160118 | 2019-07-19 09:10 | 20.5 | 13.6 | 9 | Rec-CK002233-A160118 | 2019-06-26 22:45 | 22.4 | 12.2 | 9.8 | 1 | 1 | На контроль |  | 1600 | 14 | 1930 | 40 | 79.5 | 1915 | 35 | 38 | 166 | 200 | 129 | 167.5 | 25.83 | 185 | 170 | 2019-08-06 | 34.7 | 37 | 39.4 | 77.9 | 79.5 | 80.5 | 36 | 41 | 46 | 128.9 | 129.5 | 130.4 | 167.3 | 169 | 169.6 | 0.37 | 0.37 | 0.37 | 700 | 9000 | 0 | 0 | 1915 | 97.51 |  |  | 2019-07-04 | 2019-07-04 | 2019-07-04 | 203 | 2018-06-06 | 1455 | -0.00025625 | -0.00734375 | 0.0070875 | 5.7171875 | 10.6263125 | -0.00023125 | -0.00730625 | 0.007075 | 5.697 | 10.5264375 | PS001001-A230719 | 0.01047143 | 2.009286 | 0.01114286 | 0.01857143 | 4.981857 | 5.035 | 4.731 | 5.1
428 | PS001003-A290719-1/1-1 | 1100 | 24413 | 24414 | 1386 | 7.3477 | 7.6908 | 131.85 | 80.96 | 166.045 | 6.465 | 0.105 | 0.44 | 2.87 | 1.625 | 0.215 | 17.92 | 17.97 | 3.665 | 2.77 | 15.56 | 15.95 | 0.235 | 0.095 | 7.45 | 0.09 | PS001003-A290719-1 | CK002475-A190719 | CK002142-A110718 | 7.131 | 7.131 | 7.131 | 5.695 | 5.68 | 7.232 | 7.232 | 7.232 | Rec-CK002233-A160118 | 2019-07-19 09:10 | 20.5 | 13.6 | 9 | CK002108-A110518 | 2018-07-11 21:50 | 15 | 14.2 | 6.2 | 1 | 1 | На контроль |  | 1590 | 14 | 1930 | 39.4 | 80.2 | 1915 | 35 | 38 | 166 | 200 | 129 | 167.5 | 25.94 | 174 | 159 | 2019-08-13 | 34 | 35 | 37 | 79 | 80 | 81.1 | 35 | 40 | 44 | 129.2 | 129.8 | 130.4 | 166.2 | 167.7 | 169.1 | 0.38 | 0.38 | 0.38 | 700 | 7800 | 0 | 0 | 1915 | 98.23 |  |  | 2019-07-04 | 2019-07-04 | 2019-07-04 | 243 | 2018-06-06 | 1495 | -0.00025625 | -0.00734375 | 0.0070875 | 5.7171875 | 10.6263125 | -0.0002214286 | -0.007264286 | 0.007042857 | 5.764 | 10.55729 | PS001003-A290719 | 0.01024286 | 2.036429 | 0.014 | 0.01685714 | 5.016286 | 5.053 | 4.768 | 5.119
429 | PS001003-A290719-1/1-2 | 1100 | 24417 | 24418 | 1386.445 | 7.39625 | 7.7306 | 131.785 | 81.01 | 166.345 | 6.52 | 0.215 | 0.31 | 3.225 | 1.485 | 0.095 | 18.035 | 17.9 | 2.505 | 3.57 | 15.735 | 15.68 | 0.165 | 0.115 | 7.5 | 0.1 | PS001003-A290719-1 | CK002475-A190719 | CK002142-A110718 | 7.131 | 7.131 | 7.131 | 5.695 | 5.68 | 7.232 | 7.232 | 7.232 | Rec-CK002233-A160118 | 2019-07-19 09:10 | 20.5 | 13.6 | 9 | CK002108-A110518 | 2018-07-11 21:50 | 15 | 14.2 | 6.2 | 1 | 1 | На контроль |  | 1590 | 14 | 1930 | 39.4 | 80.2 | 1915 | 35 | 38 | 166 | 200 | 129 | 167.5 | 25.94 | 174 | 159 | 2019-08-13 | 34 | 35 | 37 | 79 | 80 | 81.1 | 35 | 40 | 44 | 129.2 | 129.8 | 130.4 | 166.2 | 167.7 | 169.1 | 0.38 | 0.38 | 0.38 | 700 | 7800 | 0 | 0 | 1915 | 98.23 |  |  | 2019-07-04 | 2019-07-04 | 2019-07-04 | 243 | 2018-06-06 | 1495 | -0.00025625 | -0.00734375 | 0.0070875 | 5.7171875 | 10.6263125 | -0.0002214286 | -0.007264286 | 0.007042857 | 5.764 | 10.55729 | PS001003-A290719 | 0.01024286 | 2.036429 | 0.014 | 0.01685714 | 5.016286 | 5.053 | 4.768 | 5.119
430 | PS001003-A290719-1/1-3 | 1100 | 24421 | 24422 | 1391.405 | 7.4069 | 7.72585 | 131.73 | 81.145 | 166.455 | 6.55 | 0.305 | 0.365 | 4.77 | 1.58 | 0.115 | 18.08 | 18.1 | 3.65 | 4.285 | 15.795 | 15.655 | 0.125 | 0.165 | 7.5 | 0.1 | PS001003-A290719-1 | CK002475-A190719 | CK002142-A110718 | 7.131 | 7.131 | 7.131 | 5.695 | 5.68 | 7.232 | 7.232 | 7.232 | Rec-CK002233-A160118 | 2019-07-19 09:10 | 20.5 | 13.6 | 9 | CK002108-A110518 | 2018-07-11 21:50 | 15 | 14.2 | 6.2 | 1 | 1 | На контроль |  | 1590 | 14 | 1930 | 39.4 | 80.2 | 1915 | 35 | 38 | 166 | 200 | 129 | 167.5 | 25.94 | 174 | 159 | 2019-08-13 | 34 | 35 | 37 | 79 | 80 | 81.1 | 35 | 40 | 44 | 129.2 | 129.8 | 130.4 | 166.2 | 167.7 | 169.1 | 0.38 | 0.38 | 0.38 | 700 | 7800 | 0 | 0 | 1915 | 98.23 |  |  | 2019-07-04 | 2019-07-04 | 2019-07-04 | 243 | 2018-06-06 | 1495 | -0.00025625 | -0.00734375 | 0.0070875 | 5.7171875 | 10.6263125 | -0.0002214286 | -0.007264286 | 0.007042857 | 5.764 | 10.55729 | PS001003-A290719 | 0.01024286 | 2.036429 | 0.014 | 0.01685714 | 5.016286 | 5.053 | 4.768 | 5.119
431 | PS001003-A290719-1/1-4 | 1100 | 24423 | 24424 | 1378.295 | 7.38205 | 7.71825 | 131.735 | 81.22 | 166.365 | 6.54 | 0.365 | 0.625 | 6.22 | 1.615 | 0.135 | 18.165 | 18.3 | 5.835 | 4.66 | 15.745 | 15.67 | 0.135 | 0.195 | 7.6 | 0.07 | PS001003-A290719-1 | CK002475-A190719 | CK002142-A110718 | 7.131 | 7.131 | 7.131 | 5.695 | 5.68 | 7.232 | 7.232 | 7.232 | Rec-CK002233-A160118 | 2019-07-19 09:10 | 20.5 | 13.6 | 9 | CK002108-A110518 | 2018-07-11 21:50 | 15 | 14.2 | 6.2 | 1 | 1 | На контроль |  | 1590 | 14 | 1930 | 39.4 | 80.2 | 1915 | 35 | 38 | 166 | 200 | 129 | 167.5 | 25.94 | 174 | 159 | 2019-08-13 | 34 | 35 | 37 | 79 | 80 | 81.1 | 35 | 40 | 44 | 129.2 | 129.8 | 130.4 | 166.2 | 167.7 | 169.1 | 0.38 | 0.38 | 0.38 | 700 | 7800 | 0 | 0 | 1915 | 98.23 |  |  | 2019-07-04 | 2019-07-04 | 2019-07-04 | 243 | 2018-06-06 | 1495 | -0.00025625 | -0.00734375 | 0.0070875 | 5.7171875 | 10.6263125 | -0.0002214286 | -0.007264286 | 0.007042857 | 5.764 | 10.55729 | PS001003-A290719 | 0.01024286 | 2.036429 | 0.014 | 0.01685714 | 5.016286 | 5.053 | 4.768 | 5.119
432 | PS001003-A290719-1/1-5 | 1100 | 24428 | 24429 | 1374.33 | 7.36695 | 7.70945 | 131.905 | 81.22 | 166.4 | 6.49 | 0.37 | 0.53 | 4.55 | 1.4 | 0.095 | 18.17 | 18.22 | 4.145 | 4.085 | 15.79 | 15.61 | 0.165 | 0.155 | 7.65 | 0.08 | PS001003-A290719-1 | CK002475-A190719 | CK002142-A110718 | 7.131 | 7.131 | 7.131 | 5.695 | 5.68 | 7.232 | 7.232 | 7.232 | Rec-CK002233-A160118 | 2019-07-19 09:10 | 20.5 | 13.6 | 9 | CK002108-A110518 | 2018-07-11 21:50 | 15 | 14.2 | 6.2 | 1 | 1 | На контроль |  | 1590 | 14 | 1930 | 39.4 | 80.2 | 1915 | 35 | 38 | 166 | 200 | 129 | 167.5 | 25.94 | 174 | 159 | 2019-08-13 | 34 | 35 | 37 | 79 | 80 | 81.1 | 35 | 40 | 44 | 129.2 | 129.8 | 130.4 | 166.2 | 167.7 | 169.1 | 0.38 | 0.38 | 0.38 | 700 | 7800 | 0 | 0 | 1915 | 98.23 |  |  | 2019-07-04 | 2019-07-04 | 2019-07-04 | 243 | 2018-06-06 | 1495 | -0.00025625 | -0.00734375 | 0.0070875 | 5.7171875 | 10.6263125 | -0.0002214286 | -0.007264286 | 0.007042857 | 5.764 | 10.55729 | PS001003-A290719 | 0.01024286 | 2.036429 | 0.014 | 0.01685714 | 5.016286 | 5.053 | 4.768 | 5.119
433 | PS001003-A290719-1/1-6 | 1100 | 24430 | 24431 | 1385.23 | 7.37965 | 7.7108 | 131.745 | 81.13 | 166.435 | 6.485 | 0.195 | 0.39 | 2.575 | 1.28 | 0.115 | 17.97 | 18.23 | 2.49 | 2.655 | 15.825 | 15.58 | 0.185 | 0.09 | 7.65 | 0.08 | PS001003-A290719-1 | CK002475-A190719 | CK002142-A110718 | 7.131 | 7.131 | 7.131 | 5.695 | 5.68 | 7.232 | 7.232 | 7.232 | Rec-CK002233-A160118 | 2019-07-19 09:10 | 20.5 | 13.6 | 9 | CK002108-A110518 | 2018-07-11 21:50 | 15 | 14.2 | 6.2 | 1 | 1 | На контроль |  | 1590 | 14 | 1930 | 39.4 | 80.2 | 1915 | 35 | 38 | 166 | 200 | 129 | 167.5 | 25.94 | 174 | 159 | 2019-08-13 | 34 | 35 | 37 | 79 | 80 | 81.1 | 35 | 40 | 44 | 129.2 | 129.8 | 130.4 | 166.2 | 167.7 | 169.1 | 0.38 | 0.38 | 0.38 | 700 | 7800 | 0 | 0 | 1915 | 98.23 |  |  | 2019-07-04 | 2019-07-04 | 2019-07-04 | 243 | 2018-06-06 | 1495 | -0.00025625 | -0.00734375 | 0.0070875 | 5.7171875 | 10.6263125 | -0.0002214286 | -0.007264286 | 0.007042857 | 5.764 | 10.55729 | PS001003-A290719 | 0.01024286 | 2.036429 | 0.014 | 0.01685714 | 5.016286 | 5.053 | 4.768 | 5.119
434 | PS001003-A290719-1/1-7 | 1100 | 24432 | 24433 | 1391.87 | 7.38235 | 7.7036 | 131.7 | 81.15 | 166.04 | 6.48 | 0.32 | 0.49 | 4.685 | 1.265 | 0.15 | 18.43 | 18.535 | 2.85 | 2.54 | 15.615 | 15.705 | 0.105 | 0.045 | 7.9 | 0.12 | PS001003-A290719-1 | CK002475-A190719 | CK002142-A110718 | 7.131 | 7.131 | 7.131 | 5.695 | 5.68 | 7.232 | 7.232 | 7.232 | Rec-CK002233-A160118 | 2019-07-19 09:10 | 20.5 | 13.6 | 9 | CK002108-A110518 | 2018-07-11 21:50 | 15 | 14.2 | 6.2 | 1 | 1 | На контроль |  | 1590 | 14 | 1930 | 39.4 | 80.2 | 1915 | 35 | 38 | 166 | 200 | 129 | 167.5 | 25.94 | 174 | 159 | 2019-08-13 | 34 | 35 | 37 | 79 | 80 | 81.1 | 35 | 40 | 44 | 129.2 | 129.8 | 130.4 | 166.2 | 167.7 | 169.1 | 0.38 | 0.38 | 0.38 | 700 | 7800 | 0 | 0 | 1915 | 98.23 |  |  | 2019-07-04 | 2019-07-04 | 2019-07-04 | 243 | 2018-06-06 | 1495 | -0.00025625 | -0.00734375 | 0.0070875 | 5.7171875 | 10.6263125 | -0.0002214286 | -0.007264286 | 0.007042857 | 5.764 | 10.55729 | PS001003-A290719 | 0.01024286 | 2.036429 | 0.014 | 0.01685714 | 5.016286 | 5.053 | 4.768 | 5.119
435 | PS001000-A190719-2/1-1 | 1100 | 24262 | 24263 | 1376.08 | 7.3636 | 7.6939 | 132.14 | 81.095 | 166.205 | 6.38 | 0.47 | 0.37 | 6.06 | 1.265 | 0.26 | 18.15 | 18.08 | 3.33 | 3.63 | 15.69 | 16.015 | 0.07 | 0.04 | 7.05 | 0.09 | PS001000-A190719-2 | CK002471-D160719 | CK002471-D160719 | 7.132 | 7.132 | 7.133 | 5.69 | 5.67 | 7.233 | 7.233 | 7.233 | Rec-CK002268-D150219 | 2019-07-16 08:20 | 20.7 | 15 | 17 | Rec-CK002268-D150219 | 2019-07-16 08:20 | 20.7 | 15 | 17 | 3 | 3 | На контроль |  | 1600 | 14 | 1930 | 42 | 80.3 | 1915 | 35 | 38 | 166 | 200 | 129 | 168 | 25.6 | 197 | 182 | 2019-08-07 | 35.6 | 37 | 40.3 | 78.7 | 80 | 81.4 | 36 | 42 | 48 | 129.4 | 130 | 130.8 | 167.1 | 168.5 | 169.5 | 0.39 | 0.39 | 0.39 | 700 | 10100 | 0 | 0 | 1915 | 98.32 |  |  | 2019-07-04 | 2019-07-04 | 2019-07-04 | 211 | 2018-06-06 | 1463 | 0.0002125 | -0.007325 | 0.0075375 | 5.796375 | 10.5478125 | 0.0002125 | -0.007325 | 0.0075375 | 5.796375 | 10.5478125 | PS001000-A190719 | 0.01045714 | 2.012714 | 0.01957143 | 0.01257143 | 4.999571 | 5.033 | 4.796 | 5.092
436 | PS001000-A190719-2/1-2 | 1100 | 24264 | 24265 | 1375.025 | 7.33775 | 7.6917 | 132.225 | 81.33 | 166.015 | 6.41 | 0.7 | 0.245 | 7.57 | 1.125 | 0.065 | 18.25 | 18.415 | 6.35 | 5.21 | 15.955 | 15.595 | 0.025 | 0.02 | 7.15 | 0.13 | PS001000-A190719-2 | CK002471-D160719 | CK002471-D160719 | 7.132 | 7.132 | 7.133 | 5.69 | 5.67 | 7.233 | 7.233 | 7.233 | Rec-CK002268-D150219 | 2019-07-16 08:20 | 20.7 | 15 | 17 | Rec-CK002268-D150219 | 2019-07-16 08:20 | 20.7 | 15 | 17 | 3 | 3 | На контроль |  | 1600 | 14 | 1930 | 42 | 80.3 | 1915 | 35 | 38 | 166 | 200 | 129 | 168 | 25.6 | 197 | 182 | 2019-08-07 | 35.6 | 37 | 40.3 | 78.7 | 80 | 81.4 | 36 | 42 | 48 | 129.4 | 130 | 130.8 | 167.1 | 168.5 | 169.5 | 0.39 | 0.39 | 0.39 | 700 | 10100 | 0 | 0 | 1915 | 98.32 |  |  | 2019-07-04 | 2019-07-04 | 2019-07-04 | 211 | 2018-06-06 | 1463 | 0.0002125 | -0.007325 | 0.0075375 | 5.796375 | 10.5478125 | 0.0002125 | -0.007325 | 0.0075375 | 5.796375 | 10.5478125 | PS001000-A190719 | 0.01045714 | 2.012714 | 0.01957143 | 0.01257143 | 4.999571 | 5.033 | 4.796 | 5.092
437 | PS001000-A190719-2/1-3 | 1050 | 24266 | 24269 | 1359.695 | 7.3154 | 7.67815 | 132.115 | 81.29 | 166.015 | 6.31 | 0.65 | 0.505 | 11.83 | 1.04 | 0.24 | 18.165 | 18.33 | 7.07 | 3.74 | 16.025 | 15.34 | 0.06 | 0.03 | 7.3 | 0.05 | PS001000-A190719-2 | CK002471-D160719 | CK002471-D160719 | 7.132 | 7.132 | 7.133 | 5.69 | 5.67 | 7.233 | 7.233 | 7.233 | Rec-CK002268-D150219 | 2019-07-16 08:20 | 20.7 | 15 | 17 | Rec-CK002268-D150219 | 2019-07-16 08:20 | 20.7 | 15 | 17 | 3 | 3 | На контроль |  | 1600 | 14 | 1930 | 42 | 80.3 | 1915 | 35 | 38 | 166 | 200 | 129 | 168 | 25.6 | 197 | 182 | 2019-08-07 | 35.6 | 37 | 40.3 | 78.7 | 80 | 81.4 | 36 | 42 | 48 | 129.4 | 130 | 130.8 | 167.1 | 168.5 | 169.5 | 0.39 | 0.39 | 0.39 | 700 | 10100 | 0 | 0 | 1915 | 98.32 |  |  | 2019-07-04 | 2019-07-04 | 2019-07-04 | 211 | 2018-06-06 | 1463 | 0.0002125 | -0.007325 | 0.0075375 | 5.796375 | 10.5478125 | 0.0002125 | -0.007325 | 0.0075375 | 5.796375 | 10.5478125 | PS001000-A190719 | 0.01045714 | 2.012714 | 0.01957143 | 0.01257143 | 4.999571 | 5.033 | 4.796 | 5.092
438 | PS001000-A190719-2/1-4 | 1050 | 24270 | 24271 | 1403.395 | 7.3303 | 7.6774 | 132.045 | 81.31 | 166.605 | 6.545 | 0.51 | 0.505 | 9.315 | 1.11 | 0.16 | 18.325 | 18.15 | 3.93 | 3.43 | 15.795 | 15.69 | 0.05 | 0.03 | 7.15 | 0.1 | PS001000-A190719-2 | CK002471-D160719 | CK002471-D160719 | 7.132 | 7.132 | 7.133 | 5.69 | 5.67 | 7.233 | 7.233 | 7.233 | Rec-CK002268-D150219 | 2019-07-16 08:20 | 20.7 | 15 | 17 | Rec-CK002268-D150219 | 2019-07-16 08:20 | 20.7 | 15 | 17 | 3 | 3 | На контроль |  | 1600 | 14 | 1930 | 42 | 80.3 | 1915 | 35 | 38 | 166 | 200 | 129 | 168 | 25.6 | 197 | 182 | 2019-08-07 | 35.6 | 37 | 40.3 | 78.7 | 80 | 81.4 | 36 | 42 | 48 | 129.4 | 130 | 130.8 | 167.1 | 168.5 | 169.5 | 0.39 | 0.39 | 0.39 | 700 | 10100 | 0 | 0 | 1915 | 98.32 |  |  | 2019-07-04 | 2019-07-04 | 2019-07-04 | 211 | 2018-06-06 | 1463 | 0.0002125 | -0.007325 | 0.0075375 | 5.796375 | 10.5478125 | 0.0002125 | -0.007325 | 0.0075375 | 5.796375 | 10.5478125 | PS001000-A190719 | 0.01045714 | 2.012714 | 0.01957143 | 0.01257143 | 4.999571 | 5.033 | 4.796 | 5.092
439 | PS001000-A190719-2/1-5 | 1050 | 24272 | 24273 | 1418.35 | 7.40435 | 7.71115 | 132.24 | 81.2 | 165.965 | 6.5 | 0.665 | 0.24 | 7.17 | 1.1 | 0.33 | 18.195 | 18.32 | 3.955 | 4.395 | 15.71 | 15.64 | 0.075 | 0.095 | 7.3 | 0.05 | PS001000-A190719-2 | CK002471-D160719 | CK002471-D160719 | 7.132 | 7.132 | 7.133 | 5.69 | 5.67 | 7.233 | 7.233 | 7.233 | Rec-CK002268-D150219 | 2019-07-16 08:20 | 20.7 | 15 | 17 | Rec-CK002268-D150219 | 2019-07-16 08:20 | 20.7 | 15 | 17 | 3 | 3 | На контроль |  | 1600 | 14 | 1930 | 42 | 80.3 | 1915 | 35 | 38 | 166 | 200 | 129 | 168 | 25.6 | 197 | 182 | 2019-08-07 | 35.6 | 37 | 40.3 | 78.7 | 80 | 81.4 | 36 | 42 | 48 | 129.4 | 130 | 130.8 | 167.1 | 168.5 | 169.5 | 0.39 | 0.39 | 0.39 | 700 | 10100 | 0 | 0 | 1915 | 98.32 |  |  | 2019-07-04 | 2019-07-04 | 2019-07-04 | 211 | 2018-06-06 | 1463 | 0.0002125 | -0.007325 | 0.0075375 | 5.796375 | 10.5478125 | 0.0002125 | -0.007325 | 0.0075375 | 5.796375 | 10.5478125 | PS001000-A190719 | 0.01045714 | 2.012714 | 0.01957143 | 0.01257143 | 4.999571 | 5.033 | 4.796 | 5.092
440 | PS001000-A190719-2/1-6 | 1050 | 24274 | 24275 | 1380.38 | 7.36035 | 7.69595 | 132.095 | 81.31 | 166.1 | 6.325 | 0.44 | 0.335 | 5.93 | 1.05 | 0.215 | 18.1 | 18.225 | 3.84 | 4.44 | 15.995 | 15.44 | 0.09 | 0.105 | 7.25 | 0.09 | PS001000-A190719-2 | CK002471-D160719 | CK002471-D160719 | 7.132 | 7.132 | 7.133 | 5.69 | 5.67 | 7.233 | 7.233 | 7.233 | Rec-CK002268-D150219 | 2019-07-16 08:20 | 20.7 | 15 | 17 | Rec-CK002268-D150219 | 2019-07-16 08:20 | 20.7 | 15 | 17 | 3 | 3 | На контроль |  | 1600 | 14 | 1930 | 42 | 80.3 | 1915 | 35 | 38 | 166 | 200 | 129 | 168 | 25.6 | 197 | 182 | 2019-08-07 | 35.6 | 37 | 40.3 | 78.7 | 80 | 81.4 | 36 | 42 | 48 | 129.4 | 130 | 130.8 | 167.1 | 168.5 | 169.5 | 0.39 | 0.39 | 0.39 | 700 | 10100 | 0 | 0 | 1915 | 98.32 |  |  | 2019-07-04 | 2019-07-04 | 2019-07-04 | 211 | 2018-06-06 | 1463 | 0.0002125 | -0.007325 | 0.0075375 | 5.796375 | 10.5478125 | 0.0002125 | -0.007325 | 0.0075375 | 5.796375 | 10.5478125 | PS001000-A190719 | 0.01045714 | 2.012714 | 0.01957143 | 0.01257143 | 4.999571 | 5.033 | 4.796 | 5.092
441 | PS001000-A190719-2/1-7 | 1050 | 24276 | 24278 | 1372.4 | 7.3658 | 7.7048 | 131.9 | 81.32 | 166.41 | 6.31 | 0.375 | 0.395 | 8.28 | 1.035 | 0.17 | 17.97 | 18.165 | 3.135 | 4.46 | 16.055 | 15.465 | 0.075 | 0.055 | 7.1 | 0.08 | PS001000-A190719-2 | CK002471-D160719 | CK002471-D160719 | 7.132 | 7.132 | 7.133 | 5.69 | 5.67 | 7.233 | 7.233 | 7.233 | Rec-CK002268-D150219 | 2019-07-16 08:20 | 20.7 | 15 | 17 | Rec-CK002268-D150219 | 2019-07-16 08:20 | 20.7 | 15 | 17 | 3 | 3 | На контроль |  | 1600 | 14 | 1930 | 42 | 80.3 | 1915 | 35 | 38 | 166 | 200 | 129 | 168 | 25.6 | 197 | 182 | 2019-08-07 | 35.6 | 37 | 40.3 | 78.7 | 80 | 81.4 | 36 | 42 | 48 | 129.4 | 130 | 130.8 | 167.1 | 168.5 | 169.5 | 0.39 | 0.39 | 0.39 | 700 | 10100 | 0 | 0 | 1915 | 98.32 |  |  | 2019-07-04 | 2019-07-04 | 2019-07-04 | 211 | 2018-06-06 | 1463 | 0.0002125 | -0.007325 | 0.0075375 | 5.796375 | 10.5478125 | 0.0002125 | -0.007325 | 0.0075375 | 5.796375 | 10.5478125 | PS001000-A190719 | 0.01045714 | 2.012714 | 0.01957143 | 0.01257143 | 4.999571 | 5.033 | 4.796 | 5.092
442 | PS001000-A190719-2/1-8 | 1050 | 24279 | 24280 | 1370.48 | 7.36595 | 7.71815 | 131.73 | 81.14 | 166.6 | 6.325 | 0.29 | 0.205 | 7.145 | 1.065 | 0.28 | 18.125 | 18.08 | 2.365 | 2.895 | 15.88 | 15.67 | 0.065 | 0.035 | 7.15 | 0.11 | PS001000-A190719-2 | CK002471-D160719 | CK002471-D160719 | 7.132 | 7.132 | 7.133 | 5.69 | 5.67 | 7.233 | 7.233 | 7.233 | Rec-CK002268-D150219 | 2019-07-16 08:20 | 20.7 | 15 | 17 | Rec-CK002268-D150219 | 2019-07-16 08:20 | 20.7 | 15 | 17 | 3 | 3 | На контроль |  | 1600 | 14 | 1930 | 42 | 80.3 | 1915 | 35 | 38 | 166 | 200 | 129 | 168 | 25.6 | 197 | 182 | 2019-08-07 | 35.6 | 37 | 40.3 | 78.7 | 80 | 81.4 | 36 | 42 | 48 | 129.4 | 130 | 130.8 | 167.1 | 168.5 | 169.5 | 0.39 | 0.39 | 0.39 | 700 | 10100 | 0 | 0 | 1915 | 98.32 |  |  | 2019-07-04 | 2019-07-04 | 2019-07-04 | 211 | 2018-06-06 | 1463 | 0.0002125 | -0.007325 | 0.0075375 | 5.796375 | 10.5478125 | 0.0002125 | -0.007325 | 0.0075375 | 5.796375 | 10.5478125 | PS001000-A190719 | 0.01045714 | 2.012714 | 0.01957143 | 0.01257143 | 4.999571 | 5.033 | 4.796 | 5.092
443 | PS001000-A190719-2/1-9 | 1050 | 24281 | 24282 | 1369.97 | 7.3568 | 7.6937 | 131.83 | 81.16 | 166.895 | 6.46 | 0.345 | 0.13 | 5.915 | 1.085 | 0.325 | 18.455 | 18.19 | 3 | 2.53 | 15.405 | 16.075 | 0.06 | 0.035 | 7.45 | 0.14 | PS001000-A190719-2 | CK002471-D160719 | CK002471-D160719 | 7.132 | 7.132 | 7.133 | 5.69 | 5.67 | 7.233 | 7.233 | 7.233 | Rec-CK002268-D150219 | 2019-07-16 08:20 | 20.7 | 15 | 17 | Rec-CK002268-D150219 | 2019-07-16 08:20 | 20.7 | 15 | 17 | 3 | 3 | На контроль |  | 1600 | 14 | 1930 | 42 | 80.3 | 1915 | 35 | 38 | 166 | 200 | 129 | 168 | 25.6 | 197 | 182 | 2019-08-07 | 35.6 | 37 | 40.3 | 78.7 | 80 | 81.4 | 36 | 42 | 48 | 129.4 | 130 | 130.8 | 167.1 | 168.5 | 169.5 | 0.39 | 0.39 | 0.39 | 700 | 10100 | 0 | 0 | 1915 | 98.32 |  |  | 2019-07-04 | 2019-07-04 | 2019-07-04 | 211 | 2018-06-06 | 1463 | 0.0002125 | -0.007325 | 0.0075375 | 5.796375 | 10.5478125 | 0.0002125 | -0.007325 | 0.0075375 | 5.796375 | 10.5478125 | PS001000-A190719 | 0.01045714 | 2.012714 | 0.01957143 | 0.01257143 | 4.999571 | 5.033 | 4.796 | 5.092
444 | PS001001-A230719-2/1-1 | 1100 | 24306 | 24307 | 1416.365 | 7.3316 | 7.6353 | 132.085 | 81.255 | 166.475 | 6.385 | 1.36 | 0.11 | 13.04 | 1.465 | 0.145 | 17.99 | 18.205 | 6.76 | 5.13 | 15.39 | 15.61 | 0.12 | 0.16 | 7.4 | 0.09 | PS001001-A230719-2 | CK002369-D220419 | CK002451-D010719 | 7.132 | 7.132 | 7.1335 | 5.69 | 5.67 | 7.233 | 7.233 | 7.233 | Rec-CK002268-D150219 | 2019-04-22 09:20 | 20.9 | 12.3 | 10.8 | Rec-CK002268-D150219 | 2019-07-01 08:50 | 22.2 | 13.2 | 18 | 3 | 3 | На контроль |  | 1600 | 14 | 1930 | 40 | 80.2 | 1915 | 35 | 38 | 166 | 200 | 129 | 167.5 | 25.82 | 180 | 165 | 2019-08-08 | 33.7 | 35 | 37.5 | 78.2 | 80 | 81.7 | 35 | 39 | 44 | 129.2 | 129.5 | 130.9 | 166.9 | 168 | 169.4 | 0.38 | 0.38 | 0.38 | 700 | 8000 | 0 | 0 | 1915 | 97.85 |  |  | 2019-07-04 | 2019-07-04 | 2019-07-04 | 219 | 2018-06-06 | 1471 | 0.0001588235 | -0.007382353 | 0.007541176 | 5.756706 | 10.43165 | 0.00035 | -0.007371429 | 0.007721429 | 5.803571 | 10.47771 | PS001001-A230719 | 0.01047143 | 2.009286 | 0.01114286 | 0.01857143 | 4.981857 | 5.035 | 4.731 | 5.1
445 | PS001001-A230719-2/1-2 | 1200 | 24308 | 24309 | 1381.38 | 7.31895 | 7.66755 | 132.125 | 81.305 | 166.57 | 6.44 | 0.635 | 0.495 | 10.145 | 1.36 | 0.19 | 17.605 | 17.77 | 5.035 | 4.065 | 15.525 | 15.795 | 0.055 | 0.13 | 7 | 0.07 | PS001001-A230719-2 | CK002369-D220419 | CK002451-D010719 | 7.132 | 7.132 | 7.1335 | 5.69 | 5.67 | 7.233 | 7.233 | 7.233 | Rec-CK002268-D150219 | 2019-04-22 09:20 | 20.9 | 12.3 | 10.8 | Rec-CK002268-D150219 | 2019-07-01 08:50 | 22.2 | 13.2 | 18 | 3 | 3 | На контроль |  | 1600 | 14 | 1930 | 40 | 80.2 | 1915 | 35 | 38 | 166 | 200 | 129 | 167.5 | 25.82 | 180 | 165 | 2019-08-08 | 33.7 | 35 | 37.5 | 78.2 | 80 | 81.7 | 35 | 39 | 44 | 129.2 | 129.5 | 130.9 | 166.9 | 168 | 169.4 | 0.38 | 0.38 | 0.38 | 700 | 8000 | 0 | 0 | 1915 | 97.85 |  |  | 2019-07-04 | 2019-07-04 | 2019-07-04 | 219 | 2018-06-06 | 1471 | 0.0001588235 | -0.007382353 | 0.007541176 | 5.756706 | 10.43165 | 0.00035 | -0.007371429 | 0.007721429 | 5.803571 | 10.47771 | PS001001-A230719 | 0.01047143 | 2.009286 | 0.01114286 | 0.01857143 | 4.981857 | 5.035 | 4.731 | 5.1
446 | PS001001-A230719-2/1-3 | 1200 | 24310 | 24311 | 1368.42 | 7.3176 | 7.6766 | 131.93 | 81.015 | 166.56 | 6.27 | 0.145 | 0.69 | 6.07 | 1.15 | 0.19 | 17.61 | 17.845 | 3.645 | 2.89 | 15.695 | 15.815 | 0.14 | 0.13 | 7 | 0.1 | PS001001-A230719-2 | CK002369-D220419 | CK002451-D010719 | 7.132 | 7.132 | 7.1335 | 5.69 | 5.67 | 7.233 | 7.233 | 7.233 | Rec-CK002268-D150219 | 2019-04-22 09:20 | 20.9 | 12.3 | 10.8 | Rec-CK002268-D150219 | 2019-07-01 08:50 | 22.2 | 13.2 | 18 | 3 | 3 | На контроль |  | 1600 | 14 | 1930 | 40 | 80.2 | 1915 | 35 | 38 | 166 | 200 | 129 | 167.5 | 25.82 | 180 | 165 | 2019-08-08 | 33.7 | 35 | 37.5 | 78.2 | 80 | 81.7 | 35 | 39 | 44 | 129.2 | 129.5 | 130.9 | 166.9 | 168 | 169.4 | 0.38 | 0.38 | 0.38 | 700 | 8000 | 0 | 0 | 1915 | 97.85 |  |  | 2019-07-04 | 2019-07-04 | 2019-07-04 | 219 | 2018-06-06 | 1471 | 0.0001588235 | -0.007382353 | 0.007541176 | 5.756706 | 10.43165 | 0.00035 | -0.007371429 | 0.007721429 | 5.803571 | 10.47771 | PS001001-A230719 | 0.01047143 | 2.009286 | 0.01114286 | 0.01857143 | 4.981857 | 5.035 | 4.731 | 5.1
447 | PS001001-A230719-2/1-4 | 1200 | 24312 | 24313 | 1378.725 | 7.30035 | 7.6544 | 131.925 | 81.08 | 166.785 | 6.435 | 0.285 | 0.565 | 4.66 | 1.135 | 0.115 | 18.075 | 18.345 | 2.095 | 2.51 | 15.895 | 15.755 | 0.185 | 0.13 | 7.35 | 0.09 | PS001001-A230719-2 | CK002369-D220419 | CK002451-D010719 | 7.132 | 7.132 | 7.1335 | 5.69 | 5.67 | 7.233 | 7.233 | 7.233 | Rec-CK002268-D150219 | 2019-04-22 09:20 | 20.9 | 12.3 | 10.8 | Rec-CK002268-D150219 | 2019-07-01 08:50 | 22.2 | 13.2 | 18 | 3 | 3 | На контроль |  | 1600 | 14 | 1930 | 40 | 80.2 | 1915 | 35 | 38 | 166 | 200 | 129 | 167.5 | 25.82 | 180 | 165 | 2019-08-08 | 33.7 | 35 | 37.5 | 78.2 | 80 | 81.7 | 35 | 39 | 44 | 129.2 | 129.5 | 130.9 | 166.9 | 168 | 169.4 | 0.38 | 0.38 | 0.38 | 700 | 8000 | 0 | 0 | 1915 | 97.85 |  |  | 2019-07-04 | 2019-07-04 | 2019-07-04 | 219 | 2018-06-06 | 1471 | 0.0001588235 | -0.007382353 | 0.007541176 | 5.756706 | 10.43165 | 0.00035 | -0.007371429 | 0.007721429 | 5.803571 | 10.47771 | PS001001-A230719 | 0.01047143 | 2.009286 | 0.01114286 | 0.01857143 | 4.981857 | 5.035 | 4.731 | 5.1
448 | PS001001-A230719-3/1-1 | 1100 | 24351 | 24352 | 1394.37 | 7.41435 | 7.7478 | 131.41 | 80.355 | 166.265 | 6.46 | 0.115 | 0.35 | 5.95 | 1.15 | 0.19 | 18.415 | 18.26 | 2.72 | 2.78 | 16.255 | 16.285 | 0.19 | 0.06 | 7.2 | 0.08 | PS001001-A230719-3 | CK002490-D310719 | CK002490-D310719 | 7.1325 | 7.1325 | 7.136 | 5.69 | 5.705 | 7.2335 | 7.2335 | 7.2335 | Rec-CK002487-D300719 | 2019-07-31 09:29 | 19.6 | 9.7 | 16.1 | Rec-CK002487-D300719 | 2019-07-31 09:29 | 19.6 | 9.7 | 16.1 | 3 | 3 | На контроль |  | 1600 | 14 | 1930 | 40 | 79.4 | 1910 | 35 | 38 | 166 | 200 | 129 | 167.5 | 25 | 184 | 169 | 2019-08-12 | 34 | 36 | 38 | 77.4 | 79.4 | 81.3 | 37 | 42 | 47 | 128.7 | 129.5 | 130.3 | 166.4 | 167.6 | 168.8 | 0.4 | 0.4 | 0.4 | 800 | 7800 | 0 | 0 | 1910 | 98.75 |  |  | 2019-07-04 | 2019-07-04 | 2019-07-04 | 235 | 2018-06-06 | 1487 | 0.00032 | -0.007353333 | 0.007673333 | 5.789667 | 10.50227 | 0.00032 | -0.007353333 | 0.007673333 | 5.789667 | 10.50227 | PS001001-A230719 | 0.01047143 | 2.009286 | 0.01114286 | 0.01857143 | 4.981857 | 5.035 | 4.731 | 5.1
449 | PS001001-A230719-3/1-3 | 1100 | 24355 | 24356 | 1416.79 | 7.40035 | 7.74135 | 131.445 | 80.19 | 166.725 | 6.63 | 0.31 | 0.245 | 6.185 | 1.28 | 0.12 | 18.01 | 18.435 | 3.03 | 4.885 | 16.255 | 16.47 | 0.05 | 0.035 | 7.1 | 0.07 | PS001001-A230719-3 | CK002490-D310719 | CK002490-D310719 | 7.1325 | 7.1325 | 7.136 | 5.69 | 5.705 | 7.2335 | 7.2335 | 7.2335 | Rec-CK002487-D300719 | 2019-07-31 09:29 | 19.6 | 9.7 | 16.1 | Rec-CK002487-D300719 | 2019-07-31 09:29 | 19.6 | 9.7 | 16.1 | 3 | 3 | На контроль |  | 1600 | 14 | 1930 | 40 | 79.4 | 1910 | 35 | 38 | 166 | 200 | 129 | 167.5 | 25 | 184 | 169 | 2019-08-12 | 34 | 36 | 38 | 77.4 | 79.4 | 81.3 | 37 | 42 | 47 | 128.7 | 129.5 | 130.3 | 166.4 | 167.6 | 168.8 | 0.4 | 0.4 | 0.4 | 800 | 7800 | 0 | 0 | 1910 | 98.75 |  |  | 2019-07-04 | 2019-07-04 | 2019-07-04 | 235 | 2018-06-06 | 1487 | 0.00032 | -0.007353333 | 0.007673333 | 5.789667 | 10.50227 | 0.00032 | -0.007353333 | 0.007673333 | 5.789667 | 10.50227 | PS001001-A230719 | 0.01047143 | 2.009286 | 0.01114286 | 0.01857143 | 4.981857 | 5.035 | 4.731 | 5.1
450 | PS001001-A230719-3/1-4 | 1100 | 24357 | 24358 | 1407.38 | 7.40935 | 7.74525 | 131.345 | 80.105 | 166.185 | 6.565 | 0.405 | 0.365 | 3.405 | 1.47 | 0.15 | 18.585 | 18.73 | 4.74 | 4.66 | 16.535 | 16.31 | 0.105 | 0.005 | 7.15 | 0.08 | PS001001-A230719-3 | CK002490-D310719 | CK002490-D310719 | 7.1325 | 7.1325 | 7.136 | 5.69 | 5.705 | 7.2335 | 7.2335 | 7.2335 | Rec-CK002487-D300719 | 2019-07-31 09:29 | 19.6 | 9.7 | 16.1 | Rec-CK002487-D300719 | 2019-07-31 09:29 | 19.6 | 9.7 | 16.1 | 3 | 3 | На контроль |  | 1600 | 14 | 1930 | 40 | 79.4 | 1910 | 35 | 38 | 166 | 200 | 129 | 167.5 | 25 | 184 | 169 | 2019-08-12 | 34 | 36 | 38 | 77.4 | 79.4 | 81.3 | 37 | 42 | 47 | 128.7 | 129.5 | 130.3 | 166.4 | 167.6 | 168.8 | 0.4 | 0.4 | 0.4 | 800 | 7800 | 0 | 0 | 1910 | 98.75 |  |  | 2019-07-04 | 2019-07-04 | 2019-07-04 | 235 | 2018-06-06 | 1487 | 0.00032 | -0.007353333 | 0.007673333 | 5.789667 | 10.50227 | 0.00032 | -0.007353333 | 0.007673333 | 5.789667 | 10.50227 | PS001001-A230719 | 0.01047143 | 2.009286 | 0.01114286 | 0.01857143 | 4.981857 | 5.035 | 4.731 | 5.1
451 | PS001001-A230719-3/1-5 | 1100 | 24359 | 24360 | 1408.965 | 7.3925 | 7.7288 | 131.475 | 80.295 | 166.735 | 6.49 | 0.34 | 0.135 | 7.5 | 1.145 | 0.16 | 18.69 | 18.495 | 5.295 | 3.595 | 16.45 | 16.58 | 0.11 | 0.09 | 7.15 | 0.09 | PS001001-A230719-3 | CK002490-D310719 | CK002490-D310719 | 7.1325 | 7.1325 | 7.136 | 5.69 | 5.705 | 7.2335 | 7.2335 | 7.2335 | Rec-CK002487-D300719 | 2019-07-31 09:29 | 19.6 | 9.7 | 16.1 | Rec-CK002487-D300719 | 2019-07-31 09:29 | 19.6 | 9.7 | 16.1 | 3 | 3 | На контроль |  | 1600 | 14 | 1930 | 40 | 79.4 | 1910 | 35 | 38 | 166 | 200 | 129 | 167.5 | 25 | 184 | 169 | 2019-08-12 | 34 | 36 | 38 | 77.4 | 79.4 | 81.3 | 37 | 42 | 47 | 128.7 | 129.5 | 130.3 | 166.4 | 167.6 | 168.8 | 0.4 | 0.4 | 0.4 | 800 | 7800 | 0 | 0 | 1910 | 98.75 |  |  | 2019-07-04 | 2019-07-04 | 2019-07-04 | 235 | 2018-06-06 | 1487 | 0.00032 | -0.007353333 | 0.007673333 | 5.789667 | 10.50227 | 0.00032 | -0.007353333 | 0.007673333 | 5.789667 | 10.50227 | PS001001-A230719 | 0.01047143 | 2.009286 | 0.01114286 | 0.01857143 | 4.981857 | 5.035 | 4.731 | 5.1
452 | PS001001-A230719-3/1-6 | 1100 | 24361 | 24362 | 1409.335 | 7.41285 | 7.74485 | 131.425 | 80.29 | 166.835 | 6.6 | 0.25 | 0.33 | 5.34 | 1.005 | 0.22 | 18.515 | 18.215 | 3.01 | 3.085 | 16.255 | 16.51 | 0.19 | 0.14 | 7.05 | 0.06 | PS001001-A230719-3 | CK002490-D310719 | CK002490-D310719 | 7.1325 | 7.1325 | 7.136 | 5.69 | 5.705 | 7.2335 | 7.2335 | 7.2335 | Rec-CK002487-D300719 | 2019-07-31 09:29 | 19.6 | 9.7 | 16.1 | Rec-CK002487-D300719 | 2019-07-31 09:29 | 19.6 | 9.7 | 16.1 | 3 | 3 | На контроль |  | 1600 | 14 | 1930 | 40 | 79.4 | 1910 | 35 | 38 | 166 | 200 | 129 | 167.5 | 25 | 184 | 169 | 2019-08-12 | 34 | 36 | 38 | 77.4 | 79.4 | 81.3 | 37 | 42 | 47 | 128.7 | 129.5 | 130.3 | 166.4 | 167.6 | 168.8 | 0.4 | 0.4 | 0.4 | 800 | 7800 | 0 | 0 | 1910 | 98.75 |  |  | 2019-07-04 | 2019-07-04 | 2019-07-04 | 235 | 2018-06-06 | 1487 | 0.00032 | -0.007353333 | 0.007673333 | 5.789667 | 10.50227 | 0.00032 | -0.007353333 | 0.007673333 | 5.789667 | 10.50227 | PS001001-A230719 | 0.01047143 | 2.009286 | 0.01114286 | 0.01857143 | 4.981857 | 5.035 | 4.731 | 5.1
453 | PS001001-A230719-3/1-7 | 1100 | 24363 | 24364 | 1413.74 | 7.405 | 7.73235 | 131.395 | 80.36 | 166.845 | 6.56 | 0.21 | 0.4 | 3.37 | 0.94 | 0.125 | 18.33 | 18.09 | 2.655 | 2.025 | 16.285 | 16.265 | 0.095 | 0.105 | 7.15 | 0.14 | PS001001-A230719-3 | CK002490-D310719 | CK002490-D310719 | 7.1325 | 7.1325 | 7.136 | 5.69 | 5.705 | 7.2335 | 7.2335 | 7.2335 | Rec-CK002487-D300719 | 2019-07-31 09:29 | 19.6 | 9.7 | 16.1 | Rec-CK002487-D300719 | 2019-07-31 09:29 | 19.6 | 9.7 | 16.1 | 3 | 3 | На контроль |  | 1600 | 14 | 1930 | 40 | 79.4 | 1910 | 35 | 38 | 166 | 200 | 129 | 167.5 | 25 | 184 | 169 | 2019-08-12 | 34 | 36 | 38 | 77.4 | 79.4 | 81.3 | 37 | 42 | 47 | 128.7 | 129.5 | 130.3 | 166.4 | 167.6 | 168.8 | 0.4 | 0.4 | 0.4 | 800 | 7800 | 0 | 0 | 1910 | 98.75 |  |  | 2019-07-04 | 2019-07-04 | 2019-07-04 | 235 | 2018-06-06 | 1487 | 0.00032 | -0.007353333 | 0.007673333 | 5.789667 | 10.50227 | 0.00032 | -0.007353333 | 0.007673333 | 5.789667 | 10.50227 | PS001001-A230719 | 0.01047143 | 2.009286 | 0.01114286 | 0.01857143 | 4.981857 | 5.035 | 4.731 | 5.1
454 | PS001001-A230719-3/1-2 | 1100 | 35495 | 35496 | 1408.315 | 7.39955 | 7.7446 | 132.03 | 80.225 | 164.62 | 6.575 | 0.24 | 0.245 | 5.48 | 1.155 | 0.155 | 18.065 | 18.2 | 3.075 | 2.93 | 16.27 | 16.32 | 0.11 | 0.06 | 7.15 | 0.14 | PS001001-A230719-3 | CK002490-D310719 | CK002490-D310719 | 7.1325 | 7.1325 | 7.136 | 5.69 | 5.705 | 7.2335 | 7.2335 | 7.2335 | Rec-CK002487-D300719 | 2019-07-31 09:29 | 19.6 | 9.7 | 16.1 | Rec-CK002487-D300719 | 2019-07-31 09:29 | 19.6 | 9.7 | 16.1 | 3 | 3 | На контроль |  | 1600 | 14 | 1930 | 40 | 79.4 | 1910 | 35 | 38 | 166 | 200 | 129 | 167.5 | 25 | 184 | 169 | 2019-08-12 | 34 | 36 | 38 | 77.4 | 79.4 | 81.3 | 37 | 42 | 47 | 128.7 | 129.5 | 130.3 | 166.4 | 167.6 | 168.8 | 0.4 | 0.4 | 0.4 | 800 | 7800 | 0 | 0 | 1910 | 98.75 |  |  | 2019-07-04 | 2019-07-04 | 2019-07-04 | 235 | 2018-06-06 | 1487 | 0.00032 | -0.007353333 | 0.007673333 | 5.789667 | 10.50227 | 0.00032 | -0.007353333 | 0.007673333 | 5.789667 | 10.50227 | PS001001-A230719 | 0.01047143 | 2.009286 | 0.01114286 | 0.01857143 | 4.981857 | 5.035 | 4.731 | 5.1
455 | PS001003-A290719-2/1-1 | 1100 | 24379 | 24380 | 1409.995 | 7.3899 | 7.7225 | 131.605 | 80.54 | 166.135 | 6.505 | 0.18 | 0.545 | 9.15 | 1.12 | 0.165 | 17.72 | 17.955 | 3.355 | 3.24 | 15.72 | 15.75 | 0.245 | 0.07 | 7.6 | 0.06 | PS001003-A290719-2 | CK002491-A310719 | CK002310-A160319 | 7.1265 | 7.1265 | 7.1285 | 5.705 | 5.685 | 7.2275 | 7.2275 | 7.2275 | Rec-CK002233-A160118 | 2019-07-31 09:15 | 19.6 | 13.4 | 8.9 | Rec-CK002233-A160118-139-20190131 | 2019-03-16 05:00 | 24.7 | 11.2 | 12.3 | 1 | 1 | На контроль |  | 1600 | 14 | 1930 | 40 | 79.8 | 1915 | 35 | 38 | 166 | 200 | 129 | 167.5 | 25.68 | 183 | 168 | 2019-08-12 | 34.2 | 36 | 38.2 | 78.2 | 80 | 81 | 35 | 40 | 45 | 128.9 | 129.5 | 130.4 | 166.3 | 168 | 168.6 | 0.39 | 0.39 | 0.39 | 700 | 9000 | 0 | 0 | 1915 | 97.9 |  |  | 2019-07-04 | 2019-07-04 | 2019-07-04 | 235 | 2018-06-06 | 1487 | -0.0002666667 | -0.007286667 | 0.00702 | 5.7418 | 10.6364 | -0.0002533333 | -0.00728 | 0.007026667 | 5.6796 | 10.59707 | PS001003-A290719 | 0.01024286 | 2.036429 | 0.014 | 0.01685714 | 5.016286 | 5.053 | 4.768 | 5.119
456 | PS001003-A290719-2/1-2 | 1200 | 24381 | 24382 | 1383.965 | 7.40965 | 7.7457 | 131.74 | 80.575 | 166.24 | 6.385 | 0.265 | 0.315 | 8.065 | 1.14 | 0.195 | 17.865 | 18.045 | 3.255 | 3.775 | 15.805 | 15.78 | 0.145 | 0.11 | 7.65 | 0.08 | PS001003-A290719-2 | CK002491-A310719 | CK002310-A160319 | 7.1265 | 7.1265 | 7.1285 | 5.705 | 5.685 | 7.2275 | 7.2275 | 7.2275 | Rec-CK002233-A160118 | 2019-07-31 09:15 | 19.6 | 13.4 | 8.9 | Rec-CK002233-A160118-139-20190131 | 2019-03-16 05:00 | 24.7 | 11.2 | 12.3 | 1 | 1 | На контроль |  | 1600 | 14 | 1930 | 40 | 79.8 | 1915 | 35 | 38 | 166 | 200 | 129 | 167.5 | 25.68 | 183 | 168 | 2019-08-12 | 34.2 | 36 | 38.2 | 78.2 | 80 | 81 | 35 | 40 | 45 | 128.9 | 129.5 | 130.4 | 166.3 | 168 | 168.6 | 0.39 | 0.39 | 0.39 | 700 | 9000 | 0 | 0 | 1915 | 97.9 |  |  | 2019-07-04 | 2019-07-04 | 2019-07-04 | 235 | 2018-06-06 | 1487 | -0.0002666667 | -0.007286667 | 0.00702 | 5.7418 | 10.6364 | -0.0002533333 | -0.00728 | 0.007026667 | 5.6796 | 10.59707 | PS001003-A290719 | 0.01024286 | 2.036429 | 0.014 | 0.01685714 | 5.016286 | 5.053 | 4.768 | 5.119
457 | PS001003-A290719-2/1-3 | 1200 | 24383 | 24384 | 1384.48 | 7.42815 | 7.7627 | 131.835 | 80.69 | 166.265 | 6.365 | 0.26 | 0.285 | 8.505 | 1.27 | 0.155 | 18.025 | 18.125 | 2.915 | 3.18 | 15.83 | 15.91 | 0.075 | 0.12 | 7.6 | 0.07 | PS001003-A290719-2 | CK002491-A310719 | CK002310-A160319 | 7.1265 | 7.1265 | 7.1285 | 5.705 | 5.685 | 7.2275 | 7.2275 | 7.2275 | Rec-CK002233-A160118 | 2019-07-31 09:15 | 19.6 | 13.4 | 8.9 | Rec-CK002233-A160118-139-20190131 | 2019-03-16 05:00 | 24.7 | 11.2 | 12.3 | 1 | 1 | На контроль |  | 1600 | 14 | 1930 | 40 | 79.8 | 1915 | 35 | 38 | 166 | 200 | 129 | 167.5 | 25.68 | 183 | 168 | 2019-08-12 | 34.2 | 36 | 38.2 | 78.2 | 80 | 81 | 35 | 40 | 45 | 128.9 | 129.5 | 130.4 | 166.3 | 168 | 168.6 | 0.39 | 0.39 | 0.39 | 700 | 9000 | 0 | 0 | 1915 | 97.9 |  |  | 2019-07-04 | 2019-07-04 | 2019-07-04 | 235 | 2018-06-06 | 1487 | -0.0002666667 | -0.007286667 | 0.00702 | 5.7418 | 10.6364 | -0.0002533333 | -0.00728 | 0.007026667 | 5.6796 | 10.59707 | PS001003-A290719 | 0.01024286 | 2.036429 | 0.014 | 0.01685714 | 5.016286 | 5.053 | 4.768 | 5.119
458 | PS001003-A290719-2/1-4 | 1200 | 24385 | 24386 | 1376.205 | 7.42005 | 7.75065 | 131.865 | 80.77 | 166.18 | 6.39 | 0.35 | 0.4 | 7.855 | 1.43 | 0.12 | 18.07 | 18.355 | 2.565 | 2.775 | 15.795 | 15.92 | 0.11 | 0.105 | 7.65 | 0.07 | PS001003-A290719-2 | CK002491-A310719 | CK002310-A160319 | 7.1265 | 7.1265 | 7.1285 | 5.705 | 5.685 | 7.2275 | 7.2275 | 7.2275 | Rec-CK002233-A160118 | 2019-07-31 09:15 | 19.6 | 13.4 | 8.9 | Rec-CK002233-A160118-139-20190131 | 2019-03-16 05:00 | 24.7 | 11.2 | 12.3 | 1 | 1 | На контроль |  | 1600 | 14 | 1930 | 40 | 79.8 | 1915 | 35 | 38 | 166 | 200 | 129 | 167.5 | 25.68 | 183 | 168 | 2019-08-12 | 34.2 | 36 | 38.2 | 78.2 | 80 | 81 | 35 | 40 | 45 | 128.9 | 129.5 | 130.4 | 166.3 | 168 | 168.6 | 0.39 | 0.39 | 0.39 | 700 | 9000 | 0 | 0 | 1915 | 97.9 |  |  | 2019-07-04 | 2019-07-04 | 2019-07-04 | 235 | 2018-06-06 | 1487 | -0.0002666667 | -0.007286667 | 0.00702 | 5.7418 | 10.6364 | -0.0002533333 | -0.00728 | 0.007026667 | 5.6796 | 10.59707 | PS001003-A290719 | 0.01024286 | 2.036429 | 0.014 | 0.01685714 | 5.016286 | 5.053 | 4.768 | 5.119
459 | PS001003-A290719-2/1-5 | 1200 | 24387 | 24388 | 1367.47 | 7.39375 | 7.72265 | 131.745 | 80.475 | 165.945 | 6.455 | 0.51 | 0.595 | 5.7 | 1.18 | 0.175 | 18.2 | 18.175 | 2.785 | 3.09 | 15.88 | 15.705 | 0.085 | 0.065 | 7.6 | 0.07 | PS001003-A290719-2 | CK002491-A310719 | CK002310-A160319 | 7.1265 | 7.1265 | 7.1285 | 5.705 | 5.685 | 7.2275 | 7.2275 | 7.2275 | Rec-CK002233-A160118 | 2019-07-31 09:15 | 19.6 | 13.4 | 8.9 | Rec-CK002233-A160118-139-20190131 | 2019-03-16 05:00 | 24.7 | 11.2 | 12.3 | 1 | 1 | На контроль |  | 1600 | 14 | 1930 | 40 | 79.8 | 1915 | 35 | 38 | 166 | 200 | 129 | 167.5 | 25.68 | 183 | 168 | 2019-08-12 | 34.2 | 36 | 38.2 | 78.2 | 80 | 81 | 35 | 40 | 45 | 128.9 | 129.5 | 130.4 | 166.3 | 168 | 168.6 | 0.39 | 0.39 | 0.39 | 700 | 9000 | 0 | 0 | 1915 | 97.9 |  |  | 2019-07-04 | 2019-07-04 | 2019-07-04 | 235 | 2018-06-06 | 1487 | -0.0002666667 | -0.007286667 | 0.00702 | 5.7418 | 10.6364 | -0.0002533333 | -0.00728 | 0.007026667 | 5.6796 | 10.59707 | PS001003-A290719 | 0.01024286 | 2.036429 | 0.014 | 0.01685714 | 5.016286 | 5.053 | 4.768 | 5.119
460 | PS001003-A290719-2/1-6 | 1200 | 24389 | 24390 | 1364.825 | 7.3898 | 7.73205 | 131.715 | 80.405 | 165.865 | 6.32 | 0.505 | 0.34 | 5.79 | 1.09 | 0.145 | 18.355 | 18.24 | 2.855 | 2.555 | 15.835 | 15.785 | 0.085 | 0.035 | 7.7 | 0.08 | PS001003-A290719-2 | CK002491-A310719 | CK002310-A160319 | 7.1265 | 7.1265 | 7.1285 | 5.705 | 5.685 | 7.2275 | 7.2275 | 7.2275 | Rec-CK002233-A160118 | 2019-07-31 09:15 | 19.6 | 13.4 | 8.9 | Rec-CK002233-A160118-139-20190131 | 2019-03-16 05:00 | 24.7 | 11.2 | 12.3 | 1 | 1 | На контроль |  | 1600 | 14 | 1930 | 40 | 79.8 | 1915 | 35 | 38 | 166 | 200 | 129 | 167.5 | 25.68 | 183 | 168 | 2019-08-12 | 34.2 | 36 | 38.2 | 78.2 | 80 | 81 | 35 | 40 | 45 | 128.9 | 129.5 | 130.4 | 166.3 | 168 | 168.6 | 0.39 | 0.39 | 0.39 | 700 | 9000 | 0 | 0 | 1915 | 97.9 |  |  | 2019-07-04 | 2019-07-04 | 2019-07-04 | 235 | 2018-06-06 | 1487 | -0.0002666667 | -0.007286667 | 0.00702 | 5.7418 | 10.6364 | -0.0002533333 | -0.00728 | 0.007026667 | 5.6796 | 10.59707 | PS001003-A290719 | 0.01024286 | 2.036429 | 0.014 | 0.01685714 | 5.016286 | 5.053 | 4.768 | 5.119
461 | PS001003-A290719-2/1-7 | 1100 | 24391 | 24392 | 1373.935 | 7.3819 | 7.71755 | 131.805 | 80.595 | 166.445 | 6.355 | 0.405 | 0.265 | 3.76 | 1.225 | 0.12 | 18.64 | 18.57 | 2.995 | 2.35 | 15.83 | 15.84 | 0.02 | 0.05 | 7.9 | 0.08 | PS001003-A290719-2 | CK002491-A310719 | CK002310-A160319 | 7.1265 | 7.1265 | 7.1285 | 5.705 | 5.685 | 7.2275 | 7.2275 | 7.2275 | Rec-CK002233-A160118 | 2019-07-31 09:15 | 19.6 | 13.4 | 8.9 | Rec-CK002233-A160118-139-20190131 | 2019-03-16 05:00 | 24.7 | 11.2 | 12.3 | 1 | 1 | На контроль |  | 1600 | 14 | 1930 | 40 | 79.8 | 1915 | 35 | 38 | 166 | 200 | 129 | 167.5 | 25.68 | 183 | 168 | 2019-08-12 | 34.2 | 36 | 38.2 | 78.2 | 80 | 81 | 35 | 40 | 45 | 128.9 | 129.5 | 130.4 | 166.3 | 168 | 168.6 | 0.39 | 0.39 | 0.39 | 700 | 9000 | 0 | 0 | 1915 | 97.9 |  |  | 2019-07-04 | 2019-07-04 | 2019-07-04 | 235 | 2018-06-06 | 1487 | -0.0002666667 | -0.007286667 | 0.00702 | 5.7418 | 10.6364 | -0.0002533333 | -0.00728 | 0.007026667 | 5.6796 | 10.59707 | PS001003-A290719 | 0.01024286 | 2.036429 | 0.014 | 0.01685714 | 5.016286 | 5.053 | 4.768 | 5.119
462 | PS001003-A290719-2/1-8 | 600 | 24393 | 24394 | 1372.69 | 7.37055 | 7.70425 | 131.955 | 80.815 | 166.4 | 6.4 | 0.44 | 0.22 | 5.06 | 1.29 | 0.085 | 18.815 | 18.735 | 2.81 | 2.81 | 15.845 | 15.82 | 0.035 | 0.035 | 8.05 | 0.16 | PS001003-A290719-2 | CK002491-A310719 | CK002310-A160319 | 7.1265 | 7.1265 | 7.1285 | 5.705 | 5.685 | 7.2275 | 7.2275 | 7.2275 | Rec-CK002233-A160118 | 2019-07-31 09:15 | 19.6 | 13.4 | 8.9 | Rec-CK002233-A160118-139-20190131 | 2019-03-16 05:00 | 24.7 | 11.2 | 12.3 | 1 | 1 | На контроль |  | 1600 | 14 | 1930 | 40 | 79.8 | 1915 | 35 | 38 | 166 | 200 | 129 | 167.5 | 25.68 | 183 | 168 | 2019-08-12 | 34.2 | 36 | 38.2 | 78.2 | 80 | 81 | 35 | 40 | 45 | 128.9 | 129.5 | 130.4 | 166.3 | 168 | 168.6 | 0.39 | 0.39 | 0.39 | 700 | 9000 | 0 | 0 | 1915 | 97.9 |  |  | 2019-07-04 | 2019-07-04 | 2019-07-04 | 235 | 2018-06-06 | 1487 | -0.0002666667 | -0.007286667 | 0.00702 | 5.7418 | 10.6364 | -0.0002533333 | -0.00728 | 0.007026667 | 5.6796 | 10.59707 | PS001003-A290719 | 0.01024286 | 2.036429 | 0.014 | 0.01685714 | 5.016286 | 5.053 | 4.768 | 5.119
463 | PS001006-A060819-1/1-1 | 1200 | 24453 | 24454 | 1416.72 | 7.41235 | 7.7234 | 131.92 | 81.435 | 167.52 | 6.515 | 1.265 | 0.24 | 10.455 | 1.555 | 0.55 | 18.35 | 17.56 | 7.195 | 8.945 | 15.895 | 15.055 | 0.19 | 0.28 | 7.4 | 0.14 | PS001006-A060819-1 | CK002483-D260719 | CK002483-D260719 | 7.176 | 7.176 | 7.1775 | 5.705 | 5.7 | 7.237 | 7.237 | 7.237 | Rec-CK002479-D230719 | 2019-07-26 08:50 | 20 | 11.2 | 16.4 | Rec-CK002479-D230719 | 2019-07-26 08:50 | 20 | 11.2 | 16.4 | 3 | 3 | На контроль |  | 1580 | 14 | 1930 | 38.3 | 80.4 | 1915 | 35 | 38 | 166 | 200 | 129 | 167.5 | 25.89 | 166 | 151 | 2019-08-14 | 31 | 34 | 38 | 78.7 | 80 | 81.4 | 31 | 38 | 45 | 129.3 | 130.1 | 130.9 | 167 | 168.4 | 169.9 | 0.38 | 0.38 | 0.38 | 650 | 7000 | 0 | 0 | 1915 | 98.23 |  |  | 2019-07-04 | 2019-07-04 | 2019-07-04 | 251 | 2018-06-06 | 1503 | 0.0003 | -0.00733125 | 0.00763125 | 5.7464375 | 10.55475 | 0.0003 | -0.00733125 | 0.00763125 | 5.7464375 | 10.55475 | PS001006-A060819 | 0.01015714 | 2.030571 | 0.01642857 | 0.01428571 | 5.008286 | 5.06 | 4.752 | 5.114
464 | PS001006-A060819-1/1-2 | 1200 | 24455 | 24456 | 1368.905 | 7.39515 | 7.7437 | 131.785 | 81.29 | 167.47 | 6.415 | 0.605 | 0.475 | 8.38 | 1.765 | 0.355 | 17.99 | 17.235 | 3.28 | 6.685 | 15.91 | 15.225 | 0.09 | 0.14 | 7.25 | 0.1 | PS001006-A060819-1 | CK002483-D260719 | CK002483-D260719 | 7.176 | 7.176 | 7.1775 | 5.705 | 5.7 | 7.237 | 7.237 | 7.237 | Rec-CK002479-D230719 | 2019-07-26 08:50 | 20 | 11.2 | 16.4 | Rec-CK002479-D230719 | 2019-07-26 08:50 | 20 | 11.2 | 16.4 | 3 | 3 | На контроль |  | 1580 | 14 | 1930 | 38.3 | 80.4 | 1915 | 35 | 38 | 166 | 200 | 129 | 167.5 | 25.89 | 166 | 151 | 2019-08-14 | 31 | 34 | 38 | 78.7 | 80 | 81.4 | 31 | 38 | 45 | 129.3 | 130.1 | 130.9 | 167 | 168.4 | 169.9 | 0.38 | 0.38 | 0.38 | 650 | 7000 | 0 | 0 | 1915 | 98.23 |  |  | 2019-07-04 | 2019-07-04 | 2019-07-04 | 251 | 2018-06-06 | 1503 | 0.0003 | -0.00733125 | 0.00763125 | 5.7464375 | 10.55475 | 0.0003 | -0.00733125 | 0.00763125 | 5.7464375 | 10.55475 | PS001006-A060819 | 0.01015714 | 2.030571 | 0.01642857 | 0.01428571 | 5.008286 | 5.06 | 4.752 | 5.114
465 | PS001006-A060819-1/1-3 | 1200 | 24457 | 24458 | 1371.48 | 7.4011 | 7.74595 | 131.875 | 81.405 | 166.91 | 6.375 | 0.38 | 0.69 | 4.935 | 1.59 | 0.06 | 18.435 | 17.685 | 2.47 | 3.72 | 15.99 | 15.48 | 0.09 | 0.105 | 7.5 | 0.16 | PS001006-A060819-1 | CK002483-D260719 | CK002483-D260719 | 7.176 | 7.176 | 7.1775 | 5.705 | 5.7 | 7.237 | 7.237 | 7.237 | Rec-CK002479-D230719 | 2019-07-26 08:50 | 20 | 11.2 | 16.4 | Rec-CK002479-D230719 | 2019-07-26 08:50 | 20 | 11.2 | 16.4 | 3 | 3 | На контроль |  | 1580 | 14 | 1930 | 38.3 | 80.4 | 1915 | 35 | 38 | 166 | 200 | 129 | 167.5 | 25.89 | 166 | 151 | 2019-08-14 | 31 | 34 | 38 | 78.7 | 80 | 81.4 | 31 | 38 | 45 | 129.3 | 130.1 | 130.9 | 167 | 168.4 | 169.9 | 0.38 | 0.38 | 0.38 | 650 | 7000 | 0 | 0 | 1915 | 98.23 |  |  | 2019-07-04 | 2019-07-04 | 2019-07-04 | 251 | 2018-06-06 | 1503 | 0.0003 | -0.00733125 | 0.00763125 | 5.7464375 | 10.55475 | 0.0003 | -0.00733125 | 0.00763125 | 5.7464375 | 10.55475 | PS001006-A060819 | 0.01015714 | 2.030571 | 0.01642857 | 0.01428571 | 5.008286 | 5.06 | 4.752 | 5.114
466 | PS001005-A010819-1/1-1 | 1050 | 24487 | 24488 | 1386.535 | 7.45055 | 7.80455 | 131.88 | 81.19 | 166.75 | 6.55 | 0.325 | 0.32 | 5.13 | 1.33 | 0.225 | 17.48 | 17.75 | 3.93 | 2.72 | 15.695 | 15.78 | 0.185 | 0.08 | 7 | 0.13 | PS001005-A010819-1 | CK002498-D050819 | CK002487-D300719 | 7.1725 | 7.1725 | 7.1735 | 5.69 | 5.69 | 7.2335 | 7.2335 | 7.2335 | Rec-CK002495-D020819 | 2019-08-04 22:49 | 19.1 | 8.4 | 16 | Rec-CK002487-D300719 | 2019-07-30 09:30 | 19.7 | 10.2 | 16.2 | 3 | 3 | На контроль |  | 1600 | 14.5 | 1930 | 41.5 | 80.3 | 1915 | 35 | 38 | 166 | 200 | 129 | 167.5 | 25.98 | 190 | 175 | 2019-08-15 | 34 | 36 | 38 | 79.1 | 80.5 | 81.7 | 35 | 40 | 46 | 129.4 | 130.2 | 131 | 166.7 | 168.2 | 169.6 | 0.38 | 0.38 | 0.38 | 650 | 10000 | 0 | 0 | 1915 | 98.13 |  |  | 2019-07-04 | 2019-07-04 | 2019-07-04 | 263 | 2018-06-06 | 1515 | 9.333333e-05 | -0.007373333 | 0.007466667 | 5.756133 | 10.484 | 0.0002533333 | -0.0074 | 0.007653333 | 5.818 | 10.5224 | PS001005-A010819 | 0.01014286 | 2.036571 | 0.01185714 | 0.01685714 | 5.042714 | 5.096 | 4.777 | 5.162
467 | PS001005-A010819-1/1-2 | 1050 | 24489 | 24490 | 1373.27 | 7.4403 | 7.7808 | 131.81 | 81.2 | 166.805 | 6.5 | 0.34 | 0.2 | 3.385 | 1.195 | 0.095 | 17.97 | 17.72 | 2.355 | 3.345 | 15.68 | 15.73 | 0.085 | 0.065 | 7.15 | 0.15 | PS001005-A010819-1 | CK002498-D050819 | CK002487-D300719 | 7.1725 | 7.1725 | 7.1735 | 5.69 | 5.69 | 7.2335 | 7.2335 | 7.2335 | Rec-CK002495-D020819 | 2019-08-04 22:49 | 19.1 | 8.4 | 16 | Rec-CK002487-D300719 | 2019-07-30 09:30 | 19.7 | 10.2 | 16.2 | 3 | 3 | На контроль |  | 1600 | 14.5 | 1930 | 41.5 | 80.3 | 1915 | 35 | 38 | 166 | 200 | 129 | 167.5 | 25.98 | 190 | 175 | 2019-08-15 | 34 | 36 | 38 | 79.1 | 80.5 | 81.7 | 35 | 40 | 46 | 129.4 | 130.2 | 131 | 166.7 | 168.2 | 169.6 | 0.38 | 0.38 | 0.38 | 650 | 10000 | 0 | 0 | 1915 | 98.13 |  |  | 2019-07-04 | 2019-07-04 | 2019-07-04 | 263 | 2018-06-06 | 1515 | 9.333333e-05 | -0.007373333 | 0.007466667 | 5.756133 | 10.484 | 0.0002533333 | -0.0074 | 0.007653333 | 5.818 | 10.5224 | PS001005-A010819 | 0.01014286 | 2.036571 | 0.01185714 | 0.01685714 | 5.042714 | 5.096 | 4.777 | 5.162
468 | PS001005-A010819-1/1-3 | 1050 | 24491 | 24492 | 1373.235 | 7.4388 | 7.78505 | 131.675 | 81.295 | 166.77 | 6.46 | 0.34 | 0.265 | 4.045 | 1.17 | 0.18 | 17.825 | 17.76 | 2.3 | 3.655 | 15.81 | 15.63 | 0.01 | 0.05 | 7.05 | 0.11 | PS001005-A010819-1 | CK002498-D050819 | CK002487-D300719 | 7.1725 | 7.1725 | 7.1735 | 5.69 | 5.69 | 7.2335 | 7.2335 | 7.2335 | Rec-CK002495-D020819 | 2019-08-04 22:49 | 19.1 | 8.4 | 16 | Rec-CK002487-D300719 | 2019-07-30 09:30 | 19.7 | 10.2 | 16.2 | 3 | 3 | На контроль |  | 1600 | 14.5 | 1930 | 41.5 | 80.3 | 1915 | 35 | 38 | 166 | 200 | 129 | 167.5 | 25.98 | 190 | 175 | 2019-08-15 | 34 | 36 | 38 | 79.1 | 80.5 | 81.7 | 35 | 40 | 46 | 129.4 | 130.2 | 131 | 166.7 | 168.2 | 169.6 | 0.38 | 0.38 | 0.38 | 650 | 10000 | 0 | 0 | 1915 | 98.13 |  |  | 2019-07-04 | 2019-07-04 | 2019-07-04 | 263 | 2018-06-06 | 1515 | 9.333333e-05 | -0.007373333 | 0.007466667 | 5.756133 | 10.484 | 0.0002533333 | -0.0074 | 0.007653333 | 5.818 | 10.5224 | PS001005-A010819 | 0.01014286 | 2.036571 | 0.01185714 | 0.01685714 | 5.042714 | 5.096 | 4.777 | 5.162
469 | PS001005-A010819-1/1-4 | 1050 | 24493 | 24494 | 1368.745 | 7.42825 | 7.776 | 131.775 | 81.37 | 166.895 | 6.385 | 0.405 | 0.275 | 5.885 | 1.3 | 0.19 | 17.69 | 17.835 | 2.37 | 2.48 | 15.845 | 15.595 | 0.03 | 0.035 | 7.05 | 0.14 | PS001005-A010819-1 | CK002498-D050819 | CK002487-D300719 | 7.1725 | 7.1725 | 7.1735 | 5.69 | 5.69 | 7.2335 | 7.2335 | 7.2335 | Rec-CK002495-D020819 | 2019-08-04 22:49 | 19.1 | 8.4 | 16 | Rec-CK002487-D300719 | 2019-07-30 09:30 | 19.7 | 10.2 | 16.2 | 3 | 3 | На контроль |  | 1600 | 14.5 | 1930 | 41.5 | 80.3 | 1915 | 35 | 38 | 166 | 200 | 129 | 167.5 | 25.98 | 190 | 175 | 2019-08-15 | 34 | 36 | 38 | 79.1 | 80.5 | 81.7 | 35 | 40 | 46 | 129.4 | 130.2 | 131 | 166.7 | 168.2 | 169.6 | 0.38 | 0.38 | 0.38 | 650 | 10000 | 0 | 0 | 1915 | 98.13 |  |  | 2019-07-04 | 2019-07-04 | 2019-07-04 | 263 | 2018-06-06 | 1515 | 9.333333e-05 | -0.007373333 | 0.007466667 | 5.756133 | 10.484 | 0.0002533333 | -0.0074 | 0.007653333 | 5.818 | 10.5224 | PS001005-A010819 | 0.01014286 | 2.036571 | 0.01185714 | 0.01685714 | 5.042714 | 5.096 | 4.777 | 5.162
470 | PS001005-A010819-1/1-5 | 1050 | 24495 | 24496 | 1371.485 | 7.41925 | 7.7615 | 131.995 | 81.315 | 166.795 | 6.41 | 0.435 | 0.2 | 5.515 | 1.4 | 0.135 | 17.83 | 17.89 | 2.445 | 2.83 | 15.785 | 15.615 | 0.11 | 0.045 | 7.15 | 0.12 | PS001005-A010819-1 | CK002498-D050819 | CK002487-D300719 | 7.1725 | 7.1725 | 7.1735 | 5.69 | 5.69 | 7.2335 | 7.2335 | 7.2335 | Rec-CK002495-D020819 | 2019-08-04 22:49 | 19.1 | 8.4 | 16 | Rec-CK002487-D300719 | 2019-07-30 09:30 | 19.7 | 10.2 | 16.2 | 3 | 3 | На контроль |  | 1600 | 14.5 | 1930 | 41.5 | 80.3 | 1915 | 35 | 38 | 166 | 200 | 129 | 167.5 | 25.98 | 190 | 175 | 2019-08-15 | 34 | 36 | 38 | 79.1 | 80.5 | 81.7 | 35 | 40 | 46 | 129.4 | 130.2 | 131 | 166.7 | 168.2 | 169.6 | 0.38 | 0.38 | 0.38 | 650 | 10000 | 0 | 0 | 1915 | 98.13 |  |  | 2019-07-04 | 2019-07-04 | 2019-07-04 | 263 | 2018-06-06 | 1515 | 9.333333e-05 | -0.007373333 | 0.007466667 | 5.756133 | 10.484 | 0.0002533333 | -0.0074 | 0.007653333 | 5.818 | 10.5224 | PS001005-A010819 | 0.01014286 | 2.036571 | 0.01185714 | 0.01685714 | 5.042714 | 5.096 | 4.777 | 5.162
471 | PS001005-A010819-1/1-6 | 1050 | 24497 | 24498 | 1376.005 | 7.42825 | 7.7703 | 132 | 81.235 | 166.32 | 6.415 | 0.355 | 0.225 | 5.81 | 1.075 | 0.07 | 17.9 | 17.995 | 2.69 | 3.29 | 15.735 | 15.74 | 0.135 | 0.085 | 7.2 | 0.11 | PS001005-A010819-1 | CK002498-D050819 | CK002487-D300719 | 7.1725 | 7.1725 | 7.1735 | 5.69 | 5.69 | 7.2335 | 7.2335 | 7.2335 | Rec-CK002495-D020819 | 2019-08-04 22:49 | 19.1 | 8.4 | 16 | Rec-CK002487-D300719 | 2019-07-30 09:30 | 19.7 | 10.2 | 16.2 | 3 | 3 | На контроль |  | 1600 | 14.5 | 1930 | 41.5 | 80.3 | 1915 | 35 | 38 | 166 | 200 | 129 | 167.5 | 25.98 | 190 | 175 | 2019-08-15 | 34 | 36 | 38 | 79.1 | 80.5 | 81.7 | 35 | 40 | 46 | 129.4 | 130.2 | 131 | 166.7 | 168.2 | 169.6 | 0.38 | 0.38 | 0.38 | 650 | 10000 | 0 | 0 | 1915 | 98.13 |  |  | 2019-07-04 | 2019-07-04 | 2019-07-04 | 263 | 2018-06-06 | 1515 | 9.333333e-05 | -0.007373333 | 0.007466667 | 5.756133 | 10.484 | 0.0002533333 | -0.0074 | 0.007653333 | 5.818 | 10.5224 | PS001005-A010819 | 0.01014286 | 2.036571 | 0.01185714 | 0.01685714 | 5.042714 | 5.096 | 4.777 | 5.162
472 | PS001005-A010819-1/1-7 | 1200 | 24523 | 24524 | 1374.15 | 7.4129 | 7.75405 | 131.525 | 81.175 | 166.89 | 6.465 | 0.28 | 0.4 | 5.775 | 1.02 | 0.115 | 17.985 | 17.895 | 2.435 | 2.685 | 15.775 | 15.655 | 0.195 | 0.105 | 7.25 | 0.08 | PS001005-A010819-1 | CK002498-D050819 | CK002487-D300719 | 7.1725 | 7.1725 | 7.1735 | 5.69 | 5.69 | 7.2335 | 7.2335 | 7.2335 | Rec-CK002495-D020819 | 2019-08-04 22:49 | 19.1 | 8.4 | 16 | Rec-CK002487-D300719 | 2019-07-30 09:30 | 19.7 | 10.2 | 16.2 | 3 | 3 | На контроль |  | 1600 | 14.5 | 1930 | 41.5 | 80.3 | 1915 | 35 | 38 | 166 | 200 | 129 | 167.5 | 25.98 | 190 | 175 | 2019-08-15 | 34 | 36 | 38 | 79.1 | 80.5 | 81.7 | 35 | 40 | 46 | 129.4 | 130.2 | 131 | 166.7 | 168.2 | 169.6 | 0.38 | 0.38 | 0.38 | 650 | 10000 | 0 | 0 | 1915 | 98.13 |  |  | 2019-07-04 | 2019-07-04 | 2019-07-04 | 263 | 2018-06-06 | 1515 | 9.333333e-05 | -0.007373333 | 0.007466667 | 5.756133 | 10.484 | 0.0002533333 | -0.0074 | 0.007653333 | 5.818 | 10.5224 | PS001005-A010819 | 0.01014286 | 2.036571 | 0.01185714 | 0.01685714 | 5.042714 | 5.096 | 4.777 | 5.162
473 | PS001005-A010819-1/1-8 | 1200 | 24525 | 24526 | 1370.875 | 7.41545 | 7.756 | 131.68 | 81.255 | 166.575 | 6.365 | 0.325 | 0.42 | 8.065 | 1.145 | 0.12 | 18.165 | 18.265 | 2.17 | 3.11 | 15.825 | 15.585 | 0.22 | 0.11 | 7.4 | 0.12 | PS001005-A010819-1 | CK002498-D050819 | CK002487-D300719 | 7.1725 | 7.1725 | 7.1735 | 5.69 | 5.69 | 7.2335 | 7.2335 | 7.2335 | Rec-CK002495-D020819 | 2019-08-04 22:49 | 19.1 | 8.4 | 16 | Rec-CK002487-D300719 | 2019-07-30 09:30 | 19.7 | 10.2 | 16.2 | 3 | 3 | На контроль |  | 1600 | 14.5 | 1930 | 41.5 | 80.3 | 1915 | 35 | 38 | 166 | 200 | 129 | 167.5 | 25.98 | 190 | 175 | 2019-08-15 | 34 | 36 | 38 | 79.1 | 80.5 | 81.7 | 35 | 40 | 46 | 129.4 | 130.2 | 131 | 166.7 | 168.2 | 169.6 | 0.38 | 0.38 | 0.38 | 650 | 10000 | 0 | 0 | 1915 | 98.13 |  |  | 2019-07-04 | 2019-07-04 | 2019-07-04 | 263 | 2018-06-06 | 1515 | 9.333333e-05 | -0.007373333 | 0.007466667 | 5.756133 | 10.484 | 0.0002533333 | -0.0074 | 0.007653333 | 5.818 | 10.5224 | PS001005-A010819 | 0.01014286 | 2.036571 | 0.01185714 | 0.01685714 | 5.042714 | 5.096 | 4.777 | 5.162
474 | PS001005-A010819-1/1-9 | 580 | 24527 | 24528 | 1378.825 | 7.4029 | 7.7381 | 131.84 | 81.34 | 166.345 | 6.385 | 0.44 | 0.34 | 9.165 | 1.085 | 0.12 | 18.43 | 18.605 | 2.44 | 3.12 | 15.735 | 15.58 | 0.255 | 0.135 | 7.55 | 0.15 | PS001005-A010819-1 | CK002498-D050819 | CK002487-D300719 | 7.1725 | 7.1725 | 7.1735 | 5.69 | 5.69 | 7.2335 | 7.2335 | 7.2335 | Rec-CK002495-D020819 | 2019-08-04 22:49 | 19.1 | 8.4 | 16 | Rec-CK002487-D300719 | 2019-07-30 09:30 | 19.7 | 10.2 | 16.2 | 3 | 3 | На контроль |  | 1600 | 14.5 | 1930 | 41.5 | 80.3 | 1915 | 35 | 38 | 166 | 200 | 129 | 167.5 | 25.98 | 190 | 175 | 2019-08-15 | 34 | 36 | 38 | 79.1 | 80.5 | 81.7 | 35 | 40 | 46 | 129.4 | 130.2 | 131 | 166.7 | 168.2 | 169.6 | 0.38 | 0.38 | 0.38 | 650 | 10000 | 0 | 0 | 1915 | 98.13 |  |  | 2019-07-04 | 2019-07-04 | 2019-07-04 | 263 | 2018-06-06 | 1515 | 9.333333e-05 | -0.007373333 | 0.007466667 | 5.756133 | 10.484 | 0.0002533333 | -0.0074 | 0.007653333 | 5.818 | 10.5224 | PS001005-A010819 | 0.01014286 | 2.036571 | 0.01185714 | 0.01685714 | 5.042714 | 5.096 | 4.777 | 5.162
475 | PS001005-A010819-1/1-10 | 680 | 24529 | 24530 | 1406.125 | 7.3941 | 7.725 | 131.85 | 81.355 | 166.55 | 6.41 | 0.61 | 0.555 | 9.075 | 1.005 | 0.1 | 18.66 | 18.785 | 2.295 | 3.145 | 15.705 | 15.505 | 0.23 | 0.175 | 7.7 | 0.18 | PS001005-A010819-1 | CK002498-D050819 | CK002487-D300719 | 7.1725 | 7.1725 | 7.1735 | 5.69 | 5.69 | 7.2335 | 7.2335 | 7.2335 | Rec-CK002495-D020819 | 2019-08-04 22:49 | 19.1 | 8.4 | 16 | Rec-CK002487-D300719 | 2019-07-30 09:30 | 19.7 | 10.2 | 16.2 | 3 | 3 | На контроль |  | 1600 | 14.5 | 1930 | 41.5 | 80.3 | 1915 | 35 | 38 | 166 | 200 | 129 | 167.5 | 25.98 | 190 | 175 | 2019-08-15 | 34 | 36 | 38 | 79.1 | 80.5 | 81.7 | 35 | 40 | 46 | 129.4 | 130.2 | 131 | 166.7 | 168.2 | 169.6 | 0.38 | 0.38 | 0.38 | 650 | 10000 | 0 | 0 | 1915 | 98.13 |  |  | 2019-07-04 | 2019-07-04 | 2019-07-04 | 263 | 2018-06-06 | 1515 | 9.333333e-05 | -0.007373333 | 0.007466667 | 5.756133 | 10.484 | 0.0002533333 | -0.0074 | 0.007653333 | 5.818 | 10.5224 | PS001005-A010819 | 0.01014286 | 2.036571 | 0.01185714 | 0.01685714 | 5.042714 | 5.096 | 4.777 | 5.162
476 | PS001005-A010819-3/1-1 | 1050 | 24531 | 24532 | 1396.3 | 7.59515 | 7.9428 | 131.78 | 81.255 | 167.09 | 6.54 | 0.48 | 0.25 | 9.58 | 1.16 | 0.43 | 18.08 | 17.26 | 2.54 | 4.4 | 16.135 | 16.04 | 0.195 | 0.185 | 7.1 | 0.19 | PS001005-A010819-3 | CK002488-A300719 | CK002488-A300719 | 7.1845 | 7.1845 | 7.203 | 5.675 | 5.69 | 7.2455 | 7.2455 | 7.2455 | Rec-CK002233-A160118 | 2019-07-29 22:00 | 19.8 | 9.4 | 8.6 | Rec-CK002233-A160118 | 2019-07-29 22:00 | 19.8 | 9.4 | 8.6 | 1 | 1 | На контроль |  | 1600 | 14.5 | 1930 | 41.5 | 80.2 | 1915 | 35 | 38 | 166 | 200 | 129 | 167.5 | 25.44 | 190 | 175 | 2019-08-15 | 34 | 36 | 38 | 78.4 | 80 | 81.1 | 35 | 40 | 45 | 128 | 129.9 | 130.7 | 166.9 | 168.4 | 169.9 | 0.39 | 0.39 | 0.39 | 650 | 10400 | 0 | 0 | 1915 | 98.13 |  |  | 2019-07-04 | 2019-07-04 | 2019-07-04 | 263 | 2018-06-06 | 1515 | -0.00025 | -0.0073 | 0.00705 | 5.7615 | 10.6385 | -0.00025 | -0.0073 | 0.00705 | 5.7615 | 10.6385 | PS001005-A010819 | 0.01014286 | 2.036571 | 0.01185714 | 0.01685714 | 5.042714 | 5.096 | 4.777 | 5.162
477 | PS001005-A010819-3/1-2 | 1200 | 24533 | 24534 | 1403.81 | 7.4804 | 7.7884 | 131.725 | 81.095 | 167.035 | 6.495 | 0.75 | 0.465 | 8.87 | 0.935 | 0.185 | 18.035 | 18.34 | 2.69 | 4.69 | 15.855 | 15.915 | 0.135 | 0.15 | 7.5 | 0.11 | PS001005-A010819-3 | CK002488-A300719 | CK002488-A300719 | 7.1845 | 7.1845 | 7.203 | 5.675 | 5.69 | 7.2455 | 7.2455 | 7.2455 | Rec-CK002233-A160118 | 2019-07-29 22:00 | 19.8 | 9.4 | 8.6 | Rec-CK002233-A160118 | 2019-07-29 22:00 | 19.8 | 9.4 | 8.6 | 1 | 1 | На контроль |  | 1600 | 14.5 | 1930 | 41.5 | 80.2 | 1915 | 35 | 38 | 166 | 200 | 129 | 167.5 | 25.44 | 190 | 175 | 2019-08-15 | 34 | 36 | 38 | 78.4 | 80 | 81.1 | 35 | 40 | 45 | 128 | 129.9 | 130.7 | 166.9 | 168.4 | 169.9 | 0.39 | 0.39 | 0.39 | 650 | 10400 | 0 | 0 | 1915 | 98.13 |  |  | 2019-07-04 | 2019-07-04 | 2019-07-04 | 263 | 2018-06-06 | 1515 | -0.00025 | -0.0073 | 0.00705 | 5.7615 | 10.6385 | -0.00025 | -0.0073 | 0.00705 | 5.7615 | 10.6385 | PS001005-A010819 | 0.01014286 | 2.036571 | 0.01185714 | 0.01685714 | 5.042714 | 5.096 | 4.777 | 5.162
478 | PS001005-A010819-3/1-3 | 1200 | 24535 | 24536 | 1446.3 | 7.49285 | 7.78595 | 131.92 | 81.38 | 166.9 | 6.71 | 1.13 | 0.33 | 11.315 | 0.92 | 0.15 | 18.43 | 18.465 | 2.925 | 3.86 | 15.905 | 15.855 | 0.09 | 0.105 | 7.65 | 0.11 | PS001005-A010819-3 | CK002488-A300719 | CK002488-A300719 | 7.1845 | 7.1845 | 7.203 | 5.675 | 5.69 | 7.2455 | 7.2455 | 7.2455 | Rec-CK002233-A160118 | 2019-07-29 22:00 | 19.8 | 9.4 | 8.6 | Rec-CK002233-A160118 | 2019-07-29 22:00 | 19.8 | 9.4 | 8.6 | 1 | 1 | На контроль |  | 1600 | 14.5 | 1930 | 41.5 | 80.2 | 1915 | 35 | 38 | 166 | 200 | 129 | 167.5 | 25.44 | 190 | 175 | 2019-08-15 | 34 | 36 | 38 | 78.4 | 80 | 81.1 | 35 | 40 | 45 | 128 | 129.9 | 130.7 | 166.9 | 168.4 | 169.9 | 0.39 | 0.39 | 0.39 | 650 | 10400 | 0 | 0 | 1915 | 98.13 |  |  | 2019-07-04 | 2019-07-04 | 2019-07-04 | 263 | 2018-06-06 | 1515 | -0.00025 | -0.0073 | 0.00705 | 5.7615 | 10.6385 | -0.00025 | -0.0073 | 0.00705 | 5.7615 | 10.6385 | PS001005-A010819 | 0.01014286 | 2.036571 | 0.01185714 | 0.01685714 | 5.042714 | 5.096 | 4.777 | 5.162
479 | PS001005-A010819-3/1-4 | 1200 | 24537 | 24538 | 1383.84 | 7.433 | 7.75765 | 132.205 | 81.47 | 166.815 | 6.41 | 0.855 | 0.705 | 9.52 | 1.385 | 0.2 | 18.76 | 18.475 | 6.57 | 3.14 | 15.785 | 15.91 | 0.1 | 0.08 | 7.9 | 0.07 | PS001005-A010819-3 | CK002488-A300719 | CK002488-A300719 | 7.1845 | 7.1845 | 7.203 | 5.675 | 5.69 | 7.2455 | 7.2455 | 7.2455 | Rec-CK002233-A160118 | 2019-07-29 22:00 | 19.8 | 9.4 | 8.6 | Rec-CK002233-A160118 | 2019-07-29 22:00 | 19.8 | 9.4 | 8.6 | 1 | 1 | На контроль |  | 1600 | 14.5 | 1930 | 41.5 | 80.2 | 1915 | 35 | 38 | 166 | 200 | 129 | 167.5 | 25.44 | 190 | 175 | 2019-08-15 | 34 | 36 | 38 | 78.4 | 80 | 81.1 | 35 | 40 | 45 | 128 | 129.9 | 130.7 | 166.9 | 168.4 | 169.9 | 0.39 | 0.39 | 0.39 | 650 | 10400 | 0 | 0 | 1915 | 98.13 |  |  | 2019-07-04 | 2019-07-04 | 2019-07-04 | 263 | 2018-06-06 | 1515 | -0.00025 | -0.0073 | 0.00705 | 5.7615 | 10.6385 | -0.00025 | -0.0073 | 0.00705 | 5.7615 | 10.6385 | PS001005-A010819 | 0.01014286 | 2.036571 | 0.01185714 | 0.01685714 | 5.042714 | 5.096 | 4.777 | 5.162
480 | PS001005-A010819-3/1-5 | 1100 | 24539 | 24540 | 1367.725 | 7.4714 | 7.82455 | 132.1 | 81.07 | 166.3 | 6.395 | 0.555 | 0.545 | 4.585 | 0.925 | 0.33 | 18.645 | 18.31 | 2.785 | 5.525 | 15.7 | 16.17 | 0.08 | 0.08 | 7.65 | 0.08 | PS001005-A010819-3 | CK002488-A300719 | CK002488-A300719 | 7.1845 | 7.1845 | 7.203 | 5.675 | 5.69 | 7.2455 | 7.2455 | 7.2455 | Rec-CK002233-A160118 | 2019-07-29 22:00 | 19.8 | 9.4 | 8.6 | Rec-CK002233-A160118 | 2019-07-29 22:00 | 19.8 | 9.4 | 8.6 | 1 | 1 | На контроль |  | 1600 | 14.5 | 1930 | 41.5 | 80.2 | 1915 | 35 | 38 | 166 | 200 | 129 | 167.5 | 25.44 | 190 | 175 | 2019-08-15 | 34 | 36 | 38 | 78.4 | 80 | 81.1 | 35 | 40 | 45 | 128 | 129.9 | 130.7 | 166.9 | 168.4 | 169.9 | 0.39 | 0.39 | 0.39 | 650 | 10400 | 0 | 0 | 1915 | 98.13 |  |  | 2019-07-04 | 2019-07-04 | 2019-07-04 | 263 | 2018-06-06 | 1515 | -0.00025 | -0.0073 | 0.00705 | 5.7615 | 10.6385 | -0.00025 | -0.0073 | 0.00705 | 5.7615 | 10.6385 | PS001005-A010819 | 0.01014286 | 2.036571 | 0.01185714 | 0.01685714 | 5.042714 | 5.096 | 4.777 | 5.162
481 | PS001005-A010819-3/1-6 | 1100 | 24541 | 24542 | 1376.36 | 7.54165 | 7.8872 | 132.13 | 81.01 | 166.84 | 6.5 | 0.28 | 0.555 | 2.555 | 0.945 | 0.315 | 18.54 | 18.52 | 2.47 | 3.815 | 15.955 | 16.12 | 0.05 | 0.06 | 7.55 | 0.09 | PS001005-A010819-3 | CK002488-A300719 | CK002488-A300719 | 7.1845 | 7.1845 | 7.203 | 5.675 | 5.69 | 7.2455 | 7.2455 | 7.2455 | Rec-CK002233-A160118 | 2019-07-29 22:00 | 19.8 | 9.4 | 8.6 | Rec-CK002233-A160118 | 2019-07-29 22:00 | 19.8 | 9.4 | 8.6 | 1 | 1 | На контроль |  | 1600 | 14.5 | 1930 | 41.5 | 80.2 | 1915 | 35 | 38 | 166 | 200 | 129 | 167.5 | 25.44 | 190 | 175 | 2019-08-15 | 34 | 36 | 38 | 78.4 | 80 | 81.1 | 35 | 40 | 45 | 128 | 129.9 | 130.7 | 166.9 | 168.4 | 169.9 | 0.39 | 0.39 | 0.39 | 650 | 10400 | 0 | 0 | 1915 | 98.13 |  |  | 2019-07-04 | 2019-07-04 | 2019-07-04 | 263 | 2018-06-06 | 1515 | -0.00025 | -0.0073 | 0.00705 | 5.7615 | 10.6385 | -0.00025 | -0.0073 | 0.00705 | 5.7615 | 10.6385 | PS001005-A010819 | 0.01014286 | 2.036571 | 0.01185714 | 0.01685714 | 5.042714 | 5.096 | 4.777 | 5.162
482 | PS001005-A010819-3/1-7 | 1100 | 24545 | 24546 | 1384.595 | 7.53565 | 7.87065 | 132.03 | 81.01 | 166.655 | 6.535 | 0.265 | 0.565 | 5.325 | 1.06 | 0.165 | 18.73 | 18.795 | 2.91 | 4.275 | 16.145 | 15.91 | 0.145 | 0.105 | 7.75 | 0.09 | PS001005-A010819-3 | CK002488-A300719 | CK002488-A300719 | 7.1845 | 7.1845 | 7.203 | 5.675 | 5.69 | 7.2455 | 7.2455 | 7.2455 | Rec-CK002233-A160118 | 2019-07-29 22:00 | 19.8 | 9.4 | 8.6 | Rec-CK002233-A160118 | 2019-07-29 22:00 | 19.8 | 9.4 | 8.6 | 1 | 1 | На контроль |  | 1600 | 14.5 | 1930 | 41.5 | 80.2 | 1915 | 35 | 38 | 166 | 200 | 129 | 167.5 | 25.44 | 190 | 175 | 2019-08-15 | 34 | 36 | 38 | 78.4 | 80 | 81.1 | 35 | 40 | 45 | 128 | 129.9 | 130.7 | 166.9 | 168.4 | 169.9 | 0.39 | 0.39 | 0.39 | 650 | 10400 | 0 | 0 | 1915 | 98.13 |  |  | 2019-07-04 | 2019-07-04 | 2019-07-04 | 263 | 2018-06-06 | 1515 | -0.00025 | -0.0073 | 0.00705 | 5.7615 | 10.6385 | -0.00025 | -0.0073 | 0.00705 | 5.7615 | 10.6385 | PS001005-A010819 | 0.01014286 | 2.036571 | 0.01185714 | 0.01685714 | 5.042714 | 5.096 | 4.777 | 5.162
483 | PS001005-A010819-3/1-8 | 1100 | 24547 | 24548 | 1402.875 | 7.53245 | 7.8526 | 132.03 | 81.11 | 166.545 | 6.49 | 0.45 | 0.36 | 6.185 | 1.13 | 0.12 | 19.2 | 18.905 | 2.9 | 3.345 | 16.03 | 15.99 | 0.175 | 0.11 | 8 | 0.12 | PS001005-A010819-3 | CK002488-A300719 | CK002488-A300719 | 7.1845 | 7.1845 | 7.203 | 5.675 | 5.69 | 7.2455 | 7.2455 | 7.2455 | Rec-CK002233-A160118 | 2019-07-29 22:00 | 19.8 | 9.4 | 8.6 | Rec-CK002233-A160118 | 2019-07-29 22:00 | 19.8 | 9.4 | 8.6 | 1 | 1 | На контроль |  | 1600 | 14.5 | 1930 | 41.5 | 80.2 | 1915 | 35 | 38 | 166 | 200 | 129 | 167.5 | 25.44 | 190 | 175 | 2019-08-15 | 34 | 36 | 38 | 78.4 | 80 | 81.1 | 35 | 40 | 45 | 128 | 129.9 | 130.7 | 166.9 | 168.4 | 169.9 | 0.39 | 0.39 | 0.39 | 650 | 10400 | 0 | 0 | 1915 | 98.13 |  |  | 2019-07-04 | 2019-07-04 | 2019-07-04 | 263 | 2018-06-06 | 1515 | -0.00025 | -0.0073 | 0.00705 | 5.7615 | 10.6385 | -0.00025 | -0.0073 | 0.00705 | 5.7615 | 10.6385 | PS001005-A010819 | 0.01014286 | 2.036571 | 0.01185714 | 0.01685714 | 5.042714 | 5.096 | 4.777 | 5.162
484 | PS001005-A010819-2/1-1 | 1100 | 24572 | 24573 | 1394.93 | 7.44505 | 7.7983 | 132.075 | 81.025 | 166.95 | 6.445 | 0.3 | 0.575 | 10.575 | 1.855 | 0.21 | 17.955 | 17.965 | 2.495 | 2.885 | 15.97 | 16 | 0.08 | 0.06 | 7.35 | 0.09 | PS001005-A010819-2 | CK002497-A050819 | CK002497-A050819 | 7.1735 | 7.1735 | 7.179 | 5.705 | 5.715 | 7.2345 | 7.2345 | 7.2345 | Rec-CK002233-A160118 | 2019-08-04 22:30 | 19.1 | 10.3 | 8.2 | Rec-CK002233-A160118 | 2019-08-04 22:30 | 19.1 | 10.3 | 8.2 | 1 | 1 | На контроль |  | 1600 | 14.5 | 1930 | 42.5 | 80.3 | 1915 | 35 | 38 | 166 | 200 | 129 | 167.5 | 25.7 | 199 | 184 | 2019-08-16 | 32 | 35 | 37 | 79.1 | 80.3 | 81.5 | 34 | 39 | 44 | 129.2 | 130.2 | 131.3 | 167.1 | 168.5 | 169.9 | 0.39 | 0.39 | 0.39 | 650 | 11100 | 0 | 0 | 1915 | 98.47 |  |  | 2019-07-04 | 2019-07-04 | 2019-07-04 | 272 | 2018-06-06 | 1524 | -0.0001823529 | -0.007211765 | 0.007029412 | 5.713118 | 10.60488 | -0.0001823529 | -0.007211765 | 0.007029412 | 5.713118 | 10.60488 | PS001005-A010819 | 0.01014286 | 2.036571 | 0.01185714 | 0.01685714 | 5.042714 | 5.096 | 4.777 | 5.162
485 | PS001005-A010819-2/1-10 | 1100 | 24574 | 24575 | 1395.99 | 7.4496 | 7.7694 | 131.7 | 81.41 | 167.325 | 6.615 | 0.695 | 0.275 | 4 | 1.095 | 0.075 | 18.79 | 18.845 | 2.625 | 2.96 | 15.875 | 15.98 | 0.235 | 0.29 | 8 | 0.1 | PS001005-A010819-2 | CK002497-A050819 | CK002497-A050819 | 7.1735 | 7.1735 | 7.179 | 5.705 | 5.715 | 7.2345 | 7.2345 | 7.2345 | Rec-CK002233-A160118 | 2019-08-04 22:30 | 19.1 | 10.3 | 8.2 | Rec-CK002233-A160118 | 2019-08-04 22:30 | 19.1 | 10.3 | 8.2 | 1 | 1 | На контроль |  | 1600 | 14.5 | 1930 | 42.5 | 80.3 | 1915 | 35 | 38 | 166 | 200 | 129 | 167.5 | 25.7 | 199 | 184 | 2019-08-16 | 32 | 35 | 37 | 79.1 | 80.3 | 81.5 | 34 | 39 | 44 | 129.2 | 130.2 | 131.3 | 167.1 | 168.5 | 169.9 | 0.39 | 0.39 | 0.39 | 650 | 11100 | 0 | 0 | 1915 | 98.47 |  |  | 2019-07-04 | 2019-07-04 | 2019-07-04 | 272 | 2018-06-06 | 1524 | -0.0001823529 | -0.007211765 | 0.007029412 | 5.713118 | 10.60488 | -0.0001823529 | -0.007211765 | 0.007029412 | 5.713118 | 10.60488 | PS001005-A010819 | 0.01014286 | 2.036571 | 0.01185714 | 0.01685714 | 5.042714 | 5.096 | 4.777 | 5.162
486 | PS001005-A010819-2/1-2 | 1100 | 24576 | 24577 | 1382.48 | 7.4492 | 7.79715 | 132 | 80.99 | 167.065 | 6.4 | 0.4 | 0.44 | 8.025 | 1.615 | 0.17 | 18.225 | 18.27 | 2.365 | 3.005 | 16.085 | 15.85 | 0.07 | 0.025 | 7.55 | 0.12 | PS001005-A010819-2 | CK002497-A050819 | CK002497-A050819 | 7.1735 | 7.1735 | 7.179 | 5.705 | 5.715 | 7.2345 | 7.2345 | 7.2345 | Rec-CK002233-A160118 | 2019-08-04 22:30 | 19.1 | 10.3 | 8.2 | Rec-CK002233-A160118 | 2019-08-04 22:30 | 19.1 | 10.3 | 8.2 | 1 | 1 | На контроль |  | 1600 | 14.5 | 1930 | 42.5 | 80.3 | 1915 | 35 | 38 | 166 | 200 | 129 | 167.5 | 25.7 | 199 | 184 | 2019-08-16 | 32 | 35 | 37 | 79.1 | 80.3 | 81.5 | 34 | 39 | 44 | 129.2 | 130.2 | 131.3 | 167.1 | 168.5 | 169.9 | 0.39 | 0.39 | 0.39 | 650 | 11100 | 0 | 0 | 1915 | 98.47 |  |  | 2019-07-04 | 2019-07-04 | 2019-07-04 | 272 | 2018-06-06 | 1524 | -0.0001823529 | -0.007211765 | 0.007029412 | 5.713118 | 10.60488 | -0.0001823529 | -0.007211765 | 0.007029412 | 5.713118 | 10.60488 | PS001005-A010819 | 0.01014286 | 2.036571 | 0.01185714 | 0.01685714 | 5.042714 | 5.096 | 4.777 | 5.162
487 | PS001005-A010819-2/1-3 | 1100 | 24578 | 24579 | 1381.43 | 7.44935 | 7.78975 | 131.94 | 81.245 | 167.15 | 6.345 | 0.46 | 0.515 | 7.55 | 1.31 | 0.15 | 18.52 | 18.365 | 3.985 | 2.965 | 16.065 | 15.92 | 0.12 | 0.015 | 7.6 | 0.08 | PS001005-A010819-2 | CK002497-A050819 | CK002497-A050819 | 7.1735 | 7.1735 | 7.179 | 5.705 | 5.715 | 7.2345 | 7.2345 | 7.2345 | Rec-CK002233-A160118 | 2019-08-04 22:30 | 19.1 | 10.3 | 8.2 | Rec-CK002233-A160118 | 2019-08-04 22:30 | 19.1 | 10.3 | 8.2 | 1 | 1 | На контроль |  | 1600 | 14.5 | 1930 | 42.5 | 80.3 | 1915 | 35 | 38 | 166 | 200 | 129 | 167.5 | 25.7 | 199 | 184 | 2019-08-16 | 32 | 35 | 37 | 79.1 | 80.3 | 81.5 | 34 | 39 | 44 | 129.2 | 130.2 | 131.3 | 167.1 | 168.5 | 169.9 | 0.39 | 0.39 | 0.39 | 650 | 11100 | 0 | 0 | 1915 | 98.47 |  |  | 2019-07-04 | 2019-07-04 | 2019-07-04 | 272 | 2018-06-06 | 1524 | -0.0001823529 | -0.007211765 | 0.007029412 | 5.713118 | 10.60488 | -0.0001823529 | -0.007211765 | 0.007029412 | 5.713118 | 10.60488 | PS001005-A010819 | 0.01014286 | 2.036571 | 0.01185714 | 0.01685714 | 5.042714 | 5.096 | 4.777 | 5.162
488 | PS001005-A010819-2/1-4 | 1100 | 24580 | 24581 | 1375.305 | 7.41765 | 7.7586 | 131.885 | 81.46 | 167.065 | 6.35 | 0.43 | 0.56 | 6.875 | 1.345 | 0.09 | 18.695 | 18.425 | 3.415 | 2.755 | 16.02 | 15.99 | 0.11 | 0.015 | 7.6 | 0.08 | PS001005-A010819-2 | CK002497-A050819 | CK002497-A050819 | 7.1735 | 7.1735 | 7.179 | 5.705 | 5.715 | 7.2345 | 7.2345 | 7.2345 | Rec-CK002233-A160118 | 2019-08-04 22:30 | 19.1 | 10.3 | 8.2 | Rec-CK002233-A160118 | 2019-08-04 22:30 | 19.1 | 10.3 | 8.2 | 1 | 1 | На контроль |  | 1600 | 14.5 | 1930 | 42.5 | 80.3 | 1915 | 35 | 38 | 166 | 200 | 129 | 167.5 | 25.7 | 199 | 184 | 2019-08-16 | 32 | 35 | 37 | 79.1 | 80.3 | 81.5 | 34 | 39 | 44 | 129.2 | 130.2 | 131.3 | 167.1 | 168.5 | 169.9 | 0.39 | 0.39 | 0.39 | 650 | 11100 | 0 | 0 | 1915 | 98.47 |  |  | 2019-07-04 | 2019-07-04 | 2019-07-04 | 272 | 2018-06-06 | 1524 | -0.0001823529 | -0.007211765 | 0.007029412 | 5.713118 | 10.60488 | -0.0001823529 | -0.007211765 | 0.007029412 | 5.713118 | 10.60488 | PS001005-A010819 | 0.01014286 | 2.036571 | 0.01185714 | 0.01685714 | 5.042714 | 5.096 | 4.777 | 5.162
489 | PS001005-A010819-2/1-5 | 1100 | 24582 | 24583 | 1377.015 | 7.41965 | 7.7522 | 131.89 | 81.465 | 167.1 | 6.49 | 0.54 | 0.305 | 3.805 | 1.56 | 0.085 | 18.57 | 18.475 | 2.335 | 1.995 | 15.92 | 16.06 | 0.09 | 0.05 | 7.65 | 0.1 | PS001005-A010819-2 | CK002497-A050819 | CK002497-A050819 | 7.1735 | 7.1735 | 7.179 | 5.705 | 5.715 | 7.2345 | 7.2345 | 7.2345 | Rec-CK002233-A160118 | 2019-08-04 22:30 | 19.1 | 10.3 | 8.2 | Rec-CK002233-A160118 | 2019-08-04 22:30 | 19.1 | 10.3 | 8.2 | 1 | 1 | На контроль |  | 1600 | 14.5 | 1930 | 42.5 | 80.3 | 1915 | 35 | 38 | 166 | 200 | 129 | 167.5 | 25.7 | 199 | 184 | 2019-08-16 | 32 | 35 | 37 | 79.1 | 80.3 | 81.5 | 34 | 39 | 44 | 129.2 | 130.2 | 131.3 | 167.1 | 168.5 | 169.9 | 0.39 | 0.39 | 0.39 | 650 | 11100 | 0 | 0 | 1915 | 98.47 |  |  | 2019-07-04 | 2019-07-04 | 2019-07-04 | 272 | 2018-06-06 | 1524 | -0.0001823529 | -0.007211765 | 0.007029412 | 5.713118 | 10.60488 | -0.0001823529 | -0.007211765 | 0.007029412 | 5.713118 | 10.60488 | PS001005-A010819 | 0.01014286 | 2.036571 | 0.01185714 | 0.01685714 | 5.042714 | 5.096 | 4.777 | 5.162
490 | PS001005-A010819-2/1-6 | 1100 | 24584 | 24585 | 1382.845 | 7.452 | 7.777 | 131.83 | 81.405 | 167.235 | 6.45 | 0.485 | 0.16 | 5.945 | 1.365 | 0.155 | 18.54 | 18.485 | 2.645 | 2.115 | 15.975 | 16 | 0.1 | 0.09 | 7.7 | 0.1 | PS001005-A010819-2 | CK002497-A050819 | CK002497-A050819 | 7.1735 | 7.1735 | 7.179 | 5.705 | 5.715 | 7.2345 | 7.2345 | 7.2345 | Rec-CK002233-A160118 | 2019-08-04 22:30 | 19.1 | 10.3 | 8.2 | Rec-CK002233-A160118 | 2019-08-04 22:30 | 19.1 | 10.3 | 8.2 | 1 | 1 | На контроль |  | 1600 | 14.5 | 1930 | 42.5 | 80.3 | 1915 | 35 | 38 | 166 | 200 | 129 | 167.5 | 25.7 | 199 | 184 | 2019-08-16 | 32 | 35 | 37 | 79.1 | 80.3 | 81.5 | 34 | 39 | 44 | 129.2 | 130.2 | 131.3 | 167.1 | 168.5 | 169.9 | 0.39 | 0.39 | 0.39 | 650 | 11100 | 0 | 0 | 1915 | 98.47 |  |  | 2019-07-04 | 2019-07-04 | 2019-07-04 | 272 | 2018-06-06 | 1524 | -0.0001823529 | -0.007211765 | 0.007029412 | 5.713118 | 10.60488 | -0.0001823529 | -0.007211765 | 0.007029412 | 5.713118 | 10.60488 | PS001005-A010819 | 0.01014286 | 2.036571 | 0.01185714 | 0.01685714 | 5.042714 | 5.096 | 4.777 | 5.162
491 | PS001005-A010819-2/1-7 | 1100 | 24586 | 24587 | 1383.4 | 7.45235 | 7.7847 | 131.695 | 81.26 | 167.405 | 6.45 | 0.33 | 0.125 | 6.885 | 1.105 | 0.105 | 18.37 | 18.32 | 2.475 | 2.565 | 16.06 | 15.855 | 0.055 | 0.095 | 7.65 | 0.08 | PS001005-A010819-2 | CK002497-A050819 | CK002497-A050819 | 7.1735 | 7.1735 | 7.179 | 5.705 | 5.715 | 7.2345 | 7.2345 | 7.2345 | Rec-CK002233-A160118 | 2019-08-04 22:30 | 19.1 | 10.3 | 8.2 | Rec-CK002233-A160118 | 2019-08-04 22:30 | 19.1 | 10.3 | 8.2 | 1 | 1 | На контроль |  | 1600 | 14.5 | 1930 | 42.5 | 80.3 | 1915 | 35 | 38 | 166 | 200 | 129 | 167.5 | 25.7 | 199 | 184 | 2019-08-16 | 32 | 35 | 37 | 79.1 | 80.3 | 81.5 | 34 | 39 | 44 | 129.2 | 130.2 | 131.3 | 167.1 | 168.5 | 169.9 | 0.39 | 0.39 | 0.39 | 650 | 11100 | 0 | 0 | 1915 | 98.47 |  |  | 2019-07-04 | 2019-07-04 | 2019-07-04 | 272 | 2018-06-06 | 1524 | -0.0001823529 | -0.007211765 | 0.007029412 | 5.713118 | 10.60488 | -0.0001823529 | -0.007211765 | 0.007029412 | 5.713118 | 10.60488 | PS001005-A010819 | 0.01014286 | 2.036571 | 0.01185714 | 0.01685714 | 5.042714 | 5.096 | 4.777 | 5.162
492 | PS001005-A010819-2/1-8 | 1100 | 24588 | 24589 | 1375.8 | 7.4575 | 7.7937 | 131.785 | 81.325 | 167.215 | 6.575 | 0.405 | 0.21 | 2.355 | 1.125 | 0.09 | 18.335 | 18.355 | 2.975 | 3.115 | 15.955 | 15.99 | 0.065 | 0.11 | 7.65 | 0.1 | PS001005-A010819-2 | CK002497-A050819 | CK002497-A050819 | 7.1735 | 7.1735 | 7.179 | 5.705 | 5.715 | 7.2345 | 7.2345 | 7.2345 | Rec-CK002233-A160118 | 2019-08-04 22:30 | 19.1 | 10.3 | 8.2 | Rec-CK002233-A160118 | 2019-08-04 22:30 | 19.1 | 10.3 | 8.2 | 1 | 1 | На контроль |  | 1600 | 14.5 | 1930 | 42.5 | 80.3 | 1915 | 35 | 38 | 166 | 200 | 129 | 167.5 | 25.7 | 199 | 184 | 2019-08-16 | 32 | 35 | 37 | 79.1 | 80.3 | 81.5 | 34 | 39 | 44 | 129.2 | 130.2 | 131.3 | 167.1 | 168.5 | 169.9 | 0.39 | 0.39 | 0.39 | 650 | 11100 | 0 | 0 | 1915 | 98.47 |  |  | 2019-07-04 | 2019-07-04 | 2019-07-04 | 272 | 2018-06-06 | 1524 | -0.0001823529 | -0.007211765 | 0.007029412 | 5.713118 | 10.60488 | -0.0001823529 | -0.007211765 | 0.007029412 | 5.713118 | 10.60488 | PS001005-A010819 | 0.01014286 | 2.036571 | 0.01185714 | 0.01685714 | 5.042714 | 5.096 | 4.777 | 5.162
493 | PS001005-A010819-2/1-9 | 1100 | 24590 | 24591 | 1383.775 | 7.45955 | 7.7876 | 131.8 | 81.425 | 167.245 | 6.57 | 0.475 | 0.335 | 1.92 | 1.19 | 0.1 | 18.615 | 18.575 | 3.04 | 3.3 | 15.88 | 16.085 | 0.165 | 0.2 | 7.8 | 0.07 | PS001005-A010819-2 | CK002497-A050819 | CK002497-A050819 | 7.1735 | 7.1735 | 7.179 | 5.705 | 5.715 | 7.2345 | 7.2345 | 7.2345 | Rec-CK002233-A160118 | 2019-08-04 22:30 | 19.1 | 10.3 | 8.2 | Rec-CK002233-A160118 | 2019-08-04 22:30 | 19.1 | 10.3 | 8.2 | 1 | 1 | На контроль |  | 1600 | 14.5 | 1930 | 42.5 | 80.3 | 1915 | 35 | 38 | 166 | 200 | 129 | 167.5 | 25.7 | 199 | 184 | 2019-08-16 | 32 | 35 | 37 | 79.1 | 80.3 | 81.5 | 34 | 39 | 44 | 129.2 | 130.2 | 131.3 | 167.1 | 168.5 | 169.9 | 0.39 | 0.39 | 0.39 | 650 | 11100 | 0 | 0 | 1915 | 98.47 |  |  | 2019-07-04 | 2019-07-04 | 2019-07-04 | 272 | 2018-06-06 | 1524 | -0.0001823529 | -0.007211765 | 0.007029412 | 5.713118 | 10.60488 | -0.0001823529 | -0.007211765 | 0.007029412 | 5.713118 | 10.60488 | PS001005-A010819 | 0.01014286 | 2.036571 | 0.01185714 | 0.01685714 | 5.042714 | 5.096 | 4.777 | 5.162
494 | PS001003-A290719-3/1-2 | 1200 | 24615 | 24616 | 1385.15 | 7.4354 | 7.76955 | 132.26 | 80.93 | 166.97 | 6.48 | 0.37 | 0.3 | 4.62 | 1.235 | 0.13 | 18.03 | 18.08 | 3.08 | 5.445 | 15.885 | 15.785 | 0.405 | 0.325 | 7.35 | 0.13 | PS001003-A290719-3 | CK002496-A020819 | CK002501-A070819 | 7.173 | 7.173 | 7.173 | 5.695 | 5.685 | 7.234 | 7.234 | 7.234 | Rec-CK002233-A160118 | 2019-08-02 14:00 | 19.3 | 11.2 | 8.4 | Rec-CK002233-A160118 | 2019-08-07 03:50 | 18.8 | 8.9 | 8 | 1 | 1 | На контроль |  | 1600 | 14.5 | 1930 | 42.5 | 80.2 | 1920 | 35 | 38 | 166 | 200 | 130 | 169 | 25.59 | 198 | 183 | 2019-08-21 | 30 | 37 | 40 | 78.7 | 80.2 | 81.5 | 31 | 45 | 51 | 129.7 | 130 | 130.7 | 167 | 168 | 169 | 0.39 | 0.39 | 0.39 | 700 | 7000 | 0 | 2 | 1920 | 97.46 |  |  | 2019-08-20 | 2019-08-20 | 2019-07-04 | 278 | 2018-06-06 | 1530 | -0.0001857143 | -0.007192857 | 0.007007143 | 5.7715 | 10.65507 | -0.0001235294 | -0.007252941 | 0.007129412 | 5.724706 | 10.63429 | PS001003-A290719 | 0.01024286 | 2.036429 | 0.014 | 0.01685714 | 5.016286 | 5.053 | 4.768 | 5.119
495 | PS001003-A290719-3/1-3 | 620 | 24617 | 24618 | 1381.68 | 7.4424 | 7.76715 | 132.265 | 81.005 | 167.08 | 6.605 | 0.365 | 0.23 | 4.605 | 1.14 | 0.125 | 17.805 | 18.775 | 3.325 | 2.57 | 15.87 | 15.9 | 0.355 | 0.32 | 7.65 | 0.1 | PS001003-A290719-3 | CK002496-A020819 | CK002501-A070819 | 7.173 | 7.173 | 7.173 | 5.695 | 5.685 | 7.234 | 7.234 | 7.234 | Rec-CK002233-A160118 | 2019-08-02 14:00 | 19.3 | 11.2 | 8.4 | Rec-CK002233-A160118 | 2019-08-07 03:50 | 18.8 | 8.9 | 8 | 1 | 1 | На контроль |  | 1600 | 14.5 | 1930 | 42.5 | 80.2 | 1920 | 35 | 38 | 166 | 200 | 130 | 169 | 25.59 | 198 | 183 | 2019-08-21 | 30 | 37 | 40 | 78.7 | 80.2 | 81.5 | 31 | 45 | 51 | 129.7 | 130 | 130.7 | 167 | 168 | 169 | 0.39 | 0.39 | 0.39 | 700 | 7000 | 0 | 2 | 1920 | 97.46 |  |  | 2019-08-20 | 2019-08-20 | 2019-07-04 | 278 | 2018-06-06 | 1530 | -0.0001857143 | -0.007192857 | 0.007007143 | 5.7715 | 10.65507 | -0.0001235294 | -0.007252941 | 0.007129412 | 5.724706 | 10.63429 | PS001003-A290719 | 0.01024286 | 2.036429 | 0.014 | 0.01685714 | 5.016286 | 5.053 | 4.768 | 5.119
496 | PS001019-A030919-1/1-1 | 1100 | 25637 | 25638 | 1381.46 | 7.33815 | 7.6806 | 131.08 | 81.045 | 167.41 | 6.29 | 0.515 | 0.425 | 6.655 | 1.795 | 0.305 | 17.785 | 17.7 | 2.77 | 2.465 | 15.845 | 15.765 | 0.285 | 0.335 | 7.25 | 0.09 | PS001019-A030919-1 | CK002496-A020819 | CK002566-A060919 | 7.175 | 7.175 | 7.1705 | 5.68 | 5.685 | 7.236 | 7.236 | 7.236 | Rec-CK002233-A160118 | 2019-08-02 14:00 | 19.3 | 11.2 | 8.4 | Rec-CK002233-A160118 | 2019-09-06 03:30 | 23.2 | 11.8 | 6.5 | 1 | 1 | На контроль |  | 1600 | 13.8 | 1930 | 40 | 80.2 | 1915 | 35 | 38 | 166 | 200 | 129 | 169 | 25.81 | 168 | 150 | 2019-09-25 | 33 | 35 | 37 | 79.2 | 80.1 | 81 | 36 | 41 | 47 | 129.4 | 130 | 130.6 | 167.8 | 168.8 | 169.7 | 0.38 | 0.38 | 0.38 | 650 | 7000 | 0 | 0 | 1915 | 98.88 |  |  | 2019-09-07 | 2019-09-04 | 2019-09-07 | 111 | 2018-06-06 | 1734 | -0.0001857143 | -0.007192857 | 0.007007143 | 5.7715 | 10.65507 | -0.0002916667 | -0.007408333 | 0.007116667 | 5.6995 | 10.55083 | PS001019-A030919 | 0.01042857 | 1.998 | 0.01214286 | 0.01485714 | 4.976857 | 5.026 | 4.728 | 5.082
497 | PS001019-A030919-1/1-2 | 1200 | 25639 | 25640 | 1376.88 | 7.3388 | 7.6815 | 130.84 | 80.915 | 167.655 | 6.255 | 0.62 | 0.325 | 6.175 | 1.825 | 0.23 | 17.95 | 17.88 | 2.725 | 2.505 | 15.755 | 15.93 | 0.265 | 0.345 | 7.3 | 0.1 | PS001019-A030919-1 | CK002496-A020819 | CK002566-A060919 | 7.175 | 7.175 | 7.1705 | 5.68 | 5.685 | 7.236 | 7.236 | 7.236 | Rec-CK002233-A160118 | 2019-08-02 14:00 | 19.3 | 11.2 | 8.4 | Rec-CK002233-A160118 | 2019-09-06 03:30 | 23.2 | 11.8 | 6.5 | 1 | 1 | На контроль |  | 1600 | 13.8 | 1930 | 40 | 80.2 | 1915 | 35 | 38 | 166 | 200 | 129 | 169 | 25.81 | 168 | 150 | 2019-09-25 | 33 | 35 | 37 | 79.2 | 80.1 | 81 | 36 | 41 | 47 | 129.4 | 130 | 130.6 | 167.8 | 168.8 | 169.7 | 0.38 | 0.38 | 0.38 | 650 | 7000 | 0 | 0 | 1915 | 98.88 |  |  | 2019-09-07 | 2019-09-04 | 2019-09-07 | 111 | 2018-06-06 | 1734 | -0.0001857143 | -0.007192857 | 0.007007143 | 5.7715 | 10.65507 | -0.0002916667 | -0.007408333 | 0.007116667 | 5.6995 | 10.55083 | PS001019-A030919 | 0.01042857 | 1.998 | 0.01214286 | 0.01485714 | 4.976857 | 5.026 | 4.728 | 5.082
498 | PS001019-A030919-1/1-3 | 1200 | 25641 | 25642 | 1376.305 | 7.3487 | 7.69645 | 131.35 | 80.895 | 167.6 | 6.305 | 0.555 | 0.405 | 4.92 | 2.005 | 0.3 | 17.975 | 18.015 | 2.32 | 2.375 | 15.72 | 15.98 | 0.24 | 0.35 | 7.35 | 0.07 | PS001019-A030919-1 | CK002496-A020819 | CK002566-A060919 | 7.175 | 7.175 | 7.1705 | 5.68 | 5.685 | 7.236 | 7.236 | 7.236 | Rec-CK002233-A160118 | 2019-08-02 14:00 | 19.3 | 11.2 | 8.4 | Rec-CK002233-A160118 | 2019-09-06 03:30 | 23.2 | 11.8 | 6.5 | 1 | 1 | На контроль |  | 1600 | 13.8 | 1930 | 40 | 80.2 | 1915 | 35 | 38 | 166 | 200 | 129 | 169 | 25.81 | 168 | 150 | 2019-09-25 | 33 | 35 | 37 | 79.2 | 80.1 | 81 | 36 | 41 | 47 | 129.4 | 130 | 130.6 | 167.8 | 168.8 | 169.7 | 0.38 | 0.38 | 0.38 | 650 | 7000 | 0 | 0 | 1915 | 98.88 |  |  | 2019-09-07 | 2019-09-04 | 2019-09-07 | 111 | 2018-06-06 | 1734 | -0.0001857143 | -0.007192857 | 0.007007143 | 5.7715 | 10.65507 | -0.0002916667 | -0.007408333 | 0.007116667 | 5.6995 | 10.55083 | PS001019-A030919 | 0.01042857 | 1.998 | 0.01214286 | 0.01485714 | 4.976857 | 5.026 | 4.728 | 5.082
499 | PS001019-A030919-1/1-4 | 1200 | 25643 | 25644 | 1371.435 | 7.33925 | 7.68675 | 131.24 | 80.89 | 167.52 | 6.4 | 0.55 | 0.61 | 3.38 | 2.165 | 0.295 | 17.92 | 17.88 | 2.45 | 2.405 | 15.725 | 15.94 | 0.29 | 0.36 | 7.45 | 0.07 | PS001019-A030919-1 | CK002496-A020819 | CK002566-A060919 | 7.175 | 7.175 | 7.1705 | 5.68 | 5.685 | 7.236 | 7.236 | 7.236 | Rec-CK002233-A160118 | 2019-08-02 14:00 | 19.3 | 11.2 | 8.4 | Rec-CK002233-A160118 | 2019-09-06 03:30 | 23.2 | 11.8 | 6.5 | 1 | 1 | На контроль |  | 1600 | 13.8 | 1930 | 40 | 80.2 | 1915 | 35 | 38 | 166 | 200 | 129 | 169 | 25.81 | 168 | 150 | 2019-09-25 | 33 | 35 | 37 | 79.2 | 80.1 | 81 | 36 | 41 | 47 | 129.4 | 130 | 130.6 | 167.8 | 168.8 | 169.7 | 0.38 | 0.38 | 0.38 | 650 | 7000 | 0 | 0 | 1915 | 98.88 |  |  | 2019-09-07 | 2019-09-04 | 2019-09-07 | 111 | 2018-06-06 | 1734 | -0.0001857143 | -0.007192857 | 0.007007143 | 5.7715 | 10.65507 | -0.0002916667 | -0.007408333 | 0.007116667 | 5.6995 | 10.55083 | PS001019-A030919 | 0.01042857 | 1.998 | 0.01214286 | 0.01485714 | 4.976857 | 5.026 | 4.728 | 5.082
500 | PS001019-A030919-1/1-5 | 1100 | 25645 | 25646 | 1374.07 | 7.32165 | 7.65905 | 131.535 | 81.11 | 167.325 | 6.375 | 0.51 | 0.43 | 3.24 | 1.955 | 0.175 | 18.02 | 18.04 | 2.55 | 2.135 | 15.875 | 15.875 | 0.325 | 0.35 | 7.5 | 0.07 | PS001019-A030919-1 | CK002496-A020819 | CK002566-A060919 | 7.175 | 7.175 | 7.1705 | 5.68 | 5.685 | 7.236 | 7.236 | 7.236 | Rec-CK002233-A160118 | 2019-08-02 14:00 | 19.3 | 11.2 | 8.4 | Rec-CK002233-A160118 | 2019-09-06 03:30 | 23.2 | 11.8 | 6.5 | 1 | 1 | На контроль |  | 1600 | 13.8 | 1930 | 40 | 80.2 | 1915 | 35 | 38 | 166 | 200 | 129 | 169 | 25.81 | 168 | 150 | 2019-09-25 | 33 | 35 | 37 | 79.2 | 80.1 | 81 | 36 | 41 | 47 | 129.4 | 130 | 130.6 | 167.8 | 168.8 | 169.7 | 0.38 | 0.38 | 0.38 | 650 | 7000 | 0 | 0 | 1915 | 98.88 |  |  | 2019-09-07 | 2019-09-04 | 2019-09-07 | 111 | 2018-06-06 | 1734 | -0.0001857143 | -0.007192857 | 0.007007143 | 5.7715 | 10.65507 | -0.0002916667 | -0.007408333 | 0.007116667 | 5.6995 | 10.55083 | PS001019-A030919 | 0.01042857 | 1.998 | 0.01214286 | 0.01485714 | 4.976857 | 5.026 | 4.728 | 5.082
501 | PS001019-A030919-1/1-6 | 1080 | 25647 | 25648 | 1382.2 | 7.3139 | 7.6395 | 131.61 | 81.19 | 167.61 | 6.395 | 0.655 | 0.665 | 5.99 | 2.045 | 0.17 | 18.275 | 18.6 | 2.17 | 3.695 | 16.035 | 15.645 | 0.295 | 0.34 | 7.75 | 0.1 | PS001019-A030919-1 | CK002496-A020819 | CK002566-A060919 | 7.175 | 7.175 | 7.1705 | 5.68 | 5.685 | 7.236 | 7.236 | 7.236 | Rec-CK002233-A160118 | 2019-08-02 14:00 | 19.3 | 11.2 | 8.4 | Rec-CK002233-A160118 | 2019-09-06 03:30 | 23.2 | 11.8 | 6.5 | 1 | 1 | На контроль |  | 1600 | 13.8 | 1930 | 40 | 80.2 | 1915 | 35 | 38 | 166 | 200 | 129 | 169 | 25.81 | 168 | 150 | 2019-09-25 | 33 | 35 | 37 | 79.2 | 80.1 | 81 | 36 | 41 | 47 | 129.4 | 130 | 130.6 | 167.8 | 168.8 | 169.7 | 0.38 | 0.38 | 0.38 | 650 | 7000 | 0 | 0 | 1915 | 98.88 |  |  | 2019-09-07 | 2019-09-04 | 2019-09-07 | 111 | 2018-06-06 | 1734 | -0.0001857143 | -0.007192857 | 0.007007143 | 5.7715 | 10.65507 | -0.0002916667 | -0.007408333 | 0.007116667 | 5.6995 | 10.55083 | PS001019-A030919 | 0.01042857 | 1.998 | 0.01214286 | 0.01485714 | 4.976857 | 5.026 | 4.728 | 5.082
502 | PS001006-A060819-2/1-1 | 1100 | 24635 | 24636 | 1388.19 | 7.43005 | 7.7567 | 131.465 | 81.15 | 168.13 | 6.59 | 0.32 | 0.2 | 7.91 | 1.22 | 0.185 | 17.895 | 17.87 | 4.47 | 3.515 | 15.82 | 16.09 | 0.055 | 0.075 | 7.5 | 0.11 | PS001006-A060819-2 | CK002501-A070819 | CK002491-A310719 | 7.173 | 7.173 | 7.1845 | 5.7 | 5.7 | 7.234 | 7.234 | 7.234 | Rec-CK002233-A160118 | 2019-08-07 03:50 | 18.8 | 8.9 | 8 | Rec-CK002233-A160118 | 2019-07-31 09:15 | 19.6 | 13.4 | 8.9 | 1 | 1 | На контроль |  | 1620 | 14.5 | 1930 | 34.5 | 80.2 | 1915 | 35 | 38 | 166 | 200 | 129 | 169 | 25.68 | 159 | 144 | 2019-08-22 | 31 | 35 | 38 | 78.6 | 80.1 | 81.6 | 34 | 41 | 48 | 129.3 | 130 | 130.8 | 167.6 | 168.5 | 169.4 | 0.42 | 0.42 | 0.42 | 800 | 6700 | 0 | 0 | 1915 | 98.54 |  |  | 2019-08-20 | 2019-08-20 | 2019-07-04 | 283 | 2018-06-06 | 1535 | -0.0001235294 | -0.007252941 | 0.007129412 | 5.724706 | 10.63429 | -0.0002666667 | -0.007286667 | 0.00702 | 5.7418 | 10.6364 | PS001006-A060819 | 0.01015714 | 2.030571 | 0.01642857 | 0.01428571 | 5.008286 | 5.06 | 4.752 | 5.114
503 | PS001006-A060819-2/1-2 | 1100 | 24637 | 24638 | 1401.84 | 7.4297 | 7.7636 | 131.445 | 81.095 | 168.05 | 6.595 | 0.45 | 0.225 | 6.755 | 1.13 | 0.13 | 17.935 | 17.935 | 3.705 | 4.02 | 15.89 | 16.01 | 0.025 | 0.04 | 7.55 | 0.09 | PS001006-A060819-2 | CK002501-A070819 | CK002491-A310719 | 7.173 | 7.173 | 7.1845 | 5.7 | 5.7 | 7.234 | 7.234 | 7.234 | Rec-CK002233-A160118 | 2019-08-07 03:50 | 18.8 | 8.9 | 8 | Rec-CK002233-A160118 | 2019-07-31 09:15 | 19.6 | 13.4 | 8.9 | 1 | 1 | На контроль |  | 1620 | 14.5 | 1930 | 34.5 | 80.2 | 1915 | 35 | 38 | 166 | 200 | 129 | 169 | 25.68 | 159 | 144 | 2019-08-22 | 31 | 35 | 38 | 78.6 | 80.1 | 81.6 | 34 | 41 | 48 | 129.3 | 130 | 130.8 | 167.6 | 168.5 | 169.4 | 0.42 | 0.42 | 0.42 | 800 | 6700 | 0 | 0 | 1915 | 98.54 |  |  | 2019-08-20 | 2019-08-20 | 2019-07-04 | 283 | 2018-06-06 | 1535 | -0.0001235294 | -0.007252941 | 0.007129412 | 5.724706 | 10.63429 | -0.0002666667 | -0.007286667 | 0.00702 | 5.7418 | 10.6364 | PS001006-A060819 | 0.01015714 | 2.030571 | 0.01642857 | 0.01428571 | 5.008286 | 5.06 | 4.752 | 5.114
504 | PS001006-A060819-2/1-3 | 1200 | 24639 | 24640 | 1411.805 | 7.4362 | 7.77035 | 131.405 | 80.98 | 167.965 | 6.55 | 0.255 | 0.39 | 4.585 | 1.11 | 0.115 | 17.935 | 18.27 | 2.305 | 3.4 | 15.755 | 16.16 | 0.08 | 0.05 | 7.55 | 0.12 | PS001006-A060819-2 | CK002501-A070819 | CK002491-A310719 | 7.173 | 7.173 | 7.1845 | 5.7 | 5.7 | 7.234 | 7.234 | 7.234 | Rec-CK002233-A160118 | 2019-08-07 03:50 | 18.8 | 8.9 | 8 | Rec-CK002233-A160118 | 2019-07-31 09:15 | 19.6 | 13.4 | 8.9 | 1 | 1 | На контроль |  | 1620 | 14.5 | 1930 | 34.5 | 80.2 | 1915 | 35 | 38 | 166 | 200 | 129 | 169 | 25.68 | 159 | 144 | 2019-08-22 | 31 | 35 | 38 | 78.6 | 80.1 | 81.6 | 34 | 41 | 48 | 129.3 | 130 | 130.8 | 167.6 | 168.5 | 169.4 | 0.42 | 0.42 | 0.42 | 800 | 6700 | 0 | 0 | 1915 | 98.54 |  |  | 2019-08-20 | 2019-08-20 | 2019-07-04 | 283 | 2018-06-06 | 1535 | -0.0001235294 | -0.007252941 | 0.007129412 | 5.724706 | 10.63429 | -0.0002666667 | -0.007286667 | 0.00702 | 5.7418 | 10.6364 | PS001006-A060819 | 0.01015714 | 2.030571 | 0.01642857 | 0.01428571 | 5.008286 | 5.06 | 4.752 | 5.114
505 | PS001006-A060819-2/1-4 | 1100 | 24641 | 24642 | 1408.62 | 7.43255 | 7.7705 | 131.435 | 80.9 | 168.205 | 6.525 | 0.185 | 0.515 | 4.87 | 1.09 | 0.11 | 17.9 | 18.235 | 2.415 | 3.11 | 15.735 | 16.125 | 0.175 | 0.095 | 7.55 | 0.1 | PS001006-A060819-2 | CK002501-A070819 | CK002491-A310719 | 7.173 | 7.173 | 7.1845 | 5.7 | 5.7 | 7.234 | 7.234 | 7.234 | Rec-CK002233-A160118 | 2019-08-07 03:50 | 18.8 | 8.9 | 8 | Rec-CK002233-A160118 | 2019-07-31 09:15 | 19.6 | 13.4 | 8.9 | 1 | 1 | На контроль |  | 1620 | 14.5 | 1930 | 34.5 | 80.2 | 1915 | 35 | 38 | 166 | 200 | 129 | 169 | 25.68 | 159 | 144 | 2019-08-22 | 31 | 35 | 38 | 78.6 | 80.1 | 81.6 | 34 | 41 | 48 | 129.3 | 130 | 130.8 | 167.6 | 168.5 | 169.4 | 0.42 | 0.42 | 0.42 | 800 | 6700 | 0 | 0 | 1915 | 98.54 |  |  | 2019-08-20 | 2019-08-20 | 2019-07-04 | 283 | 2018-06-06 | 1535 | -0.0001235294 | -0.007252941 | 0.007129412 | 5.724706 | 10.63429 | -0.0002666667 | -0.007286667 | 0.00702 | 5.7418 | 10.6364 | PS001006-A060819 | 0.01015714 | 2.030571 | 0.01642857 | 0.01428571 | 5.008286 | 5.06 | 4.752 | 5.114
506 | PS001006-A060819-2/1-5 | 1100 | 24643 | 24644 | 1402.405 | 7.40215 | 7.7376 | 131.43 | 80.775 | 168.17 | 6.495 | 0.36 | 0.57 | 7.195 | 0.97 | 0.19 | 18.14 | 18.365 | 2.175 | 2.875 | 15.545 | 16.085 | 0.225 | 0.115 | 7.8 | 0.17 | PS001006-A060819-2 | CK002501-A070819 | CK002491-A310719 | 7.173 | 7.173 | 7.1845 | 5.7 | 5.7 | 7.234 | 7.234 | 7.234 | Rec-CK002233-A160118 | 2019-08-07 03:50 | 18.8 | 8.9 | 8 | Rec-CK002233-A160118 | 2019-07-31 09:15 | 19.6 | 13.4 | 8.9 | 1 | 1 | На контроль |  | 1620 | 14.5 | 1930 | 34.5 | 80.2 | 1915 | 35 | 38 | 166 | 200 | 129 | 169 | 25.68 | 159 | 144 | 2019-08-22 | 31 | 35 | 38 | 78.6 | 80.1 | 81.6 | 34 | 41 | 48 | 129.3 | 130 | 130.8 | 167.6 | 168.5 | 169.4 | 0.42 | 0.42 | 0.42 | 800 | 6700 | 0 | 0 | 1915 | 98.54 |  |  | 2019-08-20 | 2019-08-20 | 2019-07-04 | 283 | 2018-06-06 | 1535 | -0.0001235294 | -0.007252941 | 0.007129412 | 5.724706 | 10.63429 | -0.0002666667 | -0.007286667 | 0.00702 | 5.7418 | 10.6364 | PS001006-A060819 | 0.01015714 | 2.030571 | 0.01642857 | 0.01428571 | 5.008286 | 5.06 | 4.752 | 5.114
507 | PS001004-A300719-1/1-1 | 1100 | 24682 | 24683 | 1414.715 | 7.41215 | 7.7378 | 131.765 | 81.195 | 167.825 | 6.495 | 0.25 | 0.305 | 4.79 | 1.265 | 0.19 | 17.515 | 17.565 | 2.745 | 2.275 | 15.71 | 15.74 | 0.2 | 0.005 | 7 | 0.07 | PS001004-A300719-1 | CK002487-D300719 | CK002495-D020819 | 7.1675 | 7.1675 | 7.171 | 5.68 | 5.68 | 7.2285 | 7.2285 | 7.2285 | Rec-CK002487-D300719 | 2019-07-30 09:30 | 19.7 | 10.2 | 16.2 | Rec-CK002495-D020819 | 2019-08-02 09:10 | 19.2 | 9.2 | 16 | 3 | 3 | На контроль |  | 1620 | 14.5 | 1930 | 38 | 80.2 | 1915 | 35 | 38 | 166 | 200 | 129 | 169 | 25.92 | 170 | 155 | 2019-08-23 | 33 | 35 | 38 | 79.4 | 80.2 | 81.1 | 37 | 42 | 48 | 129.4 | 130 | 130.6 | 167.5 | 168.4 | 169.3 | 0.38 | 0.38 | 0.38 | 650 | 7800 | 0 | 0 | 1915 | 98.07 |  |  | 2019-08-20 | 2019-08-20 | 2019-07-04 | 293 | 2018-06-06 | 1545 | 0.0002533333 | -0.0074 | 0.007653333 | 5.818 | 10.5224 | 0.000225 | -0.00731875 | 0.00754375 | 5.7755 | 10.4753125 | PS001004-A300719 | 0.01021429 | 2.026429 | 0.008428571 | 0.01457143 | 5.029429 | 5.078 | 4.762 | 5.146
508 | PS001004-A300719-1/1-2 | 1100 | 24684 | 24685 | 1404.215 | 7.40325 | 7.7293 | 131.755 | 81.37 | 167.845 | 6.42 | 0.385 | 0.19 | 5.22 | 1.13 | 0.19 | 17.84 | 17.9 | 2.805 | 3.495 | 15.805 | 15.67 | 0.135 | 0.01 | 7.15 | 0.06 | PS001004-A300719-1 | CK002487-D300719 | CK002495-D020819 | 7.1675 | 7.1675 | 7.171 | 5.68 | 5.68 | 7.2285 | 7.2285 | 7.2285 | Rec-CK002487-D300719 | 2019-07-30 09:30 | 19.7 | 10.2 | 16.2 | Rec-CK002495-D020819 | 2019-08-02 09:10 | 19.2 | 9.2 | 16 | 3 | 3 | На контроль |  | 1620 | 14.5 | 1930 | 38 | 80.2 | 1915 | 35 | 38 | 166 | 200 | 129 | 169 | 25.92 | 170 | 155 | 2019-08-23 | 33 | 35 | 38 | 79.4 | 80.2 | 81.1 | 37 | 42 | 48 | 129.4 | 130 | 130.6 | 167.5 | 168.4 | 169.3 | 0.38 | 0.38 | 0.38 | 650 | 7800 | 0 | 0 | 1915 | 98.07 |  |  | 2019-08-20 | 2019-08-20 | 2019-07-04 | 293 | 2018-06-06 | 1545 | 0.0002533333 | -0.0074 | 0.007653333 | 5.818 | 10.5224 | 0.000225 | -0.00731875 | 0.00754375 | 5.7755 | 10.4753125 | PS001004-A300719 | 0.01021429 | 2.026429 | 0.008428571 | 0.01457143 | 5.029429 | 5.078 | 4.762 | 5.146
509 | PS001004-A300719-1/1-3 | 1100 | 24686 | 24687 | 1396.825 | 7.3961 | 7.7303 | 131.74 | 81.215 | 167.675 | 6.415 | 0.49 | 0.19 | 7.025 | 0.99 | 0.105 | 17.965 | 18.04 | 2.755 | 4.035 | 15.86 | 15.58 | 0.03 | 0.025 | 7.25 | 0.08 | PS001004-A300719-1 | CK002487-D300719 | CK002495-D020819 | 7.1675 | 7.1675 | 7.171 | 5.68 | 5.68 | 7.2285 | 7.2285 | 7.2285 | Rec-CK002487-D300719 | 2019-07-30 09:30 | 19.7 | 10.2 | 16.2 | Rec-CK002495-D020819 | 2019-08-02 09:10 | 19.2 | 9.2 | 16 | 3 | 3 | На контроль |  | 1620 | 14.5 | 1930 | 38 | 80.2 | 1915 | 35 | 38 | 166 | 200 | 129 | 169 | 25.92 | 170 | 155 | 2019-08-23 | 33 | 35 | 38 | 79.4 | 80.2 | 81.1 | 37 | 42 | 48 | 129.4 | 130 | 130.6 | 167.5 | 168.4 | 169.3 | 0.38 | 0.38 | 0.38 | 650 | 7800 | 0 | 0 | 1915 | 98.07 |  |  | 2019-08-20 | 2019-08-20 | 2019-07-04 | 293 | 2018-06-06 | 1545 | 0.0002533333 | -0.0074 | 0.007653333 | 5.818 | 10.5224 | 0.000225 | -0.00731875 | 0.00754375 | 5.7755 | 10.4753125 | PS001004-A300719 | 0.01021429 | 2.026429 | 0.008428571 | 0.01457143 | 5.029429 | 5.078 | 4.762 | 5.146
510 | PS001004-A300719-1/1-4 | 1100 | 24688 | 24689 | 1387.085 | 7.39145 | 7.73135 | 131.655 | 80.99 | 167.89 | 6.345 | 0.47 | 0.33 | 7.335 | 0.925 | 0.07 | 17.98 | 17.99 | 2.51 | 3.86 | 15.715 | 15.695 | 0.1 | 0.05 | 7.25 | 0.06 | PS001004-A300719-1 | CK002487-D300719 | CK002495-D020819 | 7.1675 | 7.1675 | 7.171 | 5.68 | 5.68 | 7.2285 | 7.2285 | 7.2285 | Rec-CK002487-D300719 | 2019-07-30 09:30 | 19.7 | 10.2 | 16.2 | Rec-CK002495-D020819 | 2019-08-02 09:10 | 19.2 | 9.2 | 16 | 3 | 3 | На контроль |  | 1620 | 14.5 | 1930 | 38 | 80.2 | 1915 | 35 | 38 | 166 | 200 | 129 | 169 | 25.92 | 170 | 155 | 2019-08-23 | 33 | 35 | 38 | 79.4 | 80.2 | 81.1 | 37 | 42 | 48 | 129.4 | 130 | 130.6 | 167.5 | 168.4 | 169.3 | 0.38 | 0.38 | 0.38 | 650 | 7800 | 0 | 0 | 1915 | 98.07 |  |  | 2019-08-20 | 2019-08-20 | 2019-07-04 | 293 | 2018-06-06 | 1545 | 0.0002533333 | -0.0074 | 0.007653333 | 5.818 | 10.5224 | 0.000225 | -0.00731875 | 0.00754375 | 5.7755 | 10.4753125 | PS001004-A300719 | 0.01021429 | 2.026429 | 0.008428571 | 0.01457143 | 5.029429 | 5.078 | 4.762 | 5.146
511 | PS001004-A300719-1/1-5 | 1100 | 24690 | 24691 | 1397.03 | 7.4054 | 7.73755 | 131.625 | 80.98 | 168.125 | 6.33 | 0.425 | 0.335 | 6.365 | 1.065 | 0.08 | 18.02 | 18.005 | 2.245 | 3.6 | 15.645 | 15.835 | 0.185 | 0.12 | 7.2 | 0.06 | PS001004-A300719-1 | CK002487-D300719 | CK002495-D020819 | 7.1675 | 7.1675 | 7.171 | 5.68 | 5.68 | 7.2285 | 7.2285 | 7.2285 | Rec-CK002487-D300719 | 2019-07-30 09:30 | 19.7 | 10.2 | 16.2 | Rec-CK002495-D020819 | 2019-08-02 09:10 | 19.2 | 9.2 | 16 | 3 | 3 | На контроль |  | 1620 | 14.5 | 1930 | 38 | 80.2 | 1915 | 35 | 38 | 166 | 200 | 129 | 169 | 25.92 | 170 | 155 | 2019-08-23 | 33 | 35 | 38 | 79.4 | 80.2 | 81.1 | 37 | 42 | 48 | 129.4 | 130 | 130.6 | 167.5 | 168.4 | 169.3 | 0.38 | 0.38 | 0.38 | 650 | 7800 | 0 | 0 | 1915 | 98.07 |  |  | 2019-08-20 | 2019-08-20 | 2019-07-04 | 293 | 2018-06-06 | 1545 | 0.0002533333 | -0.0074 | 0.007653333 | 5.818 | 10.5224 | 0.000225 | -0.00731875 | 0.00754375 | 5.7755 | 10.4753125 | PS001004-A300719 | 0.01021429 | 2.026429 | 0.008428571 | 0.01457143 | 5.029429 | 5.078 | 4.762 | 5.146
512 | PS001004-A300719-1/1-6 | 1100 | 24692 | 24693 | 1401.445 | 7.40685 | 7.737 | 131.52 | 80.895 | 168 | 6.37 | 0.25 | 0.28 | 5.46 | 1.125 | 0.1 | 18.025 | 18.035 | 2.205 | 3.02 | 15.725 | 15.75 | 0.165 | 0.175 | 7.2 | 0.09 | PS001004-A300719-1 | CK002487-D300719 | CK002495-D020819 | 7.1675 | 7.1675 | 7.171 | 5.68 | 5.68 | 7.2285 | 7.2285 | 7.2285 | Rec-CK002487-D300719 | 2019-07-30 09:30 | 19.7 | 10.2 | 16.2 | Rec-CK002495-D020819 | 2019-08-02 09:10 | 19.2 | 9.2 | 16 | 3 | 3 | На контроль |  | 1620 | 14.5 | 1930 | 38 | 80.2 | 1915 | 35 | 38 | 166 | 200 | 129 | 169 | 25.92 | 170 | 155 | 2019-08-23 | 33 | 35 | 38 | 79.4 | 80.2 | 81.1 | 37 | 42 | 48 | 129.4 | 130 | 130.6 | 167.5 | 168.4 | 169.3 | 0.38 | 0.38 | 0.38 | 650 | 7800 | 0 | 0 | 1915 | 98.07 |  |  | 2019-08-20 | 2019-08-20 | 2019-07-04 | 293 | 2018-06-06 | 1545 | 0.0002533333 | -0.0074 | 0.007653333 | 5.818 | 10.5224 | 0.000225 | -0.00731875 | 0.00754375 | 5.7755 | 10.4753125 | PS001004-A300719 | 0.01021429 | 2.026429 | 0.008428571 | 0.01457143 | 5.029429 | 5.078 | 4.762 | 5.146
513 | PS001004-A300719-1/1-7 | 1100 | 24694 | 24695 | 1397.795 | 7.39075 | 7.72895 | 131.735 | 80.885 | 167.845 | 6.495 | 0.38 | 0.435 | 4.525 | 1.125 | 0.165 | 18.075 | 18.215 | 2.99 | 2.905 | 15.85 | 15.585 | 0.105 | 0.165 | 7.3 | 0.09 | PS001004-A300719-1 | CK002487-D300719 | CK002495-D020819 | 7.1675 | 7.1675 | 7.171 | 5.68 | 5.68 | 7.2285 | 7.2285 | 7.2285 | Rec-CK002487-D300719 | 2019-07-30 09:30 | 19.7 | 10.2 | 16.2 | Rec-CK002495-D020819 | 2019-08-02 09:10 | 19.2 | 9.2 | 16 | 3 | 3 | На контроль |  | 1620 | 14.5 | 1930 | 38 | 80.2 | 1915 | 35 | 38 | 166 | 200 | 129 | 169 | 25.92 | 170 | 155 | 2019-08-23 | 33 | 35 | 38 | 79.4 | 80.2 | 81.1 | 37 | 42 | 48 | 129.4 | 130 | 130.6 | 167.5 | 168.4 | 169.3 | 0.38 | 0.38 | 0.38 | 650 | 7800 | 0 | 0 | 1915 | 98.07 |  |  | 2019-08-20 | 2019-08-20 | 2019-07-04 | 293 | 2018-06-06 | 1545 | 0.0002533333 | -0.0074 | 0.007653333 | 5.818 | 10.5224 | 0.000225 | -0.00731875 | 0.00754375 | 5.7755 | 10.4753125 | PS001004-A300719 | 0.01021429 | 2.026429 | 0.008428571 | 0.01457143 | 5.029429 | 5.078 | 4.762 | 5.146
514 | PS001006-A060819-3/1-1 | 1100 | 24696 | 24697 | 1434.1 | 7.49555 | 7.8292 | 131.48 | 81.495 | 167.605 | 6.635 | 0.22 | 0.455 | 6.2 | 1.695 | 0.12 | 17.79 | 17.735 | 2.94 | 2.815 | 16.235 | 16.11 | 0.025 | 0.08 | 7.05 | 0.08 | PS001006-A060819-3 | CK002467-A120719 | CK002467-A120719 | 7.1695 | 7.1695 | 7.1695 | 5.695 | 5.675 | 7.2305 | 7.2305 | 7.2305 | Rec-CK002233-A160118 | 2019-07-12 00:30 | 21 | 14 | 9.2 | Rec-CK002233-A160118 | 2019-07-12 00:30 | 21 | 14 | 9.2 | 1 | 1 | На контроль |  | 1620 | 14.5 | 1930 | 38 | 80.2 | 1915 | 35 | 38 | 166 | 200 | 129 | 169 | 25.44 | 165 | 150 | 2019-08-23 | 32 | 35 | 38 | 78.9 | 80 | 81.1 | 33 | 40 | 49 | 129.1 | 130 | 130.5 | 167.3 | 168.5 | 169.5 | 0.39 | 0.39 | 0.39 | 650 |  | 0 | 1 | 1915 | 97.78 |  |  | 2019-08-20 | 2019-08-20 | 2019-07-04 | 293 | 2018-06-06 | 1545 | 0.001507143 | -0.005907143 | 0.007414286 | 5.718143 | 10.59807 | 0.001507143 | -0.005907143 | 0.007414286 | 5.718143 | 10.59807 | PS001006-A060819 | 0.01015714 | 2.030571 | 0.01642857 | 0.01428571 | 5.008286 | 5.06 | 4.752 | 5.114
515 | PS001006-A060819-3/1-2 | 1100 | 24698 | 24699 | 1406.835 | 7.485 | 7.8099 | 131.57 | 81.485 | 167.465 | 6.575 | 0.39 | 0.415 | 2.705 | 1.46 | 0.14 | 18.19 | 18.4 | 2.885 | 4.565 | 16.245 | 16.09 | 0.045 | 0.09 | 7.4 | 0.08 | PS001006-A060819-3 | CK002467-A120719 | CK002467-A120719 | 7.1695 | 7.1695 | 7.1695 | 5.695 | 5.675 | 7.2305 | 7.2305 | 7.2305 | Rec-CK002233-A160118 | 2019-07-12 00:30 | 21 | 14 | 9.2 | Rec-CK002233-A160118 | 2019-07-12 00:30 | 21 | 14 | 9.2 | 1 | 1 | На контроль |  | 1620 | 14.5 | 1930 | 38 | 80.2 | 1915 | 35 | 38 | 166 | 200 | 129 | 169 | 25.44 | 165 | 150 | 2019-08-23 | 32 | 35 | 38 | 78.9 | 80 | 81.1 | 33 | 40 | 49 | 129.1 | 130 | 130.5 | 167.3 | 168.5 | 169.5 | 0.39 | 0.39 | 0.39 | 650 |  | 0 | 1 | 1915 | 97.78 |  |  | 2019-08-20 | 2019-08-20 | 2019-07-04 | 293 | 2018-06-06 | 1545 | 0.001507143 | -0.005907143 | 0.007414286 | 5.718143 | 10.59807 | 0.001507143 | -0.005907143 | 0.007414286 | 5.718143 | 10.59807 | PS001006-A060819 | 0.01015714 | 2.030571 | 0.01642857 | 0.01428571 | 5.008286 | 5.06 | 4.752 | 5.114
516 | PS001006-A060819-3/1-3 | 1100 | 24700 | 24701 | 1397.245 | 7.4699 | 7.8046 | 131.45 | 81.28 | 167.44 | 6.535 | 0.43 | 0.255 | 3.33 | 1.4 | 0.17 | 18.23 | 18.395 | 2.74 | 3.84 | 16.255 | 15.98 | 0.05 | 0.07 | 7.5 | 0.08 | PS001006-A060819-3 | CK002467-A120719 | CK002467-A120719 | 7.1695 | 7.1695 | 7.1695 | 5.695 | 5.675 | 7.2305 | 7.2305 | 7.2305 | Rec-CK002233-A160118 | 2019-07-12 00:30 | 21 | 14 | 9.2 | Rec-CK002233-A160118 | 2019-07-12 00:30 | 21 | 14 | 9.2 | 1 | 1 | На контроль |  | 1620 | 14.5 | 1930 | 38 | 80.2 | 1915 | 35 | 38 | 166 | 200 | 129 | 169 | 25.44 | 165 | 150 | 2019-08-23 | 32 | 35 | 38 | 78.9 | 80 | 81.1 | 33 | 40 | 49 | 129.1 | 130 | 130.5 | 167.3 | 168.5 | 169.5 | 0.39 | 0.39 | 0.39 | 650 |  | 0 | 1 | 1915 | 97.78 |  |  | 2019-08-20 | 2019-08-20 | 2019-07-04 | 293 | 2018-06-06 | 1545 | 0.001507143 | -0.005907143 | 0.007414286 | 5.718143 | 10.59807 | 0.001507143 | -0.005907143 | 0.007414286 | 5.718143 | 10.59807 | PS001006-A060819 | 0.01015714 | 2.030571 | 0.01642857 | 0.01428571 | 5.008286 | 5.06 | 4.752 | 5.114
517 | PS001006-A060819-3/1-4 | 1100 | 24702 | 24703 | 1393.16 | 7.4544 | 7.79135 | 131.52 | 81.11 | 167.435 | 6.515 | 0.395 | 0.315 | 4.17 | 1.275 | 0.11 | 18.125 | 18.08 | 2.16 | 1.81 | 16.195 | 15.895 | 0.025 | 0.05 | 7.55 | 0.09 | PS001006-A060819-3 | CK002467-A120719 | CK002467-A120719 | 7.1695 | 7.1695 | 7.1695 | 5.695 | 5.675 | 7.2305 | 7.2305 | 7.2305 | Rec-CK002233-A160118 | 2019-07-12 00:30 | 21 | 14 | 9.2 | Rec-CK002233-A160118 | 2019-07-12 00:30 | 21 | 14 | 9.2 | 1 | 1 | На контроль |  | 1620 | 14.5 | 1930 | 38 | 80.2 | 1915 | 35 | 38 | 166 | 200 | 129 | 169 | 25.44 | 165 | 150 | 2019-08-23 | 32 | 35 | 38 | 78.9 | 80 | 81.1 | 33 | 40 | 49 | 129.1 | 130 | 130.5 | 167.3 | 168.5 | 169.5 | 0.39 | 0.39 | 0.39 | 650 |  | 0 | 1 | 1915 | 97.78 |  |  | 2019-08-20 | 2019-08-20 | 2019-07-04 | 293 | 2018-06-06 | 1545 | 0.001507143 | -0.005907143 | 0.007414286 | 5.718143 | 10.59807 | 0.001507143 | -0.005907143 | 0.007414286 | 5.718143 | 10.59807 | PS001006-A060819 | 0.01015714 | 2.030571 | 0.01642857 | 0.01428571 | 5.008286 | 5.06 | 4.752 | 5.114
518 | PS001006-A060819-3/1-5 | 1100 | 24704 | 24705 | 1392.83 | 7.4684 | 7.79385 | 131.655 | 81.245 | 167.35 | 6.565 | 0.425 | 0.375 | 3.685 | 1.15 | 0.09 | 18.325 | 18.285 | 1.925 | 2.305 | 16.19 | 15.975 | 0.055 | 0.045 | 7.6 | 0.08 | PS001006-A060819-3 | CK002467-A120719 | CK002467-A120719 | 7.1695 | 7.1695 | 7.1695 | 5.695 | 5.675 | 7.2305 | 7.2305 | 7.2305 | Rec-CK002233-A160118 | 2019-07-12 00:30 | 21 | 14 | 9.2 | Rec-CK002233-A160118 | 2019-07-12 00:30 | 21 | 14 | 9.2 | 1 | 1 | На контроль |  | 1620 | 14.5 | 1930 | 38 | 80.2 | 1915 | 35 | 38 | 166 | 200 | 129 | 169 | 25.44 | 165 | 150 | 2019-08-23 | 32 | 35 | 38 | 78.9 | 80 | 81.1 | 33 | 40 | 49 | 129.1 | 130 | 130.5 | 167.3 | 168.5 | 169.5 | 0.39 | 0.39 | 0.39 | 650 |  | 0 | 1 | 1915 | 97.78 |  |  | 2019-08-20 | 2019-08-20 | 2019-07-04 | 293 | 2018-06-06 | 1545 | 0.001507143 | -0.005907143 | 0.007414286 | 5.718143 | 10.59807 | 0.001507143 | -0.005907143 | 0.007414286 | 5.718143 | 10.59807 | PS001006-A060819 | 0.01015714 | 2.030571 | 0.01642857 | 0.01428571 | 5.008286 | 5.06 | 4.752 | 5.114
519 | PS001006-A060819-3/1-6 | 1100 | 24706 | 24707 | 1389.52 | 7.4895 | 7.8105 | 131.505 | 81.175 | 167.41 | 6.545 | 0.41 | 0.455 | 2.5 | 1.21 | 0.07 | 18.495 | 18.58 | 1.88 | 2.7 | 16.215 | 15.935 | 0.045 | 0.05 | 7.7 | 0.09 | PS001006-A060819-3 | CK002467-A120719 | CK002467-A120719 | 7.1695 | 7.1695 | 7.1695 | 5.695 | 5.675 | 7.2305 | 7.2305 | 7.2305 | Rec-CK002233-A160118 | 2019-07-12 00:30 | 21 | 14 | 9.2 | Rec-CK002233-A160118 | 2019-07-12 00:30 | 21 | 14 | 9.2 | 1 | 1 | На контроль |  | 1620 | 14.5 | 1930 | 38 | 80.2 | 1915 | 35 | 38 | 166 | 200 | 129 | 169 | 25.44 | 165 | 150 | 2019-08-23 | 32 | 35 | 38 | 78.9 | 80 | 81.1 | 33 | 40 | 49 | 129.1 | 130 | 130.5 | 167.3 | 168.5 | 169.5 | 0.39 | 0.39 | 0.39 | 650 |  | 0 | 1 | 1915 | 97.78 |  |  | 2019-08-20 | 2019-08-20 | 2019-07-04 | 293 | 2018-06-06 | 1545 | 0.001507143 | -0.005907143 | 0.007414286 | 5.718143 | 10.59807 | 0.001507143 | -0.005907143 | 0.007414286 | 5.718143 | 10.59807 | PS001006-A060819 | 0.01015714 | 2.030571 | 0.01642857 | 0.01428571 | 5.008286 | 5.06 | 4.752 | 5.114
520 | PS001006-A060819-3/1-7 | 1050 | 24910 | 24909 | 1387.57 | 7.45765 | 7.7869 | 131.715 | 81.22 | 167.33 | 6.505 | 0.375 | 0.355 | 2.905 | 1.33 | 0.085 | 18.38 | 18.555 | 1.97 | 2.48 | 16.21 | 15.84 | 0.07 | 0.035 | 7.75 | 0.07 | PS001006-A060819-3 | CK002467-A120719 | CK002467-A120719 | 7.1695 | 7.1695 | 7.1695 | 5.695 | 5.675 | 7.2305 | 7.2305 | 7.2305 | Rec-CK002233-A160118 | 2019-07-12 00:30 | 21 | 14 | 9.2 | Rec-CK002233-A160118 | 2019-07-12 00:30 | 21 | 14 | 9.2 | 1 | 1 | На контроль |  | 1620 | 14.5 | 1930 | 38 | 80.2 | 1915 | 35 | 38 | 166 | 200 | 129 | 169 | 25.44 | 165 | 150 | 2019-08-23 | 32 | 35 | 38 | 78.9 | 80 | 81.1 | 33 | 40 | 49 | 129.1 | 130 | 130.5 | 167.3 | 168.5 | 169.5 | 0.39 | 0.39 | 0.39 | 650 |  | 0 | 1 | 1915 | 97.78 |  |  | 2019-08-20 | 2019-08-20 | 2019-07-04 | 293 | 2018-06-06 | 1545 | 0.001507143 | -0.005907143 | 0.007414286 | 5.718143 | 10.59807 | 0.001507143 | -0.005907143 | 0.007414286 | 5.718143 | 10.59807 | PS001006-A060819 | 0.01015714 | 2.030571 | 0.01642857 | 0.01428571 | 5.008286 | 5.06 | 4.752 | 5.114
521 | PS001007-A060819-2/1-1 | 1200 | 24729 | 24730 | 1443.72 | 7.393 | 7.7334 | 131.77 | 81.16 | 167.52 | 6.44 | 0.865 | 0.46 | 17.88 | 1.7 | 0.525 | 17.605 | 18.41 | 6.975 | 4.975 | 15.535 | 15.32 | 0.095 | 0.235 | 7.25 | 0.08 | PS001007-A060819-2 | CK002506-D100819 | CK002506-D100819 | 7.175 | 7.175 | 7.1795 | 5.7 | 5.685 | 7.236 | 7.236 | 7.236 | Rec-CK002495-D020819 | 2019-08-10 | 18.4 | 14.6 | 15 | Rec-CK002495-D020819 | 2019-08-10 | 18.4 | 14.6 | 15 | 3 | 3 | На контроль |  | 1620 | 14.5 | 1930 | 40 | 80.2 | 1915 | 35 | 38 | 166 | 200 | 129 | 169 | 25.65 | 180 | 165 | 2019-08-24 | 30 | 34 | 37 | 78.6 | 80 | 82.2 | 35 | 40 | 49 | 129 | 130 | 131 | 168 | 169 | 170.3 | 0.39 | 0.39 | 0.39 | 800 | 6000 | 0 | 1 | 1915 |  |  |  | 2019-08-20 | 2019-08-20 | 2019-07-04 | 300 | 2018-06-06 | 1552 | 0.0001 | -0.00719375 | 0.00729375 | 5.7290625 | 10.3781875 | 0.0001 | -0.00719375 | 0.00729375 | 5.7290625 | 10.3781875 | PS001007-A060819 | 0.01027143 | 2.020714 | 0.01128571 | 0.01771429 | 5.011429 | 5.052 | 4.781 | 5.122
522 | PS001007-A060819-2/1-2 | 1200 | 24731 | 24732 | 1446.05 | 7.4067 | 7.73335 | 131.845 | 81.175 | 167.635 | 6.55 | 0.96 | 0.295 | 13.785 | 1.4 | 0.55 | 17.955 | 18.4 | 7.575 | 4.54 | 15.585 | 15.25 | 0.115 | 0.26 | 7.5 | 0.08 | PS001007-A060819-2 | CK002506-D100819 | CK002506-D100819 | 7.175 | 7.175 | 7.1795 | 5.7 | 5.685 | 7.236 | 7.236 | 7.236 | Rec-CK002495-D020819 | 2019-08-10 | 18.4 | 14.6 | 15 | Rec-CK002495-D020819 | 2019-08-10 | 18.4 | 14.6 | 15 | 3 | 3 | На контроль |  | 1620 | 14.5 | 1930 | 40 | 80.2 | 1915 | 35 | 38 | 166 | 200 | 129 | 169 | 25.65 | 180 | 165 | 2019-08-24 | 30 | 34 | 37 | 78.6 | 80 | 82.2 | 35 | 40 | 49 | 129 | 130 | 131 | 168 | 169 | 170.3 | 0.39 | 0.39 | 0.39 | 800 | 6000 | 0 | 1 | 1915 |  |  |  | 2019-08-20 | 2019-08-20 | 2019-07-04 | 300 | 2018-06-06 | 1552 | 0.0001 | -0.00719375 | 0.00729375 | 5.7290625 | 10.3781875 | 0.0001 | -0.00719375 | 0.00729375 | 5.7290625 | 10.3781875 | PS001007-A060819 | 0.01027143 | 2.020714 | 0.01128571 | 0.01771429 | 5.011429 | 5.052 | 4.781 | 5.122
523 | PS001007-A060819-1/1-1 | 1200 | 24798 | 24799 | 1409.5 | 7.37245 | 7.69845 | 131.72 | 81.105 | 167.8 | 6.315 | 0.5 | 0.71 | 7.01 | 1.64 | 0.245 | 17.7 | 17.805 | 3.87 | 3.72 | 15.635 | 15.66 | 0.075 | 0.085 | 7.1 | 0.07 | PS001007-A060819-1 | CK002500-D070819 | CK002498-D050819 | 7.1755 | 7.1755 | 7.1725 | 5.695 | 5.69 | 7.2365 | 7.2365 | 7.2365 | Rec-CK002495-D020819 | 2019-08-06 22:40 | 18.8 | 7.2 | 16.9 | Rec-CK002495-D020819 | 2019-08-04 22:49 | 19.1 | 8.4 | 16 | 3 | 3 | На контроль |  | 1620 | 14 | 1930 | 40.5 | 80.2 | 1915 | 35 | 38 | 166 | 200 | 129 | 169 | 25.87 | 189 | 172 | 2019-08-26 | 31 | 37 | 41 | 78.7 | 80.2 | 81.2 | 35 | 45 | 54 | 129.5 | 130 | 130.9 | 167.6 | 168.5 | 170.3 | 0.38 | 0.38 | 0.38 | 700 | 7500 | 0 | 1 | 1915 | 98.22 |  |  | 2019-08-20 | 2019-08-20 | 2019-07-04 | 310 | 2018-06-06 | 1562 | -8.666667e-05 | -0.007353333 | 0.007266667 | 5.806067 | 10.50627 | 9.333333e-05 | -0.007373333 | 0.007466667 | 5.756133 | 10.484 | PS001007-A060819 | 0.01027143 | 2.020714 | 0.01128571 | 0.01771429 | 5.011429 | 5.052 | 4.781 | 5.122
524 | PS001007-A060819-1/1-2 | 1200 | 24800 | 24801 | 1404.175 | 7.3953 | 7.72905 | 131.77 | 80.83 | 167.925 | 6.405 | 0.105 | 0.615 | 5.3 | 1.58 | 0.17 | 17.545 | 18.035 | 2.885 | 1.76 | 15.59 | 15.77 | 0.105 | 0.07 | 7 | 0.13 | PS001007-A060819-1 | CK002500-D070819 | CK002498-D050819 | 7.1755 | 7.1755 | 7.1725 | 5.695 | 5.69 | 7.2365 | 7.2365 | 7.2365 | Rec-CK002495-D020819 | 2019-08-06 22:40 | 18.8 | 7.2 | 16.9 | Rec-CK002495-D020819 | 2019-08-04 22:49 | 19.1 | 8.4 | 16 | 3 | 3 | На контроль |  | 1620 | 14 | 1930 | 40.5 | 80.2 | 1915 | 35 | 38 | 166 | 200 | 129 | 169 | 25.87 | 189 | 172 | 2019-08-26 | 31 | 37 | 41 | 78.7 | 80.2 | 81.2 | 35 | 45 | 54 | 129.5 | 130 | 130.9 | 167.6 | 168.5 | 170.3 | 0.38 | 0.38 | 0.38 | 700 | 7500 | 0 | 1 | 1915 | 98.22 |  |  | 2019-08-20 | 2019-08-20 | 2019-07-04 | 310 | 2018-06-06 | 1562 | -8.666667e-05 | -0.007353333 | 0.007266667 | 5.806067 | 10.50627 | 9.333333e-05 | -0.007373333 | 0.007466667 | 5.756133 | 10.484 | PS001007-A060819 | 0.01027143 | 2.020714 | 0.01128571 | 0.01771429 | 5.011429 | 5.052 | 4.781 | 5.122
525 | PS001007-A060819-1/1-3 | 1200 | 24802 | 24803 | 1391.53 | 7.38345 | 7.71245 | 131.705 | 80.835 | 167.81 | 6.465 | 0.435 | 0.485 | 4.76 | 1.61 | 0.23 | 18.245 | 18.325 | 3 | 2.28 | 15.395 | 15.895 | 0.145 | 0.075 | 7.35 | 0.08 | PS001007-A060819-1 | CK002500-D070819 | CK002498-D050819 | 7.1755 | 7.1755 | 7.1725 | 5.695 | 5.69 | 7.2365 | 7.2365 | 7.2365 | Rec-CK002495-D020819 | 2019-08-06 22:40 | 18.8 | 7.2 | 16.9 | Rec-CK002495-D020819 | 2019-08-04 22:49 | 19.1 | 8.4 | 16 | 3 | 3 | На контроль |  | 1620 | 14 | 1930 | 40.5 | 80.2 | 1915 | 35 | 38 | 166 | 200 | 129 | 169 | 25.87 | 189 | 172 | 2019-08-26 | 31 | 37 | 41 | 78.7 | 80.2 | 81.2 | 35 | 45 | 54 | 129.5 | 130 | 130.9 | 167.6 | 168.5 | 170.3 | 0.38 | 0.38 | 0.38 | 700 | 7500 | 0 | 1 | 1915 | 98.22 |  |  | 2019-08-20 | 2019-08-20 | 2019-07-04 | 310 | 2018-06-06 | 1562 | -8.666667e-05 | -0.007353333 | 0.007266667 | 5.806067 | 10.50627 | 9.333333e-05 | -0.007373333 | 0.007466667 | 5.756133 | 10.484 | PS001007-A060819 | 0.01027143 | 2.020714 | 0.01128571 | 0.01771429 | 5.011429 | 5.052 | 4.781 | 5.122
526 | PS001007-A060819-3/1-1 | 1100 | 24804 | 24805 | 1404.4 | 7.46375 | 7.77125 | 131.555 | 81.46 | 167.57 | 6.4 | 0.78 | 0.585 | 7.495 | 1.905 | 0.275 | 18.46 | 18.45 | 2.69 | 5.215 | 16.15 | 15.765 | 0.055 | 0.03 | 7.3 | 0.11 | PS001007-A060819-3 | CK002510-D140819 | CK002510-D140819 | 7.175 | 7.175 | 7.1775 | 5.68 | 5.695 | 7.236 | 7.236 | 7.236 | Rec-CK002495-D020819 | 2019-08-14 08:50 | 18.3 | 12.8 | 15.2 | Rec-CK002495-D020819 | 2019-08-14 08:50 | 18.3 | 12.8 | 15.2 | 3 | 3 | На контроль |  | 1620 | 14.5 | 1930 | 40 | 80.2 | 1915 | 35 | 38 | 166 | 200 | 129 | 169 | 25.22 | 180 | 165 | 2019-08-26 | 33 | 35 | 37 | 79.3 | 80.2 | 83.2 | 37 | 42 | 46 | 129.2 | 130 | 131.4 | 167.7 | 168.5 | 169.5 | 0.4 | 0.4 | 0.4 | 750 | 8900 | 0 | 1 | 1915 | 97.66 |  |  | 2019-08-20 | 2019-08-20 | 2019-07-04 | 310 | 2018-06-06 | 1562 | -0.000215 | -0.00768 | 0.007465 | 5.667225 | 10.44155 | -0.000215 | -0.00768 | 0.007465 | 5.667225 | 10.44155 | PS001007-A060819 | 0.01027143 | 2.020714 | 0.01128571 | 0.01771429 | 5.011429 | 5.052 | 4.781 | 5.122
527 | PS001007-A060819-3/1-2 | 1100 | 24806 | 24807 | 1434.655 | 7.47365 | 7.77775 | 131.52 | 81.455 | 167.74 | 6.59 | 0.885 | 0.41 | 6.555 | 1.99 | 0.245 | 18.445 | 18.32 | 3.325 | 3.885 | 15.99 | 15.99 | 0.025 | 0.03 | 7.3 | 0.09 | PS001007-A060819-3 | CK002510-D140819 | CK002510-D140819 | 7.175 | 7.175 | 7.1775 | 5.68 | 5.695 | 7.236 | 7.236 | 7.236 | Rec-CK002495-D020819 | 2019-08-14 08:50 | 18.3 | 12.8 | 15.2 | Rec-CK002495-D020819 | 2019-08-14 08:50 | 18.3 | 12.8 | 15.2 | 3 | 3 | На контроль |  | 1620 | 14.5 | 1930 | 40 | 80.2 | 1915 | 35 | 38 | 166 | 200 | 129 | 169 | 25.22 | 180 | 165 | 2019-08-26 | 33 | 35 | 37 | 79.3 | 80.2 | 83.2 | 37 | 42 | 46 | 129.2 | 130 | 131.4 | 167.7 | 168.5 | 169.5 | 0.4 | 0.4 | 0.4 | 750 | 8900 | 0 | 1 | 1915 | 97.66 |  |  | 2019-08-20 | 2019-08-20 | 2019-07-04 | 310 | 2018-06-06 | 1562 | -0.000215 | -0.00768 | 0.007465 | 5.667225 | 10.44155 | -0.000215 | -0.00768 | 0.007465 | 5.667225 | 10.44155 | PS001007-A060819 | 0.01027143 | 2.020714 | 0.01128571 | 0.01771429 | 5.011429 | 5.052 | 4.781 | 5.122
528 | PS001007-A060819-3/1-3 | 1050 | 24808 | 24809 | 1453.315 | 7.4648 | 7.75985 | 131.67 | 81.58 | 167.705 | 6.69 | 1.08 | 0.365 | 7.58 | 1.94 | 0.35 | 18.6 | 18.37 | 5.765 | 4.185 | 15.975 | 15.855 | 0.02 | 0.055 | 7.5 | 0.09 | PS001007-A060819-3 | CK002510-D140819 | CK002510-D140819 | 7.175 | 7.175 | 7.1775 | 5.68 | 5.695 | 7.236 | 7.236 | 7.236 | Rec-CK002495-D020819 | 2019-08-14 08:50 | 18.3 | 12.8 | 15.2 | Rec-CK002495-D020819 | 2019-08-14 08:50 | 18.3 | 12.8 | 15.2 | 3 | 3 | На контроль |  | 1620 | 14.5 | 1930 | 40 | 80.2 | 1915 | 35 | 38 | 166 | 200 | 129 | 169 | 25.22 | 180 | 165 | 2019-08-26 | 33 | 35 | 37 | 79.3 | 80.2 | 83.2 | 37 | 42 | 46 | 129.2 | 130 | 131.4 | 167.7 | 168.5 | 169.5 | 0.4 | 0.4 | 0.4 | 750 | 8900 | 0 | 1 | 1915 | 97.66 |  |  | 2019-08-20 | 2019-08-20 | 2019-07-04 | 310 | 2018-06-06 | 1562 | -0.000215 | -0.00768 | 0.007465 | 5.667225 | 10.44155 | -0.000215 | -0.00768 | 0.007465 | 5.667225 | 10.44155 | PS001007-A060819 | 0.01027143 | 2.020714 | 0.01128571 | 0.01771429 | 5.011429 | 5.052 | 4.781 | 5.122
529 | PS001007-A060819-3/1-4 | 1100 | 24810 | 24811 | 1421.38 | 7.4327 | 7.75055 | 131.76 | 81.41 | 167.52 | 6.56 | 1.105 | 0.09 | 11.575 | 1.85 | 0.315 | 18.61 | 18.81 | 3.685 | 5.37 | 15.91 | 15.83 | 0.045 | 0.07 | 7.45 | 0.09 | PS001007-A060819-3 | CK002510-D140819 | CK002510-D140819 | 7.175 | 7.175 | 7.1775 | 5.68 | 5.695 | 7.236 | 7.236 | 7.236 | Rec-CK002495-D020819 | 2019-08-14 08:50 | 18.3 | 12.8 | 15.2 | Rec-CK002495-D020819 | 2019-08-14 08:50 | 18.3 | 12.8 | 15.2 | 3 | 3 | На контроль |  | 1620 | 14.5 | 1930 | 40 | 80.2 | 1915 | 35 | 38 | 166 | 200 | 129 | 169 | 25.22 | 180 | 165 | 2019-08-26 | 33 | 35 | 37 | 79.3 | 80.2 | 83.2 | 37 | 42 | 46 | 129.2 | 130 | 131.4 | 167.7 | 168.5 | 169.5 | 0.4 | 0.4 | 0.4 | 750 | 8900 | 0 | 1 | 1915 | 97.66 |  |  | 2019-08-20 | 2019-08-20 | 2019-07-04 | 310 | 2018-06-06 | 1562 | -0.000215 | -0.00768 | 0.007465 | 5.667225 | 10.44155 | -0.000215 | -0.00768 | 0.007465 | 5.667225 | 10.44155 | PS001007-A060819 | 0.01027143 | 2.020714 | 0.01128571 | 0.01771429 | 5.011429 | 5.052 | 4.781 | 5.122
530 | PS001007-A060819-3/1-5 | 1100 | 24812 | 24813 | 1394.99 | 7.433 | 7.7675 | 131.55 | 81.465 | 167.305 | 6.575 | 0.775 | 0.35 | 7.175 | 1.715 | 0.415 | 18.565 | 18.495 | 3.235 | 5.085 | 15.93 | 16.075 | 0.06 | 0.07 | 7.35 | 0.09 | PS001007-A060819-3 | CK002510-D140819 | CK002510-D140819 | 7.175 | 7.175 | 7.1775 | 5.68 | 5.695 | 7.236 | 7.236 | 7.236 | Rec-CK002495-D020819 | 2019-08-14 08:50 | 18.3 | 12.8 | 15.2 | Rec-CK002495-D020819 | 2019-08-14 08:50 | 18.3 | 12.8 | 15.2 | 3 | 3 | На контроль |  | 1620 | 14.5 | 1930 | 40 | 80.2 | 1915 | 35 | 38 | 166 | 200 | 129 | 169 | 25.22 | 180 | 165 | 2019-08-26 | 33 | 35 | 37 | 79.3 | 80.2 | 83.2 | 37 | 42 | 46 | 129.2 | 130 | 131.4 | 167.7 | 168.5 | 169.5 | 0.4 | 0.4 | 0.4 | 750 | 8900 | 0 | 1 | 1915 | 97.66 |  |  | 2019-08-20 | 2019-08-20 | 2019-07-04 | 310 | 2018-06-06 | 1562 | -0.000215 | -0.00768 | 0.007465 | 5.667225 | 10.44155 | -0.000215 | -0.00768 | 0.007465 | 5.667225 | 10.44155 | PS001007-A060819 | 0.01027143 | 2.020714 | 0.01128571 | 0.01771429 | 5.011429 | 5.052 | 4.781 | 5.122
531 | PS001007-A060819-3/1-6 | 1100 | 24814 | 24815 | 1384.79 | 7.44385 | 7.7907 | 131.475 | 81.105 | 167.47 | 6.54 | 0.525 | 0.445 | 3.285 | 1.885 | 0.18 | 18.375 | 18.275 | 3.435 | 3.835 | 15.935 | 16.36 | 0.075 | 0.045 | 7.15 | 0.07 | PS001007-A060819-3 | CK002510-D140819 | CK002510-D140819 | 7.175 | 7.175 | 7.1775 | 5.68 | 5.695 | 7.236 | 7.236 | 7.236 | Rec-CK002495-D020819 | 2019-08-14 08:50 | 18.3 | 12.8 | 15.2 | Rec-CK002495-D020819 | 2019-08-14 08:50 | 18.3 | 12.8 | 15.2 | 3 | 3 | На контроль |  | 1620 | 14.5 | 1930 | 40 | 80.2 | 1915 | 35 | 38 | 166 | 200 | 129 | 169 | 25.22 | 180 | 165 | 2019-08-26 | 33 | 35 | 37 | 79.3 | 80.2 | 83.2 | 37 | 42 | 46 | 129.2 | 130 | 131.4 | 167.7 | 168.5 | 169.5 | 0.4 | 0.4 | 0.4 | 750 | 8900 | 0 | 1 | 1915 | 97.66 |  |  | 2019-08-20 | 2019-08-20 | 2019-07-04 | 310 | 2018-06-06 | 1562 | -0.000215 | -0.00768 | 0.007465 | 5.667225 | 10.44155 | -0.000215 | -0.00768 | 0.007465 | 5.667225 | 10.44155 | PS001007-A060819 | 0.01027143 | 2.020714 | 0.01128571 | 0.01771429 | 5.011429 | 5.052 | 4.781 | 5.122
532 | PS001007-A060819-3/1-7 | 1100 | 24816 | 24817 | 1394.865 | 7.4468 | 7.7947 | 131.555 | 81.035 | 167.635 | 6.53 | 0.435 | 0.345 | 3.265 | 1.88 | 0.065 | 18.585 | 18.575 | 3.13 | 3.475 | 16.15 | 16.235 | 0.115 | 0.06 | 7.25 | 0.1 | PS001007-A060819-3 | CK002510-D140819 | CK002510-D140819 | 7.175 | 7.175 | 7.1775 | 5.68 | 5.695 | 7.236 | 7.236 | 7.236 | Rec-CK002495-D020819 | 2019-08-14 08:50 | 18.3 | 12.8 | 15.2 | Rec-CK002495-D020819 | 2019-08-14 08:50 | 18.3 | 12.8 | 15.2 | 3 | 3 | На контроль |  | 1620 | 14.5 | 1930 | 40 | 80.2 | 1915 | 35 | 38 | 166 | 200 | 129 | 169 | 25.22 | 180 | 165 | 2019-08-26 | 33 | 35 | 37 | 79.3 | 80.2 | 83.2 | 37 | 42 | 46 | 129.2 | 130 | 131.4 | 167.7 | 168.5 | 169.5 | 0.4 | 0.4 | 0.4 | 750 | 8900 | 0 | 1 | 1915 | 97.66 |  |  | 2019-08-20 | 2019-08-20 | 2019-07-04 | 310 | 2018-06-06 | 1562 | -0.000215 | -0.00768 | 0.007465 | 5.667225 | 10.44155 | -0.000215 | -0.00768 | 0.007465 | 5.667225 | 10.44155 | PS001007-A060819 | 0.01027143 | 2.020714 | 0.01128571 | 0.01771429 | 5.011429 | 5.052 | 4.781 | 5.122
533 | PS001008-A070819-1/1-1 | 1050 | 24822 | 24823 | 1402.935 | 7.2898 | 7.6326 | 131.72 | 81.25 | 168.06 | 6.255 | 0.555 | 0.33 | 7.785 | 1.415 | 0.375 | 17.66 | 17.29 | 2.21 | 3.57 | 16.01 | 15.16 | 0.075 | 0.26 | 6.95 | 0.11 | PS001008-A070819-1 | CK002493-D010819 | CK002504-D090819 | 7.1765 | 7.1765 | 7.1745 | 5.705 | 5.67 | 7.237 | 7.237 | 7.237 | Rec-CK002487-D300719 | 2019-08-01 09:30 | 19.4 | 9.5 | 16.1 | Rec-CK002495-D020819 | 2019-08-08 22:43 | 18.7 | 15.2 | 15.6 | 3 | 3 | На контроль |  | 1620 | 14 | 1930 | 40 | 80.2 | 1915 | 35 | 38 | 166 | 200 | 129 | 169 | 25.87 | 184 | 169 | 2019-08-27 | 31 | 35 | 38 | 79 | 80.2 | 81.9 | 34 | 41 | 49 | 129.2 | 130 | 131 | 167.1 | 168.8 | 170.1 | 0.38 | 0.38 | 0.38 | 700 | 6800 | 0 | 2 | 1915 | 98.54 |  |  | 2019-08-20 | 2019-08-20 | 2019-07-04 | 320 | 2018-06-06 | 1572 | 0.0002625 | -0.0073625 | 0.007625 | 5.738625 | 10.451875 | 0.0001875 | -0.0073875 | 0.007575 | 5.648 | 10.4371875 | PS001008-A070819 | 0.01044286 | 2.011714 | 0.01214286 | 0.004857143 | 4.951429 | 4.986 | 4.732 | 5.056
534 | PS001008-A070819-1/1-2 | 1050 | 24824 | 24826 | 1398.425 | 7.31795 | 7.658 | 131.645 | 81.205 | 168.275 | 6.165 | 0.325 | 0.165 | 8.675 | 1.325 | 0.13 | 17.93 | 17.785 | 2.23 | 1.89 | 15.74 | 15.815 | 0.21 | 0.335 | 7.05 | 0.12 | PS001008-A070819-1 | CK002493-D010819 | CK002504-D090819 | 7.1765 | 7.1765 | 7.1745 | 5.705 | 5.67 | 7.237 | 7.237 | 7.237 | Rec-CK002487-D300719 | 2019-08-01 09:30 | 19.4 | 9.5 | 16.1 | Rec-CK002495-D020819 | 2019-08-08 22:43 | 18.7 | 15.2 | 15.6 | 3 | 3 | На контроль |  | 1620 | 14 | 1930 | 40 | 80.2 | 1915 | 35 | 38 | 166 | 200 | 129 | 169 | 25.87 | 184 | 169 | 2019-08-27 | 31 | 35 | 38 | 79 | 80.2 | 81.9 | 34 | 41 | 49 | 129.2 | 130 | 131 | 167.1 | 168.8 | 170.1 | 0.38 | 0.38 | 0.38 | 700 | 6800 | 0 | 2 | 1915 | 98.54 |  |  | 2019-08-20 | 2019-08-20 | 2019-07-04 | 320 | 2018-06-06 | 1572 | 0.0002625 | -0.0073625 | 0.007625 | 5.738625 | 10.451875 | 0.0001875 | -0.0073875 | 0.007575 | 5.648 | 10.4371875 | PS001008-A070819 | 0.01044286 | 2.011714 | 0.01214286 | 0.004857143 | 4.951429 | 4.986 | 4.732 | 5.056
535 | PS001008-A070819-2/1-2 | 1050 | 24862 | 24863 | 1409.02 | 7.3288 | 7.65845 | 131.635 | 81.195 | 167.55 | 6.365 | 0.47 | 0.415 | 7.94 | 1.1 | 0.175 | 17.745 | 17.61 | 1.7 | 2.175 | 15.775 | 15.91 | 0.17 | 0.225 | 7.4 | 0.06 | PS001008-A070819-2 | CK002517-A160819 | CK002517-A160819 | 7.201 | 7.201 | 7.1805 | 5.69 | 5.69 | 7.262 | 7.262 | 7.262 | Rec-CK002233-A160118 | 2019-08-16 09:00 | 18 | 9.9 | 7.7 | Rec-CK002233-A160118 | 2019-08-16 09:00 | 18 | 9.9 | 7.7 | 1 | 1 | На контроль |  | 1620 | 13.5 | 1930 | 40 | 80.2 | 1915 | 35 | 38 | 166 | 200 | 129 | 169 | 25.65 | 181 | 166 | 2019-08-27 | 31 | 35 | 38 | 79.3 | 80.2 | 81.1 | 34 | 41 | 49 | 129.4 | 130 | 130.6 | 168 | 168.9 | 169.9 | 0.39 | 0.39 | 0.39 | 650 | 8900 | 0 | 0 | 1915 | 97.59 |  |  | 2019-08-20 | 2019-08-20 | 2019-07-04 | 320 | 2018-06-06 | 1572 | -0.00024375 | -0.00721875 | 0.006975 | 5.6865 | 10.60075 | -0.00024375 | -0.00721875 | 0.006975 | 5.6865 | 10.60075 | PS001008-A070819 | 0.01044286 | 2.011714 | 0.01214286 | 0.004857143 | 4.951429 | 4.986 | 4.732 | 5.056
536 | PS001008-A070819-2/1-3 | 1050 | 24864 | 24865 | 1401.065 | 7.32085 | 7.6555 | 131.655 | 81.26 | 167.58 | 6.32 | 0.38 | 0.44 | 4.83 | 0.89 | 0.21 | 18.195 | 18.095 | 2.325 | 2.045 | 15.915 | 15.87 | 0.075 | 0.235 | 7.65 | 0.09 | PS001008-A070819-2 | CK002517-A160819 | CK002517-A160819 | 7.201 | 7.201 | 7.1805 | 5.69 | 5.69 | 7.262 | 7.262 | 7.262 | Rec-CK002233-A160118 | 2019-08-16 09:00 | 18 | 9.9 | 7.7 | Rec-CK002233-A160118 | 2019-08-16 09:00 | 18 | 9.9 | 7.7 | 1 | 1 | На контроль |  | 1620 | 13.5 | 1930 | 40 | 80.2 | 1915 | 35 | 38 | 166 | 200 | 129 | 169 | 25.65 | 181 | 166 | 2019-08-27 | 31 | 35 | 38 | 79.3 | 80.2 | 81.1 | 34 | 41 | 49 | 129.4 | 130 | 130.6 | 168 | 168.9 | 169.9 | 0.39 | 0.39 | 0.39 | 650 | 8900 | 0 | 0 | 1915 | 97.59 |  |  | 2019-08-20 | 2019-08-20 | 2019-07-04 | 320 | 2018-06-06 | 1572 | -0.00024375 | -0.00721875 | 0.006975 | 5.6865 | 10.60075 | -0.00024375 | -0.00721875 | 0.006975 | 5.6865 | 10.60075 | PS001008-A070819 | 0.01044286 | 2.011714 | 0.01214286 | 0.004857143 | 4.951429 | 4.986 | 4.732 | 5.056
537 | PS001008-A070819-2/1-4 | 1050 | 24866 | 24867 | 1395.95 | 7.31345 | 7.648 | 131.395 | 81.095 | 167.545 | 6.415 | 0.385 | 0.48 | 8.02 | 1.115 | 0.14 | 18.2 | 18.24 | 2.38 | 2.36 | 15.955 | 15.825 | 0.19 | 0.235 | 7.8 | 0.09 | PS001008-A070819-2 | CK002517-A160819 | CK002517-A160819 | 7.201 | 7.201 | 7.1805 | 5.69 | 5.69 | 7.262 | 7.262 | 7.262 | Rec-CK002233-A160118 | 2019-08-16 09:00 | 18 | 9.9 | 7.7 | Rec-CK002233-A160118 | 2019-08-16 09:00 | 18 | 9.9 | 7.7 | 1 | 1 | На контроль |  | 1620 | 13.5 | 1930 | 40 | 80.2 | 1915 | 35 | 38 | 166 | 200 | 129 | 169 | 25.65 | 181 | 166 | 2019-08-27 | 31 | 35 | 38 | 79.3 | 80.2 | 81.1 | 34 | 41 | 49 | 129.4 | 130 | 130.6 | 168 | 168.9 | 169.9 | 0.39 | 0.39 | 0.39 | 650 | 8900 | 0 | 0 | 1915 | 97.59 |  |  | 2019-08-20 | 2019-08-20 | 2019-07-04 | 320 | 2018-06-06 | 1572 | -0.00024375 | -0.00721875 | 0.006975 | 5.6865 | 10.60075 | -0.00024375 | -0.00721875 | 0.006975 | 5.6865 | 10.60075 | PS001008-A070819 | 0.01044286 | 2.011714 | 0.01214286 | 0.004857143 | 4.951429 | 4.986 | 4.732 | 5.056
538 | PS001008-A070819-2/1-5 | 1050 | 24868 | 24869 | 1386.5 | 7.3146 | 7.656 | 131.41 | 81.15 | 167.33 | 6.355 | 0.28 | 0.475 | 10.015 | 1.035 | 0.095 | 18.15 | 18.205 | 2.295 | 2.57 | 15.945 | 15.85 | 0.16 | 0.18 | 7.75 | 0.09 | PS001008-A070819-2 | CK002517-A160819 | CK002517-A160819 | 7.201 | 7.201 | 7.1805 | 5.69 | 5.69 | 7.262 | 7.262 | 7.262 | Rec-CK002233-A160118 | 2019-08-16 09:00 | 18 | 9.9 | 7.7 | Rec-CK002233-A160118 | 2019-08-16 09:00 | 18 | 9.9 | 7.7 | 1 | 1 | На контроль |  | 1620 | 13.5 | 1930 | 40 | 80.2 | 1915 | 35 | 38 | 166 | 200 | 129 | 169 | 25.65 | 181 | 166 | 2019-08-27 | 31 | 35 | 38 | 79.3 | 80.2 | 81.1 | 34 | 41 | 49 | 129.4 | 130 | 130.6 | 168 | 168.9 | 169.9 | 0.39 | 0.39 | 0.39 | 650 | 8900 | 0 | 0 | 1915 | 97.59 |  |  | 2019-08-20 | 2019-08-20 | 2019-07-04 | 320 | 2018-06-06 | 1572 | -0.00024375 | -0.00721875 | 0.006975 | 5.6865 | 10.60075 | -0.00024375 | -0.00721875 | 0.006975 | 5.6865 | 10.60075 | PS001008-A070819 | 0.01044286 | 2.011714 | 0.01214286 | 0.004857143 | 4.951429 | 4.986 | 4.732 | 5.056
539 | PS001008-A070819-2/1-6 | 1050 | 24870 | 24871 | 1391.21 | 7.33615 | 7.6695 | 131.57 | 81.18 | 167.395 | 6.34 | 0.31 | 0.445 | 6.29 | 1.035 | 0.155 | 18.3 | 18.185 | 1.88 | 2.625 | 16.04 | 15.76 | 0.075 | 0.165 | 7.7 | 0.08 | PS001008-A070819-2 | CK002517-A160819 | CK002517-A160819 | 7.201 | 7.201 | 7.1805 | 5.69 | 5.69 | 7.262 | 7.262 | 7.262 | Rec-CK002233-A160118 | 2019-08-16 09:00 | 18 | 9.9 | 7.7 | Rec-CK002233-A160118 | 2019-08-16 09:00 | 18 | 9.9 | 7.7 | 1 | 1 | На контроль |  | 1620 | 13.5 | 1930 | 40 | 80.2 | 1915 | 35 | 38 | 166 | 200 | 129 | 169 | 25.65 | 181 | 166 | 2019-08-27 | 31 | 35 | 38 | 79.3 | 80.2 | 81.1 | 34 | 41 | 49 | 129.4 | 130 | 130.6 | 168 | 168.9 | 169.9 | 0.39 | 0.39 | 0.39 | 650 | 8900 | 0 | 0 | 1915 | 97.59 |  |  | 2019-08-20 | 2019-08-20 | 2019-07-04 | 320 | 2018-06-06 | 1572 | -0.00024375 | -0.00721875 | 0.006975 | 5.6865 | 10.60075 | -0.00024375 | -0.00721875 | 0.006975 | 5.6865 | 10.60075 | PS001008-A070819 | 0.01044286 | 2.011714 | 0.01214286 | 0.004857143 | 4.951429 | 4.986 | 4.732 | 5.056
540 | PS001008-A070819-2/1-7 | 1050 | 24872 | 24873 | 1394.215 | 7.3366 | 7.66725 | 131.54 | 81.14 | 167.62 | 6.355 | 0.72 | 0.3 | 4.615 | 1.12 | 0.145 | 18.38 | 18.285 | 1.425 | 2.695 | 16.04 | 15.79 | 0.085 | 0.13 | 7.8 | 0.09 | PS001008-A070819-2 | CK002517-A160819 | CK002517-A160819 | 7.201 | 7.201 | 7.1805 | 5.69 | 5.69 | 7.262 | 7.262 | 7.262 | Rec-CK002233-A160118 | 2019-08-16 09:00 | 18 | 9.9 | 7.7 | Rec-CK002233-A160118 | 2019-08-16 09:00 | 18 | 9.9 | 7.7 | 1 | 1 | На контроль |  | 1620 | 13.5 | 1930 | 40 | 80.2 | 1915 | 35 | 38 | 166 | 200 | 129 | 169 | 25.65 | 181 | 166 | 2019-08-27 | 31 | 35 | 38 | 79.3 | 80.2 | 81.1 | 34 | 41 | 49 | 129.4 | 130 | 130.6 | 168 | 168.9 | 169.9 | 0.39 | 0.39 | 0.39 | 650 | 8900 | 0 | 0 | 1915 | 97.59 |  |  | 2019-08-20 | 2019-08-20 | 2019-07-04 | 320 | 2018-06-06 | 1572 | -0.00024375 | -0.00721875 | 0.006975 | 5.6865 | 10.60075 | -0.00024375 | -0.00721875 | 0.006975 | 5.6865 | 10.60075 | PS001008-A070819 | 0.01044286 | 2.011714 | 0.01214286 | 0.004857143 | 4.951429 | 4.986 | 4.732 | 5.056
541 | PS001008-A070819-2/1-8 | 1050 | 24874 | 24875 | 1412.92 | 7.3216 | 7.6526 | 131.77 | 81.275 | 167.69 | 6.225 | 0.755 | 0.365 | 6.435 | 1.095 | 0.125 | 18.71 | 18.635 | 2.215 | 2.59 | 15.845 | 15.92 | 0.145 | 0.1 | 8.05 | 0.09 | PS001008-A070819-2 | CK002517-A160819 | CK002517-A160819 | 7.201 | 7.201 | 7.1805 | 5.69 | 5.69 | 7.262 | 7.262 | 7.262 | Rec-CK002233-A160118 | 2019-08-16 09:00 | 18 | 9.9 | 7.7 | Rec-CK002233-A160118 | 2019-08-16 09:00 | 18 | 9.9 | 7.7 | 1 | 1 | На контроль |  | 1620 | 13.5 | 1930 | 40 | 80.2 | 1915 | 35 | 38 | 166 | 200 | 129 | 169 | 25.65 | 181 | 166 | 2019-08-27 | 31 | 35 | 38 | 79.3 | 80.2 | 81.1 | 34 | 41 | 49 | 129.4 | 130 | 130.6 | 168 | 168.9 | 169.9 | 0.39 | 0.39 | 0.39 | 650 | 8900 | 0 | 0 | 1915 | 97.59 |  |  | 2019-08-20 | 2019-08-20 | 2019-07-04 | 320 | 2018-06-06 | 1572 | -0.00024375 | -0.00721875 | 0.006975 | 5.6865 | 10.60075 | -0.00024375 | -0.00721875 | 0.006975 | 5.6865 | 10.60075 | PS001008-A070819 | 0.01044286 | 2.011714 | 0.01214286 | 0.004857143 | 4.951429 | 4.986 | 4.732 | 5.056
542 | PS001009-A120819-3/1-1 | 1200 | 24906 | 24907 | 1424.055 | 7.5104 | 7.8645 | 131.615 | 80.835 | 166.55 | 6.525 | 0.865 | 0.305 | 7.735 | 1.55 | 0.375 | 18.065 | 18.155 | 5.005 | 2.47 | 16.85 | 15.955 | 0.105 | 0.15 | 6.9 | 0.08 | PS001009-A120819-3 | CK002509-D130819 | CK002509-D130819 | 7.168 | 7.168 | 7.1745 | 5.705 | 5.7 | 7.229 | 7.229 | 7.229 | Rec-CK002495-D020819 | 2019-08-13 08:55 | 18.4 | 13.2 | 15.3 | Rec-CK002495-D020819 | 2019-08-13 08:55 | 18.4 | 13.2 | 15.3 | 3 | 3 | На контроль |  | 1630 | 14 | 1930 | 40 | 80.2 | 1915 | 35 | 38 | 166 | 200 | 129 | 169 | 25.47 | 185 | 170 | 2019-08-29 | 32 | 37 | 41 | 78.7 | 80.2 | 81.9 | 36 | 45 | 55 | 128.9 | 129.9 | 130.9 | 167 | 168.3 | 169.6 | 0.39 | 0.39 | 0.39 | 650 | 6800 | 0 | 8 | 1915 | 97.7 |  |  | 2019-08-20 | 2019-08-20 | 2019-07-04 | 336 | 2018-06-06 | 1588 | 0.0001625 | -0.0073875 | 0.00755 | 5.702375 | 10.459125 | 0.0001625 | -0.0073875 | 0.00755 | 5.702375 | 10.459125 | PS001009-A120819 | 0.01021429 | 2.023 | 0.01228571 | 0.01285714 | 4.983714 | 5.042 | 4.674 | 5.12
543 | PS001009-A120819-1/1-3 | 1000 | 24951 | 24952 | 1383.545 | 7.35205 | 7.68515 | 131.585 | 81.12 | 167.56 | 6.435 | 0.605 | 0.34 | 6.125 | 1.495 | 0.46 | 17.68 | 18.43 | 3.8 | 2.775 | 16.06 | 15.55 | 0.445 | 0.395 | 7.3 | 0.17 | PS001009-A120819-1 | CK002502-D080819 | CK002502-D080819 | 7.168 | 7.168 | 7.177 | 5.69 | 5.72 | 7.229 | 7.229 | 7.229 | Rec-CK002495-D020819 | 2019-08-08 03:42 | 18.8 | 6.9 | 15.7 | Rec-CK002495-D020819 | 2019-08-08 03:42 | 18.8 | 6.9 | 15.7 | 3 | 3 | На контроль |  | 1630 | 14 | 1930 | 39 | 80.2 | 1915 | 35 | 38 | 166 | 200 | 129 | 169 | 25.77 | 170 | 155 | 2019-08-30 | 29 | 34 | 39 | 78.8 | 80.4 | 81.8 | 31 | 41 | 50 | 129.3 | 130 | 130.7 | 167.3 | 169 | 170.1 | 0.38 | 0.38 | 0.38 | 650 | 5500 | 0 | 4 | 1915 |  |  |  | 2019-08-29 | 2019-08-20 | 2019-07-04 | 343 | 2018-06-06 | 1595 | 0.00024 | -0.007286667 | 0.007526667 | 5.768 | 10.50647 | 0.00024 | -0.007286667 | 0.007526667 | 5.768 | 10.50647 | PS001009-A120819 | 0.01021429 | 2.023 | 0.01228571 | 0.01285714 | 4.983714 | 5.042 | 4.674 | 5.12
544 | PS001010-A130819-1/1-1 | 1045 | 24967 | 24968 | 1399.795 | 7.373 | 7.6966 | 131.35 | 81.24 | 167.49 | 6.455 | 0.47 | 0.345 | 4.655 | 1.925 | 0.46 | 17.91 | 17.595 | 6.66 | 4.125 | 15.77 | 15.99 | 0.195 | 0.305 | 7.55 | 0.16 | PS001010-A130819-1 | CK002503-A080819 | CK002503-A080819 | 7.171 | 7.171 | 7.172 | 5.705 | 5.69 | 7.232 | 7.232 | 7.232 | Rec-CK002233-A160118 | 2019-08-08 13:00 | 18.8 | 7.2 | 7.8 | Rec-CK002233-A160118 | 2019-08-08 13:00 | 18.8 | 7.2 | 7.8 | 1 | 1 | На контроль |  | 1600 | 14 | 1930 | 38 | 80.2 | 1915 | 35 | 38 | 166 | 200 | 129 | 169 | 25.78 | 164 | 149 | 2019-08-31 | 30 | 34 | 37 | 77.5 | 80.2 | 82.6 | 32 | 40 | 46 | 128 | 129 | 130 | 167.5 | 168.5 | 169.5 | 0.41 | 0.41 | 0.41 | 800 | 6700 | 0 | 1 | 1915 | 98.72 |  |  | 2019-08-29 | 2019-08-20 | 2019-07-04 | 349 | 2018-06-06 | 1601 | -0.0002 | -0.007221429 | 0.007021429 | 5.689214 | 10.57521 | -0.0002 | -0.007221429 | 0.007021429 | 5.689214 | 10.57521 | PS001010-A130819 | 0.0102 | 2.010857 | 0.008857143 | 0.01771429 | 5.002571 | 5.048 | 4.765 | 5.107
545 | PS001010-A130819-1/1-2 | 1050 | 24969 | 24970 | 1388.16 | 7.31875 | 7.6412 | 131.365 | 81.115 | 167.27 | 6.37 | 0.615 | 0.45 | 10.565 | 1.63 | 0.35 | 18.095 | 18.135 | 3.965 | 11.385 | 15.635 | 15.585 | 0.195 | 0.24 | 7.9 | 0.07 | PS001010-A130819-1 | CK002503-A080819 | CK002503-A080819 | 7.171 | 7.171 | 7.172 | 5.705 | 5.69 | 7.232 | 7.232 | 7.232 | Rec-CK002233-A160118 | 2019-08-08 13:00 | 18.8 | 7.2 | 7.8 | Rec-CK002233-A160118 | 2019-08-08 13:00 | 18.8 | 7.2 | 7.8 | 1 | 1 | На контроль |  | 1600 | 14 | 1930 | 38 | 80.2 | 1915 | 35 | 38 | 166 | 200 | 129 | 169 | 25.78 | 164 | 149 | 2019-08-31 | 30 | 34 | 37 | 77.5 | 80.2 | 82.6 | 32 | 40 | 46 | 128 | 129 | 130 | 167.5 | 168.5 | 169.5 | 0.41 | 0.41 | 0.41 | 800 | 6700 | 0 | 1 | 1915 | 98.72 |  |  | 2019-08-29 | 2019-08-20 | 2019-07-04 | 349 | 2018-06-06 | 1601 | -0.0002 | -0.007221429 | 0.007021429 | 5.689214 | 10.57521 | -0.0002 | -0.007221429 | 0.007021429 | 5.689214 | 10.57521 | PS001010-A130819 | 0.0102 | 2.010857 | 0.008857143 | 0.01771429 | 5.002571 | 5.048 | 4.765 | 5.107
546 | PS001010-A130819-1/1-3 | 1200 | 24971 | 24972 | 1383.44 | 7.33985 | 7.68385 | 131.32 | 81.05 | 167.28 | 6.42 | 0.26 | 0.285 | 13.075 | 1.65 | 0.47 | 17.83 | 17.445 | 3.36 | 3.34 | 15.415 | 16.06 | 0.18 | 0.315 | 7.55 | 0.1 | PS001010-A130819-1 | CK002503-A080819 | CK002503-A080819 | 7.171 | 7.171 | 7.172 | 5.705 | 5.69 | 7.232 | 7.232 | 7.232 | Rec-CK002233-A160118 | 2019-08-08 13:00 | 18.8 | 7.2 | 7.8 | Rec-CK002233-A160118 | 2019-08-08 13:00 | 18.8 | 7.2 | 7.8 | 1 | 1 | На контроль |  | 1600 | 14 | 1930 | 38 | 80.2 | 1915 | 35 | 38 | 166 | 200 | 129 | 169 | 25.78 | 164 | 149 | 2019-08-31 | 30 | 34 | 37 | 77.5 | 80.2 | 82.6 | 32 | 40 | 46 | 128 | 129 | 130 | 167.5 | 168.5 | 169.5 | 0.41 | 0.41 | 0.41 | 800 | 6700 | 0 | 1 | 1915 | 98.72 |  |  | 2019-08-29 | 2019-08-20 | 2019-07-04 | 349 | 2018-06-06 | 1601 | -0.0002 | -0.007221429 | 0.007021429 | 5.689214 | 10.57521 | -0.0002 | -0.007221429 | 0.007021429 | 5.689214 | 10.57521 | PS001010-A130819 | 0.0102 | 2.010857 | 0.008857143 | 0.01771429 | 5.002571 | 5.048 | 4.765 | 5.107
547 | PS001010-A130819-1/1-4 | 1200 | 24973 | 24974 | 1421.415 | 7.3753 | 7.7261 | 131.56 | 80.98 | 167.165 | 6.51 | 0.195 | 0.5 | 14.305 | 1.625 | 0.415 | 17.265 | 17.09 | 2.365 | 2.055 | 15.83 | 15.85 | 0.22 | 0.315 | 7.2 | 0.13 | PS001010-A130819-1 | CK002503-A080819 | CK002503-A080819 | 7.171 | 7.171 | 7.172 | 5.705 | 5.69 | 7.232 | 7.232 | 7.232 | Rec-CK002233-A160118 | 2019-08-08 13:00 | 18.8 | 7.2 | 7.8 | Rec-CK002233-A160118 | 2019-08-08 13:00 | 18.8 | 7.2 | 7.8 | 1 | 1 | На контроль |  | 1600 | 14 | 1930 | 38 | 80.2 | 1915 | 35 | 38 | 166 | 200 | 129 | 169 | 25.78 | 164 | 149 | 2019-08-31 | 30 | 34 | 37 | 77.5 | 80.2 | 82.6 | 32 | 40 | 46 | 128 | 129 | 130 | 167.5 | 168.5 | 169.5 | 0.41 | 0.41 | 0.41 | 800 | 6700 | 0 | 1 | 1915 | 98.72 |  |  | 2019-08-29 | 2019-08-20 | 2019-07-04 | 349 | 2018-06-06 | 1601 | -0.0002 | -0.007221429 | 0.007021429 | 5.689214 | 10.57521 | -0.0002 | -0.007221429 | 0.007021429 | 5.689214 | 10.57521 | PS001010-A130819 | 0.0102 | 2.010857 | 0.008857143 | 0.01771429 | 5.002571 | 5.048 | 4.765 | 5.107
548 | PS001010-A130819-2/1-1 | 1050 | 24975 | 24976 | 1426.915 | 7.3386 | 7.65715 | 131.805 | 81.585 | 166.78 | 6.41 | 1.555 | 0.505 | 13.265 | 1.98 | 0.265 | 18.845 | 18.75 | 8.45 | 6.205 | 15.275 | 15.735 | 0.085 | 0.325 | 8.25 | 0.09 | PS001010-A130819-2 | CK002524-D200819 | CK002525-D210819 | 7.171 | 7.171 | 7.172 | 5.7 | 5.68 | 7.232 | 7.232 | 7.232 | Rec-CK002495-D020819 | 2019-08-20 09:55 | 17.4 | 9.8 | 14.9 | Rec-CK002495-D020819 | 2019-08-20 22:40 | 17.4 | 9.2 | 14.7 | 3 | 3 | На контроль |  | 1600 | 14 | 1930 | 39 | 80.2 | 1915 | 35 | 38 | 166 | 200 | 129 | 169 | 25.5 | 175 | 160 | 2019-09-02 | 34 | 37 | 40 | 78.8 | 80 | 81.2 | 39 | 45 | 51 | 129.2 | 130 | 130.8 | 167.1 | 168.1 | 169.2 | 0.39 | 0.39 | 0.39 | 650 | 6700 | 0 | 0 | 1915 |  |  |  | 2019-08-29 | 2019-08-20 | 2019-07-04 | 355 | 2018-06-06 | 1607 | 7.647059e-05 | -0.007370588 | 0.007447059 | 5.736 | 10.51247 | 0.0002705882 | -0.007352941 | 0.007623529 | 5.802765 | 10.561 | PS001010-A130819 | 0.0102 | 2.010857 | 0.008857143 | 0.01771429 | 5.002571 | 5.048 | 4.765 | 5.107
549 | PS001010-A130819-2/1-3 | 1100 | 24979 | 24980 | 1394.055 | 7.36115 | 7.6942 | 131.53 | 81.29 | 167.175 | 6.37 | 0.685 | 0.375 | 10.15 | 1.905 | 0.26 | 18.305 | 18.57 | 2.72 | 5.28 | 16.04 | 15.565 | 0.18 | 0.29 | 7.75 | 0.07 | PS001010-A130819-2 | CK002524-D200819 | CK002525-D210819 | 7.171 | 7.171 | 7.172 | 5.7 | 5.68 | 7.232 | 7.232 | 7.232 | Rec-CK002495-D020819 | 2019-08-20 09:55 | 17.4 | 9.8 | 14.9 | Rec-CK002495-D020819 | 2019-08-20 22:40 | 17.4 | 9.2 | 14.7 | 3 | 3 | На контроль |  | 1600 | 14 | 1930 | 39 | 80.2 | 1915 | 35 | 38 | 166 | 200 | 129 | 169 | 25.5 | 175 | 160 | 2019-09-02 | 34 | 37 | 40 | 78.8 | 80 | 81.2 | 39 | 45 | 51 | 129.2 | 130 | 130.8 | 167.1 | 168.1 | 169.2 | 0.39 | 0.39 | 0.39 | 650 | 6700 | 0 | 0 | 1915 |  |  |  | 2019-08-29 | 2019-08-20 | 2019-07-04 | 355 | 2018-06-06 | 1607 | 7.647059e-05 | -0.007370588 | 0.007447059 | 5.736 | 10.51247 | 0.0002705882 | -0.007352941 | 0.007623529 | 5.802765 | 10.561 | PS001010-A130819 | 0.0102 | 2.010857 | 0.008857143 | 0.01771429 | 5.002571 | 5.048 | 4.765 | 5.107
550 | PS001010-A130819-2/1-4 | 1100 | 24981 | 24982 | 1387.045 | 7.39115 | 7.74405 | 131.485 | 81.175 | 167.445 | 6.37 | 0.25 | 0.92 | 6.475 | 1.85 | 0.36 | 18.155 | 18.365 | 2.545 | 2.555 | 16.255 | 15.725 | 0.105 | 0.175 | 7.45 | 0.1 | PS001010-A130819-2 | CK002524-D200819 | CK002525-D210819 | 7.171 | 7.171 | 7.172 | 5.7 | 5.68 | 7.232 | 7.232 | 7.232 | Rec-CK002495-D020819 | 2019-08-20 09:55 | 17.4 | 9.8 | 14.9 | Rec-CK002495-D020819 | 2019-08-20 22:40 | 17.4 | 9.2 | 14.7 | 3 | 3 | На контроль |  | 1600 | 14 | 1930 | 39 | 80.2 | 1915 | 35 | 38 | 166 | 200 | 129 | 169 | 25.5 | 175 | 160 | 2019-09-02 | 34 | 37 | 40 | 78.8 | 80 | 81.2 | 39 | 45 | 51 | 129.2 | 130 | 130.8 | 167.1 | 168.1 | 169.2 | 0.39 | 0.39 | 0.39 | 650 | 6700 | 0 | 0 | 1915 |  |  |  | 2019-08-29 | 2019-08-20 | 2019-07-04 | 355 | 2018-06-06 | 1607 | 7.647059e-05 | -0.007370588 | 0.007447059 | 5.736 | 10.51247 | 0.0002705882 | -0.007352941 | 0.007623529 | 5.802765 | 10.561 | PS001010-A130819 | 0.0102 | 2.010857 | 0.008857143 | 0.01771429 | 5.002571 | 5.048 | 4.765 | 5.107
551 | PS001010-A130819-2/1-5 | 1050 | 24983 | 24984 | 1391.68 | 7.393 | 7.7383 | 131.34 | 81.01 | 167.325 | 6.425 | 0.51 | 0.81 | 4.005 | 1.705 | 0.28 | 18.325 | 18.39 | 2.935 | 2.355 | 16.03 | 15.9 | 0.175 | 0.145 | 7.5 | 0.09 | PS001010-A130819-2 | CK002524-D200819 | CK002525-D210819 | 7.171 | 7.171 | 7.172 | 5.7 | 5.68 | 7.232 | 7.232 | 7.232 | Rec-CK002495-D020819 | 2019-08-20 09:55 | 17.4 | 9.8 | 14.9 | Rec-CK002495-D020819 | 2019-08-20 22:40 | 17.4 | 9.2 | 14.7 | 3 | 3 | На контроль |  | 1600 | 14 | 1930 | 39 | 80.2 | 1915 | 35 | 38 | 166 | 200 | 129 | 169 | 25.5 | 175 | 160 | 2019-09-02 | 34 | 37 | 40 | 78.8 | 80 | 81.2 | 39 | 45 | 51 | 129.2 | 130 | 130.8 | 167.1 | 168.1 | 169.2 | 0.39 | 0.39 | 0.39 | 650 | 6700 | 0 | 0 | 1915 |  |  |  | 2019-08-29 | 2019-08-20 | 2019-07-04 | 355 | 2018-06-06 | 1607 | 7.647059e-05 | -0.007370588 | 0.007447059 | 5.736 | 10.51247 | 0.0002705882 | -0.007352941 | 0.007623529 | 5.802765 | 10.561 | PS001010-A130819 | 0.0102 | 2.010857 | 0.008857143 | 0.01771429 | 5.002571 | 5.048 | 4.765 | 5.107
552 | PS001010-A130819-2/1-6 | 1100 | 24985 | 24986 | 1398.36 | 7.39865 | 7.7251 | 131.36 | 81.09 | 167.12 | 6.425 | 0.715 | 0.44 | 3.515 | 1.705 | 0.135 | 18.67 | 18.705 | 3.03 | 2.645 | 15.815 | 16.075 | 0.185 | 0.125 | 7.75 | 0.14 | PS001010-A130819-2 | CK002524-D200819 | CK002525-D210819 | 7.171 | 7.171 | 7.172 | 5.7 | 5.68 | 7.232 | 7.232 | 7.232 | Rec-CK002495-D020819 | 2019-08-20 09:55 | 17.4 | 9.8 | 14.9 | Rec-CK002495-D020819 | 2019-08-20 22:40 | 17.4 | 9.2 | 14.7 | 3 | 3 | На контроль |  | 1600 | 14 | 1930 | 39 | 80.2 | 1915 | 35 | 38 | 166 | 200 | 129 | 169 | 25.5 | 175 | 160 | 2019-09-02 | 34 | 37 | 40 | 78.8 | 80 | 81.2 | 39 | 45 | 51 | 129.2 | 130 | 130.8 | 167.1 | 168.1 | 169.2 | 0.39 | 0.39 | 0.39 | 650 | 6700 | 0 | 0 | 1915 |  |  |  | 2019-08-29 | 2019-08-20 | 2019-07-04 | 355 | 2018-06-06 | 1607 | 7.647059e-05 | -0.007370588 | 0.007447059 | 5.736 | 10.51247 | 0.0002705882 | -0.007352941 | 0.007623529 | 5.802765 | 10.561 | PS001010-A130819 | 0.0102 | 2.010857 | 0.008857143 | 0.01771429 | 5.002571 | 5.048 | 4.765 | 5.107
553 | PS001010-A130819-2/1-2 | 1050 | 31077 | 31078 | 1424.805 | 7.365 | 7.67125 | 131.975 | 81.45 | 165.365 | 6.425 | 1.325 | 0.82 | 15.685 | 2.1 | 0.29 | 18.795 | 18.385 | 8.405 | 2.875 | 15.41 | 15.825 | 0.13 | 0.27 | 8 | 0.13 | PS001010-A130819-2 | CK002524-D200819 | CK002525-D210819 | 7.171 | 7.171 | 7.172 | 5.7 | 5.68 | 7.232 | 7.232 | 7.232 | Rec-CK002495-D020819 | 2019-08-20 09:55 | 17.4 | 9.8 | 14.9 | Rec-CK002495-D020819 | 2019-08-20 22:40 | 17.4 | 9.2 | 14.7 | 3 | 3 | На контроль |  | 1600 | 14 | 1930 | 39 | 80.2 | 1915 | 35 | 38 | 166 | 200 | 129 | 169 | 25.5 | 175 | 160 | 2019-09-02 | 34 | 37 | 40 | 78.8 | 80 | 81.2 | 39 | 45 | 51 | 129.2 | 130 | 130.8 | 167.1 | 168.1 | 169.2 | 0.39 | 0.39 | 0.39 | 650 | 6700 | 0 | 0 | 1915 |  |  |  | 2019-08-29 | 2019-08-20 | 2019-07-04 | 355 | 2018-06-06 | 1607 | 7.647059e-05 | -0.007370588 | 0.007447059 | 5.736 | 10.51247 | 0.0002705882 | -0.007352941 | 0.007623529 | 5.802765 | 10.561 | PS001010-A130819 | 0.0102 | 2.010857 | 0.008857143 | 0.01771429 | 5.002571 | 5.048 | 4.765 | 5.107
554 | PS001012-A140819-1/1-1 | 1200 | 25007 | 25008 | 1423.995 | 7.37505 | 7.70905 | 131.3 | 80.585 | 167.38 | 6.35 | 0.425 | 0.265 | 11.65 | 1.855 | 0.195 | 17.715 | 17.72 | 5.48 | 5.24 | 15.82 | 16.125 | 0.12 | 0.145 | 6.95 | 0.1 | PS001012-A140819-1 | CK002523-D200819 | CK002520-D190819 | 7.176 | 7.176 | 7.177 | 5.7 | 5.69 | 7.232 | 7.232 | 7.232 | Rec-CK002495-D020819 | 2019-08-19 22:50 | 17.5 | 10.3 | 14.9 | Rec-CK002495-D020819 | 2019-08-18 23:00 | 17.7 | 11.2 | 15 | 3 | 3 | На контроль |  | 1600 | 14 | 1930 | 38 | 80.2 | 1915 | 35 | 38 | 166 | 200 | 129 | 169 | 25.66 | 164 | 149 | 2019-09-03 | 22 | 34 | 38 | 77 | 80 | 93 | 21 | 35 | 49 | 120 | 129 | 134 | 165 | 169 | 171 | 0.39 | 0.39 | 0.39 | 650 | 5500 | 0 | 5 | 1915 | 98.54 |  |  | 2019-08-29 | 2019-08-20 | 2019-07-04 | 363 | 2018-06-06 | 1607 | 0.0001375 | -0.0074125 | 0.00755 | 5.6553125 | 10.4616875 | 6.875e-05 | -0.00735 | 0.00741875 | 5.6420625 | 10.439375 | PS001012-A140819 | 0.01025714 | 2.017286 | 0.008571429 | 0.01042857 | 4.997429 | 5.017 | 4.701 | 5.238
555 | PS001012-A140819-1/1-3 | 1100 | 25011 | 25012 | 1399.09 | 7.3538 | 7.69905 | 131.49 | 80.595 | 167.155 | 6.32 | 0.325 | 0.15 | 9.115 | 2.025 | 0.345 | 17.845 | 18.31 | 4.145 | 2.365 | 16.035 | 15.83 | 0.12 | 0.075 | 7.2 | 0.07 | PS001012-A140819-1 | CK002523-D200819 | CK002520-D190819 | 7.176 | 7.176 | 7.177 | 5.7 | 5.69 | 7.232 | 7.232 | 7.232 | Rec-CK002495-D020819 | 2019-08-19 22:50 | 17.5 | 10.3 | 14.9 | Rec-CK002495-D020819 | 2019-08-18 23:00 | 17.7 | 11.2 | 15 | 3 | 3 | На контроль |  | 1600 | 14 | 1930 | 38 | 80.2 | 1915 | 35 | 38 | 166 | 200 | 129 | 169 | 25.66 | 164 | 149 | 2019-09-03 | 22 | 34 | 38 | 77 | 80 | 93 | 21 | 35 | 49 | 120 | 129 | 134 | 165 | 169 | 171 | 0.39 | 0.39 | 0.39 | 650 | 5500 | 0 | 5 | 1915 | 98.54 |  |  | 2019-08-29 | 2019-08-20 | 2019-07-04 | 363 | 2018-06-06 | 1607 | 0.0001375 | -0.0074125 | 0.00755 | 5.6553125 | 10.4616875 | 6.875e-05 | -0.00735 | 0.00741875 | 5.6420625 | 10.439375 | PS001012-A140819 | 0.01025714 | 2.017286 | 0.008571429 | 0.01042857 | 4.997429 | 5.017 | 4.701 | 5.238
556 | PS001012-A140819-1/1-4 | 1100 | 25013 | 25014 | 1377.465 | 7.3412 | 7.67845 | 131.41 | 80.935 | 167.19 | 6.315 | 0.385 | 0.19 | 6.165 | 2.055 | 0.35 | 18.28 | 18.665 | 3.31 | 2.64 | 16.1 | 15.665 | 0.08 | 0.015 | 7.45 | 0.07 | PS001012-A140819-1 | CK002523-D200819 | CK002520-D190819 | 7.176 | 7.176 | 7.177 | 5.7 | 5.69 | 7.232 | 7.232 | 7.232 | Rec-CK002495-D020819 | 2019-08-19 22:50 | 17.5 | 10.3 | 14.9 | Rec-CK002495-D020819 | 2019-08-18 23:00 | 17.7 | 11.2 | 15 | 3 | 3 | На контроль |  | 1600 | 14 | 1930 | 38 | 80.2 | 1915 | 35 | 38 | 166 | 200 | 129 | 169 | 25.66 | 164 | 149 | 2019-09-03 | 22 | 34 | 38 | 77 | 80 | 93 | 21 | 35 | 49 | 120 | 129 | 134 | 165 | 169 | 171 | 0.39 | 0.39 | 0.39 | 650 | 5500 | 0 | 5 | 1915 | 98.54 |  |  | 2019-08-29 | 2019-08-20 | 2019-07-04 | 363 | 2018-06-06 | 1607 | 0.0001375 | -0.0074125 | 0.00755 | 5.6553125 | 10.4616875 | 6.875e-05 | -0.00735 | 0.00741875 | 5.6420625 | 10.439375 | PS001012-A140819 | 0.01025714 | 2.017286 | 0.008571429 | 0.01042857 | 4.997429 | 5.017 | 4.701 | 5.238
557 | PS001012-A140819-1/1-2 | 1200 | 25015 | 25016 | 1409.715 | 7.34475 | 7.7121 | 131.455 | 80.58 | 166.935 | 6.37 | 0.47 | 0.175 | 11.92 | 1.69 | 0.295 | 17.615 | 17.895 | 3.285 | 3.665 | 15.985 | 16.01 | 0.185 | 0.11 | 7.05 | 0.08 | PS001012-A140819-1 | CK002523-D200819 | CK002520-D190819 | 7.176 | 7.176 | 7.177 | 5.7 | 5.69 | 7.232 | 7.232 | 7.232 | Rec-CK002495-D020819 | 2019-08-19 22:50 | 17.5 | 10.3 | 14.9 | Rec-CK002495-D020819 | 2019-08-18 23:00 | 17.7 | 11.2 | 15 | 3 | 3 | На контроль |  | 1600 | 14 | 1930 | 38 | 80.2 | 1915 | 35 | 38 | 166 | 200 | 129 | 169 | 25.66 | 164 | 149 | 2019-09-03 | 22 | 34 | 38 | 77 | 80 | 93 | 21 | 35 | 49 | 120 | 129 | 134 | 165 | 169 | 171 | 0.39 | 0.39 | 0.39 | 650 | 5500 | 0 | 5 | 1915 | 98.54 |  |  | 2019-08-29 | 2019-08-20 | 2019-07-04 | 363 | 2018-06-06 | 1607 | 0.0001375 | -0.0074125 | 0.00755 | 5.6553125 | 10.4616875 | 6.875e-05 | -0.00735 | 0.00741875 | 5.6420625 | 10.439375 | PS001012-A140819 | 0.01025714 | 2.017286 | 0.008571429 | 0.01042857 | 4.997429 | 5.017 | 4.701 | 5.238
558 | PS001012-A140819-2/1-1 | 1100 | 25038 | 25039 | 1442.93 | 7.3583 | 7.67355 | 131.53 | 81.28 | 167.335 | 6.47 | 0.67 | 0.18 | 15.565 | 1.715 | 0.39 | 18.47 | 18.685 | 3.645 | 6.905 | 15.545 | 16.445 | 0.465 | 0.75 | 7.65 | 0.12 | PS001012-A140819-2 | CK002525-D210819 | CK002524-D200819 | 7.1785 | 7.1785 | 7.1745 | 5.7 | 5.68 | 7.2395 | 7.2395 | 7.2395 | Rec-CK002495-D020819 | 2019-08-20 22:40 | 17.4 | 9.2 | 14.7 | Rec-CK002495-D020819 | 2019-08-20 09:55 | 17.4 | 9.8 | 14.9 | 3 | 3 | На контроль |  | 1600 | 14 | 1930 | 39 | 80.2 | 1915 | 35 | 38 | 166 | 200 | 129 | 168 | 25.55 | 169 | 154 | 2019-09-05 | 34.1 | 37 | 41.4 | 78.7 | 80 | 81.5 | 38 | 45 | 53 | 129.2 | 129.5 | 130.7 | 167.4 | 169 | 169.6 | 0.39 | 0.39 | 0.39 | 700 | 6700 | 0 | 0 | 1915 | 97.87 |  |  | 2019-08-29 | 2019-08-20 | 2019-07-04 | 371 | 2018-06-06 | 1623 | 0.0002705882 | -0.007352941 | 0.007623529 | 5.802765 | 10.561 | 7.647059e-05 | -0.007370588 | 0.007447059 | 5.736 | 10.51247 | PS001012-A140819 | 0.01025714 | 2.017286 | 0.008571429 | 0.01042857 | 4.997429 | 5.017 | 4.701 | 5.238
559 | PS001012-A140819-2/1-2 | 1050 | 25040 | 25041 | 1423.585 | 7.37715 | 7.7114 | 131.415 | 81.265 | 167.555 | 6.525 | 0.63 | 0.285 | 11.935 | 1.78 | 0.515 | 17.65 | 18.31 | 3.145 | 3.875 | 16.16 | 15.975 | 0.45 | 0.59 | 7.25 | 0.16 | PS001012-A140819-2 | CK002525-D210819 | CK002524-D200819 | 7.1785 | 7.1785 | 7.1745 | 5.7 | 5.68 | 7.2395 | 7.2395 | 7.2395 | Rec-CK002495-D020819 | 2019-08-20 22:40 | 17.4 | 9.2 | 14.7 | Rec-CK002495-D020819 | 2019-08-20 09:55 | 17.4 | 9.8 | 14.9 | 3 | 3 | На контроль |  | 1600 | 14 | 1930 | 39 | 80.2 | 1915 | 35 | 38 | 166 | 200 | 129 | 168 | 25.55 | 169 | 154 | 2019-09-05 | 34.1 | 37 | 41.4 | 78.7 | 80 | 81.5 | 38 | 45 | 53 | 129.2 | 129.5 | 130.7 | 167.4 | 169 | 169.6 | 0.39 | 0.39 | 0.39 | 700 | 6700 | 0 | 0 | 1915 | 97.87 |  |  | 2019-08-29 | 2019-08-20 | 2019-07-04 | 371 | 2018-06-06 | 1623 | 0.0002705882 | -0.007352941 | 0.007623529 | 5.802765 | 10.561 | 7.647059e-05 | -0.007370588 | 0.007447059 | 5.736 | 10.51247 | PS001012-A140819 | 0.01025714 | 2.017286 | 0.008571429 | 0.01042857 | 4.997429 | 5.017 | 4.701 | 5.238
560 | PS001012-A140819-2/1-3 | 1050 | 25042 | 25043 | 1417.24 | 7.3669 | 7.71745 | 131.52 | 80.97 | 167.29 | 6.43 | 0.385 | 0.46 | 9.37 | 1.645 | 0.54 | 18.215 | 17.15 | 2.465 | 4.17 | 15.76 | 16.265 | 0.245 | 0.275 | 7.1 | 0.14 | PS001012-A140819-2 | CK002525-D210819 | CK002524-D200819 | 7.1785 | 7.1785 | 7.1745 | 5.7 | 5.68 | 7.2395 | 7.2395 | 7.2395 | Rec-CK002495-D020819 | 2019-08-20 22:40 | 17.4 | 9.2 | 14.7 | Rec-CK002495-D020819 | 2019-08-20 09:55 | 17.4 | 9.8 | 14.9 | 3 | 3 | На контроль |  | 1600 | 14 | 1930 | 39 | 80.2 | 1915 | 35 | 38 | 166 | 200 | 129 | 168 | 25.55 | 169 | 154 | 2019-09-05 | 34.1 | 37 | 41.4 | 78.7 | 80 | 81.5 | 38 | 45 | 53 | 129.2 | 129.5 | 130.7 | 167.4 | 169 | 169.6 | 0.39 | 0.39 | 0.39 | 700 | 6700 | 0 | 0 | 1915 | 97.87 |  |  | 2019-08-29 | 2019-08-20 | 2019-07-04 | 371 | 2018-06-06 | 1623 | 0.0002705882 | -0.007352941 | 0.007623529 | 5.802765 | 10.561 | 7.647059e-05 | -0.007370588 | 0.007447059 | 5.736 | 10.51247 | PS001012-A140819 | 0.01025714 | 2.017286 | 0.008571429 | 0.01042857 | 4.997429 | 5.017 | 4.701 | 5.238
561 | PS001012-A140819-2/1-4 | 1070 | 25044 | 25045 | 1411.535 | 7.3821 | 7.7374 | 131.455 | 80.89 | 167.435 | 6.385 | 0.215 | 0.245 | 5.625 | 1.54 | 0.395 | 17.995 | 17.755 | 2.57 | 3.44 | 15.95 | 16.005 | 0.22 | 0.31 | 7.15 | 0.23 | PS001012-A140819-2 | CK002525-D210819 | CK002524-D200819 | 7.1785 | 7.1785 | 7.1745 | 5.7 | 5.68 | 7.2395 | 7.2395 | 7.2395 | Rec-CK002495-D020819 | 2019-08-20 22:40 | 17.4 | 9.2 | 14.7 | Rec-CK002495-D020819 | 2019-08-20 09:55 | 17.4 | 9.8 | 14.9 | 3 | 3 | На контроль |  | 1600 | 14 | 1930 | 39 | 80.2 | 1915 | 35 | 38 | 166 | 200 | 129 | 168 | 25.55 | 169 | 154 | 2019-09-05 | 34.1 | 37 | 41.4 | 78.7 | 80 | 81.5 | 38 | 45 | 53 | 129.2 | 129.5 | 130.7 | 167.4 | 169 | 169.6 | 0.39 | 0.39 | 0.39 | 700 | 6700 | 0 | 0 | 1915 | 97.87 |  |  | 2019-08-29 | 2019-08-20 | 2019-07-04 | 371 | 2018-06-06 | 1623 | 0.0002705882 | -0.007352941 | 0.007623529 | 5.802765 | 10.561 | 7.647059e-05 | -0.007370588 | 0.007447059 | 5.736 | 10.51247 | PS001012-A140819 | 0.01025714 | 2.017286 | 0.008571429 | 0.01042857 | 4.997429 | 5.017 | 4.701 | 5.238
562 | PS001013-A190819-2/1-1 | 1100 | 25063 | 25064 | 1396.19 | 7.3021 | 7.63865 | 131.255 | 81.125 | 167.245 | 6.46 | 0.22 | 0.345 | 4.835 | 0.99 | 0.155 | 18.345 | 18.455 | 2.585 | 2.39 | 16.275 | 15.945 | 0.15 | 0.125 | 7.7 | 0.12 | PS001013-A190819-2 | CK002532-A230819 | CK002532-A230819 | 7.1715 | 7.1715 | 7.174 | 5.705 | 5.7 | 7.2325 | 7.2325 | 7.2325 | Rec-CK002233-A160118 | 2019-08-22 23:00 | 17 | 14 | 7.2 | Rec-CK002233-A160118 | 2019-08-22 23:00 | 17 | 14 | 7.2 | 1 | 1 | На контроль |  | 1600 | 14.5 | 1930 | 40 | 80.2 | 1915 | 35 | 38 | 166 | 200 | 129 | 169 | 25.5 | 186 | 171 | 2019-09-10 | 35.7 | 36 | 37.9 | 78.7 | 80 | 81.1 | 42 | 45 | 49 | 129.3 | 129.5 | 130.5 | 167.1 | 169 | 169.3 | 0.39 | 0.39 | 0.39 | 700 | 7800 | 0 | 0 | 1915 | 97.55 |  |  | 2019-09-07 | 2019-09-04 | 2019-09-07 | 8 | 2018-06-06 | 1631 | -0.0003333333 | -0.007286667 | 0.006953333 | 5.710133 | 10.62093 | -0.0003333333 | -0.007286667 | 0.006953333 | 5.710133 | 10.62093 | PS001013-A190819 | 0.01062857 | 1.979 | 0.012 | 0.01528571 | 4.884429 | 4.913 | 4.68 | 4.971
563 | PS001013-A190819-2/1-2 | 1100 | 25065 | 25066 | 1397.185 | 7.29675 | 7.6355 | 131.375 | 81.225 | 167.11 | 6.33 | 0.25 | 0.48 | 5.61 | 1.03 | 0.125 | 18.52 | 18.57 | 2.375 | 3.14 | 16.22 | 16.04 | 0.18 | 0.155 | 7.7 | 0.11 | PS001013-A190819-2 | CK002532-A230819 | CK002532-A230819 | 7.1715 | 7.1715 | 7.174 | 5.705 | 5.7 | 7.2325 | 7.2325 | 7.2325 | Rec-CK002233-A160118 | 2019-08-22 23:00 | 17 | 14 | 7.2 | Rec-CK002233-A160118 | 2019-08-22 23:00 | 17 | 14 | 7.2 | 1 | 1 | На контроль |  | 1600 | 14.5 | 1930 | 40 | 80.2 | 1915 | 35 | 38 | 166 | 200 | 129 | 169 | 25.5 | 186 | 171 | 2019-09-10 | 35.7 | 36 | 37.9 | 78.7 | 80 | 81.1 | 42 | 45 | 49 | 129.3 | 129.5 | 130.5 | 167.1 | 169 | 169.3 | 0.39 | 0.39 | 0.39 | 700 | 7800 | 0 | 0 | 1915 | 97.55 |  |  | 2019-09-07 | 2019-09-04 | 2019-09-07 | 8 | 2018-06-06 | 1631 | -0.0003333333 | -0.007286667 | 0.006953333 | 5.710133 | 10.62093 | -0.0003333333 | -0.007286667 | 0.006953333 | 5.710133 | 10.62093 | PS001013-A190819 | 0.01062857 | 1.979 | 0.012 | 0.01528571 | 4.884429 | 4.913 | 4.68 | 4.971
564 | PS001013-A190819-2/1-3 | 1100 | 25067 | 25068 | 1392.18 | 7.29215 | 7.62565 | 131.345 | 81.24 | 167.29 | 6.38 | 0.29 | 0.505 | 6.415 | 0.95 | 0.125 | 18.545 | 18.585 | 1.86 | 3.435 | 16.025 | 16.155 | 0.275 | 0.19 | 7.75 | 0.12 | PS001013-A190819-2 | CK002532-A230819 | CK002532-A230819 | 7.1715 | 7.1715 | 7.174 | 5.705 | 5.7 | 7.2325 | 7.2325 | 7.2325 | Rec-CK002233-A160118 | 2019-08-22 23:00 | 17 | 14 | 7.2 | Rec-CK002233-A160118 | 2019-08-22 23:00 | 17 | 14 | 7.2 | 1 | 1 | На контроль |  | 1600 | 14.5 | 1930 | 40 | 80.2 | 1915 | 35 | 38 | 166 | 200 | 129 | 169 | 25.5 | 186 | 171 | 2019-09-10 | 35.7 | 36 | 37.9 | 78.7 | 80 | 81.1 | 42 | 45 | 49 | 129.3 | 129.5 | 130.5 | 167.1 | 169 | 169.3 | 0.39 | 0.39 | 0.39 | 700 | 7800 | 0 | 0 | 1915 | 97.55 |  |  | 2019-09-07 | 2019-09-04 | 2019-09-07 | 8 | 2018-06-06 | 1631 | -0.0003333333 | -0.007286667 | 0.006953333 | 5.710133 | 10.62093 | -0.0003333333 | -0.007286667 | 0.006953333 | 5.710133 | 10.62093 | PS001013-A190819 | 0.01062857 | 1.979 | 0.012 | 0.01528571 | 4.884429 | 4.913 | 4.68 | 4.971
565 | PS001013-A190819-2/1-4 | 1100 | 25069 | 25070 | 1396.09 | 7.2857 | 7.61565 | 131.365 | 81.12 | 167.455 | 6.28 | 0.355 | 0.625 | 6.525 | 0.86 | 0.17 | 18.53 | 18.625 | 2.155 | 2.76 | 15.915 | 16.24 | 0.22 | 0.185 | 7.8 | 0.09 | PS001013-A190819-2 | CK002532-A230819 | CK002532-A230819 | 7.1715 | 7.1715 | 7.174 | 5.705 | 5.7 | 7.2325 | 7.2325 | 7.2325 | Rec-CK002233-A160118 | 2019-08-22 23:00 | 17 | 14 | 7.2 | Rec-CK002233-A160118 | 2019-08-22 23:00 | 17 | 14 | 7.2 | 1 | 1 | На контроль |  | 1600 | 14.5 | 1930 | 40 | 80.2 | 1915 | 35 | 38 | 166 | 200 | 129 | 169 | 25.5 | 186 | 171 | 2019-09-10 | 35.7 | 36 | 37.9 | 78.7 | 80 | 81.1 | 42 | 45 | 49 | 129.3 | 129.5 | 130.5 | 167.1 | 169 | 169.3 | 0.39 | 0.39 | 0.39 | 700 | 7800 | 0 | 0 | 1915 | 97.55 |  |  | 2019-09-07 | 2019-09-04 | 2019-09-07 | 8 | 2018-06-06 | 1631 | -0.0003333333 | -0.007286667 | 0.006953333 | 5.710133 | 10.62093 | -0.0003333333 | -0.007286667 | 0.006953333 | 5.710133 | 10.62093 | PS001013-A190819 | 0.01062857 | 1.979 | 0.012 | 0.01528571 | 4.884429 | 4.913 | 4.68 | 4.971
566 | PS001013-A190819-2/1-5 | 1100 | 25071 | 25072 | 1406.87 | 7.27355 | 7.5979 | 131.3 | 81.135 | 167.05 | 6.245 | 0.25 | 0.565 | 5.42 | 0.935 | 0.195 | 18.66 | 18.57 | 2.24 | 2.265 | 16.1 | 16.095 | 0.15 | 0.19 | 7.8 | 0.1 | PS001013-A190819-2 | CK002532-A230819 | CK002532-A230819 | 7.1715 | 7.1715 | 7.174 | 5.705 | 5.7 | 7.2325 | 7.2325 | 7.2325 | Rec-CK002233-A160118 | 2019-08-22 23:00 | 17 | 14 | 7.2 | Rec-CK002233-A160118 | 2019-08-22 23:00 | 17 | 14 | 7.2 | 1 | 1 | На контроль |  | 1600 | 14.5 | 1930 | 40 | 80.2 | 1915 | 35 | 38 | 166 | 200 | 129 | 169 | 25.5 | 186 | 171 | 2019-09-10 | 35.7 | 36 | 37.9 | 78.7 | 80 | 81.1 | 42 | 45 | 49 | 129.3 | 129.5 | 130.5 | 167.1 | 169 | 169.3 | 0.39 | 0.39 | 0.39 | 700 | 7800 | 0 | 0 | 1915 | 97.55 |  |  | 2019-09-07 | 2019-09-04 | 2019-09-07 | 8 | 2018-06-06 | 1631 | -0.0003333333 | -0.007286667 | 0.006953333 | 5.710133 | 10.62093 | -0.0003333333 | -0.007286667 | 0.006953333 | 5.710133 | 10.62093 | PS001013-A190819 | 0.01062857 | 1.979 | 0.012 | 0.01528571 | 4.884429 | 4.913 | 4.68 | 4.971
567 | PS001013-A190819-2/1-6 | 1100 | 25073 | 25074 | 1410.53 | 7.26865 | 7.5924 | 131.37 | 81.11 | 167.17 | 6.34 | 0.28 | 0.405 | 3.66 | 1.015 | 0.175 | 18.775 | 18.52 | 2.415 | 2.14 | 16.105 | 16.005 | 0.185 | 0.195 | 7.9 | 0.11 | PS001013-A190819-2 | CK002532-A230819 | CK002532-A230819 | 7.1715 | 7.1715 | 7.174 | 5.705 | 5.7 | 7.2325 | 7.2325 | 7.2325 | Rec-CK002233-A160118 | 2019-08-22 23:00 | 17 | 14 | 7.2 | Rec-CK002233-A160118 | 2019-08-22 23:00 | 17 | 14 | 7.2 | 1 | 1 | На контроль |  | 1600 | 14.5 | 1930 | 40 | 80.2 | 1915 | 35 | 38 | 166 | 200 | 129 | 169 | 25.5 | 186 | 171 | 2019-09-10 | 35.7 | 36 | 37.9 | 78.7 | 80 | 81.1 | 42 | 45 | 49 | 129.3 | 129.5 | 130.5 | 167.1 | 169 | 169.3 | 0.39 | 0.39 | 0.39 | 700 | 7800 | 0 | 0 | 1915 | 97.55 |  |  | 2019-09-07 | 2019-09-04 | 2019-09-07 | 8 | 2018-06-06 | 1631 | -0.0003333333 | -0.007286667 | 0.006953333 | 5.710133 | 10.62093 | -0.0003333333 | -0.007286667 | 0.006953333 | 5.710133 | 10.62093 | PS001013-A190819 | 0.01062857 | 1.979 | 0.012 | 0.01528571 | 4.884429 | 4.913 | 4.68 | 4.971
568 | PS001013-A190819-2/1-7 | 1100 | 25075 | 25076 | 1401.095 | 7.2523 | 7.57855 | 131.54 | 81.14 | 167.38 | 6.305 | 0.475 | 0.37 | 5.34 | 1.125 | 0.125 | 18.795 | 18.615 | 2.55 | 2.42 | 15.945 | 16.075 | 0.17 | 0.22 | 8 | 0.16 | PS001013-A190819-2 | CK002532-A230819 | CK002532-A230819 | 7.1715 | 7.1715 | 7.174 | 5.705 | 5.7 | 7.2325 | 7.2325 | 7.2325 | Rec-CK002233-A160118 | 2019-08-22 23:00 | 17 | 14 | 7.2 | Rec-CK002233-A160118 | 2019-08-22 23:00 | 17 | 14 | 7.2 | 1 | 1 | На контроль |  | 1600 | 14.5 | 1930 | 40 | 80.2 | 1915 | 35 | 38 | 166 | 200 | 129 | 169 | 25.5 | 186 | 171 | 2019-09-10 | 35.7 | 36 | 37.9 | 78.7 | 80 | 81.1 | 42 | 45 | 49 | 129.3 | 129.5 | 130.5 | 167.1 | 169 | 169.3 | 0.39 | 0.39 | 0.39 | 700 | 7800 | 0 | 0 | 1915 | 97.55 |  |  | 2019-09-07 | 2019-09-04 | 2019-09-07 | 8 | 2018-06-06 | 1631 | -0.0003333333 | -0.007286667 | 0.006953333 | 5.710133 | 10.62093 | -0.0003333333 | -0.007286667 | 0.006953333 | 5.710133 | 10.62093 | PS001013-A190819 | 0.01062857 | 1.979 | 0.012 | 0.01528571 | 4.884429 | 4.913 | 4.68 | 4.971
569 | PS001012-A140819-3/1-1 | 1050 | 25110 | 25111 | 1391.305 | 7.50335 | 7.8274 | 130.985 | 81.3 | 167.565 | 6.475 | 0.26 | 0.46 | 8.645 | 1.54 | 0.095 | 18.065 | 18.41 | 4.38 | 3.43 | 16.03 | 16.135 | 0.26 | 0.345 | 7.05 | 0.11 | PS001012-A140819-3 | CK002535-D240819 | CK002535-D240819 | 7.174 | 7.174 | 7.1715 | 5.695 | 5.67 | 7.235 | 7.235 | 7.235 | Rec-CK002495-D020819 | 2019-08-24 00:35 | 16.5 | 13.5 | 14.4 | Rec-CK002495-D020819 | 2019-08-24 00:35 | 16.5 | 13.5 | 14.4 | 3 | 3 | На контроль |  | 1600 | 14.5 | 1930 | 40 | 80 | 1915 | 35 | 38 | 166 | 200 | 129 | 168 | 25.51 | 165 | 150 | 2019-09-10 | 33.7 | 35 | 37.8 | 78.2 | 80 | 81.2 | 38 | 43 | 48 | 129 | 129.5 | 130.5 | 167.5 | 169 | 170 | 0.37 | 0.37 | 0.37 | 700 | 5700 | 0 | 0 | 1915 | 97.29 |  |  | 2019-09-07 | 2019-09-04 | 2019-09-07 | 18 | 2018-06-06 | 1641 | -2.352941e-05 | -0.007352941 | 0.007329412 | 5.675471 | 10.48612 | -2.352941e-05 | -0.007352941 | 0.007329412 | 5.675471 | 10.48612 | PS001012-A140819 | 0.01025714 | 2.017286 | 0.008571429 | 0.01042857 | 4.997429 | 5.017 | 4.701 | 5.238
570 | PS001012-A140819-3/1-2 | 1050 | 25112 | 25113 | 1376.78 | 7.46765 | 7.8148 | 131.235 | 80.99 | 167.625 | 6.415 | 0.38 | 0.46 | 8.34 | 1.225 | 0.245 | 18.315 | 18.285 | 3.285 | 4.285 | 15.99 | 16.23 | 0.24 | 0.35 | 7.1 | 0.17 | PS001012-A140819-3 | CK002535-D240819 | CK002535-D240819 | 7.174 | 7.174 | 7.1715 | 5.695 | 5.67 | 7.235 | 7.235 | 7.235 | Rec-CK002495-D020819 | 2019-08-24 00:35 | 16.5 | 13.5 | 14.4 | Rec-CK002495-D020819 | 2019-08-24 00:35 | 16.5 | 13.5 | 14.4 | 3 | 3 | На контроль |  | 1600 | 14.5 | 1930 | 40 | 80 | 1915 | 35 | 38 | 166 | 200 | 129 | 168 | 25.51 | 165 | 150 | 2019-09-10 | 33.7 | 35 | 37.8 | 78.2 | 80 | 81.2 | 38 | 43 | 48 | 129 | 129.5 | 130.5 | 167.5 | 169 | 170 | 0.37 | 0.37 | 0.37 | 700 | 5700 | 0 | 0 | 1915 | 97.29 |  |  | 2019-09-07 | 2019-09-04 | 2019-09-07 | 18 | 2018-06-06 | 1641 | -2.352941e-05 | -0.007352941 | 0.007329412 | 5.675471 | 10.48612 | -2.352941e-05 | -0.007352941 | 0.007329412 | 5.675471 | 10.48612 | PS001012-A140819 | 0.01025714 | 2.017286 | 0.008571429 | 0.01042857 | 4.997429 | 5.017 | 4.701 | 5.238
571 | PS001012-A140819-3/1-3 | 1200 | 25114 | 25115 | 1385.815 | 7.4691 | 7.8168 | 131.345 | 80.905 | 167.465 | 6.485 | 0.415 | 0.56 | 5.985 | 1.265 | 0.245 | 18.31 | 18.265 | 3.96 | 2.335 | 15.89 | 16.29 | 0.185 | 0.24 | 7.15 | 0.11 | PS001012-A140819-3 | CK002535-D240819 | CK002535-D240819 | 7.174 | 7.174 | 7.1715 | 5.695 | 5.67 | 7.235 | 7.235 | 7.235 | Rec-CK002495-D020819 | 2019-08-24 00:35 | 16.5 | 13.5 | 14.4 | Rec-CK002495-D020819 | 2019-08-24 00:35 | 16.5 | 13.5 | 14.4 | 3 | 3 | На контроль |  | 1600 | 14.5 | 1930 | 40 | 80 | 1915 | 35 | 38 | 166 | 200 | 129 | 168 | 25.51 | 165 | 150 | 2019-09-10 | 33.7 | 35 | 37.8 | 78.2 | 80 | 81.2 | 38 | 43 | 48 | 129 | 129.5 | 130.5 | 167.5 | 169 | 170 | 0.37 | 0.37 | 0.37 | 700 | 5700 | 0 | 0 | 1915 | 97.29 |  |  | 2019-09-07 | 2019-09-04 | 2019-09-07 | 18 | 2018-06-06 | 1641 | -2.352941e-05 | -0.007352941 | 0.007329412 | 5.675471 | 10.48612 | -2.352941e-05 | -0.007352941 | 0.007329412 | 5.675471 | 10.48612 | PS001012-A140819 | 0.01025714 | 2.017286 | 0.008571429 | 0.01042857 | 4.997429 | 5.017 | 4.701 | 5.238
572 | PS001012-A140819-3/1-4 | 1100 | 25120 | 25121 | 1393.55 | 7.4645 | 7.81925 | 131.405 | 80.95 | 167.415 | 6.5 | 0.3 | 0.615 | 6.085 | 1.375 | 0.11 | 18.005 | 18.44 | 3.5 | 1.68 | 15.82 | 16.275 | 0.125 | 0.13 | 7.2 | 0.14 | PS001012-A140819-3 | CK002535-D240819 | CK002535-D240819 | 7.174 | 7.174 | 7.1715 | 5.695 | 5.67 | 7.235 | 7.235 | 7.235 | Rec-CK002495-D020819 | 2019-08-24 00:35 | 16.5 | 13.5 | 14.4 | Rec-CK002495-D020819 | 2019-08-24 00:35 | 16.5 | 13.5 | 14.4 | 3 | 3 | На контроль |  | 1600 | 14.5 | 1930 | 40 | 80 | 1915 | 35 | 38 | 166 | 200 | 129 | 168 | 25.51 | 165 | 150 | 2019-09-10 | 33.7 | 35 | 37.8 | 78.2 | 80 | 81.2 | 38 | 43 | 48 | 129 | 129.5 | 130.5 | 167.5 | 169 | 170 | 0.37 | 0.37 | 0.37 | 700 | 5700 | 0 | 0 | 1915 | 97.29 |  |  | 2019-09-07 | 2019-09-04 | 2019-09-07 | 18 | 2018-06-06 | 1641 | -2.352941e-05 | -0.007352941 | 0.007329412 | 5.675471 | 10.48612 | -2.352941e-05 | -0.007352941 | 0.007329412 | 5.675471 | 10.48612 | PS001012-A140819 | 0.01025714 | 2.017286 | 0.008571429 | 0.01042857 | 4.997429 | 5.017 | 4.701 | 5.238
573 | PS001012-A140819-3/1-5 | 1100 | 25122 | 25123 | 1390.065 | 7.4639 | 7.80785 | 131.455 | 80.895 | 167.145 | 6.53 | 0.35 | 0.65 | 3.76 | 1.405 | 0.07 | 18.085 | 18.345 | 2.58 | 2.54 | 15.87 | 16.07 | 0.125 | 0.145 | 7.25 | 0.12 | PS001012-A140819-3 | CK002535-D240819 | CK002535-D240819 | 7.174 | 7.174 | 7.1715 | 5.695 | 5.67 | 7.235 | 7.235 | 7.235 | Rec-CK002495-D020819 | 2019-08-24 00:35 | 16.5 | 13.5 | 14.4 | Rec-CK002495-D020819 | 2019-08-24 00:35 | 16.5 | 13.5 | 14.4 | 3 | 3 | На контроль |  | 1600 | 14.5 | 1930 | 40 | 80 | 1915 | 35 | 38 | 166 | 200 | 129 | 168 | 25.51 | 165 | 150 | 2019-09-10 | 33.7 | 35 | 37.8 | 78.2 | 80 | 81.2 | 38 | 43 | 48 | 129 | 129.5 | 130.5 | 167.5 | 169 | 170 | 0.37 | 0.37 | 0.37 | 700 | 5700 | 0 | 0 | 1915 | 97.29 |  |  | 2019-09-07 | 2019-09-04 | 2019-09-07 | 18 | 2018-06-06 | 1641 | -2.352941e-05 | -0.007352941 | 0.007329412 | 5.675471 | 10.48612 | -2.352941e-05 | -0.007352941 | 0.007329412 | 5.675471 | 10.48612 | PS001012-A140819 | 0.01025714 | 2.017286 | 0.008571429 | 0.01042857 | 4.997429 | 5.017 | 4.701 | 5.238
574 | PS001013-A190819-1/1-1 | 1200 | 25138 | 25139 | 1405.165 | 7.22895 | 7.5699 | 131.265 | 80.96 | 167.075 | 6.38 | 0.265 | 0.135 | 9.825 | 1.09 | 0.18 | 18.185 | 17.695 | 1.9 | 3.94 | 16 | 15.675 | 0.195 | 0.215 | 7.45 | 0.09 | PS001013-A190819-1 | CK002543-A280819 | CK002536-A240819 | 7.171 | 7.171 | 7.171 | 5.68 | 5.68 | 7.232 | 7.232 | 7.232 | Rec-CK002233-A160118 | 2019-08-27 22:00 | 16.4 | 10.6 | 8.6 | Rec-CK002233-A160118 | 2019-08-24 | 17 | 13 | 6.2 | 1 | 1 | На контроль |  | 1600 | 14.5 | 1930 | 40 | 80 | 1915 | 35 | 38 | 166 | 200 | 129 | 168 | 25.64 | 175 | 160 | 2019-09-11 | 32.8 | 35 | 40.7 | 65.6 | 80 | 86.6 | 34 | 45 | 51 | 122.6 | 129 | 135.8 | 164.6 | 169 | 170 | 0.4 | 0.4 | 0.4 | 650 | 6000 | 0 | 2 | 1915 | 98.4 |  |  | 2019-09-07 | 2019-09-04 | 2019-09-07 | 18 | 2018-06-06 | 1641 | 0.001192857 | -0.006192857 | 0.007385714 | 5.686929 | 10.58636 | -0.0003866667 | -0.00724 | 0.006853333 | 5.704133 | 10.61267 | PS001013-A190819 | 0.01062857 | 1.979 | 0.012 | 0.01528571 | 4.884429 | 4.913 | 4.68 | 4.971
575 | PS001014-A200819-2/1-1 | 1050 | 25147 | 25148 | 1411.42 | 7.2667 | 7.60765 | 131.25 | 80.765 | 167.475 | 6.325 | 0.315 | 0.42 | 6.75 | 1.445 | 0.28 | 17.29 | 17.71 | 3.09 | 1.975 | 16.235 | 15.73 | 0.22 | 0.245 | 6.75 | 0.11 | PS001014-A200819-2 | CK002508-D120819 | CK002516-D160819 | 7.1735 | 7.1735 | 7.177 | 5.685 | 5.71 | 7.234 | 7.234 | 7.234 | Rec-CK002495-D020819 | 2019-08-12 09:22 | 18.5 | 13.7 | 15.3 | Rec-CK002495-D020819 | 2019-08-16 09:00 | 18 | 11.2 | 15.1 | 3 | 3 | На контроль |  | 1600 | 14.5 | 1930 | 40 | 80 | 1915 | 35 | 38 | 166 | 200 | 129 | 168 | 25.41 | 190 | 175 | 2019-09-11 | 32.5 | 36 | 38.6 | 78.3 | 80 | 81.2 | 31 | 39 | 46 | 129 | 129.5 | 130.4 | 167.4 | 169 | 169.6 | 0.39 | 0.39 | 0.39 | 700 | 11000 | 0 | 0 | 1915 | 97.9 |  |  | 2019-09-07 | 2019-09-04 | 2019-09-07 | 26 | 2018-06-06 | 1649 | 0.000125 | -0.00736875 | 0.00749375 | 5.72475 | 10.4825625 | 0.0001384615 | -0.0074 | 0.007538462 | 5.670077 | 10.44169 | PS001014-A200819 | 0.01064286 | 1.97 | 0.007428571 | 0.01028571 | 4.877714 | 4.904 | 4.683 | 4.968
576 | PS001014-A200819-2/1-10 | 1050 | 25149 | 25150 | 1364.24 | 7.2255 | 7.56945 | 131.68 | 81.185 | 166.945 | 6.365 | 0.545 | 0.425 | 8.595 | 1.565 | 0.24 | 18.73 | 18.68 | 2.48 | 2.725 | 16.06 | 16.09 | 0.585 | 0.43 | 7.5 | 0.13 | PS001014-A200819-2 | CK002508-D120819 | CK002516-D160819 | 7.1735 | 7.1735 | 7.177 | 5.685 | 5.71 | 7.234 | 7.234 | 7.234 | Rec-CK002495-D020819 | 2019-08-12 09:22 | 18.5 | 13.7 | 15.3 | Rec-CK002495-D020819 | 2019-08-16 09:00 | 18 | 11.2 | 15.1 | 3 | 3 | На контроль |  | 1600 | 14.5 | 1930 | 40 | 80 | 1915 | 35 | 38 | 166 | 200 | 129 | 168 | 25.41 | 190 | 175 | 2019-09-11 | 32.5 | 36 | 38.6 | 78.3 | 80 | 81.2 | 31 | 39 | 46 | 129 | 129.5 | 130.4 | 167.4 | 169 | 169.6 | 0.39 | 0.39 | 0.39 | 700 | 11000 | 0 | 0 | 1915 | 97.9 |  |  | 2019-09-07 | 2019-09-04 | 2019-09-07 | 26 | 2018-06-06 | 1649 | 0.000125 | -0.00736875 | 0.00749375 | 5.72475 | 10.4825625 | 0.0001384615 | -0.0074 | 0.007538462 | 5.670077 | 10.44169 | PS001014-A200819 | 0.01064286 | 1.97 | 0.007428571 | 0.01028571 | 4.877714 | 4.904 | 4.683 | 4.968
577 | PS001014-A200819-2/1-2 | 1050 | 25151 | 25152 | 1379.52 | 7.25255 | 7.59425 | 131.26 | 81 | 167.65 | 6.3 | 0.44 | 0.615 | 7.23 | 1.15 | 0.24 | 18.005 | 18.07 | 3.025 | 1.675 | 15.98 | 15.95 | 0.22 | 0.27 | 7.05 | 0.19 | PS001014-A200819-2 | CK002508-D120819 | CK002516-D160819 | 7.1735 | 7.1735 | 7.177 | 5.685 | 5.71 | 7.234 | 7.234 | 7.234 | Rec-CK002495-D020819 | 2019-08-12 09:22 | 18.5 | 13.7 | 15.3 | Rec-CK002495-D020819 | 2019-08-16 09:00 | 18 | 11.2 | 15.1 | 3 | 3 | На контроль |  | 1600 | 14.5 | 1930 | 40 | 80 | 1915 | 35 | 38 | 166 | 200 | 129 | 168 | 25.41 | 190 | 175 | 2019-09-11 | 32.5 | 36 | 38.6 | 78.3 | 80 | 81.2 | 31 | 39 | 46 | 129 | 129.5 | 130.4 | 167.4 | 169 | 169.6 | 0.39 | 0.39 | 0.39 | 700 | 11000 | 0 | 0 | 1915 | 97.9 |  |  | 2019-09-07 | 2019-09-04 | 2019-09-07 | 26 | 2018-06-06 | 1649 | 0.000125 | -0.00736875 | 0.00749375 | 5.72475 | 10.4825625 | 0.0001384615 | -0.0074 | 0.007538462 | 5.670077 | 10.44169 | PS001014-A200819 | 0.01064286 | 1.97 | 0.007428571 | 0.01028571 | 4.877714 | 4.904 | 4.683 | 4.968
578 | PS001014-A200819-2/1-3 | 1050 | 25153 | 25154 | 1385.885 | 7.24345 | 7.5809 | 131.225 | 81.105 | 167.475 | 6.245 | 0.49 | 0.755 | 7.72 | 1.03 | 0.185 | 18.32 | 18.35 | 1.84 | 3.24 | 15.805 | 16.16 | 0.3 | 0.345 | 7.1 | 0.1 | PS001014-A200819-2 | CK002508-D120819 | CK002516-D160819 | 7.1735 | 7.1735 | 7.177 | 5.685 | 5.71 | 7.234 | 7.234 | 7.234 | Rec-CK002495-D020819 | 2019-08-12 09:22 | 18.5 | 13.7 | 15.3 | Rec-CK002495-D020819 | 2019-08-16 09:00 | 18 | 11.2 | 15.1 | 3 | 3 | На контроль |  | 1600 | 14.5 | 1930 | 40 | 80 | 1915 | 35 | 38 | 166 | 200 | 129 | 168 | 25.41 | 190 | 175 | 2019-09-11 | 32.5 | 36 | 38.6 | 78.3 | 80 | 81.2 | 31 | 39 | 46 | 129 | 129.5 | 130.4 | 167.4 | 169 | 169.6 | 0.39 | 0.39 | 0.39 | 700 | 11000 | 0 | 0 | 1915 | 97.9 |  |  | 2019-09-07 | 2019-09-04 | 2019-09-07 | 26 | 2018-06-06 | 1649 | 0.000125 | -0.00736875 | 0.00749375 | 5.72475 | 10.4825625 | 0.0001384615 | -0.0074 | 0.007538462 | 5.670077 | 10.44169 | PS001014-A200819 | 0.01064286 | 1.97 | 0.007428571 | 0.01028571 | 4.877714 | 4.904 | 4.683 | 4.968
579 | PS001014-A200819-2/1-4 | 850 | 25155 | 25156 | 1386.935 | 7.25695 | 7.59025 | 131.1 | 80.98 | 167.21 | 6.19 | 0.71 | 0.63 | 8.735 | 1.23 | 0.15 | 18.355 | 18.56 | 3.52 | 3.97 | 15.77 | 16.135 | 0.22 | 0.32 | 7.1 | 0.17 | PS001014-A200819-2 | CK002508-D120819 | CK002516-D160819 | 7.1735 | 7.1735 | 7.177 | 5.685 | 5.71 | 7.234 | 7.234 | 7.234 | Rec-CK002495-D020819 | 2019-08-12 09:22 | 18.5 | 13.7 | 15.3 | Rec-CK002495-D020819 | 2019-08-16 09:00 | 18 | 11.2 | 15.1 | 3 | 3 | На контроль |  | 1600 | 14.5 | 1930 | 40 | 80 | 1915 | 35 | 38 | 166 | 200 | 129 | 168 | 25.41 | 190 | 175 | 2019-09-11 | 32.5 | 36 | 38.6 | 78.3 | 80 | 81.2 | 31 | 39 | 46 | 129 | 129.5 | 130.4 | 167.4 | 169 | 169.6 | 0.39 | 0.39 | 0.39 | 700 | 11000 | 0 | 0 | 1915 | 97.9 |  |  | 2019-09-07 | 2019-09-04 | 2019-09-07 | 26 | 2018-06-06 | 1649 | 0.000125 | -0.00736875 | 0.00749375 | 5.72475 | 10.4825625 | 0.0001384615 | -0.0074 | 0.007538462 | 5.670077 | 10.44169 | PS001014-A200819 | 0.01064286 | 1.97 | 0.007428571 | 0.01028571 | 4.877714 | 4.904 | 4.683 | 4.968
580 | PS001014-A200819-2/1-5 | 1100 | 25157 | 25158 | 1394.48 | 7.25725 | 7.59475 | 131.215 | 80.95 | 167.09 | 6.3 | 0.78 | 0.525 | 12.32 | 1.465 | 0.27 | 18.24 | 18.415 | 4.195 | 3.86 | 15.9 | 15.945 | 0.17 | 0.295 | 7.15 | 0.12 | PS001014-A200819-2 | CK002508-D120819 | CK002516-D160819 | 7.1735 | 7.1735 | 7.177 | 5.685 | 5.71 | 7.234 | 7.234 | 7.234 | Rec-CK002495-D020819 | 2019-08-12 09:22 | 18.5 | 13.7 | 15.3 | Rec-CK002495-D020819 | 2019-08-16 09:00 | 18 | 11.2 | 15.1 | 3 | 3 | На контроль |  | 1600 | 14.5 | 1930 | 40 | 80 | 1915 | 35 | 38 | 166 | 200 | 129 | 168 | 25.41 | 190 | 175 | 2019-09-11 | 32.5 | 36 | 38.6 | 78.3 | 80 | 81.2 | 31 | 39 | 46 | 129 | 129.5 | 130.4 | 167.4 | 169 | 169.6 | 0.39 | 0.39 | 0.39 | 700 | 11000 | 0 | 0 | 1915 | 97.9 |  |  | 2019-09-07 | 2019-09-04 | 2019-09-07 | 26 | 2018-06-06 | 1649 | 0.000125 | -0.00736875 | 0.00749375 | 5.72475 | 10.4825625 | 0.0001384615 | -0.0074 | 0.007538462 | 5.670077 | 10.44169 | PS001014-A200819 | 0.01064286 | 1.97 | 0.007428571 | 0.01028571 | 4.877714 | 4.904 | 4.683 | 4.968
581 | PS001014-A200819-2/1-6 | 1100 | 25159 | 25160 | 1386.545 | 7.23435 | 7.5743 | 131.395 | 80.985 | 167.215 | 6.3 | 0.73 | 0.515 | 9.7 | 1.56 | 0.32 | 18.315 | 18.365 | 2.78 | 3.44 | 15.945 | 16.01 | 0.3 | 0.335 | 7.2 | 0.12 | PS001014-A200819-2 | CK002508-D120819 | CK002516-D160819 | 7.1735 | 7.1735 | 7.177 | 5.685 | 5.71 | 7.234 | 7.234 | 7.234 | Rec-CK002495-D020819 | 2019-08-12 09:22 | 18.5 | 13.7 | 15.3 | Rec-CK002495-D020819 | 2019-08-16 09:00 | 18 | 11.2 | 15.1 | 3 | 3 | На контроль |  | 1600 | 14.5 | 1930 | 40 | 80 | 1915 | 35 | 38 | 166 | 200 | 129 | 168 | 25.41 | 190 | 175 | 2019-09-11 | 32.5 | 36 | 38.6 | 78.3 | 80 | 81.2 | 31 | 39 | 46 | 129 | 129.5 | 130.4 | 167.4 | 169 | 169.6 | 0.39 | 0.39 | 0.39 | 700 | 11000 | 0 | 0 | 1915 | 97.9 |  |  | 2019-09-07 | 2019-09-04 | 2019-09-07 | 26 | 2018-06-06 | 1649 | 0.000125 | -0.00736875 | 0.00749375 | 5.72475 | 10.4825625 | 0.0001384615 | -0.0074 | 0.007538462 | 5.670077 | 10.44169 | PS001014-A200819 | 0.01064286 | 1.97 | 0.007428571 | 0.01028571 | 4.877714 | 4.904 | 4.683 | 4.968
582 | PS001014-A200819-2/1-7 | 1100 | 25161 | 25162 | 1382.055 | 7.2346 | 7.55875 | 131.46 | 81.01 | 167.295 | 6.315 | 0.695 | 0.335 | 6.45 | 1.48 | 0.27 | 18.54 | 18.31 | 3.045 | 2.735 | 16.035 | 16.04 | 0.42 | 0.36 | 7.25 | 0.17 | PS001014-A200819-2 | CK002508-D120819 | CK002516-D160819 | 7.1735 | 7.1735 | 7.177 | 5.685 | 5.71 | 7.234 | 7.234 | 7.234 | Rec-CK002495-D020819 | 2019-08-12 09:22 | 18.5 | 13.7 | 15.3 | Rec-CK002495-D020819 | 2019-08-16 09:00 | 18 | 11.2 | 15.1 | 3 | 3 | На контроль |  | 1600 | 14.5 | 1930 | 40 | 80 | 1915 | 35 | 38 | 166 | 200 | 129 | 168 | 25.41 | 190 | 175 | 2019-09-11 | 32.5 | 36 | 38.6 | 78.3 | 80 | 81.2 | 31 | 39 | 46 | 129 | 129.5 | 130.4 | 167.4 | 169 | 169.6 | 0.39 | 0.39 | 0.39 | 700 | 11000 | 0 | 0 | 1915 | 97.9 |  |  | 2019-09-07 | 2019-09-04 | 2019-09-07 | 26 | 2018-06-06 | 1649 | 0.000125 | -0.00736875 | 0.00749375 | 5.72475 | 10.4825625 | 0.0001384615 | -0.0074 | 0.007538462 | 5.670077 | 10.44169 | PS001014-A200819 | 0.01064286 | 1.97 | 0.007428571 | 0.01028571 | 4.877714 | 4.904 | 4.683 | 4.968
583 | PS001014-A200819-2/1-8 | 1100 | 25163 | 25164 | 1393.395 | 7.2533 | 7.57875 | 131.47 | 81.02 | 167.48 | 6.33 | 0.56 | 0.345 | 4.695 | 1.455 | 0.295 | 18.425 | 18.32 | 3.645 | 2.82 | 16.075 | 16.09 | 0.435 | 0.38 | 7.25 | 0.09 | PS001014-A200819-2 | CK002508-D120819 | CK002516-D160819 | 7.1735 | 7.1735 | 7.177 | 5.685 | 5.71 | 7.234 | 7.234 | 7.234 | Rec-CK002495-D020819 | 2019-08-12 09:22 | 18.5 | 13.7 | 15.3 | Rec-CK002495-D020819 | 2019-08-16 09:00 | 18 | 11.2 | 15.1 | 3 | 3 | На контроль |  | 1600 | 14.5 | 1930 | 40 | 80 | 1915 | 35 | 38 | 166 | 200 | 129 | 168 | 25.41 | 190 | 175 | 2019-09-11 | 32.5 | 36 | 38.6 | 78.3 | 80 | 81.2 | 31 | 39 | 46 | 129 | 129.5 | 130.4 | 167.4 | 169 | 169.6 | 0.39 | 0.39 | 0.39 | 700 | 11000 | 0 | 0 | 1915 | 97.9 |  |  | 2019-09-07 | 2019-09-04 | 2019-09-07 | 26 | 2018-06-06 | 1649 | 0.000125 | -0.00736875 | 0.00749375 | 5.72475 | 10.4825625 | 0.0001384615 | -0.0074 | 0.007538462 | 5.670077 | 10.44169 | PS001014-A200819 | 0.01064286 | 1.97 | 0.007428571 | 0.01028571 | 4.877714 | 4.904 | 4.683 | 4.968
584 | PS001014-A200819-2/1-9 | 1050 | 25165 | 25166 | 1382.755 | 7.21895 | 7.5663 | 131.52 | 81.055 | 167.31 | 6.255 | 0.515 | 0.37 | 4.27 | 1.545 | 0.3 | 18.35 | 18.55 | 3.175 | 2.27 | 15.9 | 16.32 | 0.525 | 0.41 | 7.3 | 0.14 | PS001014-A200819-2 | CK002508-D120819 | CK002516-D160819 | 7.1735 | 7.1735 | 7.177 | 5.685 | 5.71 | 7.234 | 7.234 | 7.234 | Rec-CK002495-D020819 | 2019-08-12 09:22 | 18.5 | 13.7 | 15.3 | Rec-CK002495-D020819 | 2019-08-16 09:00 | 18 | 11.2 | 15.1 | 3 | 3 | На контроль |  | 1600 | 14.5 | 1930 | 40 | 80 | 1915 | 35 | 38 | 166 | 200 | 129 | 168 | 25.41 | 190 | 175 | 2019-09-11 | 32.5 | 36 | 38.6 | 78.3 | 80 | 81.2 | 31 | 39 | 46 | 129 | 129.5 | 130.4 | 167.4 | 169 | 169.6 | 0.39 | 0.39 | 0.39 | 700 | 11000 | 0 | 0 | 1915 | 97.9 |  |  | 2019-09-07 | 2019-09-04 | 2019-09-07 | 26 | 2018-06-06 | 1649 | 0.000125 | -0.00736875 | 0.00749375 | 5.72475 | 10.4825625 | 0.0001384615 | -0.0074 | 0.007538462 | 5.670077 | 10.44169 | PS001014-A200819 | 0.01064286 | 1.97 | 0.007428571 | 0.01028571 | 4.877714 | 4.904 | 4.683 | 4.968
585 | PS001009-A120819-2/1-2 | 1050 | 25274 | 25275 | 1408.89 | 7.3649 | 7.70285 | 130.915 | 80.435 | 167.11 | 6.405 | 1.18 | 0.51 | 9.72 | 0.695 | 0.26 | 18.015 | 17.41 | 5.75 | 6.86 | 15.86 | 15.83 | 0.135 | 0.4 | 7.25 | 0.14 | PS001009-A120819-2 | CK002508-D120819 | CK002507-A120819 | 7.1765 | 7.1765 | 7.178 | 5.695 | 5.69 | 7.2375 | 7.2375 | 7.2375 | Rec-CK002495-D020819 | 2019-08-12 09:22 | 18.5 | 13.7 | 15.3 | Rec-CK002233-A160118 | 2019-08-11 22:00 | 18.5 | 14.8 | 8 | 3 | 1 | На контроль |  | 1565 | 14 | 1930 | 39.5 | 80.3 | 1915 | 35 | 38 | 166 | 200 | 129 | 168 | 25.6 | 169 | 154 | 2019-09-16 | 30 | 37 | 42.5 | 78.8 | 80 | 81.6 | 29 | 40 | 51 | 129.1 | 129.5 | 130.6 | 166.8 | 169 | 169.9 | 0.39 | 0.39 | 0.39 | 600 | 5600 | 0 | 1 | 1915 | 98.84 |  |  | 2019-09-07 | 2019-09-04 | 2019-09-07 | 46 | 2018-06-06 | 1669 | 0.000125 | -0.00736875 | 0.00749375 | 5.72475 | 10.4825625 | -0.0002866667 | -0.00722 | 0.006933333 | 5.7484 | 10.61087 | PS001009-A120819 | 0.01021429 | 2.023 | 0.01228571 | 0.01285714 | 4.983714 | 5.042 | 4.674 | 5.12
586 | PS001015-A200819-1-2/1-1 | 1050 | 25234 | 25235 | 1400.81 | 7.191 | 7.5086 | 131.36 | 81.15 | 167.385 | 6.44 | 0.755 | 0.35 | 6.945 | 1.07 | 0.265 | 18.175 | 17.76 | 7.415 | 5.24 | 15.62 | 15.84 | 0.165 | 0.11 | 7.45 | 0.1 | PS001015-A200819-1-2 | CK002540-D270819 | CK002540-D270819 | 7.173 | 7.173 | 7.176 | 5.695 | 5.7 | 7.234 | 7.234 | 7.234 | Rec-CK002495-D020819 | 2019-08-27 08:40 | 16.5 | 11.4 | 14 | Rec-CK002495-D020819 | 2019-08-27 08:40 | 16.5 | 11.4 | 14 | 3 | 3 | На контроль |  | 1600 | 14.2 | 1930 | 40 | 80 | 1915 | 35 | 38 | 166 | 200 | 129 | 168 | 25.61 | 162 | 147 | 2019-09-14 | 33.4 | 35 | 35.9 | 78.5 | 80 | 80.9 | 34 | 39 | 42 | 129.2 | 129.5 | 130.5 | 167.3 | 168 | 169 | 0.39 | 0.39 | 0.39 | 700 | 6700 | 0 | 0 | 1915 |  |  |  | 2019-09-07 | 2019-09-04 | 2019-09-07 | 38 | 2018-06-06 | 1661 | 0.0003176471 | -0.007347059 | 0.007664706 | 5.756235 | 10.52353 | 0.0003176471 | -0.007347059 | 0.007664706 | 5.756235 | 10.52353 | PS001015-A200819 | 0.01074286 | 1.947429 | 0.01257143 | 0.01871429 | 4.824 | 4.841 | 4.571 | 4.946
587 | PS001015-A200819-1-2/1-2 | 1100 | 25236 | 25237 | 1395.225 | 7.16705 | 7.4932 | 131.38 | 80.98 | 166.65 | 6.34 | 1.115 | 0.44 | 11.28 | 1.28 | 0.375 | 18.105 | 18.45 | 4.875 | 4.715 | 15.72 | 15.64 | 0.14 | 0.135 | 7.55 | 0.07 | PS001015-A200819-1-2 | CK002540-D270819 | CK002540-D270819 | 7.173 | 7.173 | 7.176 | 5.695 | 5.7 | 7.234 | 7.234 | 7.234 | Rec-CK002495-D020819 | 2019-08-27 08:40 | 16.5 | 11.4 | 14 | Rec-CK002495-D020819 | 2019-08-27 08:40 | 16.5 | 11.4 | 14 | 3 | 3 | На контроль |  | 1600 | 14.2 | 1930 | 40 | 80 | 1915 | 35 | 38 | 166 | 200 | 129 | 168 | 25.61 | 162 | 147 | 2019-09-14 | 33.4 | 35 | 35.9 | 78.5 | 80 | 80.9 | 34 | 39 | 42 | 129.2 | 129.5 | 130.5 | 167.3 | 168 | 169 | 0.39 | 0.39 | 0.39 | 700 | 6700 | 0 | 0 | 1915 |  |  |  | 2019-09-07 | 2019-09-04 | 2019-09-07 | 38 | 2018-06-06 | 1661 | 0.0003176471 | -0.007347059 | 0.007664706 | 5.756235 | 10.52353 | 0.0003176471 | -0.007347059 | 0.007664706 | 5.756235 | 10.52353 | PS001015-A200819 | 0.01074286 | 1.947429 | 0.01257143 | 0.01871429 | 4.824 | 4.841 | 4.571 | 4.946
588 | PS001015-A200819-1-2/1-3 | 1100 | 25238 | 25239 | 1383.025 | 7.1521 | 7.49735 | 131.245 | 80.86 | 166.56 | 6.285 | 0.825 | 0.73 | 5.67 | 1.3 | 0.13 | 17.985 | 18.045 | 3.46 | 2.815 | 15.74 | 15.8 | 0.08 | 0.095 | 7.35 | 0.1 | PS001015-A200819-1-2 | CK002540-D270819 | CK002540-D270819 | 7.173 | 7.173 | 7.176 | 5.695 | 5.7 | 7.234 | 7.234 | 7.234 | Rec-CK002495-D020819 | 2019-08-27 08:40 | 16.5 | 11.4 | 14 | Rec-CK002495-D020819 | 2019-08-27 08:40 | 16.5 | 11.4 | 14 | 3 | 3 | На контроль |  | 1600 | 14.2 | 1930 | 40 | 80 | 1915 | 35 | 38 | 166 | 200 | 129 | 168 | 25.61 | 162 | 147 | 2019-09-14 | 33.4 | 35 | 35.9 | 78.5 | 80 | 80.9 | 34 | 39 | 42 | 129.2 | 129.5 | 130.5 | 167.3 | 168 | 169 | 0.39 | 0.39 | 0.39 | 700 | 6700 | 0 | 0 | 1915 |  |  |  | 2019-09-07 | 2019-09-04 | 2019-09-07 | 38 | 2018-06-06 | 1661 | 0.0003176471 | -0.007347059 | 0.007664706 | 5.756235 | 10.52353 | 0.0003176471 | -0.007347059 | 0.007664706 | 5.756235 | 10.52353 | PS001015-A200819 | 0.01074286 | 1.947429 | 0.01257143 | 0.01871429 | 4.824 | 4.841 | 4.571 | 4.946
589 | PS001015-A200819-1-2/1-4 | 1100 | 25240 | 25241 | 1389.225 | 7.1857 | 7.5244 | 131.09 | 80.79 | 166.745 | 6.24 | 0.53 | 0.555 | 4.405 | 1.385 | 0.16 | 17.815 | 18.165 | 4.025 | 3.64 | 15.975 | 15.715 | 0.155 | 0.11 | 7.25 | 0.05 | PS001015-A200819-1-2 | CK002540-D270819 | CK002540-D270819 | 7.173 | 7.173 | 7.176 | 5.695 | 5.7 | 7.234 | 7.234 | 7.234 | Rec-CK002495-D020819 | 2019-08-27 08:40 | 16.5 | 11.4 | 14 | Rec-CK002495-D020819 | 2019-08-27 08:40 | 16.5 | 11.4 | 14 | 3 | 3 | На контроль |  | 1600 | 14.2 | 1930 | 40 | 80 | 1915 | 35 | 38 | 166 | 200 | 129 | 168 | 25.61 | 162 | 147 | 2019-09-14 | 33.4 | 35 | 35.9 | 78.5 | 80 | 80.9 | 34 | 39 | 42 | 129.2 | 129.5 | 130.5 | 167.3 | 168 | 169 | 0.39 | 0.39 | 0.39 | 700 | 6700 | 0 | 0 | 1915 |  |  |  | 2019-09-07 | 2019-09-04 | 2019-09-07 | 38 | 2018-06-06 | 1661 | 0.0003176471 | -0.007347059 | 0.007664706 | 5.756235 | 10.52353 | 0.0003176471 | -0.007347059 | 0.007664706 | 5.756235 | 10.52353 | PS001015-A200819 | 0.01074286 | 1.947429 | 0.01257143 | 0.01871429 | 4.824 | 4.841 | 4.571 | 4.946
590 | PS001015-A200819-1-2/1-5 | 1100 | 25243 | 25244 | 1388.31 | 7.2158 | 7.53775 | 131.23 | 80.95 | 166.81 | 6.195 | 0.485 | 0.34 | 4.15 | 1.355 | 0.185 | 18.11 | 18.435 | 4.37 | 3.475 | 15.91 | 15.915 | 0.12 | 0.08 | 7.35 | 0.08 | PS001015-A200819-1-2 | CK002540-D270819 | CK002540-D270819 | 7.173 | 7.173 | 7.176 | 5.695 | 5.7 | 7.234 | 7.234 | 7.234 | Rec-CK002495-D020819 | 2019-08-27 08:40 | 16.5 | 11.4 | 14 | Rec-CK002495-D020819 | 2019-08-27 08:40 | 16.5 | 11.4 | 14 | 3 | 3 | На контроль |  | 1600 | 14.2 | 1930 | 40 | 80 | 1915 | 35 | 38 | 166 | 200 | 129 | 168 | 25.61 | 162 | 147 | 2019-09-14 | 33.4 | 35 | 35.9 | 78.5 | 80 | 80.9 | 34 | 39 | 42 | 129.2 | 129.5 | 130.5 | 167.3 | 168 | 169 | 0.39 | 0.39 | 0.39 | 700 | 6700 | 0 | 0 | 1915 |  |  |  | 2019-09-07 | 2019-09-04 | 2019-09-07 | 38 | 2018-06-06 | 1661 | 0.0003176471 | -0.007347059 | 0.007664706 | 5.756235 | 10.52353 | 0.0003176471 | -0.007347059 | 0.007664706 | 5.756235 | 10.52353 | PS001015-A200819 | 0.01074286 | 1.947429 | 0.01257143 | 0.01871429 | 4.824 | 4.841 | 4.571 | 4.946
591 | PS001015-A200819-1-2/1-6 | 1100 | 25245 | 25246 | 1397.055 | 7.21615 | 7.5341 | 131.46 | 81.035 | 166.75 | 6.255 | 0.62 | 0.415 | 4.665 | 1.24 | 0.11 | 18.47 | 18.67 | 3.73 | 2.945 | 15.895 | 15.925 | 0.08 | 0.09 | 7.6 | 0.12 | PS001015-A200819-1-2 | CK002540-D270819 | CK002540-D270819 | 7.173 | 7.173 | 7.176 | 5.695 | 5.7 | 7.234 | 7.234 | 7.234 | Rec-CK002495-D020819 | 2019-08-27 08:40 | 16.5 | 11.4 | 14 | Rec-CK002495-D020819 | 2019-08-27 08:40 | 16.5 | 11.4 | 14 | 3 | 3 | На контроль |  | 1600 | 14.2 | 1930 | 40 | 80 | 1915 | 35 | 38 | 166 | 200 | 129 | 168 | 25.61 | 162 | 147 | 2019-09-14 | 33.4 | 35 | 35.9 | 78.5 | 80 | 80.9 | 34 | 39 | 42 | 129.2 | 129.5 | 130.5 | 167.3 | 168 | 169 | 0.39 | 0.39 | 0.39 | 700 | 6700 | 0 | 0 | 1915 |  |  |  | 2019-09-07 | 2019-09-04 | 2019-09-07 | 38 | 2018-06-06 | 1661 | 0.0003176471 | -0.007347059 | 0.007664706 | 5.756235 | 10.52353 | 0.0003176471 | -0.007347059 | 0.007664706 | 5.756235 | 10.52353 | PS001015-A200819 | 0.01074286 | 1.947429 | 0.01257143 | 0.01871429 | 4.824 | 4.841 | 4.571 | 4.946
592 | PS001015-A200819-1-1/1-1 | 800 | 25247 | 25248 | 1385.49 | 7.20245 | 7.54185 | 131.34 | 80.855 | 167.06 | 6.22 | 0.355 | 0.55 | 7.71 | 1.185 | 0.265 | 17.745 | 17.765 | 4.035 | 2.93 | 15.905 | 15.69 | 0.155 | 0.105 | 7.45 | 0.11 | PS001015-A200819-1-1 | CK002555-A310819 | CK002555-A310819 | 7.174 | 7.174 | 7.174 | 5.68 | 5.675 | 7.235 | 7.235 | 7.235 | Rec-CK002233-A160118 | 2019-08-31 01:00 | 24.2 | 14.8 | 6.5 | Rec-CK002233-A160118 | 2019-08-31 01:00 | 24.2 | 14.8 | 6.5 | 1 | 1 | На контроль |  | 1600 | 14 | 1930 | 40 | 80 | 1915 | 35 | 38 | 166 | 200 | 129 | 168 | 25.76 | 158 | 143 | 2019-09-16 | 34 | 35 | 36 | 78.7 | 80 | 81 | 35 | 40 | 44 | 129.3 | 129.8 | 130.4 | 166 | 168.5 | 169 | 0.38 | 0.38 | 0.38 | 650 | 6700 | 0 | 0 | 1915 | 97.55 |  |  | 2019-09-07 | 2019-09-04 | 2019-09-07 | 46 | 2018-06-06 | 1669 | -0.0002066667 | -0.007253333 | 0.007046667 | 5.678 | 10.5274 | -0.0002066667 | -0.007253333 | 0.007046667 | 5.678 | 10.5274 | PS001015-A200819 | 0.01074286 | 1.947429 | 0.01257143 | 0.01871429 | 4.824 | 4.841 | 4.571 | 4.946
593 | PS001015-A200819-1-1/1-2 | 1100 | 25249 | 25251 | 1377.21 | 7.1467 | 7.4841 | 131.225 | 80.92 | 166.89 | 6.27 | 0.57 | 0.44 | 6 | 1.515 | 0.255 | 17.795 | 17.86 | 2.715 | 2.165 | 15.75 | 15.695 | 0.195 | 0.115 | 7.7 | 0.07 | PS001015-A200819-1-1 | CK002555-A310819 | CK002555-A310819 | 7.174 | 7.174 | 7.174 | 5.68 | 5.675 | 7.235 | 7.235 | 7.235 | Rec-CK002233-A160118 | 2019-08-31 01:00 | 24.2 | 14.8 | 6.5 | Rec-CK002233-A160118 | 2019-08-31 01:00 | 24.2 | 14.8 | 6.5 | 1 | 1 | На контроль |  | 1600 | 14 | 1930 | 40 | 80 | 1915 | 35 | 38 | 166 | 200 | 129 | 168 | 25.76 | 158 | 143 | 2019-09-16 | 34 | 35 | 36 | 78.7 | 80 | 81 | 35 | 40 | 44 | 129.3 | 129.8 | 130.4 | 166 | 168.5 | 169 | 0.38 | 0.38 | 0.38 | 650 | 6700 | 0 | 0 | 1915 | 97.55 |  |  | 2019-09-07 | 2019-09-04 | 2019-09-07 | 46 | 2018-06-06 | 1669 | -0.0002066667 | -0.007253333 | 0.007046667 | 5.678 | 10.5274 | -0.0002066667 | -0.007253333 | 0.007046667 | 5.678 | 10.5274 | PS001015-A200819 | 0.01074286 | 1.947429 | 0.01257143 | 0.01871429 | 4.824 | 4.841 | 4.571 | 4.946
594 | PS001015-A200819-1-1/1-3 | 1200 | 25252 | 25253 | 1380.905 | 7.1988 | 7.53535 | 131 | 80.925 | 166.87 | 6.215 | 0.515 | 0.275 | 3.99 | 1.33 | 0.08 | 18.17 | 18.12 | 2.51 | 2.275 | 15.845 | 15.695 | 0.16 | 0.105 | 7.7 | 0.07 | PS001015-A200819-1-1 | CK002555-A310819 | CK002555-A310819 | 7.174 | 7.174 | 7.174 | 5.68 | 5.675 | 7.235 | 7.235 | 7.235 | Rec-CK002233-A160118 | 2019-08-31 01:00 | 24.2 | 14.8 | 6.5 | Rec-CK002233-A160118 | 2019-08-31 01:00 | 24.2 | 14.8 | 6.5 | 1 | 1 | На контроль |  | 1600 | 14 | 1930 | 40 | 80 | 1915 | 35 | 38 | 166 | 200 | 129 | 168 | 25.76 | 158 | 143 | 2019-09-16 | 34 | 35 | 36 | 78.7 | 80 | 81 | 35 | 40 | 44 | 129.3 | 129.8 | 130.4 | 166 | 168.5 | 169 | 0.38 | 0.38 | 0.38 | 650 | 6700 | 0 | 0 | 1915 | 97.55 |  |  | 2019-09-07 | 2019-09-04 | 2019-09-07 | 46 | 2018-06-06 | 1669 | -0.0002066667 | -0.007253333 | 0.007046667 | 5.678 | 10.5274 | -0.0002066667 | -0.007253333 | 0.007046667 | 5.678 | 10.5274 | PS001015-A200819 | 0.01074286 | 1.947429 | 0.01257143 | 0.01871429 | 4.824 | 4.841 | 4.571 | 4.946
595 | PS001015-A200819-1-1/1-4 | 1200 | 25254 | 25255 | 1386.17 | 7.22495 | 7.55445 | 131.125 | 80.78 | 167.045 | 6.23 | 0.47 | 0.22 | 5.665 | 1.095 | 0.07 | 18.21 | 18.27 | 2.795 | 3.195 | 15.95 | 15.595 | 0.13 | 0.085 | 7.75 | 0.07 | PS001015-A200819-1-1 | CK002555-A310819 | CK002555-A310819 | 7.174 | 7.174 | 7.174 | 5.68 | 5.675 | 7.235 | 7.235 | 7.235 | Rec-CK002233-A160118 | 2019-08-31 01:00 | 24.2 | 14.8 | 6.5 | Rec-CK002233-A160118 | 2019-08-31 01:00 | 24.2 | 14.8 | 6.5 | 1 | 1 | На контроль |  | 1600 | 14 | 1930 | 40 | 80 | 1915 | 35 | 38 | 166 | 200 | 129 | 168 | 25.76 | 158 | 143 | 2019-09-16 | 34 | 35 | 36 | 78.7 | 80 | 81 | 35 | 40 | 44 | 129.3 | 129.8 | 130.4 | 166 | 168.5 | 169 | 0.38 | 0.38 | 0.38 | 650 | 6700 | 0 | 0 | 1915 | 97.55 |  |  | 2019-09-07 | 2019-09-04 | 2019-09-07 | 46 | 2018-06-06 | 1669 | -0.0002066667 | -0.007253333 | 0.007046667 | 5.678 | 10.5274 | -0.0002066667 | -0.007253333 | 0.007046667 | 5.678 | 10.5274 | PS001015-A200819 | 0.01074286 | 1.947429 | 0.01257143 | 0.01871429 | 4.824 | 4.841 | 4.571 | 4.946
596 | PS001015-A200819-1-1/1-5 | 1200 | 25256 | 25257 | 1388.405 | 7.24775 | 7.5662 | 131.305 | 80.915 | 167.135 | 6.275 | 0.485 | 0.49 | 6.245 | 1.1 | 0.08 | 18.38 | 18.445 | 2.505 | 3.265 | 16.005 | 15.545 | 0.065 | 0.095 | 7.85 | 0.08 | PS001015-A200819-1-1 | CK002555-A310819 | CK002555-A310819 | 7.174 | 7.174 | 7.174 | 5.68 | 5.675 | 7.235 | 7.235 | 7.235 | Rec-CK002233-A160118 | 2019-08-31 01:00 | 24.2 | 14.8 | 6.5 | Rec-CK002233-A160118 | 2019-08-31 01:00 | 24.2 | 14.8 | 6.5 | 1 | 1 | На контроль |  | 1600 | 14 | 1930 | 40 | 80 | 1915 | 35 | 38 | 166 | 200 | 129 | 168 | 25.76 | 158 | 143 | 2019-09-16 | 34 | 35 | 36 | 78.7 | 80 | 81 | 35 | 40 | 44 | 129.3 | 129.8 | 130.4 | 166 | 168.5 | 169 | 0.38 | 0.38 | 0.38 | 650 | 6700 | 0 | 0 | 1915 | 97.55 |  |  | 2019-09-07 | 2019-09-04 | 2019-09-07 | 46 | 2018-06-06 | 1669 | -0.0002066667 | -0.007253333 | 0.007046667 | 5.678 | 10.5274 | -0.0002066667 | -0.007253333 | 0.007046667 | 5.678 | 10.5274 | PS001015-A200819 | 0.01074286 | 1.947429 | 0.01257143 | 0.01871429 | 4.824 | 4.841 | 4.571 | 4.946
597 | PS001015-A200819-1-1/1-6 | 1050 | 25258 | 25259 | 1391.77 | 7.1984 | 7.52145 | 131.25 | 81.04 | 167.275 | 6.175 | 0.57 | 0.51 | 6.46 | 1.12 | 0.11 | 18.445 | 18.56 | 2.515 | 3.62 | 15.9 | 15.6 | 0.05 | 0.09 | 8 | 0.1 | PS001015-A200819-1-1 | CK002555-A310819 | CK002555-A310819 | 7.174 | 7.174 | 7.174 | 5.68 | 5.675 | 7.235 | 7.235 | 7.235 | Rec-CK002233-A160118 | 2019-08-31 01:00 | 24.2 | 14.8 | 6.5 | Rec-CK002233-A160118 | 2019-08-31 01:00 | 24.2 | 14.8 | 6.5 | 1 | 1 | На контроль |  | 1600 | 14 | 1930 | 40 | 80 | 1915 | 35 | 38 | 166 | 200 | 129 | 168 | 25.76 | 158 | 143 | 2019-09-16 | 34 | 35 | 36 | 78.7 | 80 | 81 | 35 | 40 | 44 | 129.3 | 129.8 | 130.4 | 166 | 168.5 | 169 | 0.38 | 0.38 | 0.38 | 650 | 6700 | 0 | 0 | 1915 | 97.55 |  |  | 2019-09-07 | 2019-09-04 | 2019-09-07 | 46 | 2018-06-06 | 1669 | -0.0002066667 | -0.007253333 | 0.007046667 | 5.678 | 10.5274 | -0.0002066667 | -0.007253333 | 0.007046667 | 5.678 | 10.5274 | PS001015-A200819 | 0.01074286 | 1.947429 | 0.01257143 | 0.01871429 | 4.824 | 4.841 | 4.571 | 4.946
598 | PS001014-A200819-1/1-1 | 1100 | 25290 | 25291 | 1408.51 | 7.2302 | 7.5684 | 131.3 | 80.995 | 167.205 | 6.31 | 0.525 | 0.63 | 9.99 | 2.62 | 0.545 | 17.96 | 18.435 | 4.26 | 3.95 | 15.795 | 16.35 | 0.195 | 0.1 | 7.6 | 0.08 | PS001014-A200819-1 | CK002521-A190819 | CK002553-A300819 | 7.168 | 7.168 | 7.194 | 5.68 | 5.68 | 7.229 | 7.229 | 7.229 | Rec-CK002233-A160118 | 2019-08-18 23:00 | 17.8 | 8.2 | 7.5 | Rec-CK002233-A160118 | 2019-08-30 08:40 | 24.1 | 7.9 | 6.9 | 1 | 1 | На контроль |  | 1600 | 14.2 | 1930 | 40 | 80.2 | 1915 | 35 | 38 | 166 | 200 | 129 | 169 | 25.65 | 171 | 156 | 2019-09-18 | 33.8 | 37 | 39.7 | 77.8 | 80 | 81.3 | 35 | 42 | 48 | 129.2 | 130 | 130.5 | 166.6 | 168 | 169.1 | 0.42 | 0.42 | 0.42 | 1000 | 7000 | 1 | 0 | 1915 |  |  |  | 2019-09-07 | 2019-09-04 | 2019-09-07 | 56 | 2018-06-06 | 1679 | -0.00024 | -0.007246667 | 0.007006667 | 5.652067 | 10.6058 | -0.00015 | -0.00729375 | 0.00714375 | 5.7293125 | 10.5645625 | PS001014-A200819 | 0.01064286 | 1.97 | 0.007428571 | 0.01028571 | 4.877714 | 4.904 | 4.683 | 4.968
599 | PS001014-A200819-1/1-2 | 1050 | 25359 | 25360 | 1387.085 | 7.2366 | 7.5729 | 131.665 | 81.22 | 166.51 | 6.23 | 0.595 | 0.365 | 10.405 | 2.61 | 0.615 | 18.08 | 18.475 | 4.24 | 3.36 | 15.725 | 16.36 | 0.14 | 0.12 | 7.6 | 0.1 | PS001014-A200819-1 | CK002521-A190819 | CK002553-A300819 | 7.168 | 7.168 | 7.194 | 5.68 | 5.68 | 7.229 | 7.229 | 7.229 | Rec-CK002233-A160118 | 2019-08-18 23:00 | 17.8 | 8.2 | 7.5 | Rec-CK002233-A160118 | 2019-08-30 08:40 | 24.1 | 7.9 | 6.9 | 1 | 1 | На контроль |  | 1600 | 14.2 | 1930 | 40 | 80.2 | 1915 | 35 | 38 | 166 | 200 | 129 | 169 | 25.65 | 171 | 156 | 2019-09-18 | 33.8 | 37 | 39.7 | 77.8 | 80 | 81.3 | 35 | 42 | 48 | 129.2 | 130 | 130.5 | 166.6 | 168 | 169.1 | 0.42 | 0.42 | 0.42 | 1000 | 7000 | 1 | 0 | 1915 |  |  |  | 2019-09-07 | 2019-09-04 | 2019-09-07 | 56 | 2018-06-06 | 1679 | -0.00024 | -0.007246667 | 0.007006667 | 5.652067 | 10.6058 | -0.00015 | -0.00729375 | 0.00714375 | 5.7293125 | 10.5645625 | PS001014-A200819 | 0.01064286 | 1.97 | 0.007428571 | 0.01028571 | 4.877714 | 4.904 | 4.683 | 4.968
600 | PS001014-A200819-1/1-3 | 1200 | 25361 | 25362 | 1389.185 | 7.2323 | 7.5796 | 131.545 | 80.87 | 166.505 | 6.345 | 0.355 | 0.555 | 8.515 | 2.325 | 0.22 | 17.855 | 17.33 | 3.455 | 3.03 | 15.75 | 15.76 | 0.13 | 0.14 | 7.4 | 0.08 | PS001014-A200819-1 | CK002521-A190819 | CK002553-A300819 | 7.168 | 7.168 | 7.194 | 5.68 | 5.68 | 7.229 | 7.229 | 7.229 | Rec-CK002233-A160118 | 2019-08-18 23:00 | 17.8 | 8.2 | 7.5 | Rec-CK002233-A160118 | 2019-08-30 08:40 | 24.1 | 7.9 | 6.9 | 1 | 1 | На контроль |  | 1600 | 14.2 | 1930 | 40 | 80.2 | 1915 | 35 | 38 | 166 | 200 | 129 | 169 | 25.65 | 171 | 156 | 2019-09-18 | 33.8 | 37 | 39.7 | 77.8 | 80 | 81.3 | 35 | 42 | 48 | 129.2 | 130 | 130.5 | 166.6 | 168 | 169.1 | 0.42 | 0.42 | 0.42 | 1000 | 7000 | 1 | 0 | 1915 |  |  |  | 2019-09-07 | 2019-09-04 | 2019-09-07 | 56 | 2018-06-06 | 1679 | -0.00024 | -0.007246667 | 0.007006667 | 5.652067 | 10.6058 | -0.00015 | -0.00729375 | 0.00714375 | 5.7293125 | 10.5645625 | PS001014-A200819 | 0.01064286 | 1.97 | 0.007428571 | 0.01028571 | 4.877714 | 4.904 | 4.683 | 4.968
601 | PS001017-A260819-3/1-1 | 1200 | 25340 | 25341 | 1458.1 | 7.45545 | 7.75025 | 131.8 | 81.9 | 167.085 | 6.725 | 1.245 | 0.21 | 18.135 | 1.79 | 0.315 | 18.215 | 18.435 | 3.745 | 4.61 | 15.81 | 15.65 | 0.22 | 0.025 | 7.6 | 0.05 | PS001017-A260819-3 | CK002514-A150819 | CK002514-A150819 | 7.1735 | 7.1735 | 7.18 | 5.69 | 5.695 |  |  |  | Rec-CK002233-A160118 | 2019-08-15 09:00 | 18.2 | 10.8 | 7.9 | Rec-CK002233-A160118 | 2019-08-15 09:00 | 18.2 | 10.8 | 7.9 | 1 | 1 | На контроль |  | 1600 | 14 | 1930 | 40 | 80.2 | 1915 | 35 | 38 | 166 | 200 | 129 | 169 | 25.51 | 201 | 186 | 2019-09-18 | 34 | 38 | 41 | 78.7 | 80 | 81.3 | 36 | 44 | 52 | 129.5 | 130.2 | 130.9 | 166.6 | 167.7 | 168.8 | 0.39 | 0.39 | 0.39 | 650 | 10100 | 0 | 0 | 1915 | 98.34 |  |  | 2019-09-07 | 2019-09-04 | 2019-09-07 | 56 | 2018-06-06 | 1679 | -0.0002352941 | -0.007229412 | 0.006994118 | 5.686882 | 10.60159 | -0.0002352941 | -0.007229412 | 0.006994118 | 5.686882 | 10.60159 | PS001017-A260819 | 0.01052857 | 1.994714 | 0.01042857 | 0.009714286 | 4.930286 | 4.98 | 4.664 | 5.041
602 | PS001017-A260819-3/1-2 | 1200 | 25342 | 25343 | 1479.61 | 7.44395 | 7.7471 | 131.85 | 81.71 | 167.075 | 6.59 | 1.5 | 0.24 | 17.705 | 1.64 | 0.19 | 18.345 | 18.545 | 5.015 | 3.5 | 15.6 | 15.69 | 0.21 | 0.18 | 7.75 | 0.07 | PS001017-A260819-3 | CK002514-A150819 | CK002514-A150819 | 7.1735 | 7.1735 | 7.18 | 5.69 | 5.695 |  |  |  | Rec-CK002233-A160118 | 2019-08-15 09:00 | 18.2 | 10.8 | 7.9 | Rec-CK002233-A160118 | 2019-08-15 09:00 | 18.2 | 10.8 | 7.9 | 1 | 1 | На контроль |  | 1600 | 14 | 1930 | 40 | 80.2 | 1915 | 35 | 38 | 166 | 200 | 129 | 169 | 25.51 | 201 | 186 | 2019-09-18 | 34 | 38 | 41 | 78.7 | 80 | 81.3 | 36 | 44 | 52 | 129.5 | 130.2 | 130.9 | 166.6 | 167.7 | 168.8 | 0.39 | 0.39 | 0.39 | 650 | 10100 | 0 | 0 | 1915 | 98.34 |  |  | 2019-09-07 | 2019-09-04 | 2019-09-07 | 56 | 2018-06-06 | 1679 | -0.0002352941 | -0.007229412 | 0.006994118 | 5.686882 | 10.60159 | -0.0002352941 | -0.007229412 | 0.006994118 | 5.686882 | 10.60159 | PS001017-A260819 | 0.01052857 | 1.994714 | 0.01042857 | 0.009714286 | 4.930286 | 4.98 | 4.664 | 5.041
603 | PS001017-A260819-3/1-3 | 1200 | 25344 | 25345 | 1489.005 | 7.45475 | 7.73835 | 131.85 | 81.63 | 167.26 | 6.615 | 1.59 | 0.33 | 14.52 | 1.62 | 0.25 | 18.53 | 18.785 | 4.985 | 4.02 | 15.605 | 15.595 | 0.29 | 0.43 | 8 | 0.08 | PS001017-A260819-3 | CK002514-A150819 | CK002514-A150819 | 7.1735 | 7.1735 | 7.18 | 5.69 | 5.695 |  |  |  | Rec-CK002233-A160118 | 2019-08-15 09:00 | 18.2 | 10.8 | 7.9 | Rec-CK002233-A160118 | 2019-08-15 09:00 | 18.2 | 10.8 | 7.9 | 1 | 1 | На контроль |  | 1600 | 14 | 1930 | 40 | 80.2 | 1915 | 35 | 38 | 166 | 200 | 129 | 169 | 25.51 | 201 | 186 | 2019-09-18 | 34 | 38 | 41 | 78.7 | 80 | 81.3 | 36 | 44 | 52 | 129.5 | 130.2 | 130.9 | 166.6 | 167.7 | 168.8 | 0.39 | 0.39 | 0.39 | 650 | 10100 | 0 | 0 | 1915 | 98.34 |  |  | 2019-09-07 | 2019-09-04 | 2019-09-07 | 56 | 2018-06-06 | 1679 | -0.0002352941 | -0.007229412 | 0.006994118 | 5.686882 | 10.60159 | -0.0002352941 | -0.007229412 | 0.006994118 | 5.686882 | 10.60159 | PS001017-A260819 | 0.01052857 | 1.994714 | 0.01042857 | 0.009714286 | 4.930286 | 4.98 | 4.664 | 5.041
604 | PS001017-A260819-3/1-4 | 1100 | 25346 | 25347 | 1367.64 | 7.3322 | 7.6576 | 131.795 | 81.17 | 166.49 | 6.415 | 0.63 | 0.29 | 6.58 | 1.805 | 0.275 | 18.39 | 18.14 | 5.235 | 3.66 | 15.58 | 16.22 | 0.34 | 0.25 | 7.85 | 0.07 | PS001017-A260819-3 | CK002514-A150819 | CK002514-A150819 | 7.1735 | 7.1735 | 7.18 | 5.69 | 5.695 |  |  |  | Rec-CK002233-A160118 | 2019-08-15 09:00 | 18.2 | 10.8 | 7.9 | Rec-CK002233-A160118 | 2019-08-15 09:00 | 18.2 | 10.8 | 7.9 | 1 | 1 | На контроль |  | 1600 | 14 | 1930 | 40 | 80.2 | 1915 | 35 | 38 | 166 | 200 | 129 | 169 | 25.51 | 201 | 186 | 2019-09-18 | 34 | 38 | 41 | 78.7 | 80 | 81.3 | 36 | 44 | 52 | 129.5 | 130.2 | 130.9 | 166.6 | 167.7 | 168.8 | 0.39 | 0.39 | 0.39 | 650 | 10100 | 0 | 0 | 1915 | 98.34 |  |  | 2019-09-07 | 2019-09-04 | 2019-09-07 | 56 | 2018-06-06 | 1679 | -0.0002352941 | -0.007229412 | 0.006994118 | 5.686882 | 10.60159 | -0.0002352941 | -0.007229412 | 0.006994118 | 5.686882 | 10.60159 | PS001017-A260819 | 0.01052857 | 1.994714 | 0.01042857 | 0.009714286 | 4.930286 | 4.98 | 4.664 | 5.041
605 | PS001017-A260819-3/1-5 | 1100 | 25348 | 25350 | 1391.45 | 7.35505 | 7.6852 | 131.78 | 81.205 | 166.45 | 6.485 | 0.405 | 0.485 | 3.985 | 1.74 | 0.145 | 18.385 | 18.425 | 2.395 | 2.445 | 16.01 | 16.025 | 0.39 | 0.265 | 7.8 | 0.08 | PS001017-A260819-3 | CK002514-A150819 | CK002514-A150819 | 7.1735 | 7.1735 | 7.18 | 5.69 | 5.695 |  |  |  | Rec-CK002233-A160118 | 2019-08-15 09:00 | 18.2 | 10.8 | 7.9 | Rec-CK002233-A160118 | 2019-08-15 09:00 | 18.2 | 10.8 | 7.9 | 1 | 1 | На контроль |  | 1600 | 14 | 1930 | 40 | 80.2 | 1915 | 35 | 38 | 166 | 200 | 129 | 169 | 25.51 | 201 | 186 | 2019-09-18 | 34 | 38 | 41 | 78.7 | 80 | 81.3 | 36 | 44 | 52 | 129.5 | 130.2 | 130.9 | 166.6 | 167.7 | 168.8 | 0.39 | 0.39 | 0.39 | 650 | 10100 | 0 | 0 | 1915 | 98.34 |  |  | 2019-09-07 | 2019-09-04 | 2019-09-07 | 56 | 2018-06-06 | 1679 | -0.0002352941 | -0.007229412 | 0.006994118 | 5.686882 | 10.60159 | -0.0002352941 | -0.007229412 | 0.006994118 | 5.686882 | 10.60159 | PS001017-A260819 | 0.01052857 | 1.994714 | 0.01042857 | 0.009714286 | 4.930286 | 4.98 | 4.664 | 5.041
606 | PS001017-A260819-1/1-1 | 1100 | 25399 | 25400 | 1365.505 | 7.26565 | 7.59455 | 131.88 | 81.585 | 165.78 | 6.315 | 0.9 | 0.51 | 7.32 | 2.45 | 0.135 | 17.82 | 17.81 | 2.815 | 5.06 | 15.925 | 15.99 | 0.38 | 0.315 | 7.15 | 0.08 | PS001017-A260819-1 | CK002549-A290819 | CK002549-A290819 | 7.1805 | 7.1805 | 7.1825 | 5.7 | 5.67 | 7.2415 | 7.2415 | 7.2415 | Rec-CK002233-A160118 | 2019-08-29 09:00 |  | 8.5 | 6.9 | Rec-CK002233-A160118 | 2019-08-29 09:00 |  | 8.5 | 6.9 | 1 | 1 | На контроль |  | 1600 | 13.8 | 1930 | 40 | 80.2 | 1915 | 35 | 38 | 166 | 200 | 129 | 169 | 25.84 | 165 | 150 | 2019-09-19 | 32.9 | 35 | 37.6 | 78.4 | 80 | 81.7 | 34 | 40 | 45 | 129 | 129.5 | 130.7 | 166.6 | 168 | 168.9 | 0.38 | 0.38 | 0.38 | 600 | 7800 | 0 | 0 | 1915 | 99.05 |  |  | 2019-09-07 | 2019-09-04 | 2019-09-07 | 66 | 2018-06-06 | 1689 | -0.0001066667 | -0.007193333 | 0.007086667 | 5.737267 | 10.59247 | -0.0001066667 | -0.007193333 | 0.007086667 | 5.737267 | 10.59247 | PS001017-A260819 | 0.01052857 | 1.994714 | 0.01042857 | 0.009714286 | 4.930286 | 4.98 | 4.664 | 5.041
607 | PS001017-A260819-1/1-2 | 1100 | 25401 | 25402 | 1364.57 | 7.2911 | 7.61875 | 131.74 | 81.65 | 165.865 | 6.35 | 0.845 | 0.61 | 9.025 | 1.96 | 0.365 | 17.76 | 18.02 | 2.5 | 4.095 | 16.08 | 15.95 | 0.35 | 0.17 | 7.35 | 0.09 | PS001017-A260819-1 | CK002549-A290819 | CK002549-A290819 | 7.1805 | 7.1805 | 7.1825 | 5.7 | 5.67 | 7.2415 | 7.2415 | 7.2415 | Rec-CK002233-A160118 | 2019-08-29 09:00 |  | 8.5 | 6.9 | Rec-CK002233-A160118 | 2019-08-29 09:00 |  | 8.5 | 6.9 | 1 | 1 | На контроль |  | 1600 | 13.8 | 1930 | 40 | 80.2 | 1915 | 35 | 38 | 166 | 200 | 129 | 169 | 25.84 | 165 | 150 | 2019-09-19 | 32.9 | 35 | 37.6 | 78.4 | 80 | 81.7 | 34 | 40 | 45 | 129 | 129.5 | 130.7 | 166.6 | 168 | 168.9 | 0.38 | 0.38 | 0.38 | 600 | 7800 | 0 | 0 | 1915 | 99.05 |  |  | 2019-09-07 | 2019-09-04 | 2019-09-07 | 66 | 2018-06-06 | 1689 | -0.0001066667 | -0.007193333 | 0.007086667 | 5.737267 | 10.59247 | -0.0001066667 | -0.007193333 | 0.007086667 | 5.737267 | 10.59247 | PS001017-A260819 | 0.01052857 | 1.994714 | 0.01042857 | 0.009714286 | 4.930286 | 4.98 | 4.664 | 5.041
608 | PS001017-A260819-1/1-3 | 1100 | 25403 | 25404 | 1375.575 | 7.3063 | 7.63605 | 131.62 | 81.375 | 165.79 | 6.34 | 0.545 | 0.645 | 9.89 | 1.79 | 0.45 | 17.705 | 18.095 | 2.225 | 3.2 | 16.14 | 15.92 | 0.395 | 0.31 | 7.4 | 0.07 | PS001017-A260819-1 | CK002549-A290819 | CK002549-A290819 | 7.1805 | 7.1805 | 7.1825 | 5.7 | 5.67 | 7.2415 | 7.2415 | 7.2415 | Rec-CK002233-A160118 | 2019-08-29 09:00 |  | 8.5 | 6.9 | Rec-CK002233-A160118 | 2019-08-29 09:00 |  | 8.5 | 6.9 | 1 | 1 | На контроль |  | 1600 | 13.8 | 1930 | 40 | 80.2 | 1915 | 35 | 38 | 166 | 200 | 129 | 169 | 25.84 | 165 | 150 | 2019-09-19 | 32.9 | 35 | 37.6 | 78.4 | 80 | 81.7 | 34 | 40 | 45 | 129 | 129.5 | 130.7 | 166.6 | 168 | 168.9 | 0.38 | 0.38 | 0.38 | 600 | 7800 | 0 | 0 | 1915 | 99.05 |  |  | 2019-09-07 | 2019-09-04 | 2019-09-07 | 66 | 2018-06-06 | 1689 | -0.0001066667 | -0.007193333 | 0.007086667 | 5.737267 | 10.59247 | -0.0001066667 | -0.007193333 | 0.007086667 | 5.737267 | 10.59247 | PS001017-A260819 | 0.01052857 | 1.994714 | 0.01042857 | 0.009714286 | 4.930286 | 4.98 | 4.664 | 5.041
609 | PS001017-A260819-1/1-4 | 1100 | 25405 | 25406 | 1388.64 | 7.30545 | 7.64105 | 131.755 | 81.29 | 165.955 | 6.405 | 0.45 | 0.705 | 6.03 | 1.85 | 0.23 | 18.04 | 18.275 | 1.695 | 2.245 | 16.205 | 15.97 | 0.355 | 0.385 | 7.35 | 0.07 | PS001017-A260819-1 | CK002549-A290819 | CK002549-A290819 | 7.1805 | 7.1805 | 7.1825 | 5.7 | 5.67 | 7.2415 | 7.2415 | 7.2415 | Rec-CK002233-A160118 | 2019-08-29 09:00 |  | 8.5 | 6.9 | Rec-CK002233-A160118 | 2019-08-29 09:00 |  | 8.5 | 6.9 | 1 | 1 | На контроль |  | 1600 | 13.8 | 1930 | 40 | 80.2 | 1915 | 35 | 38 | 166 | 200 | 129 | 169 | 25.84 | 165 | 150 | 2019-09-19 | 32.9 | 35 | 37.6 | 78.4 | 80 | 81.7 | 34 | 40 | 45 | 129 | 129.5 | 130.7 | 166.6 | 168 | 168.9 | 0.38 | 0.38 | 0.38 | 600 | 7800 | 0 | 0 | 1915 | 99.05 |  |  | 2019-09-07 | 2019-09-04 | 2019-09-07 | 66 | 2018-06-06 | 1689 | -0.0001066667 | -0.007193333 | 0.007086667 | 5.737267 | 10.59247 | -0.0001066667 | -0.007193333 | 0.007086667 | 5.737267 | 10.59247 | PS001017-A260819 | 0.01052857 | 1.994714 | 0.01042857 | 0.009714286 | 4.930286 | 4.98 | 4.664 | 5.041
610 | PS001017-A260819-1/1-5 | 1100 | 25407 | 25408 | 1387.72 | 7.26605 | 7.61655 | 131.72 | 81.13 | 165.99 | 6.33 | 0.5 | 0.475 | 7.3 | 1.98 | 0.155 | 17.955 | 18.325 | 2.175 | 1.99 | 16.155 | 15.885 | 0.325 | 0.275 | 7.35 | 0.07 | PS001017-A260819-1 | CK002549-A290819 | CK002549-A290819 | 7.1805 | 7.1805 | 7.1825 | 5.7 | 5.67 | 7.2415 | 7.2415 | 7.2415 | Rec-CK002233-A160118 | 2019-08-29 09:00 |  | 8.5 | 6.9 | Rec-CK002233-A160118 | 2019-08-29 09:00 |  | 8.5 | 6.9 | 1 | 1 | На контроль |  | 1600 | 13.8 | 1930 | 40 | 80.2 | 1915 | 35 | 38 | 166 | 200 | 129 | 169 | 25.84 | 165 | 150 | 2019-09-19 | 32.9 | 35 | 37.6 | 78.4 | 80 | 81.7 | 34 | 40 | 45 | 129 | 129.5 | 130.7 | 166.6 | 168 | 168.9 | 0.38 | 0.38 | 0.38 | 600 | 7800 | 0 | 0 | 1915 | 99.05 |  |  | 2019-09-07 | 2019-09-04 | 2019-09-07 | 66 | 2018-06-06 | 1689 | -0.0001066667 | -0.007193333 | 0.007086667 | 5.737267 | 10.59247 | -0.0001066667 | -0.007193333 | 0.007086667 | 5.737267 | 10.59247 | PS001017-A260819 | 0.01052857 | 1.994714 | 0.01042857 | 0.009714286 | 4.930286 | 4.98 | 4.664 | 5.041
611 | PS001017-A260819-1/1-6 | 1100 | 25409 | 25410 | 1378.12 | 7.2568 | 7.60835 | 131.77 | 80.955 | 166.065 | 6.285 | 0.45 | 0.345 | 5.485 | 1.89 | 0.22 | 18.05 | 18.295 | 2.985 | 2.65 | 16.105 | 15.785 | 0.24 | 0.19 | 7.5 | 0.1 | PS001017-A260819-1 | CK002549-A290819 | CK002549-A290819 | 7.1805 | 7.1805 | 7.1825 | 5.7 | 5.67 | 7.2415 | 7.2415 | 7.2415 | Rec-CK002233-A160118 | 2019-08-29 09:00 |  | 8.5 | 6.9 | Rec-CK002233-A160118 | 2019-08-29 09:00 |  | 8.5 | 6.9 | 1 | 1 | На контроль |  | 1600 | 13.8 | 1930 | 40 | 80.2 | 1915 | 35 | 38 | 166 | 200 | 129 | 169 | 25.84 | 165 | 150 | 2019-09-19 | 32.9 | 35 | 37.6 | 78.4 | 80 | 81.7 | 34 | 40 | 45 | 129 | 129.5 | 130.7 | 166.6 | 168 | 168.9 | 0.38 | 0.38 | 0.38 | 600 | 7800 | 0 | 0 | 1915 | 99.05 |  |  | 2019-09-07 | 2019-09-04 | 2019-09-07 | 66 | 2018-06-06 | 1689 | -0.0001066667 | -0.007193333 | 0.007086667 | 5.737267 | 10.59247 | -0.0001066667 | -0.007193333 | 0.007086667 | 5.737267 | 10.59247 | PS001017-A260819 | 0.01052857 | 1.994714 | 0.01042857 | 0.009714286 | 4.930286 | 4.98 | 4.664 | 5.041
612 | PS001017-A260819-1/1-7 | 1080 | 25411 | 25412 | 1379.47 | 7.23895 | 7.5842 | 131.875 | 81.19 | 166.2 | 6.42 | 0.325 | 0.785 | 2.865 | 1.865 | 0.245 | 18.505 | 18.43 | 2.83 | 3.445 | 15.94 | 16.015 | 0.085 | 0.065 | 7.7 | 0.1 | PS001017-A260819-1 | CK002549-A290819 | CK002549-A290819 | 7.1805 | 7.1805 | 7.1825 | 5.7 | 5.67 | 7.2415 | 7.2415 | 7.2415 | Rec-CK002233-A160118 | 2019-08-29 09:00 |  | 8.5 | 6.9 | Rec-CK002233-A160118 | 2019-08-29 09:00 |  | 8.5 | 6.9 | 1 | 1 | На контроль |  | 1600 | 13.8 | 1930 | 40 | 80.2 | 1915 | 35 | 38 | 166 | 200 | 129 | 169 | 25.84 | 165 | 150 | 2019-09-19 | 32.9 | 35 | 37.6 | 78.4 | 80 | 81.7 | 34 | 40 | 45 | 129 | 129.5 | 130.7 | 166.6 | 168 | 168.9 | 0.38 | 0.38 | 0.38 | 600 | 7800 | 0 | 0 | 1915 | 99.05 |  |  | 2019-09-07 | 2019-09-04 | 2019-09-07 | 66 | 2018-06-06 | 1689 | -0.0001066667 | -0.007193333 | 0.007086667 | 5.737267 | 10.59247 | -0.0001066667 | -0.007193333 | 0.007086667 | 5.737267 | 10.59247 | PS001017-A260819 | 0.01052857 | 1.994714 | 0.01042857 | 0.009714286 | 4.930286 | 4.98 | 4.664 | 5.041
613 | PS001017-A260819-2/1-1 | 1050 | 25413 | 25414 | 1386.425 | 7.2585 | 7.6065 | 131.515 | 81.615 | 166.315 | 6.155 | 0.845 | 0.61 | 8.315 | 1.235 | 0.33 | 18.305 | 17.36 | 4.47 | 8.93 | 15.3 | 16.13 | 0.085 | 0.15 | 7 | 0.09 | PS001017-A260819-2 | CK002531-D230819 | CK002531-D230819 | 7.1685 | 7.1685 | 7.172 | 5.67 | 5.685 | 7.229 | 7.229 | 7.229 | Rec-CK002495-D020819 | 2019-08-22 22:47 | 17 | 14.3 | 14.4 | Rec-CK002495-D020819 | 2019-08-22 22:47 | 17 | 14.3 | 14.4 | 3 | 3 | На контроль |  | 1600 | 14 | 1930 | 40 | 80.2 | 1915 | 35 | 38 | 166 | 200 | 129 | 169 | 25.62 | 172 | 157 | 2019-09-19 | 34 | 36 | 41 | 78.3 | 80 | 81.6 | 31 | 40 | 50 | 129.1 | 130 | 130.9 | 166.2 | 167.5 | 168.9 | 0.39 | 0.39 | 0.39 | 650 | 4500 | 0 | 0 | 1915 | 98.36 |  |  | 2019-09-07 | 2019-09-04 | 2019-09-07 | 66 | 2018-06-06 | 1689 | 8.75e-05 | -0.0073 | 0.0073875 | 5.680625 | 10.4721875 | 8.75e-05 | -0.0073 | 0.0073875 | 5.680625 | 10.4721875 | PS001017-A260819 | 0.01052857 | 1.994714 | 0.01042857 | 0.009714286 | 4.930286 | 4.98 | 4.664 | 5.041
614 | PS001017-A260819-2/1-2-1 | 1050 | 25415 | 25416 | 1389.61 | 7.23825 | 7.5887 | 131.24 | 80.96 | 166.57 | 6.215 | 0.155 | 0.34 | 6.815 | 1.87 | 0.455 | 17.355 | 17.915 | 3.49 | 1.82 | 16.44 | 15.29 | 0.205 | 0.26 | 6.95 | 0.11 | PS001017-A260819-2 | CK002531-D230819 | CK002531-D230819 | 7.1685 | 7.1685 | 7.172 | 5.67 | 5.685 | 7.229 | 7.229 | 7.229 | Rec-CK002495-D020819 | 2019-08-22 22:47 | 17 | 14.3 | 14.4 | Rec-CK002495-D020819 | 2019-08-22 22:47 | 17 | 14.3 | 14.4 | 3 | 3 | На контроль |  | 1600 | 14 | 1930 | 40 | 80.2 | 1915 | 35 | 38 | 166 | 200 | 129 | 169 | 25.62 | 172 | 157 | 2019-09-19 | 34 | 36 | 41 | 78.3 | 80 | 81.6 | 31 | 40 | 50 | 129.1 | 130 | 130.9 | 166.2 | 167.5 | 168.9 | 0.39 | 0.39 | 0.39 | 650 | 4500 | 0 | 0 | 1915 | 98.36 |  |  | 2019-09-07 | 2019-09-04 | 2019-09-07 | 66 | 2018-06-06 | 1689 | 8.75e-05 | -0.0073 | 0.0073875 | 5.680625 | 10.4721875 | 8.75e-05 | -0.0073 | 0.0073875 | 5.680625 | 10.4721875 | PS001017-A260819 | 0.01052857 | 1.994714 | 0.01042857 | 0.009714286 | 4.930286 | 4.98 | 4.664 | 5.041
615 | PS001018-A260819-1/1-2 | 1100 | 25448 | 25452 | 1377.08 | 7.2153 | 7.5531 | 131.13 | 81.16 | 167.165 | 6.29 | 0.53 | 0.325 | 10.71 | 1.115 | 0.325 | 17.415 | 17.98 | 5.81 | 3.07 | 15.065 | 15.93 | 0.195 | 0.16 | 7.65 | 0.1 | PS001018-A260819-1 | CK002574-A110919 | CK002574-A110919 | 7.1725 | 7.1725 | 7.1705 | 5.68 | 5.65 | 7.2335 | 7.2335 | 7.2335 | Rec-CK002233-A160118 | 2019-09-11 13:40 | 22.5 | 14.5 | 6.3 | Rec-CK002233-A160118 | 2019-09-11 13:40 | 22.5 | 14.5 | 6.3 | 1 | 1 | На контроль |  | 1600 | 13.8 | 1930 | 40 | 80.2 | 1915 | 35 | 38 | 166 | 200 | 129 | 169 | 26.09 | 176 | 161 | 2019-09-20 | 34.3 | 36 | 40.5 | 78.6 | 80 | 81.3 | 36 | 42 | 50 | 129.1 | 129.5 | 130.8 | 166.6 | 168 | 169 | 0.37 | 0.37 | 0.37 | 700 | 7800 | 0 | 0 | 1915 | 98.79 |  |  | 2019-09-07 | 2019-09-04 | 2019-09-07 | 76 | 2018-06-06 | 1699 | -0.0003529412 | -0.007352941 | 0.007 | 5.654118 | 10.56676 | -0.0003529412 | -0.007352941 | 0.007 | 5.654118 | 10.56676 | PS001018-A260819 | 0.01057143 | 2.008571 | 0.01242857 | 0.011 | 4.938286 | 4.985 | 4.718 | 5.042
616 | PS001018-A260819-1/1-3 | 1200 | 25453 | 25454 | 1389.705 | 7.23845 | 7.57725 | 131.29 | 81.12 | 166.78 | 6.26 | 0.195 | 0.635 | 5.92 | 1.195 | 0.16 | 18.135 | 17.895 | 2.975 | 3.025 | 15.565 | 15.635 | 0.195 | 0.07 | 7.8 | 0.1 | PS001018-A260819-1 | CK002574-A110919 | CK002574-A110919 | 7.1725 | 7.1725 | 7.1705 | 5.68 | 5.65 | 7.2335 | 7.2335 | 7.2335 | Rec-CK002233-A160118 | 2019-09-11 13:40 | 22.5 | 14.5 | 6.3 | Rec-CK002233-A160118 | 2019-09-11 13:40 | 22.5 | 14.5 | 6.3 | 1 | 1 | На контроль |  | 1600 | 13.8 | 1930 | 40 | 80.2 | 1915 | 35 | 38 | 166 | 200 | 129 | 169 | 26.09 | 176 | 161 | 2019-09-20 | 34.3 | 36 | 40.5 | 78.6 | 80 | 81.3 | 36 | 42 | 50 | 129.1 | 129.5 | 130.8 | 166.6 | 168 | 169 | 0.37 | 0.37 | 0.37 | 700 | 7800 | 0 | 0 | 1915 | 98.79 |  |  | 2019-09-07 | 2019-09-04 | 2019-09-07 | 76 | 2018-06-06 | 1699 | -0.0003529412 | -0.007352941 | 0.007 | 5.654118 | 10.56676 | -0.0003529412 | -0.007352941 | 0.007 | 5.654118 | 10.56676 | PS001018-A260819 | 0.01057143 | 2.008571 | 0.01242857 | 0.011 | 4.938286 | 4.985 | 4.718 | 5.042
617 | PS001018-A260819-1/1-4 | 600 | 25455 | 25456 | 1388.765 | 7.2393 | 7.5626 | 131.34 | 81.305 | 166.83 | 6.37 | 0.325 | 0.445 | 5.145 | 1.29 | 0.1 | 18.29 | 18.455 | 3.145 | 3.17 | 15.595 | 15.59 | 0.13 | 0.075 | 8.1 | 0.19 | PS001018-A260819-1 | CK002574-A110919 | CK002574-A110919 | 7.1725 | 7.1725 | 7.1705 | 5.68 | 5.65 | 7.2335 | 7.2335 | 7.2335 | Rec-CK002233-A160118 | 2019-09-11 13:40 | 22.5 | 14.5 | 6.3 | Rec-CK002233-A160118 | 2019-09-11 13:40 | 22.5 | 14.5 | 6.3 | 1 | 1 | На контроль |  | 1600 | 13.8 | 1930 | 40 | 80.2 | 1915 | 35 | 38 | 166 | 200 | 129 | 169 | 26.09 | 176 | 161 | 2019-09-20 | 34.3 | 36 | 40.5 | 78.6 | 80 | 81.3 | 36 | 42 | 50 | 129.1 | 129.5 | 130.8 | 166.6 | 168 | 169 | 0.37 | 0.37 | 0.37 | 700 | 7800 | 0 | 0 | 1915 | 98.79 |  |  | 2019-09-07 | 2019-09-04 | 2019-09-07 | 76 | 2018-06-06 | 1699 | -0.0003529412 | -0.007352941 | 0.007 | 5.654118 | 10.56676 | -0.0003529412 | -0.007352941 | 0.007 | 5.654118 | 10.56676 | PS001018-A260819 | 0.01057143 | 2.008571 | 0.01242857 | 0.011 | 4.938286 | 4.985 | 4.718 | 5.042
618 | PS001018-A260819-2/1-1 | 900 | 25507 | 25508 | 1470.445 | 7.30425 | 7.60955 | 131.69 | 81.77 | 167.24 | 6.555 | 1.65 | 0.57 | 18.49 | 0.34 | 0.33 | 18.595 | 18.82 | 4.805 | 6.33 | 15.4 | 15.865 | 0.6 | 0.74 | 7.85 | 0.11 | PS001018-A260819-2 | CK002562-A040919 | CK002507-A120819 | 7.174 | 7.174 | 7.175 | 5.69 | 5.68 | 7.235 | 7.235 | 7.235 | Rec-CK002233-A160118 | 2019-09-03 22:30 | 23.4 | 13 | 6.7 | Rec-CK002233-A160118 | 2019-08-11 22:00 | 18.5 | 14.8 | 8 | 1 | 1 | На контроль |  | 1600 | 14 | 1930 | 40 | 80.2 | 1915 | 35 | 38 | 166 | 200 | 129 | 169 | 25.76 | 210 | 195 | 2019-09-20 | 31 | 35 | 39 | 77.2 | 79.7 | 82.2 | 32 | 40 | 48 | 128.7 | 130 | 131.2 | 167.5 | 168.6 | 168.8 | 0.38 | 0.38 | 0.38 | 650 | 8900 | 0 | 0 | 1915 | 97.59 |  |  | 2019-09-07 | 2019-09-04 | 2019-09-07 | 76 | 2018-06-06 | 1699 | -0.0004352941 | -0.004923529 | 0.004479412 | 3.683553 | 6.84335 | -0.0002866667 | -0.00722 | 0.006933333 | 5.7484 | 10.61087 | PS001018-A260819 | 0.01057143 | 2.008571 | 0.01242857 | 0.011 | 4.938286 | 4.985 | 4.718 | 5.042
619 | PS001018-A260819-2/1-2 | 1100 | 25509 | 25510 | 1354.99 | 7.22465 | 7.57445 | 131.325 | 81.69 | 167.535 | 5.995 | 0.76 | 0.34 | 10.235 | 0.615 | 0.185 | 17.765 | 17.94 | 5.21 | 4.905 | 15.865 | 15.585 | 0.7 | 0.735 | 7.3 | 0.13 | PS001018-A260819-2 | CK002562-A040919 | CK002507-A120819 | 7.174 | 7.174 | 7.175 | 5.69 | 5.68 | 7.235 | 7.235 | 7.235 | Rec-CK002233-A160118 | 2019-09-03 22:30 | 23.4 | 13 | 6.7 | Rec-CK002233-A160118 | 2019-08-11 22:00 | 18.5 | 14.8 | 8 | 1 | 1 | На контроль |  | 1600 | 14 | 1930 | 40 | 80.2 | 1915 | 35 | 38 | 166 | 200 | 129 | 169 | 25.76 | 210 | 195 | 2019-09-20 | 31 | 35 | 39 | 77.2 | 79.7 | 82.2 | 32 | 40 | 48 | 128.7 | 130 | 131.2 | 167.5 | 168.6 | 168.8 | 0.38 | 0.38 | 0.38 | 650 | 8900 | 0 | 0 | 1915 | 97.59 |  |  | 2019-09-07 | 2019-09-04 | 2019-09-07 | 76 | 2018-06-06 | 1699 | -0.0004352941 | -0.004923529 | 0.004479412 | 3.683553 | 6.84335 | -0.0002866667 | -0.00722 | 0.006933333 | 5.7484 | 10.61087 | PS001018-A260819 | 0.01057143 | 2.008571 | 0.01242857 | 0.011 | 4.938286 | 4.985 | 4.718 | 5.042
620 | PS001018-A260819-2/1-3 | 1100 | 25511 | 25512 | 1363.605 | 7.24175 | 7.61205 | 131.21 | 81.42 | 167.865 | 6.05 | 0.31 | 0.325 | 5.965 | 0.805 | 0.18 | 18.195 | 18.14 | 2.57 | 3.01 | 16.02 | 15.845 | 0.755 | 0.665 | 7.35 | 0.13 | PS001018-A260819-2 | CK002562-A040919 | CK002507-A120819 | 7.174 | 7.174 | 7.175 | 5.69 | 5.68 | 7.235 | 7.235 | 7.235 | Rec-CK002233-A160118 | 2019-09-03 22:30 | 23.4 | 13 | 6.7 | Rec-CK002233-A160118 | 2019-08-11 22:00 | 18.5 | 14.8 | 8 | 1 | 1 | На контроль |  | 1600 | 14 | 1930 | 40 | 80.2 | 1915 | 35 | 38 | 166 | 200 | 129 | 169 | 25.76 | 210 | 195 | 2019-09-20 | 31 | 35 | 39 | 77.2 | 79.7 | 82.2 | 32 | 40 | 48 | 128.7 | 130 | 131.2 | 167.5 | 168.6 | 168.8 | 0.38 | 0.38 | 0.38 | 650 | 8900 | 0 | 0 | 1915 | 97.59 |  |  | 2019-09-07 | 2019-09-04 | 2019-09-07 | 76 | 2018-06-06 | 1699 | -0.0004352941 | -0.004923529 | 0.004479412 | 3.683553 | 6.84335 | -0.0002866667 | -0.00722 | 0.006933333 | 5.7484 | 10.61087 | PS001018-A260819 | 0.01057143 | 2.008571 | 0.01242857 | 0.011 | 4.938286 | 4.985 | 4.718 | 5.042
621 | PS001018-A260819-2/1-4 | 1100 | 25513 | 25514 | 1374.045 | 7.2711 | 7.6113 | 131.29 | 81.285 | 167.65 | 6.14 | 0.28 | 0.31 | 5.25 | 0.63 | 0.11 | 18.465 | 18.71 | 3.045 | 2.04 | 15.9 | 16.06 | 0.795 | 0.695 | 7.65 | 0.15 | PS001018-A260819-2 | CK002562-A040919 | CK002507-A120819 | 7.174 | 7.174 | 7.175 | 5.69 | 5.68 | 7.235 | 7.235 | 7.235 | Rec-CK002233-A160118 | 2019-09-03 22:30 | 23.4 | 13 | 6.7 | Rec-CK002233-A160118 | 2019-08-11 22:00 | 18.5 | 14.8 | 8 | 1 | 1 | На контроль |  | 1600 | 14 | 1930 | 40 | 80.2 | 1915 | 35 | 38 | 166 | 200 | 129 | 169 | 25.76 | 210 | 195 | 2019-09-20 | 31 | 35 | 39 | 77.2 | 79.7 | 82.2 | 32 | 40 | 48 | 128.7 | 130 | 131.2 | 167.5 | 168.6 | 168.8 | 0.38 | 0.38 | 0.38 | 650 | 8900 | 0 | 0 | 1915 | 97.59 |  |  | 2019-09-07 | 2019-09-04 | 2019-09-07 | 76 | 2018-06-06 | 1699 | -0.0004352941 | -0.004923529 | 0.004479412 | 3.683553 | 6.84335 | -0.0002866667 | -0.00722 | 0.006933333 | 5.7484 | 10.61087 | PS001018-A260819 | 0.01057143 | 2.008571 | 0.01242857 | 0.011 | 4.938286 | 4.985 | 4.718 | 5.042
622 | PS001018-A260819-3/1-1 | 1050 | 25565 | 25566 | 1362.715 | 7.42915 | 7.7723 | 131.64 | 81.185 | 167.575 | 6.32 | 0.62 | 0.59 | 8.845 | 1.63 | 0.14 | 18.185 | 18.145 | 1.965 | 1.95 | 16.03 | 15.78 | 0.035 | 0.08 | 7.15 | 0.09 | PS001018-A260819-3 | CK002526-D210819 | CK002526-D210819 | 7.1675 | 7.1675 | 7.173 | 5.69 | 5.69 | 7.228 | 7.228 | 7.228 | Rec-CK002495-D020819 | 2019-08-21 08:00 | 17.3 | 8.7 | 14.2 | Rec-CK002495-D020819 | 2019-08-21 08:00 | 17.3 | 8.7 | 14.2 | 3 | 3 | На контроль |  | 1600 | 14 | 1930 | 40 | 80.2 | 1915 | 35 | 38 | 166 | 200 | 129 | 169 | 25.61 | 197 | 181 | 2019-09-23 | 33 | 35 | 37 | 79.3 | 80.2 | 81.9 | 34 | 40 | 47 | 129.5 | 130 | 131 | 167.7 | 168 | 169.5 | 0.38 | 0.38 | 0.38 | 650 | 10000 | 0 | 1 | 1915 | 98.26 |  |  | 2019-09-07 | 2019-09-04 | 2019-09-07 | 95 | 2018-06-06 | 1718 | -4.666667e-05 | -0.007226667 | 0.00718 | 5.795067 | 10.48873 | -4.666667e-05 | -0.007226667 | 0.00718 | 5.795067 | 10.48873 | PS001018-A260819 | 0.01057143 | 2.008571 | 0.01242857 | 0.011 | 4.938286 | 4.985 | 4.718 | 5.042
623 | PS001018-A260819-3/1-2 | 1050 | 25567 | 25568 | 1381.99 | 7.4213 | 7.74485 | 131.665 | 81.15 | 167.395 | 6.33 | 0.695 | 0.525 | 6.67 | 1.695 | 0.145 | 18.315 | 18.435 | 3.095 | 2.3 | 16.11 | 15.77 | 0.045 | 0.145 | 7.2 | 0.14 | PS001018-A260819-3 | CK002526-D210819 | CK002526-D210819 | 7.1675 | 7.1675 | 7.173 | 5.69 | 5.69 | 7.228 | 7.228 | 7.228 | Rec-CK002495-D020819 | 2019-08-21 08:00 | 17.3 | 8.7 | 14.2 | Rec-CK002495-D020819 | 2019-08-21 08:00 | 17.3 | 8.7 | 14.2 | 3 | 3 | На контроль |  | 1600 | 14 | 1930 | 40 | 80.2 | 1915 | 35 | 38 | 166 | 200 | 129 | 169 | 25.61 | 197 | 181 | 2019-09-23 | 33 | 35 | 37 | 79.3 | 80.2 | 81.9 | 34 | 40 | 47 | 129.5 | 130 | 131 | 167.7 | 168 | 169.5 | 0.38 | 0.38 | 0.38 | 650 | 10000 | 0 | 1 | 1915 | 98.26 |  |  | 2019-09-07 | 2019-09-04 | 2019-09-07 | 95 | 2018-06-06 | 1718 | -4.666667e-05 | -0.007226667 | 0.00718 | 5.795067 | 10.48873 | -4.666667e-05 | -0.007226667 | 0.00718 | 5.795067 | 10.48873 | PS001018-A260819 | 0.01057143 | 2.008571 | 0.01242857 | 0.011 | 4.938286 | 4.985 | 4.718 | 5.042
624 | PS001018-A260819-3/1-3 | 1050 | 25569 | 25570 | 1396.415 | 7.4141 | 7.73285 | 131.47 | 81.075 | 167.605 | 6.335 | 0.615 | 0.57 | 7.52 | 1.785 | 0.185 | 18.105 | 18.28 | 2.705 | 2.475 | 16.09 | 15.755 | 0.03 | 0.115 | 7.2 | 0.13 | PS001018-A260819-3 | CK002526-D210819 | CK002526-D210819 | 7.1675 | 7.1675 | 7.173 | 5.69 | 5.69 | 7.228 | 7.228 | 7.228 | Rec-CK002495-D020819 | 2019-08-21 08:00 | 17.3 | 8.7 | 14.2 | Rec-CK002495-D020819 | 2019-08-21 08:00 | 17.3 | 8.7 | 14.2 | 3 | 3 | На контроль |  | 1600 | 14 | 1930 | 40 | 80.2 | 1915 | 35 | 38 | 166 | 200 | 129 | 169 | 25.61 | 197 | 181 | 2019-09-23 | 33 | 35 | 37 | 79.3 | 80.2 | 81.9 | 34 | 40 | 47 | 129.5 | 130 | 131 | 167.7 | 168 | 169.5 | 0.38 | 0.38 | 0.38 | 650 | 10000 | 0 | 1 | 1915 | 98.26 |  |  | 2019-09-07 | 2019-09-04 | 2019-09-07 | 95 | 2018-06-06 | 1718 | -4.666667e-05 | -0.007226667 | 0.00718 | 5.795067 | 10.48873 | -4.666667e-05 | -0.007226667 | 0.00718 | 5.795067 | 10.48873 | PS001018-A260819 | 0.01057143 | 2.008571 | 0.01242857 | 0.011 | 4.938286 | 4.985 | 4.718 | 5.042
625 | PS001018-A260819-3/1-4 | 1050 | 25571 | 25572 | 1392.955 | 7.413 | 7.72725 | 131.395 | 81.15 | 167.605 | 6.455 | 0.555 | 0.405 | 6.25 | 1.73 | 0.155 | 18.155 | 18.29 | 1.635 | 2.395 | 16.075 | 15.78 | 0.015 | 0.055 | 7.35 | 0.11 | PS001018-A260819-3 | CK002526-D210819 | CK002526-D210819 | 7.1675 | 7.1675 | 7.173 | 5.69 | 5.69 | 7.228 | 7.228 | 7.228 | Rec-CK002495-D020819 | 2019-08-21 08:00 | 17.3 | 8.7 | 14.2 | Rec-CK002495-D020819 | 2019-08-21 08:00 | 17.3 | 8.7 | 14.2 | 3 | 3 | На контроль |  | 1600 | 14 | 1930 | 40 | 80.2 | 1915 | 35 | 38 | 166 | 200 | 129 | 169 | 25.61 | 197 | 181 | 2019-09-23 | 33 | 35 | 37 | 79.3 | 80.2 | 81.9 | 34 | 40 | 47 | 129.5 | 130 | 131 | 167.7 | 168 | 169.5 | 0.38 | 0.38 | 0.38 | 650 | 10000 | 0 | 1 | 1915 | 98.26 |  |  | 2019-09-07 | 2019-09-04 | 2019-09-07 | 95 | 2018-06-06 | 1718 | -4.666667e-05 | -0.007226667 | 0.00718 | 5.795067 | 10.48873 | -4.666667e-05 | -0.007226667 | 0.00718 | 5.795067 | 10.48873 | PS001018-A260819 | 0.01057143 | 2.008571 | 0.01242857 | 0.011 | 4.938286 | 4.985 | 4.718 | 5.042
626 | PS001018-A260819-3/1-5 | 1100 | 25573 | 25574 | 1383.59 | 7.37235 | 7.70075 | 131.55 | 81.145 | 167.575 | 6.46 | 0.625 | 0.47 | 4.985 | 1.695 | 0.15 | 18.33 | 18.255 | 2.3 | 1.935 | 15.815 | 16.12 | 0.03 | 0.065 | 7.4 | 0.07 | PS001018-A260819-3 | CK002526-D210819 | CK002526-D210819 | 7.1675 | 7.1675 | 7.173 | 5.69 | 5.69 | 7.228 | 7.228 | 7.228 | Rec-CK002495-D020819 | 2019-08-21 08:00 | 17.3 | 8.7 | 14.2 | Rec-CK002495-D020819 | 2019-08-21 08:00 | 17.3 | 8.7 | 14.2 | 3 | 3 | На контроль |  | 1600 | 14 | 1930 | 40 | 80.2 | 1915 | 35 | 38 | 166 | 200 | 129 | 169 | 25.61 | 197 | 181 | 2019-09-23 | 33 | 35 | 37 | 79.3 | 80.2 | 81.9 | 34 | 40 | 47 | 129.5 | 130 | 131 | 167.7 | 168 | 169.5 | 0.38 | 0.38 | 0.38 | 650 | 10000 | 0 | 1 | 1915 | 98.26 |  |  | 2019-09-07 | 2019-09-04 | 2019-09-07 | 95 | 2018-06-06 | 1718 | -4.666667e-05 | -0.007226667 | 0.00718 | 5.795067 | 10.48873 | -4.666667e-05 | -0.007226667 | 0.00718 | 5.795067 | 10.48873 | PS001018-A260819 | 0.01057143 | 2.008571 | 0.01242857 | 0.011 | 4.938286 | 4.985 | 4.718 | 5.042
627 | PS001018-A260819-3/1-6 | 1100 | 25575 | 25576 | 1384.185 | 7.3486 | 7.64255 | 131.545 | 81.03 | 167.57 | 6.29 | 0.75 | 0.575 | 6.95 | 1.99 | 0.205 | 18.4 | 18.49 | 2.62 | 2.07 | 15.965 | 15.78 | 0.045 | 0.04 | 7.4 | 0.1 | PS001018-A260819-3 | CK002526-D210819 | CK002526-D210819 | 7.1675 | 7.1675 | 7.173 | 5.69 | 5.69 | 7.228 | 7.228 | 7.228 | Rec-CK002495-D020819 | 2019-08-21 08:00 | 17.3 | 8.7 | 14.2 | Rec-CK002495-D020819 | 2019-08-21 08:00 | 17.3 | 8.7 | 14.2 | 3 | 3 | На контроль |  | 1600 | 14 | 1930 | 40 | 80.2 | 1915 | 35 | 38 | 166 | 200 | 129 | 169 | 25.61 | 197 | 181 | 2019-09-23 | 33 | 35 | 37 | 79.3 | 80.2 | 81.9 | 34 | 40 | 47 | 129.5 | 130 | 131 | 167.7 | 168 | 169.5 | 0.38 | 0.38 | 0.38 | 650 | 10000 | 0 | 1 | 1915 | 98.26 |  |  | 2019-09-07 | 2019-09-04 | 2019-09-07 | 95 | 2018-06-06 | 1718 | -4.666667e-05 | -0.007226667 | 0.00718 | 5.795067 | 10.48873 | -4.666667e-05 | -0.007226667 | 0.00718 | 5.795067 | 10.48873 | PS001018-A260819 | 0.01057143 | 2.008571 | 0.01242857 | 0.011 | 4.938286 | 4.985 | 4.718 | 5.042
628 | PS001018-A260819-3/1-7 | 1100 | 25577 | 25578 | 1387.815 | 7.36725 | 7.6979 | 131.69 | 81.06 | 167.685 | 6.365 | 0.62 | 0.74 | 5.335 | 1.925 | 0.29 | 18.175 | 18.315 | 2.605 | 3.03 | 15.87 | 15.96 | 0.07 | 0.08 | 7.35 | 0.08 | PS001018-A260819-3 | CK002526-D210819 | CK002526-D210819 | 7.1675 | 7.1675 | 7.173 | 5.69 | 5.69 | 7.228 | 7.228 | 7.228 | Rec-CK002495-D020819 | 2019-08-21 08:00 | 17.3 | 8.7 | 14.2 | Rec-CK002495-D020819 | 2019-08-21 08:00 | 17.3 | 8.7 | 14.2 | 3 | 3 | На контроль |  | 1600 | 14 | 1930 | 40 | 80.2 | 1915 | 35 | 38 | 166 | 200 | 129 | 169 | 25.61 | 197 | 181 | 2019-09-23 | 33 | 35 | 37 | 79.3 | 80.2 | 81.9 | 34 | 40 | 47 | 129.5 | 130 | 131 | 167.7 | 168 | 169.5 | 0.38 | 0.38 | 0.38 | 650 | 10000 | 0 | 1 | 1915 | 98.26 |  |  | 2019-09-07 | 2019-09-04 | 2019-09-07 | 95 | 2018-06-06 | 1718 | -4.666667e-05 | -0.007226667 | 0.00718 | 5.795067 | 10.48873 | -4.666667e-05 | -0.007226667 | 0.00718 | 5.795067 | 10.48873 | PS001018-A260819 | 0.01057143 | 2.008571 | 0.01242857 | 0.011 | 4.938286 | 4.985 | 4.718 | 5.042
629 | PS001018-A260819-3/1-8 | 1100 | 25579 | 25580 | 1388.26 | 7.34265 | 7.693 | 131.56 | 81.04 | 167.705 | 6.245 | 0.57 | 0.655 | 5.96 | 2.03 | 0.2 | 18.575 | 18.495 | 2.7 | 3.715 | 15.73 | 16.19 | 0.035 | 0.085 | 7.45 | 0.09 | PS001018-A260819-3 | CK002526-D210819 | CK002526-D210819 | 7.1675 | 7.1675 | 7.173 | 5.69 | 5.69 | 7.228 | 7.228 | 7.228 | Rec-CK002495-D020819 | 2019-08-21 08:00 | 17.3 | 8.7 | 14.2 | Rec-CK002495-D020819 | 2019-08-21 08:00 | 17.3 | 8.7 | 14.2 | 3 | 3 | На контроль |  | 1600 | 14 | 1930 | 40 | 80.2 | 1915 | 35 | 38 | 166 | 200 | 129 | 169 | 25.61 | 197 | 181 | 2019-09-23 | 33 | 35 | 37 | 79.3 | 80.2 | 81.9 | 34 | 40 | 47 | 129.5 | 130 | 131 | 167.7 | 168 | 169.5 | 0.38 | 0.38 | 0.38 | 650 | 10000 | 0 | 1 | 1915 | 98.26 |  |  | 2019-09-07 | 2019-09-04 | 2019-09-07 | 95 | 2018-06-06 | 1718 | -4.666667e-05 | -0.007226667 | 0.00718 | 5.795067 | 10.48873 | -4.666667e-05 | -0.007226667 | 0.00718 | 5.795067 | 10.48873 | PS001018-A260819 | 0.01057143 | 2.008571 | 0.01242857 | 0.011 | 4.938286 | 4.985 | 4.718 | 5.042
630 | PS001018-A260819-3/1-9 | 1100 | 25581 | 25582 | 1390.895 | 7.3253 | 7.6678 | 131.465 | 81.185 | 167.59 | 6.33 | 0.585 | 0.59 | 5.475 | 2.105 | 0.21 | 18.84 | 18.755 | 4.53 | 2.945 | 16.115 | 15.765 | 0.03 | 0.115 | 7.65 | 0.12 | PS001018-A260819-3 | CK002526-D210819 | CK002526-D210819 | 7.1675 | 7.1675 | 7.173 | 5.69 | 5.69 | 7.228 | 7.228 | 7.228 | Rec-CK002495-D020819 | 2019-08-21 08:00 | 17.3 | 8.7 | 14.2 | Rec-CK002495-D020819 | 2019-08-21 08:00 | 17.3 | 8.7 | 14.2 | 3 | 3 | На контроль |  | 1600 | 14 | 1930 | 40 | 80.2 | 1915 | 35 | 38 | 166 | 200 | 129 | 169 | 25.61 | 197 | 181 | 2019-09-23 | 33 | 35 | 37 | 79.3 | 80.2 | 81.9 | 34 | 40 | 47 | 129.5 | 130 | 131 | 167.7 | 168 | 169.5 | 0.38 | 0.38 | 0.38 | 650 | 10000 | 0 | 1 | 1915 | 98.26 |  |  | 2019-09-07 | 2019-09-04 | 2019-09-07 | 95 | 2018-06-06 | 1718 | -4.666667e-05 | -0.007226667 | 0.00718 | 5.795067 | 10.48873 | -4.666667e-05 | -0.007226667 | 0.00718 | 5.795067 | 10.48873 | PS001018-A260819 | 0.01057143 | 2.008571 | 0.01242857 | 0.011 | 4.938286 | 4.985 | 4.718 | 5.042
631 | PS001021-A050919-3/1-1 | 1050 | 25587 | 25588 | 1364.64 | 7.44835 | 7.78145 | 131.225 | 81.385 | 167.705 | 6.355 | 0.615 | 0.325 | 5.115 | 1.775 | 0.175 | 18.425 | 18.215 | 3.8 | 4.06 | 16.115 | 15.985 | 0.105 | 0.15 | 7.35 | 0.06 | PS001021-A050919-3 | CK002553-A300819 | CK002566-A060919 | 7.1705 | 7.1705 | 7.1705 | 5.735 | 5.705 | 7.231 | 7.231 | 7.231 | Rec-CK002233-A160118 | 2019-08-30 08:40 | 24.1 | 7.9 | 6.9 | Rec-CK002233-A160118 | 2019-09-06 03:30 | 23.2 | 11.8 | 6.5 | 1 | 1 | На контроль |  | 1600 | 14.2 | 1930 | 40 | 80.2 | 1915 | 35 | 38 | 166 | 200 | 129 | 169 | 25.24 | 178 | 163 | 2019-09-23 | 34 | 35 | 37 | 79 | 80.1 | 81.2 | 35 | 40 | 46 | 129 | 129.8 | 130.6 | 167.2 | 168.4 | 169.6 | 0.39 | 0.39 | 0.39 | 650 | 8000 | 0 | 0 | 1915 | 99.05 |  |  | 2019-09-07 | 2019-09-04 | 2019-09-07 | 95 | 2018-06-06 | 1718 | -0.00015 | -0.00729375 | 0.00714375 | 5.7293125 | 10.5645625 | -0.0002916667 | -0.007408333 | 0.007116667 | 5.6995 | 10.55083 | PS001021-A050919 | 0.01042857 | 1.996571 | 0.009285714 | 0.01071429 | 4.943429 | 4.988 | 4.686 | 5.053
632 | PS001021-A050919-3/1-2 | 1050 | 25589 | 25590 | 1374.315 | 7.45685 | 7.77755 | 131.05 | 81.235 | 167.51 | 6.41 | 0.55 | 0.445 | 6.095 | 1.93 | 0.15 | 18.22 | 18.625 | 3.44 | 3.48 | 16.165 | 15.965 | 0.14 | 0.15 | 7.55 | 0.07 | PS001021-A050919-3 | CK002553-A300819 | CK002566-A060919 | 7.1705 | 7.1705 | 7.1705 | 5.735 | 5.705 | 7.231 | 7.231 | 7.231 | Rec-CK002233-A160118 | 2019-08-30 08:40 | 24.1 | 7.9 | 6.9 | Rec-CK002233-A160118 | 2019-09-06 03:30 | 23.2 | 11.8 | 6.5 | 1 | 1 | На контроль |  | 1600 | 14.2 | 1930 | 40 | 80.2 | 1915 | 35 | 38 | 166 | 200 | 129 | 169 | 25.24 | 178 | 163 | 2019-09-23 | 34 | 35 | 37 | 79 | 80.1 | 81.2 | 35 | 40 | 46 | 129 | 129.8 | 130.6 | 167.2 | 168.4 | 169.6 | 0.39 | 0.39 | 0.39 | 650 | 8000 | 0 | 0 | 1915 | 99.05 |  |  | 2019-09-07 | 2019-09-04 | 2019-09-07 | 95 | 2018-06-06 | 1718 | -0.00015 | -0.00729375 | 0.00714375 | 5.7293125 | 10.5645625 | -0.0002916667 | -0.007408333 | 0.007116667 | 5.6995 | 10.55083 | PS001021-A050919 | 0.01042857 | 1.996571 | 0.009285714 | 0.01071429 | 4.943429 | 4.988 | 4.686 | 5.053
633 | PS001021-A050919-3/1-3 | 1100 | 25591 | 25592 | 1377.755 | 7.4357 | 7.7666 | 131.175 | 81.095 | 167.305 | 6.415 | 0.46 | 0.6 | 9.11 | 1.89 | 0.095 | 18.215 | 18.525 | 2.09 | 2.6 | 16.045 | 16.16 | 0.105 | 0.18 | 7.5 | 0.07 | PS001021-A050919-3 | CK002553-A300819 | CK002566-A060919 | 7.1705 | 7.1705 | 7.1705 | 5.735 | 5.705 | 7.231 | 7.231 | 7.231 | Rec-CK002233-A160118 | 2019-08-30 08:40 | 24.1 | 7.9 | 6.9 | Rec-CK002233-A160118 | 2019-09-06 03:30 | 23.2 | 11.8 | 6.5 | 1 | 1 | На контроль |  | 1600 | 14.2 | 1930 | 40 | 80.2 | 1915 | 35 | 38 | 166 | 200 | 129 | 169 | 25.24 | 178 | 163 | 2019-09-23 | 34 | 35 | 37 | 79 | 80.1 | 81.2 | 35 | 40 | 46 | 129 | 129.8 | 130.6 | 167.2 | 168.4 | 169.6 | 0.39 | 0.39 | 0.39 | 650 | 8000 | 0 | 0 | 1915 | 99.05 |  |  | 2019-09-07 | 2019-09-04 | 2019-09-07 | 95 | 2018-06-06 | 1718 | -0.00015 | -0.00729375 | 0.00714375 | 5.7293125 | 10.5645625 | -0.0002916667 | -0.007408333 | 0.007116667 | 5.6995 | 10.55083 | PS001021-A050919 | 0.01042857 | 1.996571 | 0.009285714 | 0.01071429 | 4.943429 | 4.988 | 4.686 | 5.053
634 | PS001021-A050919-3/1-4 | 1100 | 25593 | 25594 | 1372.925 | 7.4167 | 7.76435 | 131.37 | 81.105 | 167.025 | 6.495 | 0.405 | 0.555 | 8.325 | 1.76 | 0.125 | 18.165 | 18.09 | 1.99 | 1.435 | 16.015 | 16.225 | 0.175 | 0.18 | 7.5 | 0.09 | PS001021-A050919-3 | CK002553-A300819 | CK002566-A060919 | 7.1705 | 7.1705 | 7.1705 | 5.735 | 5.705 | 7.231 | 7.231 | 7.231 | Rec-CK002233-A160118 | 2019-08-30 08:40 | 24.1 | 7.9 | 6.9 | Rec-CK002233-A160118 | 2019-09-06 03:30 | 23.2 | 11.8 | 6.5 | 1 | 1 | На контроль |  | 1600 | 14.2 | 1930 | 40 | 80.2 | 1915 | 35 | 38 | 166 | 200 | 129 | 169 | 25.24 | 178 | 163 | 2019-09-23 | 34 | 35 | 37 | 79 | 80.1 | 81.2 | 35 | 40 | 46 | 129 | 129.8 | 130.6 | 167.2 | 168.4 | 169.6 | 0.39 | 0.39 | 0.39 | 650 | 8000 | 0 | 0 | 1915 | 99.05 |  |  | 2019-09-07 | 2019-09-04 | 2019-09-07 | 95 | 2018-06-06 | 1718 | -0.00015 | -0.00729375 | 0.00714375 | 5.7293125 | 10.5645625 | -0.0002916667 | -0.007408333 | 0.007116667 | 5.6995 | 10.55083 | PS001021-A050919 | 0.01042857 | 1.996571 | 0.009285714 | 0.01071429 | 4.943429 | 4.988 | 4.686 | 5.053
635 | PS001021-A050919-3/1-5 | 1050 | 25595 | 25596 | 1371.09 | 7.40065 | 7.7502 | 131.315 | 81.03 | 166.755 | 6.44 | 0.255 | 0.485 | 7.245 | 1.835 | 0.12 | 18.24 | 18.16 | 2.53 | 1.9 | 16.19 | 16.155 | 0.185 | 0.175 | 7.55 | 0.09 | PS001021-A050919-3 | CK002553-A300819 | CK002566-A060919 | 7.1705 | 7.1705 | 7.1705 | 5.735 | 5.705 | 7.231 | 7.231 | 7.231 | Rec-CK002233-A160118 | 2019-08-30 08:40 | 24.1 | 7.9 | 6.9 | Rec-CK002233-A160118 | 2019-09-06 03:30 | 23.2 | 11.8 | 6.5 | 1 | 1 | На контроль |  | 1600 | 14.2 | 1930 | 40 | 80.2 | 1915 | 35 | 38 | 166 | 200 | 129 | 169 | 25.24 | 178 | 163 | 2019-09-23 | 34 | 35 | 37 | 79 | 80.1 | 81.2 | 35 | 40 | 46 | 129 | 129.8 | 130.6 | 167.2 | 168.4 | 169.6 | 0.39 | 0.39 | 0.39 | 650 | 8000 | 0 | 0 | 1915 | 99.05 |  |  | 2019-09-07 | 2019-09-04 | 2019-09-07 | 95 | 2018-06-06 | 1718 | -0.00015 | -0.00729375 | 0.00714375 | 5.7293125 | 10.5645625 | -0.0002916667 | -0.007408333 | 0.007116667 | 5.6995 | 10.55083 | PS001021-A050919 | 0.01042857 | 1.996571 | 0.009285714 | 0.01071429 | 4.943429 | 4.988 | 4.686 | 5.053
636 | PS001021-A050919-3/1-6 | 1050 | 25597 | 25598 | 1365.97 | 7.3681 | 7.71685 | 131.445 | 81.01 | 167.02 | 6.355 | 0.235 | 0.555 | 6.535 | 1.85 | 0.1 | 18.48 | 18.47 | 3.015 | 2.825 | 16.29 | 16.185 | 0.1 | 0.16 | 7.55 | 0.1 | PS001021-A050919-3 | CK002553-A300819 | CK002566-A060919 | 7.1705 | 7.1705 | 7.1705 | 5.735 | 5.705 | 7.231 | 7.231 | 7.231 | Rec-CK002233-A160118 | 2019-08-30 08:40 | 24.1 | 7.9 | 6.9 | Rec-CK002233-A160118 | 2019-09-06 03:30 | 23.2 | 11.8 | 6.5 | 1 | 1 | На контроль |  | 1600 | 14.2 | 1930 | 40 | 80.2 | 1915 | 35 | 38 | 166 | 200 | 129 | 169 | 25.24 | 178 | 163 | 2019-09-23 | 34 | 35 | 37 | 79 | 80.1 | 81.2 | 35 | 40 | 46 | 129 | 129.8 | 130.6 | 167.2 | 168.4 | 169.6 | 0.39 | 0.39 | 0.39 | 650 | 8000 | 0 | 0 | 1915 | 99.05 |  |  | 2019-09-07 | 2019-09-04 | 2019-09-07 | 95 | 2018-06-06 | 1718 | -0.00015 | -0.00729375 | 0.00714375 | 5.7293125 | 10.5645625 | -0.0002916667 | -0.007408333 | 0.007116667 | 5.6995 | 10.55083 | PS001021-A050919 | 0.01042857 | 1.996571 | 0.009285714 | 0.01071429 | 4.943429 | 4.988 | 4.686 | 5.053
637 | PS001021-A050919-3/1-7 | 1050 | 25599 | 25600 | 1382.775 | 7.36 | 7.7176 | 131.425 | 80.885 | 167.13 | 6.35 | 0.185 | 0.575 | 6.445 | 1.535 | 0.16 | 18.13 | 18.1 | 3.11 | 2.745 | 16.265 | 16.175 | 0.22 | 0.16 | 7.35 | 0.11 | PS001021-A050919-3 | CK002553-A300819 | CK002566-A060919 | 7.1705 | 7.1705 | 7.1705 | 5.735 | 5.705 | 7.231 | 7.231 | 7.231 | Rec-CK002233-A160118 | 2019-08-30 08:40 | 24.1 | 7.9 | 6.9 | Rec-CK002233-A160118 | 2019-09-06 03:30 | 23.2 | 11.8 | 6.5 | 1 | 1 | На контроль |  | 1600 | 14.2 | 1930 | 40 | 80.2 | 1915 | 35 | 38 | 166 | 200 | 129 | 169 | 25.24 | 178 | 163 | 2019-09-23 | 34 | 35 | 37 | 79 | 80.1 | 81.2 | 35 | 40 | 46 | 129 | 129.8 | 130.6 | 167.2 | 168.4 | 169.6 | 0.39 | 0.39 | 0.39 | 650 | 8000 | 0 | 0 | 1915 | 99.05 |  |  | 2019-09-07 | 2019-09-04 | 2019-09-07 | 95 | 2018-06-06 | 1718 | -0.00015 | -0.00729375 | 0.00714375 | 5.7293125 | 10.5645625 | -0.0002916667 | -0.007408333 | 0.007116667 | 5.6995 | 10.55083 | PS001021-A050919 | 0.01042857 | 1.996571 | 0.009285714 | 0.01071429 | 4.943429 | 4.988 | 4.686 | 5.053
638 | PS001021-A050919-1/1-1 | 1050 | 25665 | 25666 | 1416.04 | 7.3558 | 7.65865 | 131.66 | 81.765 | 167.29 | 6.56 | 1.3 | 0.48 | 11.47 | 2.075 | 0.405 | 18.015 | 17.91 | 7.44 | 5.265 | 15.48 | 15.905 | 0.16 | 0.205 | 7.2 | 0.11 | PS001021-A050919-1 | CK002561-D040919 | CK002552-D300819 | 7.17 | 7.17 | 7.169 | 5.7 | 5.675 | 7.231 | 7.231 | 7.231 | Rec-CK002495-D020819 | 2019-09-03 22:40 | 23.4 | 12 | 13 | Rec-CK002495-D020819 | 2019-08-30 09:00 | 24.1 | 8.4 | 13.5 | 3 | 3 | На контроль |  | 1600 | 13.8 | 1930 | 40 | 80.2 | 1915 | 35 | 38 | 166 | 200 | 129 | 169 | 25.78 | 166 | 151 | 2019-09-25 | 33 | 35 | 37 | 78.5 | 80.1 | 81.7 | 33 | 39 | 45 | 129.1 | 130 | 130.9 | 167.3 | 168.5 | 169.8 | 0.38 | 0.38 | 0.38 | 650 | 7000 | 0 | 0 | 1915 |  |  |  | 2019-09-07 | 2019-09-04 | 2019-09-07 | 111 | 2018-06-06 | 1734 | 0.0001666667 | -0.007388889 | 0.007555556 | 5.731944 | 10.40133 | 0.0003117647 | -0.007429412 | 0.007741176 | 5.812529 | 10.46759 | PS001021-A050919 | 0.01042857 | 1.996571 | 0.009285714 | 0.01071429 | 4.943429 | 4.988 | 4.686 | 5.053
639 | PS001021-A050919-1/1-3 | 1200 | 25667 | 25668 | 1371.17 | 7.2929 | 7.62935 | 131.57 | 81.145 | 167.055 | 6.245 | 0.315 | 0.685 | 6.14 | 2.145 | 0.4 | 17.895 | 18.325 | 3.575 | 2.925 | 15.935 | 15.715 | 0.32 | 0.19 | 7.4 | 0.11 | PS001021-A050919-1 | CK002561-D040919 | CK002552-D300819 | 7.17 | 7.17 | 7.169 | 5.7 | 5.675 | 7.231 | 7.231 | 7.231 | Rec-CK002495-D020819 | 2019-09-03 22:40 | 23.4 | 12 | 13 | Rec-CK002495-D020819 | 2019-08-30 09:00 | 24.1 | 8.4 | 13.5 | 3 | 3 | На контроль |  | 1600 | 13.8 | 1930 | 40 | 80.2 | 1915 | 35 | 38 | 166 | 200 | 129 | 169 | 25.78 | 166 | 151 | 2019-09-25 | 33 | 35 | 37 | 78.5 | 80.1 | 81.7 | 33 | 39 | 45 | 129.1 | 130 | 130.9 | 167.3 | 168.5 | 169.8 | 0.38 | 0.38 | 0.38 | 650 | 7000 | 0 | 0 | 1915 |  |  |  | 2019-09-07 | 2019-09-04 | 2019-09-07 | 111 | 2018-06-06 | 1734 | 0.0001666667 | -0.007388889 | 0.007555556 | 5.731944 | 10.40133 | 0.0003117647 | -0.007429412 | 0.007741176 | 5.812529 | 10.46759 | PS001021-A050919 | 0.01042857 | 1.996571 | 0.009285714 | 0.01071429 | 4.943429 | 4.988 | 4.686 | 5.053
640 | PS001021-A050919-1/1-4 | 900 | 25669 | 25670 | 1379.985 | 7.30155 | 7.6404 | 131.545 | 80.94 | 167.27 | 6.235 | 0.48 | 0.555 | 8.26 | 2.225 | 0.2 | 18.45 | 18.435 | 3.055 | 2.86 | 15.63 | 15.91 | 0.27 | 0.155 | 7.7 | 0.11 | PS001021-A050919-1 | CK002561-D040919 | CK002552-D300819 | 7.17 | 7.17 | 7.169 | 5.7 | 5.675 | 7.231 | 7.231 | 7.231 | Rec-CK002495-D020819 | 2019-09-03 22:40 | 23.4 | 12 | 13 | Rec-CK002495-D020819 | 2019-08-30 09:00 | 24.1 | 8.4 | 13.5 | 3 | 3 | На контроль |  | 1600 | 13.8 | 1930 | 40 | 80.2 | 1915 | 35 | 38 | 166 | 200 | 129 | 169 | 25.78 | 166 | 151 | 2019-09-25 | 33 | 35 | 37 | 78.5 | 80.1 | 81.7 | 33 | 39 | 45 | 129.1 | 130 | 130.9 | 167.3 | 168.5 | 169.8 | 0.38 | 0.38 | 0.38 | 650 | 7000 | 0 | 0 | 1915 |  |  |  | 2019-09-07 | 2019-09-04 | 2019-09-07 | 111 | 2018-06-06 | 1734 | 0.0001666667 | -0.007388889 | 0.007555556 | 5.731944 | 10.40133 | 0.0003117647 | -0.007429412 | 0.007741176 | 5.812529 | 10.46759 | PS001021-A050919 | 0.01042857 | 1.996571 | 0.009285714 | 0.01071429 | 4.943429 | 4.988 | 4.686 | 5.053
641 | PS001021-A050919-2/1-1 | 1100 | 25708 | 25709 | 1407.11 | 7.37005 | 7.71655 | 131.245 | 80.96 | 167.605 | 6.47 | 0.295 | 0.33 | 11.23 | 1.96 | 0.195 | 17.21 | 17.405 | 3.49 | 3.725 | 16.105 | 15.895 | 0.41 | 0.43 | 6.75 | 0.1 | PS001021-A050919-2 | CK002561-D040919 | CK002559-D030919 | 7.183 | 7.183 | 7.172 | 5.675 | 5.675 | 7.244 | 7.244 | 7.244 | Rec-CK002495-D020819 | 2019-09-03 22:40 | 23.4 | 12 | 13 | Rec-CK002495-D020819 | 2019-09-02 22:44 | 23.6 | 13 | 13.2 | 3 | 3 | На контроль |  | 1600 | 14.1 | 1930 | 40 | 80.2 | 1915 | 35 | 38 | 166 | 200 | 129 | 169 | 25.48 | 186 | 171 | 2019-09-26 | 33 | 35 | 38 | 78.9 | 80 | 81.5 | 34 | 40 | 46 | 129.3 | 130 | 130.5 | 167.3 | 168.3 | 169.3 | 0.39 | 0.39 | 0.39 | 650 | 10000 | 0 | 0 | 1915 | 98.07 |  |  | 2019-09-07 | 2019-09-04 | 2019-09-07 | 121 | 2018-06-06 | 1744 | 0.0001666667 | -0.007388889 | 0.007555556 | 5.731944 | 10.40133 | 0.0001941176 | -0.007411765 | 0.007605882 | 5.704353 | 10.43294 | PS001021-A050919 | 0.01042857 | 1.996571 | 0.009285714 | 0.01071429 | 4.943429 | 4.988 | 4.686 | 5.053
642 | PS001021-A050919-2/1-2 | 1100 | 25710 | 25711 | 1393.685 | 7.3491 | 7.6837 | 131.475 | 80.925 | 167.005 | 6.41 | 0.315 | 0.49 | 7.525 | 2.275 | 0.24 | 17.79 | 17.9 | 2.3 | 1.745 | 16.235 | 15.76 | 0.35 | 0.415 | 7.1 | 0.1 | PS001021-A050919-2 | CK002561-D040919 | CK002559-D030919 | 7.183 | 7.183 | 7.172 | 5.675 | 5.675 | 7.244 | 7.244 | 7.244 | Rec-CK002495-D020819 | 2019-09-03 22:40 | 23.4 | 12 | 13 | Rec-CK002495-D020819 | 2019-09-02 22:44 | 23.6 | 13 | 13.2 | 3 | 3 | На контроль |  | 1600 | 14.1 | 1930 | 40 | 80.2 | 1915 | 35 | 38 | 166 | 200 | 129 | 169 | 25.48 | 186 | 171 | 2019-09-26 | 33 | 35 | 38 | 78.9 | 80 | 81.5 | 34 | 40 | 46 | 129.3 | 130 | 130.5 | 167.3 | 168.3 | 169.3 | 0.39 | 0.39 | 0.39 | 650 | 10000 | 0 | 0 | 1915 | 98.07 |  |  | 2019-09-07 | 2019-09-04 | 2019-09-07 | 121 | 2018-06-06 | 1744 | 0.0001666667 | -0.007388889 | 0.007555556 | 5.731944 | 10.40133 | 0.0001941176 | -0.007411765 | 0.007605882 | 5.704353 | 10.43294 | PS001021-A050919 | 0.01042857 | 1.996571 | 0.009285714 | 0.01071429 | 4.943429 | 4.988 | 4.686 | 5.053
643 | PS001021-A050919-2/1-3 | 1100 | 25712 | 25713 | 1384.855 | 7.3345 | 7.67725 | 131.615 | 81.07 | 166.9 | 6.335 | 0.36 | 0.325 | 7.96 | 2.205 | 0.145 | 18.085 | 18.14 | 2.26 | 1.64 | 16.185 | 15.93 | 0.425 | 0.415 | 7.25 | 0.1 | PS001021-A050919-2 | CK002561-D040919 | CK002559-D030919 | 7.183 | 7.183 | 7.172 | 5.675 | 5.675 | 7.244 | 7.244 | 7.244 | Rec-CK002495-D020819 | 2019-09-03 22:40 | 23.4 | 12 | 13 | Rec-CK002495-D020819 | 2019-09-02 22:44 | 23.6 | 13 | 13.2 | 3 | 3 | На контроль |  | 1600 | 14.1 | 1930 | 40 | 80.2 | 1915 | 35 | 38 | 166 | 200 | 129 | 169 | 25.48 | 186 | 171 | 2019-09-26 | 33 | 35 | 38 | 78.9 | 80 | 81.5 | 34 | 40 | 46 | 129.3 | 130 | 130.5 | 167.3 | 168.3 | 169.3 | 0.39 | 0.39 | 0.39 | 650 | 10000 | 0 | 0 | 1915 | 98.07 |  |  | 2019-09-07 | 2019-09-04 | 2019-09-07 | 121 | 2018-06-06 | 1744 | 0.0001666667 | -0.007388889 | 0.007555556 | 5.731944 | 10.40133 | 0.0001941176 | -0.007411765 | 0.007605882 | 5.704353 | 10.43294 | PS001021-A050919 | 0.01042857 | 1.996571 | 0.009285714 | 0.01071429 | 4.943429 | 4.988 | 4.686 | 5.053
644 | PS001021-A050919-2/1-4 | 1100 | 25714 | 25715 | 1378.88 | 7.3348 | 7.67875 | 131.49 | 80.93 | 166.91 | 6.24 | 0.41 | 0.525 | 8.765 | 2.1 | 0.085 | 18.19 | 18.28 | 1.705 | 1.765 | 15.92 | 16.135 | 0.36 | 0.415 | 7.3 | 0.08 | PS001021-A050919-2 | CK002561-D040919 | CK002559-D030919 | 7.183 | 7.183 | 7.172 | 5.675 | 5.675 | 7.244 | 7.244 | 7.244 | Rec-CK002495-D020819 | 2019-09-03 22:40 | 23.4 | 12 | 13 | Rec-CK002495-D020819 | 2019-09-02 22:44 | 23.6 | 13 | 13.2 | 3 | 3 | На контроль |  | 1600 | 14.1 | 1930 | 40 | 80.2 | 1915 | 35 | 38 | 166 | 200 | 129 | 169 | 25.48 | 186 | 171 | 2019-09-26 | 33 | 35 | 38 | 78.9 | 80 | 81.5 | 34 | 40 | 46 | 129.3 | 130 | 130.5 | 167.3 | 168.3 | 169.3 | 0.39 | 0.39 | 0.39 | 650 | 10000 | 0 | 0 | 1915 | 98.07 |  |  | 2019-09-07 | 2019-09-04 | 2019-09-07 | 121 | 2018-06-06 | 1744 | 0.0001666667 | -0.007388889 | 0.007555556 | 5.731944 | 10.40133 | 0.0001941176 | -0.007411765 | 0.007605882 | 5.704353 | 10.43294 | PS001021-A050919 | 0.01042857 | 1.996571 | 0.009285714 | 0.01071429 | 4.943429 | 4.988 | 4.686 | 5.053
645 | PS001021-A050919-2/1-5 | 1100 | 25716 | 25717 | 1377.49 | 7.33445 | 7.67625 | 131.23 | 80.89 | 167.16 | 6.26 | 0.4 | 0.785 | 6.15 | 2.075 | 0.15 | 18.26 | 18.315 | 1.905 | 2.44 | 16.02 | 16.02 | 0.32 | 0.46 | 7.3 | 0.08 | PS001021-A050919-2 | CK002561-D040919 | CK002559-D030919 | 7.183 | 7.183 | 7.172 | 5.675 | 5.675 | 7.244 | 7.244 | 7.244 | Rec-CK002495-D020819 | 2019-09-03 22:40 | 23.4 | 12 | 13 | Rec-CK002495-D020819 | 2019-09-02 22:44 | 23.6 | 13 | 13.2 | 3 | 3 | На контроль |  | 1600 | 14.1 | 1930 | 40 | 80.2 | 1915 | 35 | 38 | 166 | 200 | 129 | 169 | 25.48 | 186 | 171 | 2019-09-26 | 33 | 35 | 38 | 78.9 | 80 | 81.5 | 34 | 40 | 46 | 129.3 | 130 | 130.5 | 167.3 | 168.3 | 169.3 | 0.39 | 0.39 | 0.39 | 650 | 10000 | 0 | 0 | 1915 | 98.07 |  |  | 2019-09-07 | 2019-09-04 | 2019-09-07 | 121 | 2018-06-06 | 1744 | 0.0001666667 | -0.007388889 | 0.007555556 | 5.731944 | 10.40133 | 0.0001941176 | -0.007411765 | 0.007605882 | 5.704353 | 10.43294 | PS001021-A050919 | 0.01042857 | 1.996571 | 0.009285714 | 0.01071429 | 4.943429 | 4.988 | 4.686 | 5.053
646 | PS001021-A050919-2/1-6 | 1100 | 25718 | 25719 | 1377.66 | 7.3351 | 7.6821 | 131.34 | 81.005 | 167.47 | 6.25 | 0.32 | 0.445 | 4.37 | 2.175 | 0.21 | 18.41 | 18.275 | 1.94 | 2.06 | 15.995 | 16.095 | 0.405 | 0.475 | 7.3 | 0.08 | PS001021-A050919-2 | CK002561-D040919 | CK002559-D030919 | 7.183 | 7.183 | 7.172 | 5.675 | 5.675 | 7.244 | 7.244 | 7.244 | Rec-CK002495-D020819 | 2019-09-03 22:40 | 23.4 | 12 | 13 | Rec-CK002495-D020819 | 2019-09-02 22:44 | 23.6 | 13 | 13.2 | 3 | 3 | На контроль |  | 1600 | 14.1 | 1930 | 40 | 80.2 | 1915 | 35 | 38 | 166 | 200 | 129 | 169 | 25.48 | 186 | 171 | 2019-09-26 | 33 | 35 | 38 | 78.9 | 80 | 81.5 | 34 | 40 | 46 | 129.3 | 130 | 130.5 | 167.3 | 168.3 | 169.3 | 0.39 | 0.39 | 0.39 | 650 | 10000 | 0 | 0 | 1915 | 98.07 |  |  | 2019-09-07 | 2019-09-04 | 2019-09-07 | 121 | 2018-06-06 | 1744 | 0.0001666667 | -0.007388889 | 0.007555556 | 5.731944 | 10.40133 | 0.0001941176 | -0.007411765 | 0.007605882 | 5.704353 | 10.43294 | PS001021-A050919 | 0.01042857 | 1.996571 | 0.009285714 | 0.01071429 | 4.943429 | 4.988 | 4.686 | 5.053
647 | PS001021-A050919-2/1-7 | 1100 | 25720 | 25721 | 1380.425 | 7.3112 | 7.66255 | 131.365 | 81.085 | 167.285 | 6.305 | 0.26 | 0.275 | 3.605 | 1.895 | 0.17 | 18.37 | 18.115 | 1.745 | 1.63 | 15.875 | 16.21 | 0.515 | 0.5 | 7.3 | 0.06 | PS001021-A050919-2 | CK002561-D040919 | CK002559-D030919 | 7.183 | 7.183 | 7.172 | 5.675 | 5.675 | 7.244 | 7.244 | 7.244 | Rec-CK002495-D020819 | 2019-09-03 22:40 | 23.4 | 12 | 13 | Rec-CK002495-D020819 | 2019-09-02 22:44 | 23.6 | 13 | 13.2 | 3 | 3 | На контроль |  | 1600 | 14.1 | 1930 | 40 | 80.2 | 1915 | 35 | 38 | 166 | 200 | 129 | 169 | 25.48 | 186 | 171 | 2019-09-26 | 33 | 35 | 38 | 78.9 | 80 | 81.5 | 34 | 40 | 46 | 129.3 | 130 | 130.5 | 167.3 | 168.3 | 169.3 | 0.39 | 0.39 | 0.39 | 650 | 10000 | 0 | 0 | 1915 | 98.07 |  |  | 2019-09-07 | 2019-09-04 | 2019-09-07 | 121 | 2018-06-06 | 1744 | 0.0001666667 | -0.007388889 | 0.007555556 | 5.731944 | 10.40133 | 0.0001941176 | -0.007411765 | 0.007605882 | 5.704353 | 10.43294 | PS001021-A050919 | 0.01042857 | 1.996571 | 0.009285714 | 0.01071429 | 4.943429 | 4.988 | 4.686 | 5.053
648 | PS001021-A050919-2/1-8 | 1100 | 25722 | 25723 | 1386.235 | 7.2763 | 7.6334 | 131.245 | 81.095 | 167.05 | 6.36 | 0.355 | 0.37 | 4 | 1.8 | 0.1 | 18.33 | 18.27 | 1.68 | 2.17 | 16.04 | 15.935 | 0.565 | 0.51 | 7.4 | 0.11 | PS001021-A050919-2 | CK002561-D040919 | CK002559-D030919 | 7.183 | 7.183 | 7.172 | 5.675 | 5.675 | 7.244 | 7.244 | 7.244 | Rec-CK002495-D020819 | 2019-09-03 22:40 | 23.4 | 12 | 13 | Rec-CK002495-D020819 | 2019-09-02 22:44 | 23.6 | 13 | 13.2 | 3 | 3 | На контроль |  | 1600 | 14.1 | 1930 | 40 | 80.2 | 1915 | 35 | 38 | 166 | 200 | 129 | 169 | 25.48 | 186 | 171 | 2019-09-26 | 33 | 35 | 38 | 78.9 | 80 | 81.5 | 34 | 40 | 46 | 129.3 | 130 | 130.5 | 167.3 | 168.3 | 169.3 | 0.39 | 0.39 | 0.39 | 650 | 10000 | 0 | 0 | 1915 | 98.07 |  |  | 2019-09-07 | 2019-09-04 | 2019-09-07 | 121 | 2018-06-06 | 1744 | 0.0001666667 | -0.007388889 | 0.007555556 | 5.731944 | 10.40133 | 0.0001941176 | -0.007411765 | 0.007605882 | 5.704353 | 10.43294 | PS001021-A050919 | 0.01042857 | 1.996571 | 0.009285714 | 0.01071429 | 4.943429 | 4.988 | 4.686 | 5.053
649 | PS001021-A050919-2/1-9 | 1100 | 25724 | 25725 | 1404.245 | 7.29695 | 7.6335 | 131.37 | 81.105 | 167.385 | 6.355 | 0.5 | 0.38 | 8.225 | 1.885 | 0.095 | 18.71 | 18.725 | 2.37 | 2.62 | 16.08 | 15.785 | 0.615 | 0.54 | 7.6 | 0.14 | PS001021-A050919-2 | CK002561-D040919 | CK002559-D030919 | 7.183 | 7.183 | 7.172 | 5.675 | 5.675 | 7.244 | 7.244 | 7.244 | Rec-CK002495-D020819 | 2019-09-03 22:40 | 23.4 | 12 | 13 | Rec-CK002495-D020819 | 2019-09-02 22:44 | 23.6 | 13 | 13.2 | 3 | 3 | На контроль |  | 1600 | 14.1 | 1930 | 40 | 80.2 | 1915 | 35 | 38 | 166 | 200 | 129 | 169 | 25.48 | 186 | 171 | 2019-09-26 | 33 | 35 | 38 | 78.9 | 80 | 81.5 | 34 | 40 | 46 | 129.3 | 130 | 130.5 | 167.3 | 168.3 | 169.3 | 0.39 | 0.39 | 0.39 | 650 | 10000 | 0 | 0 | 1915 | 98.07 |  |  | 2019-09-07 | 2019-09-04 | 2019-09-07 | 121 | 2018-06-06 | 1744 | 0.0001666667 | -0.007388889 | 0.007555556 | 5.731944 | 10.40133 | 0.0001941176 | -0.007411765 | 0.007605882 | 5.704353 | 10.43294 | PS001021-A050919 | 0.01042857 | 1.996571 | 0.009285714 | 0.01071429 | 4.943429 | 4.988 | 4.686 | 5.053
650 | PS001023-A090919-1/1-1 | 1100 | 25726 | 25727 | 1407.69 | 7.25435 | 7.6014 | 131.14 | 80.88 | 167.535 | 6.34 | 0.29 | 0.27 | 6.49 | 1.65 | 0.125 | 17.52 | 17.46 | 3.185 | 2.95 | 15.76 | 15.705 | 0.01 | 0.145 | 7 | 0.14 | PS001023-A090919-1 | CK002560-D030919 | CK002560-D030919 | 7.1705 | 7.1705 | 7.1695 | 5.685 | 5.675 | 7.232 | 7.232 | 7.232 | Rec-CK002495-D020819 | 2019-09-03 08:00 | 23.3 | 12.8 | 13 | Rec-CK002495-D020819 | 2019-09-03 08:00 | 23.3 | 12.8 | 13 | 3 | 3 | На контроль |  | 1600 | 13.8 | 1930 | 40 | 80 | 1915 | 35 | 38 | 166 | 200 | 129 | 169 | 25.81 | 172 | 157 | 2019-09-26 | 33 | 35 | 36 | 78.8 | 79.8 | 80.9 | 34 | 39 | 43 | 129.3 | 129.8 | 130.3 | 167.6 | 168.6 | 169.5 | 0.38 | 0.38 | 0.38 | 650 | 8000 | 0 | 0 | 1915 | 98.06 |  |  | 2019-09-07 | 2019-09-04 | 2019-09-07 | 121 | 2018-06-06 | 1744 | 0.0001705882 | -0.007388235 | 0.007558824 | 5.673176 | 10.40171 | 0.0001705882 | -0.007388235 | 0.007558824 | 5.673176 | 10.40171 | PS001023-A090919 | 0.01062857 | 1.989857 | 0.01642857 | 0.008571429 | 4.915857 | 4.955 | 4.702 | 5.009
651 | PS001023-A090919-1/1-2 | 1200 | 25728 | 25729 | 1393.505 | 7.29425 | 7.62815 | 131.145 | 80.89 | 167.315 | 6.24 | 0.285 | 0.29 | 3.19 | 1.43 | 0.14 | 17.825 | 17.86 | 2.475 | 2.775 | 15.825 | 15.66 | 0.155 | 0.22 | 7.25 | 0.08 | PS001023-A090919-1 | CK002560-D030919 | CK002560-D030919 | 7.1705 | 7.1705 | 7.1695 | 5.685 | 5.675 | 7.232 | 7.232 | 7.232 | Rec-CK002495-D020819 | 2019-09-03 08:00 | 23.3 | 12.8 | 13 | Rec-CK002495-D020819 | 2019-09-03 08:00 | 23.3 | 12.8 | 13 | 3 | 3 | На контроль |  | 1600 | 13.8 | 1930 | 40 | 80 | 1915 | 35 | 38 | 166 | 200 | 129 | 169 | 25.81 | 172 | 157 | 2019-09-26 | 33 | 35 | 36 | 78.8 | 79.8 | 80.9 | 34 | 39 | 43 | 129.3 | 129.8 | 130.3 | 167.6 | 168.6 | 169.5 | 0.38 | 0.38 | 0.38 | 650 | 8000 | 0 | 0 | 1915 | 98.06 |  |  | 2019-09-07 | 2019-09-04 | 2019-09-07 | 121 | 2018-06-06 | 1744 | 0.0001705882 | -0.007388235 | 0.007558824 | 5.673176 | 10.40171 | 0.0001705882 | -0.007388235 | 0.007558824 | 5.673176 | 10.40171 | PS001023-A090919 | 0.01062857 | 1.989857 | 0.01642857 | 0.008571429 | 4.915857 | 4.955 | 4.702 | 5.009
652 | PS001023-A090919-1/1-3 | 1200 | 25730 | 25731 | 1387.785 | 7.28545 | 7.62105 | 131.03 | 80.885 | 167.225 | 6.25 | 0.38 | 0.74 | 4.885 | 1.375 | 0.11 | 17.945 | 18.01 | 2.26 | 3.345 | 15.91 | 15.65 | 0.255 | 0.265 | 7.3 | 0.11 | PS001023-A090919-1 | CK002560-D030919 | CK002560-D030919 | 7.1705 | 7.1705 | 7.1695 | 5.685 | 5.675 | 7.232 | 7.232 | 7.232 | Rec-CK002495-D020819 | 2019-09-03 08:00 | 23.3 | 12.8 | 13 | Rec-CK002495-D020819 | 2019-09-03 08:00 | 23.3 | 12.8 | 13 | 3 | 3 | На контроль |  | 1600 | 13.8 | 1930 | 40 | 80 | 1915 | 35 | 38 | 166 | 200 | 129 | 169 | 25.81 | 172 | 157 | 2019-09-26 | 33 | 35 | 36 | 78.8 | 79.8 | 80.9 | 34 | 39 | 43 | 129.3 | 129.8 | 130.3 | 167.6 | 168.6 | 169.5 | 0.38 | 0.38 | 0.38 | 650 | 8000 | 0 | 0 | 1915 | 98.06 |  |  | 2019-09-07 | 2019-09-04 | 2019-09-07 | 121 | 2018-06-06 | 1744 | 0.0001705882 | -0.007388235 | 0.007558824 | 5.673176 | 10.40171 | 0.0001705882 | -0.007388235 | 0.007558824 | 5.673176 | 10.40171 | PS001023-A090919 | 0.01062857 | 1.989857 | 0.01642857 | 0.008571429 | 4.915857 | 4.955 | 4.702 | 5.009
653 | PS001023-A090919-1/1-4 | 1100 | 25732 | 25733 | 1384.36 | 7.2585 | 7.60205 | 131.03 | 80.76 | 167.295 | 6.27 | 0.375 | 0.67 | 4.09 | 1.595 | 0.115 | 18.005 | 17.955 | 3.055 | 3.035 | 15.845 | 15.7 | 0.165 | 0.255 | 7.3 | 0.08 | PS001023-A090919-1 | CK002560-D030919 | CK002560-D030919 | 7.1705 | 7.1705 | 7.1695 | 5.685 | 5.675 | 7.232 | 7.232 | 7.232 | Rec-CK002495-D020819 | 2019-09-03 08:00 | 23.3 | 12.8 | 13 | Rec-CK002495-D020819 | 2019-09-03 08:00 | 23.3 | 12.8 | 13 | 3 | 3 | На контроль |  | 1600 | 13.8 | 1930 | 40 | 80 | 1915 | 35 | 38 | 166 | 200 | 129 | 169 | 25.81 | 172 | 157 | 2019-09-26 | 33 | 35 | 36 | 78.8 | 79.8 | 80.9 | 34 | 39 | 43 | 129.3 | 129.8 | 130.3 | 167.6 | 168.6 | 169.5 | 0.38 | 0.38 | 0.38 | 650 | 8000 | 0 | 0 | 1915 | 98.06 |  |  | 2019-09-07 | 2019-09-04 | 2019-09-07 | 121 | 2018-06-06 | 1744 | 0.0001705882 | -0.007388235 | 0.007558824 | 5.673176 | 10.40171 | 0.0001705882 | -0.007388235 | 0.007558824 | 5.673176 | 10.40171 | PS001023-A090919 | 0.01062857 | 1.989857 | 0.01642857 | 0.008571429 | 4.915857 | 4.955 | 4.702 | 5.009
654 | PS001023-A090919-1/1-5 | 1100 | 25734 | 25735 | 1375.405 | 7.2417 | 7.58685 | 131.095 | 80.85 | 167.26 | 6.26 | 0.3 | 0.46 | 4.48 | 1.65 | 0.11 | 17.965 | 18.02 | 3.395 | 3.05 | 15.78 | 15.715 | 0.245 | 0.28 | 7.3 | 0.16 | PS001023-A090919-1 | CK002560-D030919 | CK002560-D030919 | 7.1705 | 7.1705 | 7.1695 | 5.685 | 5.675 | 7.232 | 7.232 | 7.232 | Rec-CK002495-D020819 | 2019-09-03 08:00 | 23.3 | 12.8 | 13 | Rec-CK002495-D020819 | 2019-09-03 08:00 | 23.3 | 12.8 | 13 | 3 | 3 | На контроль |  | 1600 | 13.8 | 1930 | 40 | 80 | 1915 | 35 | 38 | 166 | 200 | 129 | 169 | 25.81 | 172 | 157 | 2019-09-26 | 33 | 35 | 36 | 78.8 | 79.8 | 80.9 | 34 | 39 | 43 | 129.3 | 129.8 | 130.3 | 167.6 | 168.6 | 169.5 | 0.38 | 0.38 | 0.38 | 650 | 8000 | 0 | 0 | 1915 | 98.06 |  |  | 2019-09-07 | 2019-09-04 | 2019-09-07 | 121 | 2018-06-06 | 1744 | 0.0001705882 | -0.007388235 | 0.007558824 | 5.673176 | 10.40171 | 0.0001705882 | -0.007388235 | 0.007558824 | 5.673176 | 10.40171 | PS001023-A090919 | 0.01062857 | 1.989857 | 0.01642857 | 0.008571429 | 4.915857 | 4.955 | 4.702 | 5.009
655 | PS001023-A090919-1/1-6 | 1100 | 25736 | 25737 | 1374.345 | 7.2539 | 7.59115 | 131.175 | 80.805 | 167.335 | 6.2 | 0.25 | 0.35 | 5.975 | 1.59 | 0.1 | 17.81 | 17.985 | 2.97 | 2.975 | 15.77 | 15.75 | 0.3 | 0.3 | 7.25 | 0.11 | PS001023-A090919-1 | CK002560-D030919 | CK002560-D030919 | 7.1705 | 7.1705 | 7.1695 | 5.685 | 5.675 | 7.232 | 7.232 | 7.232 | Rec-CK002495-D020819 | 2019-09-03 08:00 | 23.3 | 12.8 | 13 | Rec-CK002495-D020819 | 2019-09-03 08:00 | 23.3 | 12.8 | 13 | 3 | 3 | На контроль |  | 1600 | 13.8 | 1930 | 40 | 80 | 1915 | 35 | 38 | 166 | 200 | 129 | 169 | 25.81 | 172 | 157 | 2019-09-26 | 33 | 35 | 36 | 78.8 | 79.8 | 80.9 | 34 | 39 | 43 | 129.3 | 129.8 | 130.3 | 167.6 | 168.6 | 169.5 | 0.38 | 0.38 | 0.38 | 650 | 8000 | 0 | 0 | 1915 | 98.06 |  |  | 2019-09-07 | 2019-09-04 | 2019-09-07 | 121 | 2018-06-06 | 1744 | 0.0001705882 | -0.007388235 | 0.007558824 | 5.673176 | 10.40171 | 0.0001705882 | -0.007388235 | 0.007558824 | 5.673176 | 10.40171 | PS001023-A090919 | 0.01062857 | 1.989857 | 0.01642857 | 0.008571429 | 4.915857 | 4.955 | 4.702 | 5.009
656 | PS001023-A090919-1/1-7 | 1100 | 25738 | 25739 | 1383.515 | 7.2659 | 7.60015 | 131.395 | 80.855 | 167.47 | 6.2 | 0.27 | 0.335 | 6.495 | 1.545 | 0.165 | 17.765 | 17.86 | 3.19 | 2.765 | 15.68 | 15.835 | 0.14 | 0.245 | 7.2 | 0.16 | PS001023-A090919-1 | CK002560-D030919 | CK002560-D030919 | 7.1705 | 7.1705 | 7.1695 | 5.685 | 5.675 | 7.232 | 7.232 | 7.232 | Rec-CK002495-D020819 | 2019-09-03 08:00 | 23.3 | 12.8 | 13 | Rec-CK002495-D020819 | 2019-09-03 08:00 | 23.3 | 12.8 | 13 | 3 | 3 | На контроль |  | 1600 | 13.8 | 1930 | 40 | 80 | 1915 | 35 | 38 | 166 | 200 | 129 | 169 | 25.81 | 172 | 157 | 2019-09-26 | 33 | 35 | 36 | 78.8 | 79.8 | 80.9 | 34 | 39 | 43 | 129.3 | 129.8 | 130.3 | 167.6 | 168.6 | 169.5 | 0.38 | 0.38 | 0.38 | 650 | 8000 | 0 | 0 | 1915 | 98.06 |  |  | 2019-09-07 | 2019-09-04 | 2019-09-07 | 121 | 2018-06-06 | 1744 | 0.0001705882 | -0.007388235 | 0.007558824 | 5.673176 | 10.40171 | 0.0001705882 | -0.007388235 | 0.007558824 | 5.673176 | 10.40171 | PS001023-A090919 | 0.01062857 | 1.989857 | 0.01642857 | 0.008571429 | 4.915857 | 4.955 | 4.702 | 5.009
657 | PS001019-A030919-3/1-1 | 1050 | 25751 | 25752 | 1366.35 | 7.3664 | 7.71005 | 131.21 | 80.775 | 167.08 | 6.335 | 1.26 | 0.4 | 3.835 | 1.905 | 0.175 | 18.46 | 18.455 | 2.865 | 2.24 | 16.195 | 15.975 | 0.21 | 0.17 | 7.25 | 0.05 | PS001019-A030919-3 | CK002505-D090819 | CK002544-D280819 | 7.1885 | 7.1885 | 7.194 | 5.675 | 5.7 | 7.2495 | 7.2495 | 7.2495 | Rec-CK002495-D020819 | 2019-08-09 08:00 | 18.6 | 15 | 15.6 | Rec-CK002495-D020819 | 2019-08-28 09:00 | 16.2 | 10.4 | 13.8 | 3 | 3 | На контроль |  | 1600 | 14.2 | 1930 | 40 | 80.2 | 1915 | 35 | 38 | 166 | 200 | 129 | 169 | 25.2 | 186 | 171 | 2019-09-24 | 28 | 33 | 38 | 77.5 | 80 | 82.3 | 28 | 36 | 45 | 128.5 | 129.7 | 130.8 | 167.2 | 169.7 | 170.2 | 0.4 | 0.4 | 0.4 | 840 | 8900 | 0 | 1 | 1915 | 97.93 |  |  | 2019-09-07 | 2019-09-04 | 2019-09-07 | 103 | 2018-06-06 | 1726 | 8.125e-05 | -0.0072875 | 0.00736875 | 5.6499375 | 10.315375 | 0.0003 | -0.007382353 | 0.007682353 | 5.766882 | 10.50535 | PS001019-A030919 | 0.01042857 | 1.998 | 0.01214286 | 0.01485714 | 4.976857 | 5.026 | 4.728 | 5.082
658 | PS001019-A030919-3/1-2 | 1050 | 25753 | 25754 | 1367.67 | 7.34265 | 7.70955 | 131.275 | 80.8 | 166.99 | 6.245 | 1.405 | 0.815 | 5.97 | 1.865 | 0.165 | 18.495 | 18.5 | 3.175 | 2.86 | 16.17 | 16.015 | 0.195 | 0.14 | 7.2 | 0.07 | PS001019-A030919-3 | CK002505-D090819 | CK002544-D280819 | 7.1885 | 7.1885 | 7.194 | 5.675 | 5.7 | 7.2495 | 7.2495 | 7.2495 | Rec-CK002495-D020819 | 2019-08-09 08:00 | 18.6 | 15 | 15.6 | Rec-CK002495-D020819 | 2019-08-28 09:00 | 16.2 | 10.4 | 13.8 | 3 | 3 | На контроль |  | 1600 | 14.2 | 1930 | 40 | 80.2 | 1915 | 35 | 38 | 166 | 200 | 129 | 169 | 25.2 | 186 | 171 | 2019-09-24 | 28 | 33 | 38 | 77.5 | 80 | 82.3 | 28 | 36 | 45 | 128.5 | 129.7 | 130.8 | 167.2 | 169.7 | 170.2 | 0.4 | 0.4 | 0.4 | 840 | 8900 | 0 | 1 | 1915 | 97.93 |  |  | 2019-09-07 | 2019-09-04 | 2019-09-07 | 103 | 2018-06-06 | 1726 | 8.125e-05 | -0.0072875 | 0.00736875 | 5.6499375 | 10.315375 | 0.0003 | -0.007382353 | 0.007682353 | 5.766882 | 10.50535 | PS001019-A030919 | 0.01042857 | 1.998 | 0.01214286 | 0.01485714 | 4.976857 | 5.026 | 4.728 | 5.082
659 | PS001019-A030919-3/1-3 | 1100 | 25755 | 25756 | 1402.225 | 7.36505 | 7.7402 | 131.235 | 80.895 | 168.165 | 6.445 | 0.475 | 0.285 | 10.055 | 1.775 | 0.23 | 17.26 | 17.25 | 4.5 | 5.055 | 15.945 | 15.92 | 0.135 | 0.17 | 6.75 | 0.15 | PS001019-A030919-3 | CK002505-D090819 | CK002544-D280819 | 7.1885 | 7.1885 | 7.194 | 5.675 | 5.7 | 7.2495 | 7.2495 | 7.2495 | Rec-CK002495-D020819 | 2019-08-09 08:00 | 18.6 | 15 | 15.6 | Rec-CK002495-D020819 | 2019-08-28 09:00 | 16.2 | 10.4 | 13.8 | 3 | 3 | На контроль |  | 1600 | 14.2 | 1930 | 40 | 80.2 | 1915 | 35 | 38 | 166 | 200 | 129 | 169 | 25.2 | 186 | 171 | 2019-09-24 | 28 | 33 | 38 | 77.5 | 80 | 82.3 | 28 | 36 | 45 | 128.5 | 129.7 | 130.8 | 167.2 | 169.7 | 170.2 | 0.4 | 0.4 | 0.4 | 840 | 8900 | 0 | 1 | 1915 | 97.93 |  |  | 2019-09-07 | 2019-09-04 | 2019-09-07 | 103 | 2018-06-06 | 1726 | 8.125e-05 | -0.0072875 | 0.00736875 | 5.6499375 | 10.315375 | 0.0003 | -0.007382353 | 0.007682353 | 5.766882 | 10.50535 | PS001019-A030919 | 0.01042857 | 1.998 | 0.01214286 | 0.01485714 | 4.976857 | 5.026 | 4.728 | 5.082
660 | PS001023-A090919-2/1-2 | 1200 | 25786 | 25787 | 1398.87 | 7.24425 | 7.5743 | 131.23 | 81.355 | 168.025 | 6.275 | 0.855 | 0.91 | 9.95 | 2.32 | 0.29 | 18.175 | 17.855 | 5.43 | 3.725 | 15.65 | 15.685 | 0.975 | 0.835 | 7.5 | 0.16 | PS001023-A090919-2 | CK002545-A280819 | CK002557-A020919 | 7.1695 | 7.1695 | 7.1695 | 5.68 | 5.68 | 7.23 | 7.23 | 7.23 | Rec-CK002233-A160118 | 2019-08-28 08:35 | 16.2 | 10 | 7 | Rec-CK002233-A160118 | 2019-09-01 22:50 | 23.7 | 14 | 6.7 | 1 | 1 | На контроль |  | 1600 | 13.8 | 1930 | 40 | 80.2 | 1915 | 35 | 38 | 166 | 200 | 129 | 169 | 25.73 | 200 | 185 | 2019-09-30 | 32 | 35 | 38 | 79 | 80.1 | 81.3 | 35 | 41 | 48 | 129.5 | 130.2 | 130.9 | 167.7 | 168.8 | 169.9 | 0.38 | 0.38 | 0.38 | 650 | 11000 | 0 | 0 | 1915 | 98.46 |  |  | 2019-09-07 | 2019-09-04 | 2019-09-07 | 136 | 2018-06-06 | 1759 | -0.0001266667 | -0.007193333 | 0.007066667 | 5.7758 | 10.6104 | -0.0001352941 | -0.007235294 | 0.0071 | 5.652118 | 10.552 | PS001023-A090919 | 0.01062857 | 1.989857 | 0.01642857 | 0.008571429 | 4.915857 | 4.955 | 4.702 | 5.009
661 | PS001023-A090919-2/1-1 | 1050 | 25788 | 25789 | 1386.225 | 7.26715 | 7.5823 | 131.605 | 81.035 | 167.725 | 6.28 | 0.83 | 0.485 | 7.185 | 2.235 | 0.35 | 17.68 | 17.725 | 5.615 | 3.815 | 15.495 | 15.605 | 0.715 | 0.81 | 7.35 | 0.17 | PS001023-A090919-2 | CK002545-A280819 | CK002557-A020919 | 7.1695 | 7.1695 | 7.1695 | 5.68 | 5.68 | 7.23 | 7.23 | 7.23 | Rec-CK002233-A160118 | 2019-08-28 08:35 | 16.2 | 10 | 7 | Rec-CK002233-A160118 | 2019-09-01 22:50 | 23.7 | 14 | 6.7 | 1 | 1 | На контроль |  | 1600 | 13.8 | 1930 | 40 | 80.2 | 1915 | 35 | 38 | 166 | 200 | 129 | 169 | 25.73 | 200 | 185 | 2019-09-30 | 32 | 35 | 38 | 79 | 80.1 | 81.3 | 35 | 41 | 48 | 129.5 | 130.2 | 130.9 | 167.7 | 168.8 | 169.9 | 0.38 | 0.38 | 0.38 | 650 | 11000 | 0 | 0 | 1915 | 98.46 |  |  | 2019-09-07 | 2019-09-04 | 2019-09-07 | 136 | 2018-06-06 | 1759 | -0.0001266667 | -0.007193333 | 0.007066667 | 5.7758 | 10.6104 | -0.0001352941 | -0.007235294 | 0.0071 | 5.652118 | 10.552 | PS001023-A090919 | 0.01062857 | 1.989857 | 0.01642857 | 0.008571429 | 4.915857 | 4.955 | 4.702 | 5.009
662 | PS001023-A090919-2/1-3 | 1050 | 25790 | 25791 | 1416.295 | 7.2596 | 7.59475 | 131.49 | 81.34 | 168.155 | 6.375 | 0.915 | 0.65 | 14.8 | 2.29 | 0.39 | 18.12 | 18.03 | 4.035 | 3.275 | 15.52 | 15.87 | 0.9 | 0.82 | 7.35 | 0.12 | PS001023-A090919-2 | CK002545-A280819 | CK002557-A020919 | 7.1695 | 7.1695 | 7.1695 | 5.68 | 5.68 | 7.23 | 7.23 | 7.23 | Rec-CK002233-A160118 | 2019-08-28 08:35 | 16.2 | 10 | 7 | Rec-CK002233-A160118 | 2019-09-01 22:50 | 23.7 | 14 | 6.7 | 1 | 1 | На контроль |  | 1600 | 13.8 | 1930 | 40 | 80.2 | 1915 | 35 | 38 | 166 | 200 | 129 | 169 | 25.73 | 200 | 185 | 2019-09-30 | 32 | 35 | 38 | 79 | 80.1 | 81.3 | 35 | 41 | 48 | 129.5 | 130.2 | 130.9 | 167.7 | 168.8 | 169.9 | 0.38 | 0.38 | 0.38 | 650 | 11000 | 0 | 0 | 1915 | 98.46 |  |  | 2019-09-07 | 2019-09-04 | 2019-09-07 | 136 | 2018-06-06 | 1759 | -0.0001266667 | -0.007193333 | 0.007066667 | 5.7758 | 10.6104 | -0.0001352941 | -0.007235294 | 0.0071 | 5.652118 | 10.552 | PS001023-A090919 | 0.01062857 | 1.989857 | 0.01642857 | 0.008571429 | 4.915857 | 4.955 | 4.702 | 5.009
663 | PS001023-A090919-2/1-4 | 1200 | 25792 | 25793 | 1438.395 | 7.2456 | 7.54005 | 131.255 | 81.16 | 167.78 | 6.26 | 1.23 | 0.3 | 11.655 | 2.23 | 0.185 | 18.3 | 18.56 | 4.915 | 5.11 | 15.605 | 15.315 | 0.885 | 0.875 | 7.9 | 0.14 | PS001023-A090919-2 | CK002545-A280819 | CK002557-A020919 | 7.1695 | 7.1695 | 7.1695 | 5.68 | 5.68 | 7.23 | 7.23 | 7.23 | Rec-CK002233-A160118 | 2019-08-28 08:35 | 16.2 | 10 | 7 | Rec-CK002233-A160118 | 2019-09-01 22:50 | 23.7 | 14 | 6.7 | 1 | 1 | На контроль |  | 1600 | 13.8 | 1930 | 40 | 80.2 | 1915 | 35 | 38 | 166 | 200 | 129 | 169 | 25.73 | 200 | 185 | 2019-09-30 | 32 | 35 | 38 | 79 | 80.1 | 81.3 | 35 | 41 | 48 | 129.5 | 130.2 | 130.9 | 167.7 | 168.8 | 169.9 | 0.38 | 0.38 | 0.38 | 650 | 11000 | 0 | 0 | 1915 | 98.46 |  |  | 2019-09-07 | 2019-09-04 | 2019-09-07 | 136 | 2018-06-06 | 1759 | -0.0001266667 | -0.007193333 | 0.007066667 | 5.7758 | 10.6104 | -0.0001352941 | -0.007235294 | 0.0071 | 5.652118 | 10.552 | PS001023-A090919 | 0.01062857 | 1.989857 | 0.01642857 | 0.008571429 | 4.915857 | 4.955 | 4.702 | 5.009
664 | PS001023-A090919-2/1-7 | 1200 | 25795 | 25796 | 1365.36 | 7.2299 | 7.56215 | 131.565 | 81.395 | 168.06 | 6.27 | 0.755 | 0.495 | 6.08 | 2.32 | 0.22 | 18.475 | 18.225 | 4.065 | 3.86 | 15.77 | 15.56 | 0.94 | 1.025 | 7.75 | 0.13 | PS001023-A090919-2 | CK002545-A280819 | CK002557-A020919 | 7.1695 | 7.1695 | 7.1695 | 5.68 | 5.68 | 7.23 | 7.23 | 7.23 | Rec-CK002233-A160118 | 2019-08-28 08:35 | 16.2 | 10 | 7 | Rec-CK002233-A160118 | 2019-09-01 22:50 | 23.7 | 14 | 6.7 | 1 | 1 | На контроль |  | 1600 | 13.8 | 1930 | 40 | 80.2 | 1915 | 35 | 38 | 166 | 200 | 129 | 169 | 25.73 | 200 | 185 | 2019-09-30 | 32 | 35 | 38 | 79 | 80.1 | 81.3 | 35 | 41 | 48 | 129.5 | 130.2 | 130.9 | 167.7 | 168.8 | 169.9 | 0.38 | 0.38 | 0.38 | 650 | 11000 | 0 | 0 | 1915 | 98.46 |  |  | 2019-09-07 | 2019-09-04 | 2019-09-07 | 136 | 2018-06-06 | 1759 | -0.0001266667 | -0.007193333 | 0.007066667 | 5.7758 | 10.6104 | -0.0001352941 | -0.007235294 | 0.0071 | 5.652118 | 10.552 | PS001023-A090919 | 0.01062857 | 1.989857 | 0.01642857 | 0.008571429 | 4.915857 | 4.955 | 4.702 | 5.009
665 | PS001023-A090919-2/1-8 | 1200 | 25797 | 25798 | 1366.59 | 7.2588 | 7.5953 | 131.565 | 81.28 | 168.55 | 6.285 | 0.46 | 0.53 | 4.17 | 2.245 | 0.305 | 18.925 | 18.215 | 1.915 | 2.63 | 15.745 | 15.89 | 1.075 | 1.12 | 7.7 | 0.13 | PS001023-A090919-2 | CK002545-A280819 | CK002557-A020919 | 7.1695 | 7.1695 | 7.1695 | 5.68 | 5.68 | 7.23 | 7.23 | 7.23 | Rec-CK002233-A160118 | 2019-08-28 08:35 | 16.2 | 10 | 7 | Rec-CK002233-A160118 | 2019-09-01 22:50 | 23.7 | 14 | 6.7 | 1 | 1 | На контроль |  | 1600 | 13.8 | 1930 | 40 | 80.2 | 1915 | 35 | 38 | 166 | 200 | 129 | 169 | 25.73 | 200 | 185 | 2019-09-30 | 32 | 35 | 38 | 79 | 80.1 | 81.3 | 35 | 41 | 48 | 129.5 | 130.2 | 130.9 | 167.7 | 168.8 | 169.9 | 0.38 | 0.38 | 0.38 | 650 | 11000 | 0 | 0 | 1915 | 98.46 |  |  | 2019-09-07 | 2019-09-04 | 2019-09-07 | 136 | 2018-06-06 | 1759 | -0.0001266667 | -0.007193333 | 0.007066667 | 5.7758 | 10.6104 | -0.0001352941 | -0.007235294 | 0.0071 | 5.652118 | 10.552 | PS001023-A090919 | 0.01062857 | 1.989857 | 0.01642857 | 0.008571429 | 4.915857 | 4.955 | 4.702 | 5.009
666 | PS001023-A090919-2/1-5 | 600 | 30810 | 30811 | 1494.735 | 7.28985 | 7.6109 | 131.705 | 81.25 | 167.89 | 6.525 | 1.685 | 0.345 | 24.32 | 2.11 | 0.185 | 18.405 | 18.42 | 3.335 | 3.945 | 15.345 | 15.665 | 0.905 | 0.92 | 7.55 | 0.1 | PS001023-A090919-2 | CK002545-A280819 | CK002557-A020919 | 7.1695 | 7.1695 | 7.1695 | 5.68 | 5.68 | 7.23 | 7.23 | 7.23 | Rec-CK002233-A160118 | 2019-08-28 08:35 | 16.2 | 10 | 7 | Rec-CK002233-A160118 | 2019-09-01 22:50 | 23.7 | 14 | 6.7 | 1 | 1 | На контроль |  | 1600 | 13.8 | 1930 | 40 | 80.2 | 1915 | 35 | 38 | 166 | 200 | 129 | 169 | 25.73 | 200 | 185 | 2019-09-30 | 32 | 35 | 38 | 79 | 80.1 | 81.3 | 35 | 41 | 48 | 129.5 | 130.2 | 130.9 | 167.7 | 168.8 | 169.9 | 0.38 | 0.38 | 0.38 | 650 | 11000 | 0 | 0 | 1915 | 98.46 |  |  | 2019-09-07 | 2019-09-04 | 2019-09-07 | 136 | 2018-06-06 | 1759 | -0.0001266667 | -0.007193333 | 0.007066667 | 5.7758 | 10.6104 | -0.0001352941 | -0.007235294 | 0.0071 | 5.652118 | 10.552 | PS001023-A090919 | 0.01062857 | 1.989857 | 0.01642857 | 0.008571429 | 4.915857 | 4.955 | 4.702 | 5.009
667 | PS001024-A100919-1/1-1 | 1100 | 25860 | 25861 | 1379.1 | 7.2288 | 7.56975 | 131.28 | 80.88 | 167.1 | 6.18 | 0.4 | 0.56 | 6.66 | 2.605 | 0.34 | 17.42 | 17.58 | 4.145 | 3.115 | 15.35 | 16.05 | 0.165 | 0.21 | 7.3 | 0.1 | PS001024-A100919-1 | CK002551-A300819 | CK002582-A160919 | 7.178 | 7.178 | 7.1785 | 5.685 | 5.72 | 7.239 | 7.239 | 7.239 | Rec-CK002233-A160118 | 2019-08-29 22:00 | 24.2 | 7.8 | 6.6 | Rec-CK002233-A160118 | 2019-09-15 22:45 | 22 | 13.3 | 6 | 1 | 1 | На контроль |  | 1600 | 13.8 | 1930 | 40 | 80.2 | 1915 | 35 | 38 | 166 | 200 | 129 | 169 | 25.85 | 175 | 160 | 2019-10-01 | 33 | 36 | 39 | 79.4 | 80.3 | 81.2 | 34 | 41 | 48 | 129.3 | 129.9 | 130.5 | 165 | 167 | 168.9 | 0.38 | 0.38 | 0.38 | 650 | 8900 | 0 | 0 | 1915 |  |  |  | 2019-09-07 | 2019-09-04 | 2019-09-07 | 144 | 2018-06-06 | 1767 | -0.00016875 | -0.0072125 | 0.00704375 | 5.785125 | 10.6218125 | -0.000325 | -0.007408333 | 0.007083333 | 5.731583 | 10.52558 | PS001024-A100919 | 0.01071429 | 1.993857 | 0.01457143 | 0.009571429 | 4.906286 | 4.948 | 4.716 | 4.986
668 | PS001024-A100919-1/1-2 | 1100 | 25862 | 25863 | 1384.005 | 7.2321 | 7.5683 | 131.28 | 81.15 | 166.205 | 6.235 | 0.4 | 0.465 | 6.4 | 2.405 | 0.205 | 17.935 | 18.065 | 1.85 | 2.56 | 15.515 | 16.06 | 0.12 | 0.16 | 7.55 | 0.1 | PS001024-A100919-1 | CK002551-A300819 | CK002582-A160919 | 7.178 | 7.178 | 7.1785 | 5.685 | 5.72 | 7.239 | 7.239 | 7.239 | Rec-CK002233-A160118 | 2019-08-29 22:00 | 24.2 | 7.8 | 6.6 | Rec-CK002233-A160118 | 2019-09-15 22:45 | 22 | 13.3 | 6 | 1 | 1 | На контроль |  | 1600 | 13.8 | 1930 | 40 | 80.2 | 1915 | 35 | 38 | 166 | 200 | 129 | 169 | 25.85 | 175 | 160 | 2019-10-01 | 33 | 36 | 39 | 79.4 | 80.3 | 81.2 | 34 | 41 | 48 | 129.3 | 129.9 | 130.5 | 165 | 167 | 168.9 | 0.38 | 0.38 | 0.38 | 650 | 8900 | 0 | 0 | 1915 |  |  |  | 2019-09-07 | 2019-09-04 | 2019-09-07 | 144 | 2018-06-06 | 1767 | -0.00016875 | -0.0072125 | 0.00704375 | 5.785125 | 10.6218125 | -0.000325 | -0.007408333 | 0.007083333 | 5.731583 | 10.52558 | PS001024-A100919 | 0.01071429 | 1.993857 | 0.01457143 | 0.009571429 | 4.906286 | 4.948 | 4.716 | 4.986
669 | PS001024-A100919-1/1-3 | 720 | 25864 | 25865 | 1377.63 | 7.2063 | 7.522 | 131.33 | 81.19 | 165.415 | 6.195 | 0.535 | 0.37 | 7.64 | 1.89 | 0.29 | 18.16 | 18.24 | 2.645 | 3.775 | 15.795 | 15.66 | 0.115 | 0.175 | 7.75 | 0.12 | PS001024-A100919-1 | CK002551-A300819 | CK002582-A160919 | 7.178 | 7.178 | 7.1785 | 5.685 | 5.72 | 7.239 | 7.239 | 7.239 | Rec-CK002233-A160118 | 2019-08-29 22:00 | 24.2 | 7.8 | 6.6 | Rec-CK002233-A160118 | 2019-09-15 22:45 | 22 | 13.3 | 6 | 1 | 1 | На контроль |  | 1600 | 13.8 | 1930 | 40 | 80.2 | 1915 | 35 | 38 | 166 | 200 | 129 | 169 | 25.85 | 175 | 160 | 2019-10-01 | 33 | 36 | 39 | 79.4 | 80.3 | 81.2 | 34 | 41 | 48 | 129.3 | 129.9 | 130.5 | 165 | 167 | 168.9 | 0.38 | 0.38 | 0.38 | 650 | 8900 | 0 | 0 | 1915 |  |  |  | 2019-09-07 | 2019-09-04 | 2019-09-07 | 144 | 2018-06-06 | 1767 | -0.00016875 | -0.0072125 | 0.00704375 | 5.785125 | 10.6218125 | -0.000325 | -0.007408333 | 0.007083333 | 5.731583 | 10.52558 | PS001024-A100919 | 0.01071429 | 1.993857 | 0.01457143 | 0.009571429 | 4.906286 | 4.948 | 4.716 | 4.986
670 | PS001024-A100919-1/1-4 | 1200 | 25866 | 25867 | 1386.42 | 7.21505 | 7.53755 | 131.585 | 81.195 | 165.82 | 6.18 | 0.45 | 0.39 | 4.615 | 1.365 | 0.165 | 18.14 | 18.325 | 3.08 | 3.86 | 15.69 | 15.805 | 0.19 | 0.175 | 7.75 | 0.09 | PS001024-A100919-1 | CK002551-A300819 | CK002582-A160919 | 7.178 | 7.178 | 7.1785 | 5.685 | 5.72 | 7.239 | 7.239 | 7.239 | Rec-CK002233-A160118 | 2019-08-29 22:00 | 24.2 | 7.8 | 6.6 | Rec-CK002233-A160118 | 2019-09-15 22:45 | 22 | 13.3 | 6 | 1 | 1 | На контроль |  | 1600 | 13.8 | 1930 | 40 | 80.2 | 1915 | 35 | 38 | 166 | 200 | 129 | 169 | 25.85 | 175 | 160 | 2019-10-01 | 33 | 36 | 39 | 79.4 | 80.3 | 81.2 | 34 | 41 | 48 | 129.3 | 129.9 | 130.5 | 165 | 167 | 168.9 | 0.38 | 0.38 | 0.38 | 650 | 8900 | 0 | 0 | 1915 |  |  |  | 2019-09-07 | 2019-09-04 | 2019-09-07 | 144 | 2018-06-06 | 1767 | -0.00016875 | -0.0072125 | 0.00704375 | 5.785125 | 10.6218125 | -0.000325 | -0.007408333 | 0.007083333 | 5.731583 | 10.52558 | PS001024-A100919 | 0.01071429 | 1.993857 | 0.01457143 | 0.009571429 | 4.906286 | 4.948 | 4.716 | 4.986
671 | PS001024-A100919-1/1-5 | 1200 | 25868 | 25869 | 1375.15 | 7.23215 | 7.5619 | 131.245 | 80.985 | 165.595 | 6.21 | 0.375 | 0.38 | 3.94 | 1.65 | 0.14 | 18.225 | 18.23 | 2.005 | 2.8 | 15.64 | 15.9 | 0.135 | 0.18 | 7.75 | 0.05 | PS001024-A100919-1 | CK002551-A300819 | CK002582-A160919 | 7.178 | 7.178 | 7.1785 | 5.685 | 5.72 | 7.239 | 7.239 | 7.239 | Rec-CK002233-A160118 | 2019-08-29 22:00 | 24.2 | 7.8 | 6.6 | Rec-CK002233-A160118 | 2019-09-15 22:45 | 22 | 13.3 | 6 | 1 | 1 | На контроль |  | 1600 | 13.8 | 1930 | 40 | 80.2 | 1915 | 35 | 38 | 166 | 200 | 129 | 169 | 25.85 | 175 | 160 | 2019-10-01 | 33 | 36 | 39 | 79.4 | 80.3 | 81.2 | 34 | 41 | 48 | 129.3 | 129.9 | 130.5 | 165 | 167 | 168.9 | 0.38 | 0.38 | 0.38 | 650 | 8900 | 0 | 0 | 1915 |  |  |  | 2019-09-07 | 2019-09-04 | 2019-09-07 | 144 | 2018-06-06 | 1767 | -0.00016875 | -0.0072125 | 0.00704375 | 5.785125 | 10.6218125 | -0.000325 | -0.007408333 | 0.007083333 | 5.731583 | 10.52558 | PS001024-A100919 | 0.01071429 | 1.993857 | 0.01457143 | 0.009571429 | 4.906286 | 4.948 | 4.716 | 4.986
672 | PS001024-A100919-1/1-6 | 1050 | 25870 | 25871 | 1387.73 | 7.23055 | 7.54925 | 131.2 | 80.905 | 165.325 | 6.135 | 0.35 | 0.355 | 7.56 | 1.64 | 0.1 | 18.245 | 18.25 | 2.805 | 3.065 | 15.755 | 15.78 | 0.055 | 0.155 | 7.8 | 0.13 | PS001024-A100919-1 | CK002551-A300819 | CK002582-A160919 | 7.178 | 7.178 | 7.1785 | 5.685 | 5.72 | 7.239 | 7.239 | 7.239 | Rec-CK002233-A160118 | 2019-08-29 22:00 | 24.2 | 7.8 | 6.6 | Rec-CK002233-A160118 | 2019-09-15 22:45 | 22 | 13.3 | 6 | 1 | 1 | На контроль |  | 1600 | 13.8 | 1930 | 40 | 80.2 | 1915 | 35 | 38 | 166 | 200 | 129 | 169 | 25.85 | 175 | 160 | 2019-10-01 | 33 | 36 | 39 | 79.4 | 80.3 | 81.2 | 34 | 41 | 48 | 129.3 | 129.9 | 130.5 | 165 | 167 | 168.9 | 0.38 | 0.38 | 0.38 | 650 | 8900 | 0 | 0 | 1915 |  |  |  | 2019-09-07 | 2019-09-04 | 2019-09-07 | 144 | 2018-06-06 | 1767 | -0.00016875 | -0.0072125 | 0.00704375 | 5.785125 | 10.6218125 | -0.000325 | -0.007408333 | 0.007083333 | 5.731583 | 10.52558 | PS001024-A100919 | 0.01071429 | 1.993857 | 0.01457143 | 0.009571429 | 4.906286 | 4.948 | 4.716 | 4.986
673 | PS001024-A100919-1/1-7 | 500 | 25872 | 25873 | 1392.66 | 7.2417 | 7.5788 | 131.22 | 81.035 | 165.51 | 6.23 | 0.305 | 0.29 | 5.825 | 1.65 | 0.11 | 18.195 | 18.11 | 3.54 | 2.685 | 15.77 | 15.82 | 0.05 | 0.14 | 7.75 | 0.16 | PS001024-A100919-1 | CK002551-A300819 | CK002582-A160919 | 7.178 | 7.178 | 7.1785 | 5.685 | 5.72 | 7.239 | 7.239 | 7.239 | Rec-CK002233-A160118 | 2019-08-29 22:00 | 24.2 | 7.8 | 6.6 | Rec-CK002233-A160118 | 2019-09-15 22:45 | 22 | 13.3 | 6 | 1 | 1 | На контроль |  | 1600 | 13.8 | 1930 | 40 | 80.2 | 1915 | 35 | 38 | 166 | 200 | 129 | 169 | 25.85 | 175 | 160 | 2019-10-01 | 33 | 36 | 39 | 79.4 | 80.3 | 81.2 | 34 | 41 | 48 | 129.3 | 129.9 | 130.5 | 165 | 167 | 168.9 | 0.38 | 0.38 | 0.38 | 650 | 8900 | 0 | 0 | 1915 |  |  |  | 2019-09-07 | 2019-09-04 | 2019-09-07 | 144 | 2018-06-06 | 1767 | -0.00016875 | -0.0072125 | 0.00704375 | 5.785125 | 10.6218125 | -0.000325 | -0.007408333 | 0.007083333 | 5.731583 | 10.52558 | PS001024-A100919 | 0.01071429 | 1.993857 | 0.01457143 | 0.009571429 | 4.906286 | 4.948 | 4.716 | 4.986
674 | PS001024-A100919-1/1-8 | 1200 | 25874 | 25875 | 1397.565 | 7.24075 | 7.5684 | 131.435 | 81.24 | 165.475 | 6.26 | 0.445 | 0.5 | 6.325 | 1.72 | 0.185 | 18.44 | 18.445 | 3.355 | 4.14 | 15.8 | 15.79 | 0.075 | 0.11 | 7.9 | 0.14 | PS001024-A100919-1 | CK002551-A300819 | CK002582-A160919 | 7.178 | 7.178 | 7.1785 | 5.685 | 5.72 | 7.239 | 7.239 | 7.239 | Rec-CK002233-A160118 | 2019-08-29 22:00 | 24.2 | 7.8 | 6.6 | Rec-CK002233-A160118 | 2019-09-15 22:45 | 22 | 13.3 | 6 | 1 | 1 | На контроль |  | 1600 | 13.8 | 1930 | 40 | 80.2 | 1915 | 35 | 38 | 166 | 200 | 129 | 169 | 25.85 | 175 | 160 | 2019-10-01 | 33 | 36 | 39 | 79.4 | 80.3 | 81.2 | 34 | 41 | 48 | 129.3 | 129.9 | 130.5 | 165 | 167 | 168.9 | 0.38 | 0.38 | 0.38 | 650 | 8900 | 0 | 0 | 1915 |  |  |  | 2019-09-07 | 2019-09-04 | 2019-09-07 | 144 | 2018-06-06 | 1767 | -0.00016875 | -0.0072125 | 0.00704375 | 5.785125 | 10.6218125 | -0.000325 | -0.007408333 | 0.007083333 | 5.731583 | 10.52558 | PS001024-A100919 | 0.01071429 | 1.993857 | 0.01457143 | 0.009571429 | 4.906286 | 4.948 | 4.716 | 4.986
675 | PS001024-A100919-2/1-2 | 1200 | 25876 | 25877 | 1385.745 | 7.2211 | 7.5577 | 131.23 | 80.925 | 168.325 | 6.21 | 0.465 | 0.565 | 9.92 | 1.465 | 0.195 | 18.025 | 17.75 | 5.745 | 2.55 | 15.505 | 15.755 | 0.055 | 0.135 | 7.65 | 0.09 | PS001024-A100919-2 | CK002530-A220819 | CK002581-A130919 | 7.1845 | 7.1845 | 7.193 | 5.7 | 5.69 | 7.2455 | 7.2455 | 7.2455 | Rec-CK002233-A160118 | 2019-08-22 08:30 | 17 | 14.8 | 7.4 | Rec-CK002233-A160118 | 2019-09-13 09:00 | 22.2 | 13.8 | 6.1 | 1 | 1 | На контроль |  | 1600 | 13.8 | 1930 | 40 | 80.2 | 1915 | 35 | 38 | 166 | 200 | 129 | 169 | 25.76 | 196 | 181 | 2019-10-02 | 30 | 38 | 46 | 78.8 | 80 | 81.2 | 32 | 46 | 60 | 129.4 | 130 | 130.7 | 166.4 | 168 | 169.6 | 0.38 | 0.38 | 0.38 | 650 | 8000 | 0 | 2 | 1915 | 98.26 |  |  | 2019-09-07 | 2019-09-04 | 2019-09-07 | 150 | 2018-06-06 | 1773 | -0.0002857143 | -0.007307143 | 0.007021429 | 5.703071 | 10.58043 | -0.0003125 | -0.00735625 | 0.00704375 | 5.762 | 10.5945625 | PS001024-A100919 | 0.01071429 | 1.993857 | 0.01457143 | 0.009571429 | 4.906286 | 4.948 | 4.716 | 4.986
676 | PS001024-A100919-2/1-3 | 1200 | 25878 | 25879 | 1371.975 | 7.23965 | 7.5829 | 131.385 | 81.205 | 168.04 | 6.255 | 0.37 | 0.57 | 10.09 | 1.55 | 0.22 | 17.995 | 18.305 | 2.305 | 1.4 | 15.73 | 16.005 | 0.05 | 0.125 | 7.6 | 0.16 | PS001024-A100919-2 | CK002530-A220819 | CK002581-A130919 | 7.1845 | 7.1845 | 7.193 | 5.7 | 5.69 | 7.2455 | 7.2455 | 7.2455 | Rec-CK002233-A160118 | 2019-08-22 08:30 | 17 | 14.8 | 7.4 | Rec-CK002233-A160118 | 2019-09-13 09:00 | 22.2 | 13.8 | 6.1 | 1 | 1 | На контроль |  | 1600 | 13.8 | 1930 | 40 | 80.2 | 1915 | 35 | 38 | 166 | 200 | 129 | 169 | 25.76 | 196 | 181 | 2019-10-02 | 30 | 38 | 46 | 78.8 | 80 | 81.2 | 32 | 46 | 60 | 129.4 | 130 | 130.7 | 166.4 | 168 | 169.6 | 0.38 | 0.38 | 0.38 | 650 | 8000 | 0 | 2 | 1915 | 98.26 |  |  | 2019-09-07 | 2019-09-04 | 2019-09-07 | 150 | 2018-06-06 | 1773 | -0.0002857143 | -0.007307143 | 0.007021429 | 5.703071 | 10.58043 | -0.0003125 | -0.00735625 | 0.00704375 | 5.762 | 10.5945625 | PS001024-A100919 | 0.01071429 | 1.993857 | 0.01457143 | 0.009571429 | 4.906286 | 4.948 | 4.716 | 4.986
677 | PS001023-A090919-3/1-1 | 600 | 25946 | 25947 | 1471.515 | 7.28545 | 7.62915 | 131.31 | 80.95 | 168.135 | 6.46 | 1.385 | 0.66 | 20.88 | 1.46 | 0.27 | 18.595 | 19.02 | 6.17 | 6.835 | 15.945 | 15.785 | 0.405 | 0.605 | 7.55 | 0.11 | PS001023-A090919-3 | CK002563-D050919 | CK002559-D030919 | 7.1805 | 7.1805 | 7.1845 | 5.71 | 5.705 | 7.2415 | 7.2415 | 7.2415 | Rec-CK002495-D020819 | 2019-09-04 22:47 | 23.3 | 11.5 | 13 | Rec-CK002495-D020819 | 2019-09-02 22:44 | 23.6 | 13 | 13.2 | 3 | 3 | На контроль |  | 1600 | 14.7 | 1930 | 40 | 79.4 | 1915 | 35 | 38 | 166 | 200 | 129 | 169 | 25.19 | 189 | 174 | 2019-10-03 | 33 | 37 | 41 | 77.5 | 79.2 | 80.8 | 35 | 43 | 52 | 128.9 | 129.8 | 130.6 | 166.9 | 168 | 169.3 | 0.39 | 0.39 | 0.39 | 650 | 7300 | 0 | 2 | 1915 | 99.03 |  |  | 2019-09-07 | 2019-09-04 | 2019-09-07 | 158 | 2018-06-06 | 1781 | 0.0001352941 | -0.007464706 | 0.0076 | 5.750529 | 10.40659 | 0.0001941176 | -0.007411765 | 0.007605882 | 5.704353 | 10.43294 | PS001023-A090919 | 0.01062857 | 1.989857 | 0.01642857 | 0.008571429 | 4.915857 | 4.955 | 4.702 | 5.009
678 | PS001023-A090919-3/1-2 | 1200 | 25948 | 25949 | 1400.785 | 7.25125 | 7.585 | 130.965 | 80.47 | 167.63 | 6.185 | 0.845 | 0.435 | 10.55 | 1.43 | 0.315 | 18.455 | 18.3 | 4.915 | 1.65 | 15.95 | 15.825 | 0.56 | 0.595 | 7.4 | 0.1 | PS001023-A090919-3 | CK002563-D050919 | CK002559-D030919 | 7.1805 | 7.1805 | 7.1845 | 5.71 | 5.705 | 7.2415 | 7.2415 | 7.2415 | Rec-CK002495-D020819 | 2019-09-04 22:47 | 23.3 | 11.5 | 13 | Rec-CK002495-D020819 | 2019-09-02 22:44 | 23.6 | 13 | 13.2 | 3 | 3 | На контроль |  | 1600 | 14.7 | 1930 | 40 | 79.4 | 1915 | 35 | 38 | 166 | 200 | 129 | 169 | 25.19 | 189 | 174 | 2019-10-03 | 33 | 37 | 41 | 77.5 | 79.2 | 80.8 | 35 | 43 | 52 | 128.9 | 129.8 | 130.6 | 166.9 | 168 | 169.3 | 0.39 | 0.39 | 0.39 | 650 | 7300 | 0 | 2 | 1915 | 99.03 |  |  | 2019-09-07 | 2019-09-04 | 2019-09-07 | 158 | 2018-06-06 | 1781 | 0.0001352941 | -0.007464706 | 0.0076 | 5.750529 | 10.40659 | 0.0001941176 | -0.007411765 | 0.007605882 | 5.704353 | 10.43294 | PS001023-A090919 | 0.01062857 | 1.989857 | 0.01642857 | 0.008571429 | 4.915857 | 4.955 | 4.702 | 5.009
679 | PS001023-A090919-3/1-3 | 1200 | 25950 | 25951 | 1369.4 | 7.24 | 7.5842 | 131.185 | 80.32 | 167.485 | 6.165 | 0.43 | 0.63 | 5.545 | 1.445 | 0.205 | 18.465 | 18.63 | 2.78 | 1.61 | 16.11 | 16 | 0.49 | 0.47 | 7.5 | 0.16 | PS001023-A090919-3 | CK002563-D050919 | CK002559-D030919 | 7.1805 | 7.1805 | 7.1845 | 5.71 | 5.705 | 7.2415 | 7.2415 | 7.2415 | Rec-CK002495-D020819 | 2019-09-04 22:47 | 23.3 | 11.5 | 13 | Rec-CK002495-D020819 | 2019-09-02 22:44 | 23.6 | 13 | 13.2 | 3 | 3 | На контроль |  | 1600 | 14.7 | 1930 | 40 | 79.4 | 1915 | 35 | 38 | 166 | 200 | 129 | 169 | 25.19 | 189 | 174 | 2019-10-03 | 33 | 37 | 41 | 77.5 | 79.2 | 80.8 | 35 | 43 | 52 | 128.9 | 129.8 | 130.6 | 166.9 | 168 | 169.3 | 0.39 | 0.39 | 0.39 | 650 | 7300 | 0 | 2 | 1915 | 99.03 |  |  | 2019-09-07 | 2019-09-04 | 2019-09-07 | 158 | 2018-06-06 | 1781 | 0.0001352941 | -0.007464706 | 0.0076 | 5.750529 | 10.40659 | 0.0001941176 | -0.007411765 | 0.007605882 | 5.704353 | 10.43294 | PS001023-A090919 | 0.01062857 | 1.989857 | 0.01642857 | 0.008571429 | 4.915857 | 4.955 | 4.702 | 5.009
680 | PS001016-A260819-1/1-1 | 1050 | 25952 | 25953 | 1417.675 | 7.3599 | 7.68385 | 131.22 | 80.725 | 167.845 | 6.525 | 0.33 | 0.45 | 5.215 | 1.785 | 0.315 | 16.98 | 17.365 | 4.205 | 3.08 | 15.64 | 15.605 | 0.43 | 0.255 | 7 | 0.13 | PS001016-A260819-1 | CK002257-D050219 | CK002254-A040219 | 7.192 | 7.192 | 7.191 | 5.69 | 5.67 | 7.253 | 7.253 | 7.253 | Rec-CK002198-D201118 | 2019-02-05 08:00 | 17.4 | 15.8 | 16.8 | Rec-CK002233-A160118 | 2019-02-04 18:50 | 18 | 12.1 | 14 | 3 | 1 | На контроль |  | 1590 | 14 | 1930 | 40 | 80.1 | 1915 | 35 | 38 | 166 | 200 | 129 | 167.5 | 25.9 | 178 | 160 | 2019-10-03 | 32 | 36 | 38 | 78.6 | 80 | 80.7 | 33 | 40 | 47 | 129.3 | 130 | 130.4 | 167.5 | 168.5 | 169.6 | 0.38 | 0.38 | 0.38 | 650 | 9000 | 0 | 0 | 1915 | 98.52 |  |  | 2019-09-07 | 2019-09-04 | 2019-09-07 | 158 | 2018-06-06 | 1781 | 0.0001166667 | -0.0074 | 0.007516667 | 5.685222 | 10.48717 | -9.375e-05 | -0.00713125 | 0.0070375 | 5.5833125 | 10.5994375 | PS001016-A260819 | 0.01048571 | 2.002429 | 0.01528571 | 0.01685714 | 4.979429 | 5.009 | 4.747 | 5.106
681 | PS001016-A260819-1/1-2 | 1050 | 25954 | 25955 | 1389.68 | 7.35315 | 7.6883 | 131.375 | 80.83 | 167.81 | 6.415 | 0.35 | 0.225 | 3.25 | 1.66 | 0.17 | 17.665 | 17.76 | 2.795 | 2.345 | 15.685 | 15.665 | 0.315 | 0.21 | 7.25 | 0.12 | PS001016-A260819-1 | CK002257-D050219 | CK002254-A040219 | 7.192 | 7.192 | 7.191 | 5.69 | 5.67 | 7.253 | 7.253 | 7.253 | Rec-CK002198-D201118 | 2019-02-05 08:00 | 17.4 | 15.8 | 16.8 | Rec-CK002233-A160118 | 2019-02-04 18:50 | 18 | 12.1 | 14 | 3 | 1 | На контроль |  | 1590 | 14 | 1930 | 40 | 80.1 | 1915 | 35 | 38 | 166 | 200 | 129 | 167.5 | 25.9 | 178 | 160 | 2019-10-03 | 32 | 36 | 38 | 78.6 | 80 | 80.7 | 33 | 40 | 47 | 129.3 | 130 | 130.4 | 167.5 | 168.5 | 169.6 | 0.38 | 0.38 | 0.38 | 650 | 9000 | 0 | 0 | 1915 | 98.52 |  |  | 2019-09-07 | 2019-09-04 | 2019-09-07 | 158 | 2018-06-06 | 1781 | 0.0001166667 | -0.0074 | 0.007516667 | 5.685222 | 10.48717 | -9.375e-05 | -0.00713125 | 0.0070375 | 5.5833125 | 10.5994375 | PS001016-A260819 | 0.01048571 | 2.002429 | 0.01528571 | 0.01685714 | 4.979429 | 5.009 | 4.747 | 5.106
682 | PS001016-A260819-1/1-3 | 1050 | 25956 | 25957 | 1384.725 | 7.3413 | 7.68185 | 131.33 | 80.8 | 167.665 | 6.335 | 0.365 | 0.495 | 4.145 | 1.595 | 0.215 | 17.795 | 17.79 | 2.595 | 2.49 | 15.825 | 15.6 | 0.225 | 0.21 | 7.3 | 0.09 | PS001016-A260819-1 | CK002257-D050219 | CK002254-A040219 | 7.192 | 7.192 | 7.191 | 5.69 | 5.67 | 7.253 | 7.253 | 7.253 | Rec-CK002198-D201118 | 2019-02-05 08:00 | 17.4 | 15.8 | 16.8 | Rec-CK002233-A160118 | 2019-02-04 18:50 | 18 | 12.1 | 14 | 3 | 1 | На контроль |  | 1590 | 14 | 1930 | 40 | 80.1 | 1915 | 35 | 38 | 166 | 200 | 129 | 167.5 | 25.9 | 178 | 160 | 2019-10-03 | 32 | 36 | 38 | 78.6 | 80 | 80.7 | 33 | 40 | 47 | 129.3 | 130 | 130.4 | 167.5 | 168.5 | 169.6 | 0.38 | 0.38 | 0.38 | 650 | 9000 | 0 | 0 | 1915 | 98.52 |  |  | 2019-09-07 | 2019-09-04 | 2019-09-07 | 158 | 2018-06-06 | 1781 | 0.0001166667 | -0.0074 | 0.007516667 | 5.685222 | 10.48717 | -9.375e-05 | -0.00713125 | 0.0070375 | 5.5833125 | 10.5994375 | PS001016-A260819 | 0.01048571 | 2.002429 | 0.01528571 | 0.01685714 | 4.979429 | 5.009 | 4.747 | 5.106
683 | PS001024-A100919-3/1-1 | 1100 | 25968 | 25969 | 1401.525 | 7.31235 | 7.63875 | 131.34 | 80.765 | 168.1 | 6.325 | 0.33 | 0.47 | 7.615 | 1.59 | 0.245 | 17.93 | 17.925 | 2.3 | 2.815 | 15.945 | 16.235 | 0.035 | 0.07 | 6.6 | 0.11 | PS001024-A100919-3 | CK002583-D160919 | CK002583-D160919 | 7.148 | 7.148 | 7.143 | 5.68 | 5.685 | 7.249 | 7.249 | 7.249 | Rec-CK002495-D020819 | 2019-09-16 08:00 | 22 | 10.4 | 12 | Rec-CK002495-D020819 | 2019-09-16 08:00 | 22 | 10.4 | 12 | 3 | 3 | На контроль |  | 1600 | 13.8 | 1930 | 40 | 79.8 | 1915 | 35 | 38 | 166 | 200 | 129 | 169 | 25.5 | 157 | 142 | 2019-10-04 | 33 | 35 | 36 | 78.4 | 79.8 | 81.2 | 33 | 38 | 43 | 129.1 | 129.7 | 130.4 | 167.5 | 168.4 | 169.3 | 0.38 | 0.38 | 0.38 | 650 | 6700 | 0 | 0 | 1915 | 98.79 |  |  | 2019-09-07 | 2019-09-04 | 2019-09-07 | 166 | 2018-06-06 | 1789 | -0.0006 | -0.007388889 | 0.006788889 | 5.745611 | 10.4275 | -0.0006 | -0.007388889 | 0.006788889 | 5.745611 | 10.4275 | PS001024-A100919 | 0.01071429 | 1.993857 | 0.01457143 | 0.009571429 | 4.906286 | 4.948 | 4.716 | 4.986
684 | PS001024-A100919-3/1-2 | 1100 | 25970 | 25971 | 1387.23 | 7.31555 | 7.65825 | 131.345 | 80.88 | 167.705 | 6.28 | 0.3 | 0.48 | 5.845 | 1.715 | 0.1 | 18.245 | 18.225 | 2.855 | 2.95 | 16.19 | 16.05 | 0.03 | 0.02 | 6.75 | 0.14 | PS001024-A100919-3 | CK002583-D160919 | CK002583-D160919 | 7.148 | 7.148 | 7.143 | 5.68 | 5.685 | 7.249 | 7.249 | 7.249 | Rec-CK002495-D020819 | 2019-09-16 08:00 | 22 | 10.4 | 12 | Rec-CK002495-D020819 | 2019-09-16 08:00 | 22 | 10.4 | 12 | 3 | 3 | На контроль |  | 1600 | 13.8 | 1930 | 40 | 79.8 | 1915 | 35 | 38 | 166 | 200 | 129 | 169 | 25.5 | 157 | 142 | 2019-10-04 | 33 | 35 | 36 | 78.4 | 79.8 | 81.2 | 33 | 38 | 43 | 129.1 | 129.7 | 130.4 | 167.5 | 168.4 | 169.3 | 0.38 | 0.38 | 0.38 | 650 | 6700 | 0 | 0 | 1915 | 98.79 |  |  | 2019-09-07 | 2019-09-04 | 2019-09-07 | 166 | 2018-06-06 | 1789 | -0.0006 | -0.007388889 | 0.006788889 | 5.745611 | 10.4275 | -0.0006 | -0.007388889 | 0.006788889 | 5.745611 | 10.4275 | PS001024-A100919 | 0.01071429 | 1.993857 | 0.01457143 | 0.009571429 | 4.906286 | 4.948 | 4.716 | 4.986
685 | PS001024-A100919-3/1-3 | 1100 | 25972 | 25973 | 1379.675 | 7.3012 | 7.65295 | 131.345 | 80.595 | 167.425 | 6.27 | 0.42 | 0.385 | 5.805 | 1.705 | 0.195 | 18.255 | 18.275 | 2.72 | 2.79 | 15.935 | 16.15 | 0.15 | 0.045 | 6.8 | 0.16 | PS001024-A100919-3 | CK002583-D160919 | CK002583-D160919 | 7.148 | 7.148 | 7.143 | 5.68 | 5.685 | 7.249 | 7.249 | 7.249 | Rec-CK002495-D020819 | 2019-09-16 08:00 | 22 | 10.4 | 12 | Rec-CK002495-D020819 | 2019-09-16 08:00 | 22 | 10.4 | 12 | 3 | 3 | На контроль |  | 1600 | 13.8 | 1930 | 40 | 79.8 | 1915 | 35 | 38 | 166 | 200 | 129 | 169 | 25.5 | 157 | 142 | 2019-10-04 | 33 | 35 | 36 | 78.4 | 79.8 | 81.2 | 33 | 38 | 43 | 129.1 | 129.7 | 130.4 | 167.5 | 168.4 | 169.3 | 0.38 | 0.38 | 0.38 | 650 | 6700 | 0 | 0 | 1915 | 98.79 |  |  | 2019-09-07 | 2019-09-04 | 2019-09-07 | 166 | 2018-06-06 | 1789 | -0.0006 | -0.007388889 | 0.006788889 | 5.745611 | 10.4275 | -0.0006 | -0.007388889 | 0.006788889 | 5.745611 | 10.4275 | PS001024-A100919 | 0.01071429 | 1.993857 | 0.01457143 | 0.009571429 | 4.906286 | 4.948 | 4.716 | 4.986
686 | PS001024-A100919-3/1-4 | 1100 | 25977 | 25978 | 1378.99 | 7.29575 | 7.64495 | 131.42 | 80.615 | 167.495 | 6.2 | 0.45 | 0.385 | 6.63 | 1.69 | 0.32 | 18.285 | 18.345 | 2.43 | 2.165 | 16.07 | 15.96 | 0.15 | 0.05 | 6.85 | 0.17 | PS001024-A100919-3 | CK002583-D160919 | CK002583-D160919 | 7.148 | 7.148 | 7.143 | 5.68 | 5.685 | 7.249 | 7.249 | 7.249 | Rec-CK002495-D020819 | 2019-09-16 08:00 | 22 | 10.4 | 12 | Rec-CK002495-D020819 | 2019-09-16 08:00 | 22 | 10.4 | 12 | 3 | 3 | На контроль |  | 1600 | 13.8 | 1930 | 40 | 79.8 | 1915 | 35 | 38 | 166 | 200 | 129 | 169 | 25.5 | 157 | 142 | 2019-10-04 | 33 | 35 | 36 | 78.4 | 79.8 | 81.2 | 33 | 38 | 43 | 129.1 | 129.7 | 130.4 | 167.5 | 168.4 | 169.3 | 0.38 | 0.38 | 0.38 | 650 | 6700 | 0 | 0 | 1915 | 98.79 |  |  | 2019-09-07 | 2019-09-04 | 2019-09-07 | 166 | 2018-06-06 | 1789 | -0.0006 | -0.007388889 | 0.006788889 | 5.745611 | 10.4275 | -0.0006 | -0.007388889 | 0.006788889 | 5.745611 | 10.4275 | PS001024-A100919 | 0.01071429 | 1.993857 | 0.01457143 | 0.009571429 | 4.906286 | 4.948 | 4.716 | 4.986
687 | PS001024-A100919-3/1-5 | 1100 | 25979 | 25980 | 1377.67 | 7.2797 | 7.6183 | 131.665 | 80.82 | 167.685 | 6.245 | 0.51 | 0.375 | 4.05 | 1.765 | 0.315 | 18.515 | 18.515 | 2.295 | 2.21 | 16.065 | 15.995 | 0.115 | 0.015 | 7 | 0.16 | PS001024-A100919-3 | CK002583-D160919 | CK002583-D160919 | 7.148 | 7.148 | 7.143 | 5.68 | 5.685 | 7.249 | 7.249 | 7.249 | Rec-CK002495-D020819 | 2019-09-16 08:00 | 22 | 10.4 | 12 | Rec-CK002495-D020819 | 2019-09-16 08:00 | 22 | 10.4 | 12 | 3 | 3 | На контроль |  | 1600 | 13.8 | 1930 | 40 | 79.8 | 1915 | 35 | 38 | 166 | 200 | 129 | 169 | 25.5 | 157 | 142 | 2019-10-04 | 33 | 35 | 36 | 78.4 | 79.8 | 81.2 | 33 | 38 | 43 | 129.1 | 129.7 | 130.4 | 167.5 | 168.4 | 169.3 | 0.38 | 0.38 | 0.38 | 650 | 6700 | 0 | 0 | 1915 | 98.79 |  |  | 2019-09-07 | 2019-09-04 | 2019-09-07 | 166 | 2018-06-06 | 1789 | -0.0006 | -0.007388889 | 0.006788889 | 5.745611 | 10.4275 | -0.0006 | -0.007388889 | 0.006788889 | 5.745611 | 10.4275 | PS001024-A100919 | 0.01071429 | 1.993857 | 0.01457143 | 0.009571429 | 4.906286 | 4.948 | 4.716 | 4.986
688 | PS001024-A100919-3/1-6 | 1100 | 25981 | 25982 | 1393.47 | 7.254 | 7.5939 | 131.75 | 80.88 | 167.435 | 6.305 | 0.66 | 0.365 | 4.01 | 1.68 | 0.18 | 18.74 | 18.77 | 2.535 | 2.29 | 15.87 | 16.12 | 0.14 | 0.01 | 7.15 | 0.16 | PS001024-A100919-3 | CK002583-D160919 | CK002583-D160919 | 7.148 | 7.148 | 7.143 | 5.68 | 5.685 | 7.249 | 7.249 | 7.249 | Rec-CK002495-D020819 | 2019-09-16 08:00 | 22 | 10.4 | 12 | Rec-CK002495-D020819 | 2019-09-16 08:00 | 22 | 10.4 | 12 | 3 | 3 | На контроль |  | 1600 | 13.8 | 1930 | 40 | 79.8 | 1915 | 35 | 38 | 166 | 200 | 129 | 169 | 25.5 | 157 | 142 | 2019-10-04 | 33 | 35 | 36 | 78.4 | 79.8 | 81.2 | 33 | 38 | 43 | 129.1 | 129.7 | 130.4 | 167.5 | 168.4 | 169.3 | 0.38 | 0.38 | 0.38 | 650 | 6700 | 0 | 0 | 1915 | 98.79 |  |  | 2019-09-07 | 2019-09-04 | 2019-09-07 | 166 | 2018-06-06 | 1789 | -0.0006 | -0.007388889 | 0.006788889 | 5.745611 | 10.4275 | -0.0006 | -0.007388889 | 0.006788889 | 5.745611 | 10.4275 | PS001024-A100919 | 0.01071429 | 1.993857 | 0.01457143 | 0.009571429 | 4.906286 | 4.948 | 4.716 | 4.986
689 | PS001025-A160919-1/1-1 | 1200 | 26014 | 26015 | 1400.22 | 7.2954 | 7.62945 | 131.485 | 81.055 | 167.54 | 6.445 | 0.205 | 0.535 | 8.21 | 1.61 | 0.1 | 17.365 | 17.465 | 1.915 | 2.515 | 15.66 | 15.66 | 0.325 | 0.335 | 7.05 | 0.16 | PS001025-A160919-1 | CK002558-D020919 | CK002538-D260819 | 7.184 | 7.184 | 7.1865 | 5.68 | 5.66 | 7.245 | 7.245 | 7.245 | Rec-CK002495-D020819 | 2019-09-02 08:00 | 16.3 | 13.6 | 13.6 | Rec-CK002495-D020819 | 2019-08-26 09:00 | 16.6 | 12.5 | 13.8 | 3 | 3 | На контроль |  | 1600 | 13.6 | 1930 | 40 | 80.2 | 1915 | 35 | 38 | 166 | 200 | 129 | 169 | 26.09 | 184 | 169 | 2019-10-08 | 34 | 36 | 39 | 78.7 | 80.3 | 81.9 | 37 | 43 | 49 | 129.4 | 130.4 | 131.3 | 166.5 | 168 | 169.3 | 0.37 | 0.37 | 0.37 | 650 | 10000 | 0 | 1 | 1915 | 98.65 |  |  | 2019-09-07 | 2019-10-07 | 2019-09-07 | 176 | 2018-06-06 | 1799 | 0.0003333333 | -0.007625 | 0.007958333 | 5.661 | 10.3825 | 0.0003411765 | -0.007411765 | 0.007752941 | 5.675588 | 10.58318 | PS001025-A160919 | 0.01044286 | 2.011714 | 0.013 | 0.01628571 | 4.982571 | 5.039 | 4.714 | 5.111
690 | PS001025-A160919-1/1-2 | 1200 | 26016 | 26017 | 1386.36 | 7.3255 | 7.65925 | 131.515 | 81.135 | 167.31 | 6.355 | 0.33 | 0.525 | 9.445 | 1.55 | 0.07 | 17.69 | 17.76 | 1.755 | 2.81 | 15.525 | 15.76 | 0.445 | 0.37 | 7.25 | 0.08 | PS001025-A160919-1 | CK002558-D020919 | CK002538-D260819 | 7.184 | 7.184 | 7.1865 | 5.68 | 5.66 | 7.245 | 7.245 | 7.245 | Rec-CK002495-D020819 | 2019-09-02 08:00 | 16.3 | 13.6 | 13.6 | Rec-CK002495-D020819 | 2019-08-26 09:00 | 16.6 | 12.5 | 13.8 | 3 | 3 | На контроль |  | 1600 | 13.6 | 1930 | 40 | 80.2 | 1915 | 35 | 38 | 166 | 200 | 129 | 169 | 26.09 | 184 | 169 | 2019-10-08 | 34 | 36 | 39 | 78.7 | 80.3 | 81.9 | 37 | 43 | 49 | 129.4 | 130.4 | 131.3 | 166.5 | 168 | 169.3 | 0.37 | 0.37 | 0.37 | 650 | 10000 | 0 | 1 | 1915 | 98.65 |  |  | 2019-09-07 | 2019-10-07 | 2019-09-07 | 176 | 2018-06-06 | 1799 | 0.0003333333 | -0.007625 | 0.007958333 | 5.661 | 10.3825 | 0.0003411765 | -0.007411765 | 0.007752941 | 5.675588 | 10.58318 | PS001025-A160919 | 0.01044286 | 2.011714 | 0.013 | 0.01628571 | 4.982571 | 5.039 | 4.714 | 5.111
691 | PS001025-A160919-1/1-3 | 1100 | 26018 | 26019 | 1377.675 | 7.30415 | 7.64695 | 131.575 | 81.14 | 166.7 | 6.245 | 0.345 | 0.405 | 7.59 | 1.465 | 0.085 | 17.785 | 17.805 | 2.34 | 2.57 | 15.63 | 15.6 | 0.33 | 0.345 | 7.3 | 0.11 | PS001025-A160919-1 | CK002558-D020919 | CK002538-D260819 | 7.184 | 7.184 | 7.1865 | 5.68 | 5.66 | 7.245 | 7.245 | 7.245 | Rec-CK002495-D020819 | 2019-09-02 08:00 | 16.3 | 13.6 | 13.6 | Rec-CK002495-D020819 | 2019-08-26 09:00 | 16.6 | 12.5 | 13.8 | 3 | 3 | На контроль |  | 1600 | 13.6 | 1930 | 40 | 80.2 | 1915 | 35 | 38 | 166 | 200 | 129 | 169 | 26.09 | 184 | 169 | 2019-10-08 | 34 | 36 | 39 | 78.7 | 80.3 | 81.9 | 37 | 43 | 49 | 129.4 | 130.4 | 131.3 | 166.5 | 168 | 169.3 | 0.37 | 0.37 | 0.37 | 650 | 10000 | 0 | 1 | 1915 | 98.65 |  |  | 2019-09-07 | 2019-10-07 | 2019-09-07 | 176 | 2018-06-06 | 1799 | 0.0003333333 | -0.007625 | 0.007958333 | 5.661 | 10.3825 | 0.0003411765 | -0.007411765 | 0.007752941 | 5.675588 | 10.58318 | PS001025-A160919 | 0.01044286 | 2.011714 | 0.013 | 0.01628571 | 4.982571 | 5.039 | 4.714 | 5.111
692 | PS001025-A160919-1/1-9 | 760 | 26021 | 26022 | 1381.045 | 7.29265 | 7.63305 | 131.23 | 81.135 | 166.955 | 6.255 | 0.51 | 0.475 | 4.895 | 1.19 | 0.09 | 18.185 | 18.38 | 3.005 | 2.52 | 15.575 | 15.595 | 0.44 | 0.355 | 7.65 | 0.17 | PS001025-A160919-1 | CK002558-D020919 | CK002538-D260819 | 7.184 | 7.184 | 7.1865 | 5.68 | 5.66 | 7.245 | 7.245 | 7.245 | Rec-CK002495-D020819 | 2019-09-02 08:00 | 16.3 | 13.6 | 13.6 | Rec-CK002495-D020819 | 2019-08-26 09:00 | 16.6 | 12.5 | 13.8 | 3 | 3 | На контроль |  | 1600 | 13.6 | 1930 | 40 | 80.2 | 1915 | 35 | 38 | 166 | 200 | 129 | 169 | 26.09 | 184 | 169 | 2019-10-08 | 34 | 36 | 39 | 78.7 | 80.3 | 81.9 | 37 | 43 | 49 | 129.4 | 130.4 | 131.3 | 166.5 | 168 | 169.3 | 0.37 | 0.37 | 0.37 | 650 | 10000 | 0 | 1 | 1915 | 98.65 |  |  | 2019-09-07 | 2019-10-07 | 2019-09-07 | 176 | 2018-06-06 | 1799 | 0.0003333333 | -0.007625 | 0.007958333 | 5.661 | 10.3825 | 0.0003411765 | -0.007411765 | 0.007752941 | 5.675588 | 10.58318 | PS001025-A160919 | 0.01044286 | 2.011714 | 0.013 | 0.01628571 | 4.982571 | 5.039 | 4.714 | 5.111
693 | PS001025-A160919-1/1-4 | 1100 | 26023 | 26024 | 1379.03 | 7.29945 | 7.6368 | 131.67 | 81.275 | 167.085 | 6.285 | 0.455 | 0.555 | 5.81 | 1.585 | 0.11 | 17.87 | 17.855 | 2.62 | 2.975 | 15.53 | 15.815 | 0.34 | 0.34 | 7.3 | 0.08 | PS001025-A160919-1 | CK002558-D020919 | CK002538-D260819 | 7.184 | 7.184 | 7.1865 | 5.68 | 5.66 | 7.245 | 7.245 | 7.245 | Rec-CK002495-D020819 | 2019-09-02 08:00 | 16.3 | 13.6 | 13.6 | Rec-CK002495-D020819 | 2019-08-26 09:00 | 16.6 | 12.5 | 13.8 | 3 | 3 | На контроль |  | 1600 | 13.6 | 1930 | 40 | 80.2 | 1915 | 35 | 38 | 166 | 200 | 129 | 169 | 26.09 | 184 | 169 | 2019-10-08 | 34 | 36 | 39 | 78.7 | 80.3 | 81.9 | 37 | 43 | 49 | 129.4 | 130.4 | 131.3 | 166.5 | 168 | 169.3 | 0.37 | 0.37 | 0.37 | 650 | 10000 | 0 | 1 | 1915 | 98.65 |  |  | 2019-09-07 | 2019-10-07 | 2019-09-07 | 176 | 2018-06-06 | 1799 | 0.0003333333 | -0.007625 | 0.007958333 | 5.661 | 10.3825 | 0.0003411765 | -0.007411765 | 0.007752941 | 5.675588 | 10.58318 | PS001025-A160919 | 0.01044286 | 2.011714 | 0.013 | 0.01628571 | 4.982571 | 5.039 | 4.714 | 5.111
694 | PS001025-A160919-1/1-5 | 1050 | 26025 | 26026 | 1372.425 | 7.30675 | 7.6522 | 131.655 | 81.09 | 167.25 | 6.24 | 0.395 | 0.44 | 6.445 | 1.47 | 0.095 | 17.72 | 17.775 | 2.755 | 2.685 | 15.59 | 15.61 | 0.365 | 0.365 | 7.3 | 0.11 | PS001025-A160919-1 | CK002558-D020919 | CK002538-D260819 | 7.184 | 7.184 | 7.1865 | 5.68 | 5.66 | 7.245 | 7.245 | 7.245 | Rec-CK002495-D020819 | 2019-09-02 08:00 | 16.3 | 13.6 | 13.6 | Rec-CK002495-D020819 | 2019-08-26 09:00 | 16.6 | 12.5 | 13.8 | 3 | 3 | На контроль |  | 1600 | 13.6 | 1930 | 40 | 80.2 | 1915 | 35 | 38 | 166 | 200 | 129 | 169 | 26.09 | 184 | 169 | 2019-10-08 | 34 | 36 | 39 | 78.7 | 80.3 | 81.9 | 37 | 43 | 49 | 129.4 | 130.4 | 131.3 | 166.5 | 168 | 169.3 | 0.37 | 0.37 | 0.37 | 650 | 10000 | 0 | 1 | 1915 | 98.65 |  |  | 2019-09-07 | 2019-10-07 | 2019-09-07 | 176 | 2018-06-06 | 1799 | 0.0003333333 | -0.007625 | 0.007958333 | 5.661 | 10.3825 | 0.0003411765 | -0.007411765 | 0.007752941 | 5.675588 | 10.58318 | PS001025-A160919 | 0.01044286 | 2.011714 | 0.013 | 0.01628571 | 4.982571 | 5.039 | 4.714 | 5.111
695 | PS001025-A160919-1/1-6 | 1050 | 26027 | 26028 | 1389.55 | 7.3143 | 7.64495 | 131.535 | 80.995 | 166.955 | 6.365 | 0.595 | 0.335 | 5.885 | 1.45 | 0.075 | 17.63 | 17.865 | 3.16 | 2.845 | 15.6 | 15.51 | 0.37 | 0.31 | 7.3 | 0.14 | PS001025-A160919-1 | CK002558-D020919 | CK002538-D260819 | 7.184 | 7.184 | 7.1865 | 5.68 | 5.66 | 7.245 | 7.245 | 7.245 | Rec-CK002495-D020819 | 2019-09-02 08:00 | 16.3 | 13.6 | 13.6 | Rec-CK002495-D020819 | 2019-08-26 09:00 | 16.6 | 12.5 | 13.8 | 3 | 3 | На контроль |  | 1600 | 13.6 | 1930 | 40 | 80.2 | 1915 | 35 | 38 | 166 | 200 | 129 | 169 | 26.09 | 184 | 169 | 2019-10-08 | 34 | 36 | 39 | 78.7 | 80.3 | 81.9 | 37 | 43 | 49 | 129.4 | 130.4 | 131.3 | 166.5 | 168 | 169.3 | 0.37 | 0.37 | 0.37 | 650 | 10000 | 0 | 1 | 1915 | 98.65 |  |  | 2019-09-07 | 2019-10-07 | 2019-09-07 | 176 | 2018-06-06 | 1799 | 0.0003333333 | -0.007625 | 0.007958333 | 5.661 | 10.3825 | 0.0003411765 | -0.007411765 | 0.007752941 | 5.675588 | 10.58318 | PS001025-A160919 | 0.01044286 | 2.011714 | 0.013 | 0.01628571 | 4.982571 | 5.039 | 4.714 | 5.111
696 | PS001025-A160919-1/1-7 | 1050 | 26029 | 26030 | 1390.07 | 7.30065 | 7.62555 | 131.535 | 81.09 | 166.41 | 6.33 | 0.925 | 0.205 | 5.665 | 1.45 | 0.125 | 17.895 | 17.975 | 3.55 | 3.23 | 15.525 | 15.615 | 0.36 | 0.26 | 7.4 | 0.11 | PS001025-A160919-1 | CK002558-D020919 | CK002538-D260819 | 7.184 | 7.184 | 7.1865 | 5.68 | 5.66 | 7.245 | 7.245 | 7.245 | Rec-CK002495-D020819 | 2019-09-02 08:00 | 16.3 | 13.6 | 13.6 | Rec-CK002495-D020819 | 2019-08-26 09:00 | 16.6 | 12.5 | 13.8 | 3 | 3 | На контроль |  | 1600 | 13.6 | 1930 | 40 | 80.2 | 1915 | 35 | 38 | 166 | 200 | 129 | 169 | 26.09 | 184 | 169 | 2019-10-08 | 34 | 36 | 39 | 78.7 | 80.3 | 81.9 | 37 | 43 | 49 | 129.4 | 130.4 | 131.3 | 166.5 | 168 | 169.3 | 0.37 | 0.37 | 0.37 | 650 | 10000 | 0 | 1 | 1915 | 98.65 |  |  | 2019-09-07 | 2019-10-07 | 2019-09-07 | 176 | 2018-06-06 | 1799 | 0.0003333333 | -0.007625 | 0.007958333 | 5.661 | 10.3825 | 0.0003411765 | -0.007411765 | 0.007752941 | 5.675588 | 10.58318 | PS001025-A160919 | 0.01044286 | 2.011714 | 0.013 | 0.01628571 | 4.982571 | 5.039 | 4.714 | 5.111
697 | PS001025-A160919-1/1-8 | 1050 | 26031 | 26032 | 1376.305 | 7.2712 | 7.61215 | 131.585 | 81.12 | 166.44 | 6.245 | 0.71 | 0.21 | 4.525 | 1.455 | 0.16 | 18.115 | 18.11 | 3.24 | 2.96 | 15.495 | 15.645 | 0.44 | 0.305 | 7.55 | 0.11 | PS001025-A160919-1 | CK002558-D020919 | CK002538-D260819 | 7.184 | 7.184 | 7.1865 | 5.68 | 5.66 | 7.245 | 7.245 | 7.245 | Rec-CK002495-D020819 | 2019-09-02 08:00 | 16.3 | 13.6 | 13.6 | Rec-CK002495-D020819 | 2019-08-26 09:00 | 16.6 | 12.5 | 13.8 | 3 | 3 | На контроль |  | 1600 | 13.6 | 1930 | 40 | 80.2 | 1915 | 35 | 38 | 166 | 200 | 129 | 169 | 26.09 | 184 | 169 | 2019-10-08 | 34 | 36 | 39 | 78.7 | 80.3 | 81.9 | 37 | 43 | 49 | 129.4 | 130.4 | 131.3 | 166.5 | 168 | 169.3 | 0.37 | 0.37 | 0.37 | 650 | 10000 | 0 | 1 | 1915 | 98.65 |  |  | 2019-09-07 | 2019-10-07 | 2019-09-07 | 176 | 2018-06-06 | 1799 | 0.0003333333 | -0.007625 | 0.007958333 | 5.661 | 10.3825 | 0.0003411765 | -0.007411765 | 0.007752941 | 5.675588 | 10.58318 | PS001025-A160919 | 0.01044286 | 2.011714 | 0.013 | 0.01628571 | 4.982571 | 5.039 | 4.714 | 5.111
698 | PS000998-A170719-3/1-1 | 1100 | 26059 | 26060 | 1396.645 | 7.44225 | 7.80665 | 131.575 | 81 | 166.93 | 6.415 | 0.25 | 0.325 | 7.66 | 1.395 | 0.415 | 18.295 | 18.255 | 3.245 | 2.73 | 16.2 | 16.535 | 0.285 | 0.2 | 7.3 | 0.1 | PS000998-A170719-3 | CK002528-D220819 | CK002528-D220819 | 5.171 | 5.171 | 5.17 | 5.69 | 5.695 | 7.232 | 7.232 | 7.232 | Rec-CK002495-D020819 | 2019-08-21 22:45 | 17.2 | 8.2 | 15.6 | Rec-CK002495-D020819 | 2019-08-21 22:45 | 17.2 | 8.2 | 15.6 | 3 | 3 | На контроль |  | 1600 | 14.5 | 1930 | 40 | 80.2 | 1915 | 35 | 38 | 166 | 200 | 129 | 169 | 25.08 | 155 | 140 | 2019-10-09 | 35 | 36 | 38 | 79.1 | 80 | 80.9 | 38 | 42 | 46 | 129.4 | 129.9 | 130.3 | 166.4 | 167.4 | 169.2 | 0.41 | 0.41 | 0.41 | 500 | 6700 | 0 | 0 | 1915 | 98.29 |  |  | 2019-09-07 | 2019-10-07 | 2019-09-07 | 186 | 2018-06-06 | 1809 | 0.0003176471 | -0.007352941 | 0.007670588 | 5.787471 | 10.55335 | 0.0003176471 | -0.007352941 | 0.007670588 | 5.787471 | 10.55335 | PS000998-A170719 | 0.01042857 | 1.988571 | 0.01185714 | 0.008 | 4.920571 | 4.965 | 4.69 | 5.01
699 | PS000998-A170719-3/1-2 | 1100 | 26061 | 26062 | 1381.355 | 7.42065 | 7.78725 | 131.625 | 81.05 | 166.63 | 6.335 | 0.335 | 0.255 | 6.075 | 1.35 | 0.215 | 18.59 | 18.535 | 2.985 | 2.985 | 16.415 | 16.295 | 0.395 | 0.255 | 7.45 | 0.1 | PS000998-A170719-3 | CK002528-D220819 | CK002528-D220819 | 5.171 | 5.171 | 5.17 | 5.69 | 5.695 | 7.232 | 7.232 | 7.232 | Rec-CK002495-D020819 | 2019-08-21 22:45 | 17.2 | 8.2 | 15.6 | Rec-CK002495-D020819 | 2019-08-21 22:45 | 17.2 | 8.2 | 15.6 | 3 | 3 | На контроль |  | 1600 | 14.5 | 1930 | 40 | 80.2 | 1915 | 35 | 38 | 166 | 200 | 129 | 169 | 25.08 | 155 | 140 | 2019-10-09 | 35 | 36 | 38 | 79.1 | 80 | 80.9 | 38 | 42 | 46 | 129.4 | 129.9 | 130.3 | 166.4 | 167.4 | 169.2 | 0.41 | 0.41 | 0.41 | 500 | 6700 | 0 | 0 | 1915 | 98.29 |  |  | 2019-09-07 | 2019-10-07 | 2019-09-07 | 186 | 2018-06-06 | 1809 | 0.0003176471 | -0.007352941 | 0.007670588 | 5.787471 | 10.55335 | 0.0003176471 | -0.007352941 | 0.007670588 | 5.787471 | 10.55335 | PS000998-A170719 | 0.01042857 | 1.988571 | 0.01185714 | 0.008 | 4.920571 | 4.965 | 4.69 | 5.01
700 | PS000998-A170719-3/1-3 | 1100 | 26063 | 26064 | 1383.46 | 7.4135 | 7.7724 | 131.625 | 81.205 | 166.21 | 6.405 | 0.33 | 0.43 | 4.24 | 1.28 | 0.17 | 18.54 | 18.475 | 2.845 | 2.91 | 16.34 | 16.315 | 0.415 | 0.31 | 7.55 | 0.11 | PS000998-A170719-3 | CK002528-D220819 | CK002528-D220819 | 5.171 | 5.171 | 5.17 | 5.69 | 5.695 | 7.232 | 7.232 | 7.232 | Rec-CK002495-D020819 | 2019-08-21 22:45 | 17.2 | 8.2 | 15.6 | Rec-CK002495-D020819 | 2019-08-21 22:45 | 17.2 | 8.2 | 15.6 | 3 | 3 | На контроль |  | 1600 | 14.5 | 1930 | 40 | 80.2 | 1915 | 35 | 38 | 166 | 200 | 129 | 169 | 25.08 | 155 | 140 | 2019-10-09 | 35 | 36 | 38 | 79.1 | 80 | 80.9 | 38 | 42 | 46 | 129.4 | 129.9 | 130.3 | 166.4 | 167.4 | 169.2 | 0.41 | 0.41 | 0.41 | 500 | 6700 | 0 | 0 | 1915 | 98.29 |  |  | 2019-09-07 | 2019-10-07 | 2019-09-07 | 186 | 2018-06-06 | 1809 | 0.0003176471 | -0.007352941 | 0.007670588 | 5.787471 | 10.55335 | 0.0003176471 | -0.007352941 | 0.007670588 | 5.787471 | 10.55335 | PS000998-A170719 | 0.01042857 | 1.988571 | 0.01185714 | 0.008 | 4.920571 | 4.965 | 4.69 | 5.01
701 | PS000998-A170719-3/1-4 | 1100 | 26065 | 26066 | 1386.745 | 7.37175 | 7.7116 | 131.6 | 81.06 | 166.05 | 6.505 | 0.32 | 0.59 | 3.12 | 1.4 | 0.31 | 18.57 | 18.48 | 2.83 | 2.905 | 16.56 | 15.965 | 0.36 | 0.33 | 7.6 | 0.09 | PS000998-A170719-3 | CK002528-D220819 | CK002528-D220819 | 5.171 | 5.171 | 5.17 | 5.69 | 5.695 | 7.232 | 7.232 | 7.232 | Rec-CK002495-D020819 | 2019-08-21 22:45 | 17.2 | 8.2 | 15.6 | Rec-CK002495-D020819 | 2019-08-21 22:45 | 17.2 | 8.2 | 15.6 | 3 | 3 | На контроль |  | 1600 | 14.5 | 1930 | 40 | 80.2 | 1915 | 35 | 38 | 166 | 200 | 129 | 169 | 25.08 | 155 | 140 | 2019-10-09 | 35 | 36 | 38 | 79.1 | 80 | 80.9 | 38 | 42 | 46 | 129.4 | 129.9 | 130.3 | 166.4 | 167.4 | 169.2 | 0.41 | 0.41 | 0.41 | 500 | 6700 | 0 | 0 | 1915 | 98.29 |  |  | 2019-09-07 | 2019-10-07 | 2019-09-07 | 186 | 2018-06-06 | 1809 | 0.0003176471 | -0.007352941 | 0.007670588 | 5.787471 | 10.55335 | 0.0003176471 | -0.007352941 | 0.007670588 | 5.787471 | 10.55335 | PS000998-A170719 | 0.01042857 | 1.988571 | 0.01185714 | 0.008 | 4.920571 | 4.965 | 4.69 | 5.01
702 | PS000998-A170719-3/1-5 | 1100 | 26067 | 26068 | 1384.755 | 7.3657 | 7.70315 | 131.555 | 80.87 | 166.48 | 6.49 | 0.325 | 0.77 | 4.29 | 1.4 | 0.315 | 18.655 | 18.75 | 3.465 | 3.125 | 16.335 | 15.99 | 0.23 | 0.33 | 7.65 | 0.09 | PS000998-A170719-3 | CK002528-D220819 | CK002528-D220819 | 5.171 | 5.171 | 5.17 | 5.69 | 5.695 | 7.232 | 7.232 | 7.232 | Rec-CK002495-D020819 | 2019-08-21 22:45 | 17.2 | 8.2 | 15.6 | Rec-CK002495-D020819 | 2019-08-21 22:45 | 17.2 | 8.2 | 15.6 | 3 | 3 | На контроль |  | 1600 | 14.5 | 1930 | 40 | 80.2 | 1915 | 35 | 38 | 166 | 200 | 129 | 169 | 25.08 | 155 | 140 | 2019-10-09 | 35 | 36 | 38 | 79.1 | 80 | 80.9 | 38 | 42 | 46 | 129.4 | 129.9 | 130.3 | 166.4 | 167.4 | 169.2 | 0.41 | 0.41 | 0.41 | 500 | 6700 | 0 | 0 | 1915 | 98.29 |  |  | 2019-09-07 | 2019-10-07 | 2019-09-07 | 186 | 2018-06-06 | 1809 | 0.0003176471 | -0.007352941 | 0.007670588 | 5.787471 | 10.55335 | 0.0003176471 | -0.007352941 | 0.007670588 | 5.787471 | 10.55335 | PS000998-A170719 | 0.01042857 | 1.988571 | 0.01185714 | 0.008 | 4.920571 | 4.965 | 4.69 | 5.01
703 | PS000998-A170719-3/1-6 | 1100 | 26069 | 26070 | 1384.175 | 7.4069 | 7.74065 | 131.62 | 80.98 | 167.015 | 6.365 | 0.355 | 0.455 | 6.215 | 1.325 | 0.13 | 18.56 | 18.875 | 5.005 | 3.035 | 16.075 | 16.215 | 0.31 | 0.405 | 7.65 | 0.14 | PS000998-A170719-3 | CK002528-D220819 | CK002528-D220819 | 5.171 | 5.171 | 5.17 | 5.69 | 5.695 | 7.232 | 7.232 | 7.232 | Rec-CK002495-D020819 | 2019-08-21 22:45 | 17.2 | 8.2 | 15.6 | Rec-CK002495-D020819 | 2019-08-21 22:45 | 17.2 | 8.2 | 15.6 | 3 | 3 | На контроль |  | 1600 | 14.5 | 1930 | 40 | 80.2 | 1915 | 35 | 38 | 166 | 200 | 129 | 169 | 25.08 | 155 | 140 | 2019-10-09 | 35 | 36 | 38 | 79.1 | 80 | 80.9 | 38 | 42 | 46 | 129.4 | 129.9 | 130.3 | 166.4 | 167.4 | 169.2 | 0.41 | 0.41 | 0.41 | 500 | 6700 | 0 | 0 | 1915 | 98.29 |  |  | 2019-09-07 | 2019-10-07 | 2019-09-07 | 186 | 2018-06-06 | 1809 | 0.0003176471 | -0.007352941 | 0.007670588 | 5.787471 | 10.55335 | 0.0003176471 | -0.007352941 | 0.007670588 | 5.787471 | 10.55335 | PS000998-A170719 | 0.01042857 | 1.988571 | 0.01185714 | 0.008 | 4.920571 | 4.965 | 4.69 | 5.01
704 | PS001010-A130819-3/1-1 | 1050 | 26108 | 26109 | 1397.74 | 7.45125 | 7.79805 | 131.125 | 80.515 | 166.26 | 6.425 | 0.27 | 0.51 | 7.06 | 1.05 | 0.21 | 18.265 | 18.04 | 3.315 | 2.92 | 16.175 | 16.37 | 0.035 | 0.135 | 7.25 | 0.08 | PS001010-A130819-3 | CK002515-A160819 | CK002515-A160819 | 7.1695 | 7.1695 | 7.1735 | 5.705 | 5.67 | 7.2305 | 7.2305 | 7.2305 | Rec-CK002233-A160118 | 2019-08-15 22:00 | 18.2 | 10.6 | 7.6 | Rec-CK002233-A160118 | 2019-08-15 22:00 | 18.2 | 10.6 | 7.6 | 1 | 1 | На контроль |  | 1600 | 14.5 | 1930 | 40 | 79.7 | 1915 | 35 | 38 | 166 | 200 | 129 | 167 | 24.9 | 184 | 169 | 2019-10-09 | 33 | 35 | 38 | 78.6 | 79.6 | 80.5 | 34 | 40 | 46 | 129.1 | 129.6 | 130.1 | 165.8 | 167.6 | 168.5 | 0.41 | 0.41 | 0.41 | 650 | 9000 | 0 | 0 | 1915 | 98.3 |  |  | 2019-09-07 | 2019-10-07 | 2019-09-07 | 186 | 2018-06-06 | 1809 | -0.0002923077 | -0.0072 | 0.006907692 | 5.679 | 10.56315 | -0.0002923077 | -0.0072 | 0.006907692 | 5.679 | 10.56315 | PS001010-A130819 | 0.0102 | 2.010857 | 0.008857143 | 0.01771429 | 5.002571 | 5.048 | 4.765 | 5.107
705 | PS001010-A130819-3/1-2 | 1050 | 26110 | 26111 | 1373.525 | 7.40765 | 7.7629 | 131.275 | 80.57 | 166.415 | 6.48 | 0.44 | 0.555 | 5.715 | 1.215 | 0.295 | 18.7 | 18.4 | 4.075 | 3.67 | 16.125 | 16.355 | 0.04 | 0.055 | 7.4 | 0.08 | PS001010-A130819-3 | CK002515-A160819 | CK002515-A160819 | 7.1695 | 7.1695 | 7.1735 | 5.705 | 5.67 | 7.2305 | 7.2305 | 7.2305 | Rec-CK002233-A160118 | 2019-08-15 22:00 | 18.2 | 10.6 | 7.6 | Rec-CK002233-A160118 | 2019-08-15 22:00 | 18.2 | 10.6 | 7.6 | 1 | 1 | На контроль |  | 1600 | 14.5 | 1930 | 40 | 79.7 | 1915 | 35 | 38 | 166 | 200 | 129 | 167 | 24.9 | 184 | 169 | 2019-10-09 | 33 | 35 | 38 | 78.6 | 79.6 | 80.5 | 34 | 40 | 46 | 129.1 | 129.6 | 130.1 | 165.8 | 167.6 | 168.5 | 0.41 | 0.41 | 0.41 | 650 | 9000 | 0 | 0 | 1915 | 98.3 |  |  | 2019-09-07 | 2019-10-07 | 2019-09-07 | 186 | 2018-06-06 | 1809 | -0.0002923077 | -0.0072 | 0.006907692 | 5.679 | 10.56315 | -0.0002923077 | -0.0072 | 0.006907692 | 5.679 | 10.56315 | PS001010-A130819 | 0.0102 | 2.010857 | 0.008857143 | 0.01771429 | 5.002571 | 5.048 | 4.765 | 5.107
706 | PS001010-A130819-3/1-3 | 1050 | 26112 | 26113 | 1377.97 | 7.41825 | 7.77035 | 131.255 | 80.635 | 165.98 | 6.42 | 0.615 | 0.885 | 6.895 | 1.265 | 0.435 | 18.59 | 18.4 | 4.405 | 3.835 | 15.945 | 16.495 | 0.055 | 0.025 | 7.4 | 0.13 | PS001010-A130819-3 | CK002515-A160819 | CK002515-A160819 | 7.1695 | 7.1695 | 7.1735 | 5.705 | 5.67 | 7.2305 | 7.2305 | 7.2305 | Rec-CK002233-A160118 | 2019-08-15 22:00 | 18.2 | 10.6 | 7.6 | Rec-CK002233-A160118 | 2019-08-15 22:00 | 18.2 | 10.6 | 7.6 | 1 | 1 | На контроль |  | 1600 | 14.5 | 1930 | 40 | 79.7 | 1915 | 35 | 38 | 166 | 200 | 129 | 167 | 24.9 | 184 | 169 | 2019-10-09 | 33 | 35 | 38 | 78.6 | 79.6 | 80.5 | 34 | 40 | 46 | 129.1 | 129.6 | 130.1 | 165.8 | 167.6 | 168.5 | 0.41 | 0.41 | 0.41 | 650 | 9000 | 0 | 0 | 1915 | 98.3 |  |  | 2019-09-07 | 2019-10-07 | 2019-09-07 | 186 | 2018-06-06 | 1809 | -0.0002923077 | -0.0072 | 0.006907692 | 5.679 | 10.56315 | -0.0002923077 | -0.0072 | 0.006907692 | 5.679 | 10.56315 | PS001010-A130819 | 0.0102 | 2.010857 | 0.008857143 | 0.01771429 | 5.002571 | 5.048 | 4.765 | 5.107
707 | PS001010-A130819-3/1-4 | 1040 | 26114 | 26115 | 1384.675 | 7.4166 | 7.7531 | 131.13 | 80.495 | 165.775 | 6.335 | 0.925 | 0.75 | 8.81 | 1.175 | 0.255 | 18.485 | 18.635 | 4.5 | 7.9 | 15.945 | 15.995 | 0.14 | 0.1 | 7.95 | 0.08 | PS001010-A130819-3 | CK002515-A160819 | CK002515-A160819 | 7.1695 | 7.1695 | 7.1735 | 5.705 | 5.67 | 7.2305 | 7.2305 | 7.2305 | Rec-CK002233-A160118 | 2019-08-15 22:00 | 18.2 | 10.6 | 7.6 | Rec-CK002233-A160118 | 2019-08-15 22:00 | 18.2 | 10.6 | 7.6 | 1 | 1 | На контроль |  | 1600 | 14.5 | 1930 | 40 | 79.7 | 1915 | 35 | 38 | 166 | 200 | 129 | 167 | 24.9 | 184 | 169 | 2019-10-09 | 33 | 35 | 38 | 78.6 | 79.6 | 80.5 | 34 | 40 | 46 | 129.1 | 129.6 | 130.1 | 165.8 | 167.6 | 168.5 | 0.41 | 0.41 | 0.41 | 650 | 9000 | 0 | 0 | 1915 | 98.3 |  |  | 2019-09-07 | 2019-10-07 | 2019-09-07 | 186 | 2018-06-06 | 1809 | -0.0002923077 | -0.0072 | 0.006907692 | 5.679 | 10.56315 | -0.0002923077 | -0.0072 | 0.006907692 | 5.679 | 10.56315 | PS001010-A130819 | 0.0102 | 2.010857 | 0.008857143 | 0.01771429 | 5.002571 | 5.048 | 4.765 | 5.107
708 | PS001010-A130819-3/1-5 | 1050 | 26116 | 26117 | 1396.115 | 7.4529 | 7.77855 | 131.42 | 80.52 | 165.78 | 6.515 | 0.65 | 0.55 | 7.62 | 1.215 | 0.405 | 18.705 | 18.755 | 5.275 | 5.005 | 15.875 | 16.495 | 0.185 | 0.17 | 7.7 | 0.09 | PS001010-A130819-3 | CK002515-A160819 | CK002515-A160819 | 7.1695 | 7.1695 | 7.1735 | 5.705 | 5.67 | 7.2305 | 7.2305 | 7.2305 | Rec-CK002233-A160118 | 2019-08-15 22:00 | 18.2 | 10.6 | 7.6 | Rec-CK002233-A160118 | 2019-08-15 22:00 | 18.2 | 10.6 | 7.6 | 1 | 1 | На контроль |  | 1600 | 14.5 | 1930 | 40 | 79.7 | 1915 | 35 | 38 | 166 | 200 | 129 | 167 | 24.9 | 184 | 169 | 2019-10-09 | 33 | 35 | 38 | 78.6 | 79.6 | 80.5 | 34 | 40 | 46 | 129.1 | 129.6 | 130.1 | 165.8 | 167.6 | 168.5 | 0.41 | 0.41 | 0.41 | 650 | 9000 | 0 | 0 | 1915 | 98.3 |  |  | 2019-09-07 | 2019-10-07 | 2019-09-07 | 186 | 2018-06-06 | 1809 | -0.0002923077 | -0.0072 | 0.006907692 | 5.679 | 10.56315 | -0.0002923077 | -0.0072 | 0.006907692 | 5.679 | 10.56315 | PS001010-A130819 | 0.0102 | 2.010857 | 0.008857143 | 0.01771429 | 5.002571 | 5.048 | 4.765 | 5.107
709 | PS001010-A130819-3/1-6 | 1050 | 26118 | 26119 | 1383.97 | 7.43075 | 7.77345 | 131.47 | 80.515 | 165.705 | 6.495 | 0.55 | 0.63 | 5.665 | 1.035 | 0.36 | 18.585 | 18.875 | 5.445 | 3.8 | 15.795 | 16.58 | 0.22 | 0.17 | 7.75 | 0.14 | PS001010-A130819-3 | CK002515-A160819 | CK002515-A160819 | 7.1695 | 7.1695 | 7.1735 | 5.705 | 5.67 | 7.2305 | 7.2305 | 7.2305 | Rec-CK002233-A160118 | 2019-08-15 22:00 | 18.2 | 10.6 | 7.6 | Rec-CK002233-A160118 | 2019-08-15 22:00 | 18.2 | 10.6 | 7.6 | 1 | 1 | На контроль |  | 1600 | 14.5 | 1930 | 40 | 79.7 | 1915 | 35 | 38 | 166 | 200 | 129 | 167 | 24.9 | 184 | 169 | 2019-10-09 | 33 | 35 | 38 | 78.6 | 79.6 | 80.5 | 34 | 40 | 46 | 129.1 | 129.6 | 130.1 | 165.8 | 167.6 | 168.5 | 0.41 | 0.41 | 0.41 | 650 | 9000 | 0 | 0 | 1915 | 98.3 |  |  | 2019-09-07 | 2019-10-07 | 2019-09-07 | 186 | 2018-06-06 | 1809 | -0.0002923077 | -0.0072 | 0.006907692 | 5.679 | 10.56315 | -0.0002923077 | -0.0072 | 0.006907692 | 5.679 | 10.56315 | PS001010-A130819 | 0.0102 | 2.010857 | 0.008857143 | 0.01771429 | 5.002571 | 5.048 | 4.765 | 5.107
710 | PS001010-A130819-3/1-7 | 1050 | 26120 | 26121 | 1388.965 | 7.43895 | 7.77045 | 131.285 | 80.57 | 166.06 | 6.515 | 0.395 | 0.61 | 6.125 | 0.925 | 0.21 | 18.735 | 18.735 | 3.33 | 3.26 | 16.195 | 16.28 | 0.115 | 0.155 | 7.7 | 0.08 | PS001010-A130819-3 | CK002515-A160819 | CK002515-A160819 | 7.1695 | 7.1695 | 7.1735 | 5.705 | 5.67 | 7.2305 | 7.2305 | 7.2305 | Rec-CK002233-A160118 | 2019-08-15 22:00 | 18.2 | 10.6 | 7.6 | Rec-CK002233-A160118 | 2019-08-15 22:00 | 18.2 | 10.6 | 7.6 | 1 | 1 | На контроль |  | 1600 | 14.5 | 1930 | 40 | 79.7 | 1915 | 35 | 38 | 166 | 200 | 129 | 167 | 24.9 | 184 | 169 | 2019-10-09 | 33 | 35 | 38 | 78.6 | 79.6 | 80.5 | 34 | 40 | 46 | 129.1 | 129.6 | 130.1 | 165.8 | 167.6 | 168.5 | 0.41 | 0.41 | 0.41 | 650 | 9000 | 0 | 0 | 1915 | 98.3 |  |  | 2019-09-07 | 2019-10-07 | 2019-09-07 | 186 | 2018-06-06 | 1809 | -0.0002923077 | -0.0072 | 0.006907692 | 5.679 | 10.56315 | -0.0002923077 | -0.0072 | 0.006907692 | 5.679 | 10.56315 | PS001010-A130819 | 0.0102 | 2.010857 | 0.008857143 | 0.01771429 | 5.002571 | 5.048 | 4.765 | 5.107
711 | PS001010-A130819-3/1-8 | 1100 | 26122 | 26123 | 1403.205 | 7.4223 | 7.758 | 131.405 | 80.775 | 166.17 | 6.5 | 0.445 | 0.705 | 5.175 | 0.85 | 0.195 | 19.08 | 18.93 | 2.57 | 2.87 | 16.155 | 16.3 | 0.17 | 0.175 | 7.95 | 0.12 | PS001010-A130819-3 | CK002515-A160819 | CK002515-A160819 | 7.1695 | 7.1695 | 7.1735 | 5.705 | 5.67 | 7.2305 | 7.2305 | 7.2305 | Rec-CK002233-A160118 | 2019-08-15 22:00 | 18.2 | 10.6 | 7.6 | Rec-CK002233-A160118 | 2019-08-15 22:00 | 18.2 | 10.6 | 7.6 | 1 | 1 | На контроль |  | 1600 | 14.5 | 1930 | 40 | 79.7 | 1915 | 35 | 38 | 166 | 200 | 129 | 167 | 24.9 | 184 | 169 | 2019-10-09 | 33 | 35 | 38 | 78.6 | 79.6 | 80.5 | 34 | 40 | 46 | 129.1 | 129.6 | 130.1 | 165.8 | 167.6 | 168.5 | 0.41 | 0.41 | 0.41 | 650 | 9000 | 0 | 0 | 1915 | 98.3 |  |  | 2019-09-07 | 2019-10-07 | 2019-09-07 | 186 | 2018-06-06 | 1809 | -0.0002923077 | -0.0072 | 0.006907692 | 5.679 | 10.56315 | -0.0002923077 | -0.0072 | 0.006907692 | 5.679 | 10.56315 | PS001010-A130819 | 0.0102 | 2.010857 | 0.008857143 | 0.01771429 | 5.002571 | 5.048 | 4.765 | 5.107
712 | PS001027-A180919-1/1-1 | 1200 | 26124 | 26125 | 1388.955 | 7.35475 | 7.6908 | 131.345 | 80.995 | 166.755 | 6.35 | 0.375 | 0.49 | 8.435 | 1.345 | 0.345 | 17.175 | 18.335 | 3.62 | 2.935 | 15.675 | 15.7 | 0.115 | 0.21 | 7.3 | 0.11 | PS001027-A180919-1 | CK002578-D130919 | CK002578-D130919 | 7.149 | 7.149 | 7.149 | 5.72 | 5.705 | 7.262 | 7.262 | 7.262 | Rec-CK002495-D020819 | 2019-09-12 22:00 | 22.2 | 11.6 | 12.2 | Rec-CK002495-D020819 | 2019-09-12 22:00 | 22.2 | 11.6 | 12.2 | 3 | 3 | На контроль |  | 1600 | 13.6 | 1930 | 40 | 80.2 | 1915 | 35 | 38 | 166 | 200 | 129 | 167 | 25.96 | 166 | 151 | 2019-10-10 | 23 | 30 | 38 | 48 | 80 | 94 | 23 | 30 | 47 | 119 | 129 | 135 | 163 | 167 | 173 | 0.38 | 0.38 | 0.38 | 650 | 4600 | 0 | 20 | 1915 | 98.99 |  |  | 2019-10-07 | 2019-10-07 | 2019-09-07 | 192 | 2018-06-06 | 1815 | 9.375e-05 | -0.00735625 | 0.00745 | 5.713125 | 10.35125 | 9.375e-05 | -0.00735625 | 0.00745 | 5.713125 | 10.35125 | PS001027-A180919 | 0.01042857 | 2.023143 | 0.01328571 | 0.01285714 | 5.011571 | 5.052 | 4.772 | 5.104
713 | PS001028-A230919-1/1-2 | 1200 | 26157 | 26158 | 1374.66 | 7.31605 | 7.65715 | 131.155 | 80.75 | 166.865 | 6.47 | 0.32 | 0.44 | 6.52 | 1.155 | 0.295 | 18.72 | 18.14 | 1.785 | 3.08 | 15.845 | 15.5 | 0.08 | 0.08 | 7.85 | 0.12 | PS001028-A230919-1 | CK002580-D130919 | CK002584-D170919 | 7.1565 | 7.1565 | 7.159 | 5.69 | 5.675 | 7.2575 | 7.2575 | 7.2575 | Rec-CK002495-D020819 | 2019-09-13 09:00 | 22.1 | 10.7 | 11.9 | Rec-CK002495-D020819 | 2019-09-16 22:45 | 21.8 | 9.7 | 11.8 | 3 | 3 | На контроль |  | 1600 | 13.8 | 1930 | 40 | 80.2 | 1915 | 35 | 38 | 166 | 200 | 129 | 167 | 25.86 | 185 | 170 | 2019-10-11 | 28 | 36 | 68 | 71.8 | 80.5 | 104.6 | 30 | 42 | 82 | 125.7 | 130 | 141.1 | 162.6 | 167 | 170.5 | 0.38 | 0.38 | 0.38 | 650 | 7000 | 0 | 4 | 1915 | 98.64 |  |  | 2019-09-07 | 2019-10-07 | 2019-09-07 | 200 | 2018-06-06 | 1823 | 0.0002235294 | -0.007482353 | 0.007705882 | 5.722765 | 10.42382 | 0.00041875 | -0.007425 | 0.00784375 | 5.8154375 | 10.2855 | PS001028-A230919 | 0.01031667 | 2.036667 | 0.019 | 0.01466667 | 5.017167 | 5.0695 | 4.75 | 5.157
714 | PS001040-A111019-2/1-1 | 1200 | 27050 | 27051 | 1410.6 | 7.4246 | 7.7794 | 131.595 | 81.285 | 166.885 | 6.485 | 0.36 | 0.67 | 11.02 | 1.18 | 0.25 | 17.585 | 17.985 | 5.545 | 1.89 | 16.29 | 15.88 | 0.08 | 0.165 | 6.95 | 0.07 | PS001040-A111019-2 | CK002580-D130919 | CK002621-D151019 | 7.1645 | 7.1645 | 7.165 | 5.675 | 5.665 | 7.2255 | 7.2255 | 7.2255 | Rec-CK002495-D020819 | 2019-09-13 09:00 | 22.1 | 10.7 | 11.9 | Rec-CK002495-D020819 | 2019-10-15 09:20 | 19.5 | 15.3 | 9.3 | 3 | 3 | На контроль |  | 1580 | 14 | 1930 | 37.5 | 80.4 | 1915 | 35 | 38 | 166 | 200 | 129 | 167 | 25.38 | 160 | 145 | 2019-11-18 | 33 | 35 | 37 | 78.4 | 79.9 | 81.4 | 34 | 39 | 44 | 129.2 | 129.8 | 130.6 | 165.8 | 167 | 168.6 | 0.4 | 0.4 | 0.4 | 650 | 7000 | 0 | 0 | 1915 | 98.62 |  |  | 2019-11-06 | 2019-11-06 | 2019-11-06 | 442 | 2018-06-06 | 2036 | 0.0002235294 | -0.007482353 | 0.007705882 | 5.722765 | 10.42382 | 3.888889e-05 | -0.007388889 | 0.007427778 | 5.655389 | 10.48122 | PS001040-A111019 | 0.01028571 | 2.005714 | 0.02428571 | 0.01228571 | 4.953143 | 5 | 4.706 | 5.059
715 | PS001040-A111019-2/1-2 | 1200 | 27052 | 27053 | 1392.835 | 7.4116 | 7.7487 | 131.55 | 81.315 | 166.835 | 6.47 | 0.475 | 0.49 | 10.53 | 1.06 | 0.24 | 18.065 | 18.13 | 4.13 | 4.14 | 15.915 | 16.13 | 0.18 | 0.23 | 7.25 | 0.09 | PS001040-A111019-2 | CK002580-D130919 | CK002621-D151019 | 7.1645 | 7.1645 | 7.165 | 5.675 | 5.665 | 7.2255 | 7.2255 | 7.2255 | Rec-CK002495-D020819 | 2019-09-13 09:00 | 22.1 | 10.7 | 11.9 | Rec-CK002495-D020819 | 2019-10-15 09:20 | 19.5 | 15.3 | 9.3 | 3 | 3 | На контроль |  | 1580 | 14 | 1930 | 37.5 | 80.4 | 1915 | 35 | 38 | 166 | 200 | 129 | 167 | 25.38 | 160 | 145 | 2019-11-18 | 33 | 35 | 37 | 78.4 | 79.9 | 81.4 | 34 | 39 | 44 | 129.2 | 129.8 | 130.6 | 165.8 | 167 | 168.6 | 0.4 | 0.4 | 0.4 | 650 | 7000 | 0 | 0 | 1915 | 98.62 |  |  | 2019-11-06 | 2019-11-06 | 2019-11-06 | 442 | 2018-06-06 | 2036 | 0.0002235294 | -0.007482353 | 0.007705882 | 5.722765 | 10.42382 | 3.888889e-05 | -0.007388889 | 0.007427778 | 5.655389 | 10.48122 | PS001040-A111019 | 0.01028571 | 2.005714 | 0.02428571 | 0.01228571 | 4.953143 | 5 | 4.706 | 5.059
716 | PS001040-A111019-2/1-3 | 1200 | 27054 | 27055 | 1387.1 | 7.39975 | 7.72855 | 131.52 | 81.415 | 166.835 | 6.43 | 0.585 | 0.505 | 8.02 | 1.23 | 0.21 | 18.335 | 18.15 | 2.355 | 4.86 | 15.92 | 16.11 | 0.215 | 0.28 | 7.4 | 0.06 | PS001040-A111019-2 | CK002580-D130919 | CK002621-D151019 | 7.1645 | 7.1645 | 7.165 | 5.675 | 5.665 | 7.2255 | 7.2255 | 7.2255 | Rec-CK002495-D020819 | 2019-09-13 09:00 | 22.1 | 10.7 | 11.9 | Rec-CK002495-D020819 | 2019-10-15 09:20 | 19.5 | 15.3 | 9.3 | 3 | 3 | На контроль |  | 1580 | 14 | 1930 | 37.5 | 80.4 | 1915 | 35 | 38 | 166 | 200 | 129 | 167 | 25.38 | 160 | 145 | 2019-11-18 | 33 | 35 | 37 | 78.4 | 79.9 | 81.4 | 34 | 39 | 44 | 129.2 | 129.8 | 130.6 | 165.8 | 167 | 168.6 | 0.4 | 0.4 | 0.4 | 650 | 7000 | 0 | 0 | 1915 | 98.62 |  |  | 2019-11-06 | 2019-11-06 | 2019-11-06 | 442 | 2018-06-06 | 2036 | 0.0002235294 | -0.007482353 | 0.007705882 | 5.722765 | 10.42382 | 3.888889e-05 | -0.007388889 | 0.007427778 | 5.655389 | 10.48122 | PS001040-A111019 | 0.01028571 | 2.005714 | 0.02428571 | 0.01228571 | 4.953143 | 5 | 4.706 | 5.059
717 | PS001040-A111019-2/1-4 | 1100 | 27056 | 27057 | 1379.47 | 7.3916 | 7.72625 | 131.415 | 81.38 | 166.6 | 6.425 | 0.53 | 0.47 | 8.57 | 1.265 | 0.115 | 18.215 | 18.345 | 3.04 | 2.695 | 16.09 | 16 | 0.145 | 0.25 | 7.4 | 0.06 | PS001040-A111019-2 | CK002580-D130919 | CK002621-D151019 | 7.1645 | 7.1645 | 7.165 | 5.675 | 5.665 | 7.2255 | 7.2255 | 7.2255 | Rec-CK002495-D020819 | 2019-09-13 09:00 | 22.1 | 10.7 | 11.9 | Rec-CK002495-D020819 | 2019-10-15 09:20 | 19.5 | 15.3 | 9.3 | 3 | 3 | На контроль |  | 1580 | 14 | 1930 | 37.5 | 80.4 | 1915 | 35 | 38 | 166 | 200 | 129 | 167 | 25.38 | 160 | 145 | 2019-11-18 | 33 | 35 | 37 | 78.4 | 79.9 | 81.4 | 34 | 39 | 44 | 129.2 | 129.8 | 130.6 | 165.8 | 167 | 168.6 | 0.4 | 0.4 | 0.4 | 650 | 7000 | 0 | 0 | 1915 | 98.62 |  |  | 2019-11-06 | 2019-11-06 | 2019-11-06 | 442 | 2018-06-06 | 2036 | 0.0002235294 | -0.007482353 | 0.007705882 | 5.722765 | 10.42382 | 3.888889e-05 | -0.007388889 | 0.007427778 | 5.655389 | 10.48122 | PS001040-A111019 | 0.01028571 | 2.005714 | 0.02428571 | 0.01228571 | 4.953143 | 5 | 4.706 | 5.059
718 | PS001040-A111019-2/1-5 | 1100 | 27058 | 27059 | 1379.18 | 7.4069 | 7.73085 | 131.44 | 81.385 | 166.535 | 6.535 | 0.545 | 0.315 | 5.13 | 1.035 | 0.15 | 18.34 | 18.625 | 3.6 | 2.36 | 16.12 | 16.075 | 0.095 | 0.215 | 7.45 | 0.05 | PS001040-A111019-2 | CK002580-D130919 | CK002621-D151019 | 7.1645 | 7.1645 | 7.165 | 5.675 | 5.665 | 7.2255 | 7.2255 | 7.2255 | Rec-CK002495-D020819 | 2019-09-13 09:00 | 22.1 | 10.7 | 11.9 | Rec-CK002495-D020819 | 2019-10-15 09:20 | 19.5 | 15.3 | 9.3 | 3 | 3 | На контроль |  | 1580 | 14 | 1930 | 37.5 | 80.4 | 1915 | 35 | 38 | 166 | 200 | 129 | 167 | 25.38 | 160 | 145 | 2019-11-18 | 33 | 35 | 37 | 78.4 | 79.9 | 81.4 | 34 | 39 | 44 | 129.2 | 129.8 | 130.6 | 165.8 | 167 | 168.6 | 0.4 | 0.4 | 0.4 | 650 | 7000 | 0 | 0 | 1915 | 98.62 |  |  | 2019-11-06 | 2019-11-06 | 2019-11-06 | 442 | 2018-06-06 | 2036 | 0.0002235294 | -0.007482353 | 0.007705882 | 5.722765 | 10.42382 | 3.888889e-05 | -0.007388889 | 0.007427778 | 5.655389 | 10.48122 | PS001040-A111019 | 0.01028571 | 2.005714 | 0.02428571 | 0.01228571 | 4.953143 | 5 | 4.706 | 5.059
719 | PS001040-A111019-2/1-6 | 1100 | 27060 | 27062 | 1393.415 | 7.407 | 7.725 | 131.46 | 81.4 | 166.605 | 6.525 | 0.725 | 0.295 | 3.01 | 1.045 | 0.175 | 18.815 | 18.875 | 2.855 | 2.725 | 15.97 | 16.165 | 0.13 | 0.165 | 7.65 | 0.14 | PS001040-A111019-2 | CK002580-D130919 | CK002621-D151019 | 7.1645 | 7.1645 | 7.165 | 5.675 | 5.665 | 7.2255 | 7.2255 | 7.2255 | Rec-CK002495-D020819 | 2019-09-13 09:00 | 22.1 | 10.7 | 11.9 | Rec-CK002495-D020819 | 2019-10-15 09:20 | 19.5 | 15.3 | 9.3 | 3 | 3 | На контроль |  | 1580 | 14 | 1930 | 37.5 | 80.4 | 1915 | 35 | 38 | 166 | 200 | 129 | 167 | 25.38 | 160 | 145 | 2019-11-18 | 33 | 35 | 37 | 78.4 | 79.9 | 81.4 | 34 | 39 | 44 | 129.2 | 129.8 | 130.6 | 165.8 | 167 | 168.6 | 0.4 | 0.4 | 0.4 | 650 | 7000 | 0 | 0 | 1915 | 98.62 |  |  | 2019-11-06 | 2019-11-06 | 2019-11-06 | 442 | 2018-06-06 | 2036 | 0.0002235294 | -0.007482353 | 0.007705882 | 5.722765 | 10.42382 | 3.888889e-05 | -0.007388889 | 0.007427778 | 5.655389 | 10.48122 | PS001040-A111019 | 0.01028571 | 2.005714 | 0.02428571 | 0.01228571 | 4.953143 | 5 | 4.706 | 5.059
720 | PS001029-A230919-2/1-2 | 1100 | 26197 | 26198 | 1404.46 | 7.3821 | 7.71505 | 131.345 | 80.555 | 166.04 | 6.47 | 1.06 | 0.53 | 12.805 | 1.32 | 0.21 | 17.66 | 17.495 | 2.2 | 6.27 | 15.35 | 15.13 | 0.275 | 0.265 | 7.05 | 0.1 | PS001029-A230919-2 | CK002586-D180919 | CK002546-D290819 | 7.1545 | 7.1545 | 7.1535 | 5.69 | 5.695 | 7.2555 | 7.2555 | 7.2555 | Rec-CK002495-D020819 | 2019-09-17 23:30 | 21.7 | 8.6 | 11.6 | Rec-CK002495-D020819 | 2019-08-28 22:00 | 16.1 | 10 | 13.1 | 3 | 3 | На контроль |  | 1600 | 13.8 | 1930 | 40 | 80.2 | 1915 | 35 | 38 | 166 | 200 | 129 | 167 | 25.85 | 175 | 167 | 2019-10-14 | 32.9 | 37 | 38.9 | 79.3 | 80 | 81.2 | 34 | 40 | 47 | 129.2 | 130 | 130.2 | 165.7 | 167 | 168.2 | 0.37 | 0.37 | 0.37 | 600 | 9000 | 0 | 2 | 1915 | 98.63 |  |  | 2019-09-07 | 2019-10-07 | 2019-09-07 | 212 | 2018-06-06 | 1835 | -0.0003647059 | -0.007447059 | 0.007082353 | 5.801059 | 10.49618 | -0.0004764706 | -0.007305882 | 0.006829412 | 5.817882 | 10.46347 | PS001029-A230919 | 0.01018571 | 2.042857 | 0.01928571 | 0.018 | 5.063429 | 5.105 | 4.839 | 5.165
721 | PS001029-A230919-2/1-3 | 1100 | 26199 | 26200 | 1428.08 | 7.39255 | 7.71965 | 131.315 | 80.63 | 166.275 | 6.475 | 1.085 | 0.675 | 11.485 | 1.44 | 0.17 | 18.06 | 17.88 | 3.98 | 4.03 | 15.18 | 15.38 | 0.26 | 0.22 | 7.25 | 0.1 | PS001029-A230919-2 | CK002586-D180919 | CK002546-D290819 | 7.1545 | 7.1545 | 7.1535 | 5.69 | 5.695 | 7.2555 | 7.2555 | 7.2555 | Rec-CK002495-D020819 | 2019-09-17 23:30 | 21.7 | 8.6 | 11.6 | Rec-CK002495-D020819 | 2019-08-28 22:00 | 16.1 | 10 | 13.1 | 3 | 3 | На контроль |  | 1600 | 13.8 | 1930 | 40 | 80.2 | 1915 | 35 | 38 | 166 | 200 | 129 | 167 | 25.85 | 175 | 167 | 2019-10-14 | 32.9 | 37 | 38.9 | 79.3 | 80 | 81.2 | 34 | 40 | 47 | 129.2 | 130 | 130.2 | 165.7 | 167 | 168.2 | 0.37 | 0.37 | 0.37 | 600 | 9000 | 0 | 2 | 1915 | 98.63 |  |  | 2019-09-07 | 2019-10-07 | 2019-09-07 | 212 | 2018-06-06 | 1835 | -0.0003647059 | -0.007447059 | 0.007082353 | 5.801059 | 10.49618 | -0.0004764706 | -0.007305882 | 0.006829412 | 5.817882 | 10.46347 | PS001029-A230919 | 0.01018571 | 2.042857 | 0.01928571 | 0.018 | 5.063429 | 5.105 | 4.839 | 5.165
722 | PS001029-A230919-2/1-4 | 1100 | 26201 | 26202 | 1398.925 | 7.3913 | 7.72175 | 131.175 | 80.65 | 166.25 | 6.405 | 0.85 | 0.55 | 5.66 | 1.265 | 0.145 | 18.11 | 18.01 | 4.17 | 1.875 | 15.25 | 15.475 | 0.15 | 0.165 | 7.35 | 0.08 | PS001029-A230919-2 | CK002586-D180919 | CK002546-D290819 | 7.1545 | 7.1545 | 7.1535 | 5.69 | 5.695 | 7.2555 | 7.2555 | 7.2555 | Rec-CK002495-D020819 | 2019-09-17 23:30 | 21.7 | 8.6 | 11.6 | Rec-CK002495-D020819 | 2019-08-28 22:00 | 16.1 | 10 | 13.1 | 3 | 3 | На контроль |  | 1600 | 13.8 | 1930 | 40 | 80.2 | 1915 | 35 | 38 | 166 | 200 | 129 | 167 | 25.85 | 175 | 167 | 2019-10-14 | 32.9 | 37 | 38.9 | 79.3 | 80 | 81.2 | 34 | 40 | 47 | 129.2 | 130 | 130.2 | 165.7 | 167 | 168.2 | 0.37 | 0.37 | 0.37 | 600 | 9000 | 0 | 2 | 1915 | 98.63 |  |  | 2019-09-07 | 2019-10-07 | 2019-09-07 | 212 | 2018-06-06 | 1835 | -0.0003647059 | -0.007447059 | 0.007082353 | 5.801059 | 10.49618 | -0.0004764706 | -0.007305882 | 0.006829412 | 5.817882 | 10.46347 | PS001029-A230919 | 0.01018571 | 2.042857 | 0.01928571 | 0.018 | 5.063429 | 5.105 | 4.839 | 5.165
723 | PS001029-A230919-2/1-5 | 1100 | 26203 | 26204 | 1390.665 | 7.4031 | 7.7428 | 131.175 | 80.76 | 165.78 | 6.4 | 0.535 | 0.7 | 2.19 | 1.075 | 0.095 | 18.035 | 18.05 | 2.745 | 2.05 | 15.53 | 15.52 | 0.14 | 0.215 | 7.25 | 0.15 | PS001029-A230919-2 | CK002586-D180919 | CK002546-D290819 | 7.1545 | 7.1545 | 7.1535 | 5.69 | 5.695 | 7.2555 | 7.2555 | 7.2555 | Rec-CK002495-D020819 | 2019-09-17 23:30 | 21.7 | 8.6 | 11.6 | Rec-CK002495-D020819 | 2019-08-28 22:00 | 16.1 | 10 | 13.1 | 3 | 3 | На контроль |  | 1600 | 13.8 | 1930 | 40 | 80.2 | 1915 | 35 | 38 | 166 | 200 | 129 | 167 | 25.85 | 175 | 167 | 2019-10-14 | 32.9 | 37 | 38.9 | 79.3 | 80 | 81.2 | 34 | 40 | 47 | 129.2 | 130 | 130.2 | 165.7 | 167 | 168.2 | 0.37 | 0.37 | 0.37 | 600 | 9000 | 0 | 2 | 1915 | 98.63 |  |  | 2019-09-07 | 2019-10-07 | 2019-09-07 | 212 | 2018-06-06 | 1835 | -0.0003647059 | -0.007447059 | 0.007082353 | 5.801059 | 10.49618 | -0.0004764706 | -0.007305882 | 0.006829412 | 5.817882 | 10.46347 | PS001029-A230919 | 0.01018571 | 2.042857 | 0.01928571 | 0.018 | 5.063429 | 5.105 | 4.839 | 5.165
724 | PS001029-A230919-2/1-6 | 1100 | 26205 | 26206 | 1386.525 | 7.39925 | 7.7351 | 131.285 | 81.005 | 165.59 | 6.325 | 0.445 | 0.64 | 5.625 | 1.22 | 0.16 | 18.19 | 18.415 | 3.32 | 2.615 | 15.435 | 15.835 | 0.225 | 0.255 | 7.35 | 0.13 | PS001029-A230919-2 | CK002586-D180919 | CK002546-D290819 | 7.1545 | 7.1545 | 7.1535 | 5.69 | 5.695 | 7.2555 | 7.2555 | 7.2555 | Rec-CK002495-D020819 | 2019-09-17 23:30 | 21.7 | 8.6 | 11.6 | Rec-CK002495-D020819 | 2019-08-28 22:00 | 16.1 | 10 | 13.1 | 3 | 3 | На контроль |  | 1600 | 13.8 | 1930 | 40 | 80.2 | 1915 | 35 | 38 | 166 | 200 | 129 | 167 | 25.85 | 175 | 167 | 2019-10-14 | 32.9 | 37 | 38.9 | 79.3 | 80 | 81.2 | 34 | 40 | 47 | 129.2 | 130 | 130.2 | 165.7 | 167 | 168.2 | 0.37 | 0.37 | 0.37 | 600 | 9000 | 0 | 2 | 1915 | 98.63 |  |  | 2019-09-07 | 2019-10-07 | 2019-09-07 | 212 | 2018-06-06 | 1835 | -0.0003647059 | -0.007447059 | 0.007082353 | 5.801059 | 10.49618 | -0.0004764706 | -0.007305882 | 0.006829412 | 5.817882 | 10.46347 | PS001029-A230919 | 0.01018571 | 2.042857 | 0.01928571 | 0.018 | 5.063429 | 5.105 | 4.839 | 5.165
725 | PS001029-A230919-2/1-7 | 1100 | 26207 | 26208 | 1383.825 | 7.3989 | 7.7301 | 131.28 | 80.9 | 165.87 | 6.315 | 0.68 | 0.5 | 7.375 | 1.475 | 0.115 | 18.6 | 18.635 | 2.91 | 2.89 | 15.47 | 15.74 | 0.315 | 0.265 | 7.65 | 0.16 | PS001029-A230919-2 | CK002586-D180919 | CK002546-D290819 | 7.1545 | 7.1545 | 7.1535 | 5.69 | 5.695 | 7.2555 | 7.2555 | 7.2555 | Rec-CK002495-D020819 | 2019-09-17 23:30 | 21.7 | 8.6 | 11.6 | Rec-CK002495-D020819 | 2019-08-28 22:00 | 16.1 | 10 | 13.1 | 3 | 3 | На контроль |  | 1600 | 13.8 | 1930 | 40 | 80.2 | 1915 | 35 | 38 | 166 | 200 | 129 | 167 | 25.85 | 175 | 167 | 2019-10-14 | 32.9 | 37 | 38.9 | 79.3 | 80 | 81.2 | 34 | 40 | 47 | 129.2 | 130 | 130.2 | 165.7 | 167 | 168.2 | 0.37 | 0.37 | 0.37 | 600 | 9000 | 0 | 2 | 1915 | 98.63 |  |  | 2019-09-07 | 2019-10-07 | 2019-09-07 | 212 | 2018-06-06 | 1835 | -0.0003647059 | -0.007447059 | 0.007082353 | 5.801059 | 10.49618 | -0.0004764706 | -0.007305882 | 0.006829412 | 5.817882 | 10.46347 | PS001029-A230919 | 0.01018571 | 2.042857 | 0.01928571 | 0.018 | 5.063429 | 5.105 | 4.839 | 5.165
726 | PS001029-A230919-2/1-1 | 1200 | 26195 | 26299 | 1373.62 | 7.39675 | 7.7329 | 131.46 | 80.975 | 166.395 | 6.305 | 1.02 | 0.73 | 8.865 | 1.495 | 0.45 | 17.74 | 17.705 | 5.02 | 2.315 | 15.11 | 15.505 | 0.315 | 0.255 | 7 | 0.09 | PS001029-A230919-2 | CK002586-D180919 | CK002546-D290819 | 7.1545 | 7.1545 | 7.1535 | 5.69 | 5.695 | 7.2555 | 7.2555 | 7.2555 | Rec-CK002495-D020819 | 2019-09-17 23:30 | 21.7 | 8.6 | 11.6 | Rec-CK002495-D020819 | 2019-08-28 22:00 | 16.1 | 10 | 13.1 | 3 | 3 | На контроль |  | 1600 | 13.8 | 1930 | 40 | 80.2 | 1915 | 35 | 38 | 166 | 200 | 129 | 167 | 25.85 | 175 | 167 | 2019-10-14 | 32.9 | 37 | 38.9 | 79.3 | 80 | 81.2 | 34 | 40 | 47 | 129.2 | 130 | 130.2 | 165.7 | 167 | 168.2 | 0.37 | 0.37 | 0.37 | 600 | 9000 | 0 | 2 | 1915 | 98.63 |  |  | 2019-09-07 | 2019-10-07 | 2019-09-07 | 212 | 2018-06-06 | 1835 | -0.0003647059 | -0.007447059 | 0.007082353 | 5.801059 | 10.49618 | -0.0004764706 | -0.007305882 | 0.006829412 | 5.817882 | 10.46347 | PS001029-A230919 | 0.01018571 | 2.042857 | 0.01928571 | 0.018 | 5.063429 | 5.105 | 4.839 | 5.165
727 | PS001030-A240919-1/1-1 | 1100 | 26247 | 26248 | 1415.35 | 7.37365 | 7.71425 | 130.93 | 81.46 | 166.495 | 6.515 | 0.205 | 0.68 | 9.805 | 1.645 | 0.195 | 17 | 17.92 | 2.905 | 4.18 | 15.995 | 15.905 | 0.11 | 0.05 | 7.35 | 0.12 | PS001030-A240919-1 | CK002469-A150719 | CK002469-A150719 | 7.155 | 7.155 | 7.1665 | 5.69 | 5.71 | 7.256 | 7.256 | 7.256 | Rec-CK002233-A160118 | 2019-07-14 22:00 | 20.3 | 11.4 | 8.5 | Rec-CK002233-A160118 | 2019-07-14 22:00 | 20.3 | 11.4 | 8.5 | 1 | 1 | На контроль |  | 1600 | 13.8 | 1930 | 40 | 80.2 | 1915 | 35 | 38 | 166 | 200 | 129 | 169 | 25.79 | 156 | 147 | 2019-10-16 | 32 | 34 | 36 | 78.5 | 80.2 | 81.8 | 31 | 40 | 43 | 129 | 130 | 130.6 | 166 | 167 | 168 | 0.37 | 0.37 | 0.37 | 650 | 6700 | 0 | 0 | 1915 | 98.96 |  |  | 2019-10-07 | 2019-10-07 | 2019-09-07 | 224 | 2018-06-06 | 1847 | -0.0002923077 | -0.007307692 | 0.007015385 | 5.713077 | 10.57777 | -0.0002923077 | -0.007307692 | 0.007015385 | 5.713077 | 10.57777 | PS001030-A240919 | 0.01037143 | 2.019 | 0.01557143 | 0.007571429 | 5.015 | 5.054 | 4.811 | 5.107
728 | PS001030-A240919-1/1-2 | 1100 | 26249 | 26250 | 1388.765 | 7.36405 | 7.6916 | 130.89 | 81.245 | 166.65 | 6.415 | 0.335 | 0.72 | 6.685 | 1.375 | 0.185 | 18.205 | 18.155 | 2.21 | 4.805 | 15.785 | 15.95 | 0.09 | 0.1 | 7.8 | 0.09 | PS001030-A240919-1 | CK002469-A150719 | CK002469-A150719 | 7.155 | 7.155 | 7.1665 | 5.69 | 5.71 | 7.256 | 7.256 | 7.256 | Rec-CK002233-A160118 | 2019-07-14 22:00 | 20.3 | 11.4 | 8.5 | Rec-CK002233-A160118 | 2019-07-14 22:00 | 20.3 | 11.4 | 8.5 | 1 | 1 | На контроль |  | 1600 | 13.8 | 1930 | 40 | 80.2 | 1915 | 35 | 38 | 166 | 200 | 129 | 169 | 25.79 | 156 | 147 | 2019-10-16 | 32 | 34 | 36 | 78.5 | 80.2 | 81.8 | 31 | 40 | 43 | 129 | 130 | 130.6 | 166 | 167 | 168 | 0.37 | 0.37 | 0.37 | 650 | 6700 | 0 | 0 | 1915 | 98.96 |  |  | 2019-10-07 | 2019-10-07 | 2019-09-07 | 224 | 2018-06-06 | 1847 | -0.0002923077 | -0.007307692 | 0.007015385 | 5.713077 | 10.57777 | -0.0002923077 | -0.007307692 | 0.007015385 | 5.713077 | 10.57777 | PS001030-A240919 | 0.01037143 | 2.019 | 0.01557143 | 0.007571429 | 5.015 | 5.054 | 4.811 | 5.107
729 | PS001030-A240919-1/1-3 | 1100 | 26251 | 26252 | 1391.2 | 7.347 | 7.6814 | 131.105 | 81.165 | 166.985 | 6.435 | 0.255 | 0.79 | 6.035 | 1.35 | 0.3 | 18.215 | 18.14 | 2.995 | 4.825 | 15.865 | 15.885 | 0.065 | 0.065 | 7.85 | 0.07 | PS001030-A240919-1 | CK002469-A150719 | CK002469-A150719 | 7.155 | 7.155 | 7.1665 | 5.69 | 5.71 | 7.256 | 7.256 | 7.256 | Rec-CK002233-A160118 | 2019-07-14 22:00 | 20.3 | 11.4 | 8.5 | Rec-CK002233-A160118 | 2019-07-14 22:00 | 20.3 | 11.4 | 8.5 | 1 | 1 | На контроль |  | 1600 | 13.8 | 1930 | 40 | 80.2 | 1915 | 35 | 38 | 166 | 200 | 129 | 169 | 25.79 | 156 | 147 | 2019-10-16 | 32 | 34 | 36 | 78.5 | 80.2 | 81.8 | 31 | 40 | 43 | 129 | 130 | 130.6 | 166 | 167 | 168 | 0.37 | 0.37 | 0.37 | 650 | 6700 | 0 | 0 | 1915 | 98.96 |  |  | 2019-10-07 | 2019-10-07 | 2019-09-07 | 224 | 2018-06-06 | 1847 | -0.0002923077 | -0.007307692 | 0.007015385 | 5.713077 | 10.57777 | -0.0002923077 | -0.007307692 | 0.007015385 | 5.713077 | 10.57777 | PS001030-A240919 | 0.01037143 | 2.019 | 0.01557143 | 0.007571429 | 5.015 | 5.054 | 4.811 | 5.107
730 | PS001030-A240919-1/1-4 | 1100 | 26253 | 26254 | 1395.565 | 7.35025 | 7.69885 | 131.215 | 81.07 | 167.225 | 6.43 | 0.155 | 0.77 | 3.69 | 1.45 | 0.195 | 17.975 | 18.24 | 4.22 | 4.125 | 15.975 | 15.84 | 0.08 | 0.05 | 7.7 | 0.05 | PS001030-A240919-1 | CK002469-A150719 | CK002469-A150719 | 7.155 | 7.155 | 7.1665 | 5.69 | 5.71 | 7.256 | 7.256 | 7.256 | Rec-CK002233-A160118 | 2019-07-14 22:00 | 20.3 | 11.4 | 8.5 | Rec-CK002233-A160118 | 2019-07-14 22:00 | 20.3 | 11.4 | 8.5 | 1 | 1 | На контроль |  | 1600 | 13.8 | 1930 | 40 | 80.2 | 1915 | 35 | 38 | 166 | 200 | 129 | 169 | 25.79 | 156 | 147 | 2019-10-16 | 32 | 34 | 36 | 78.5 | 80.2 | 81.8 | 31 | 40 | 43 | 129 | 130 | 130.6 | 166 | 167 | 168 | 0.37 | 0.37 | 0.37 | 650 | 6700 | 0 | 0 | 1915 | 98.96 |  |  | 2019-10-07 | 2019-10-07 | 2019-09-07 | 224 | 2018-06-06 | 1847 | -0.0002923077 | -0.007307692 | 0.007015385 | 5.713077 | 10.57777 | -0.0002923077 | -0.007307692 | 0.007015385 | 5.713077 | 10.57777 | PS001030-A240919 | 0.01037143 | 2.019 | 0.01557143 | 0.007571429 | 5.015 | 5.054 | 4.811 | 5.107
731 | PS001030-A240919-1/1-5 | 1100 | 26255 | 26256 | 1391.575 | 7.36455 | 7.7017 | 131.14 | 80.805 | 167.06 | 6.47 | 0.42 | 0.71 | 1.48 | 1.24 | 0.085 | 18.375 | 18.425 | 4.215 | 4.325 | 15.8 | 15.92 | 0.085 | 0.06 | 7.9 | 0.09 | PS001030-A240919-1 | CK002469-A150719 | CK002469-A150719 | 7.155 | 7.155 | 7.1665 | 5.69 | 5.71 | 7.256 | 7.256 | 7.256 | Rec-CK002233-A160118 | 2019-07-14 22:00 | 20.3 | 11.4 | 8.5 | Rec-CK002233-A160118 | 2019-07-14 22:00 | 20.3 | 11.4 | 8.5 | 1 | 1 | На контроль |  | 1600 | 13.8 | 1930 | 40 | 80.2 | 1915 | 35 | 38 | 166 | 200 | 129 | 169 | 25.79 | 156 | 147 | 2019-10-16 | 32 | 34 | 36 | 78.5 | 80.2 | 81.8 | 31 | 40 | 43 | 129 | 130 | 130.6 | 166 | 167 | 168 | 0.37 | 0.37 | 0.37 | 650 | 6700 | 0 | 0 | 1915 | 98.96 |  |  | 2019-10-07 | 2019-10-07 | 2019-09-07 | 224 | 2018-06-06 | 1847 | -0.0002923077 | -0.007307692 | 0.007015385 | 5.713077 | 10.57777 | -0.0002923077 | -0.007307692 | 0.007015385 | 5.713077 | 10.57777 | PS001030-A240919 | 0.01037143 | 2.019 | 0.01557143 | 0.007571429 | 5.015 | 5.054 | 4.811 | 5.107
732 | PS001030-A240919-1/1-6 | 1080 | 26257 | 26258 | 1400.355 | 7.3471 | 7.6652 | 131.09 | 80.775 | 166.645 | 6.42 | 0.56 | 0.845 | 4.92 | 1.08 | 0.065 | 18.71 | 18.695 | 3.645 | 4.24 | 15.755 | 15.935 | 0.035 | 0.045 | 8.1 | 0.09 | PS001030-A240919-1 | CK002469-A150719 | CK002469-A150719 | 7.155 | 7.155 | 7.1665 | 5.69 | 5.71 | 7.256 | 7.256 | 7.256 | Rec-CK002233-A160118 | 2019-07-14 22:00 | 20.3 | 11.4 | 8.5 | Rec-CK002233-A160118 | 2019-07-14 22:00 | 20.3 | 11.4 | 8.5 | 1 | 1 | На контроль |  | 1600 | 13.8 | 1930 | 40 | 80.2 | 1915 | 35 | 38 | 166 | 200 | 129 | 169 | 25.79 | 156 | 147 | 2019-10-16 | 32 | 34 | 36 | 78.5 | 80.2 | 81.8 | 31 | 40 | 43 | 129 | 130 | 130.6 | 166 | 167 | 168 | 0.37 | 0.37 | 0.37 | 650 | 6700 | 0 | 0 | 1915 | 98.96 |  |  | 2019-10-07 | 2019-10-07 | 2019-09-07 | 224 | 2018-06-06 | 1847 | -0.0002923077 | -0.007307692 | 0.007015385 | 5.713077 | 10.57777 | -0.0002923077 | -0.007307692 | 0.007015385 | 5.713077 | 10.57777 | PS001030-A240919 | 0.01037143 | 2.019 | 0.01557143 | 0.007571429 | 5.015 | 5.054 | 4.811 | 5.107
733 | PS001032-A270919-2/1-1 | 1100 | 26310 | 26311 | 1412.335 | 7.3572 | 7.68825 | 131.155 | 80.515 | 166.755 | 6.415 | 0.37 | 0.315 | 8.785 | 1.275 | 0.435 | 17.495 | 17.555 | 2.315 | 2.15 | 15.865 | 15.855 | 0.175 | 0.1 | 7.05 | 0.08 | PS001032-A270919-2 | CK002605-D021019 | CK002605-D021019 | 7.1545 | 7.1545 | 7.154 | 5.7 | 5.69 | 7.2555 | 7.2555 | 7.2555 | Rec-CK002495-D020819 | 2019-10-02 08:15 | 20.5 | 13.5 | 10.4 | Rec-CK002495-D020819 | 2019-10-02 08:15 | 20.5 | 13.5 | 10.4 | 3 | 3 | На контроль |  | 1600 | 14 | 1930 | 40 | 80.1 | 1915 | 35 | 38 | 166 | 200 | 129 | 167 | 25.51 | 168 | 153 | 2019-10-18 | 34 | 36 | 38 | 78.3 | 80 | 81.2 | 37 | 40 | 46 | 129.1 | 129.5 | 130.4 | 165 | 166.5 | 168 | 0.39 | 0.39 | 0.39 | 650 | 7800 | 1 | 0 | 1915 | 99.02 |  |  | 2019-10-07 | 2019-10-07 | 2019-09-07 | 238 | 2018-06-06 | 1861 | 0.000225 | -0.00740625 | 0.00763125 | 5.7043125 | 10.43125 | 0.000225 | -0.00740625 | 0.00763125 | 5.7043125 | 10.43125 | PS001032-A270919 | 0.0103 | 2.018714 | 0.01757143 | 0.01485714 | 4.987429 | 5.035 | 4.755 | 5.091
734 | PS001032-A270919-2/1-2 | 1100 | 26312 | 26313 | 1393.115 | 7.36395 | 7.68435 | 131 | 80.695 | 166.545 | 6.4 | 0.555 | 0.405 | 5.04 | 1.385 | 0.455 | 18.075 | 18.065 | 3.365 | 3.2 | 15.805 | 15.845 | 0.245 | 0.16 | 7.4 | 0.09 | PS001032-A270919-2 | CK002605-D021019 | CK002605-D021019 | 7.1545 | 7.1545 | 7.154 | 5.7 | 5.69 | 7.2555 | 7.2555 | 7.2555 | Rec-CK002495-D020819 | 2019-10-02 08:15 | 20.5 | 13.5 | 10.4 | Rec-CK002495-D020819 | 2019-10-02 08:15 | 20.5 | 13.5 | 10.4 | 3 | 3 | На контроль |  | 1600 | 14 | 1930 | 40 | 80.1 | 1915 | 35 | 38 | 166 | 200 | 129 | 167 | 25.51 | 168 | 153 | 2019-10-18 | 34 | 36 | 38 | 78.3 | 80 | 81.2 | 37 | 40 | 46 | 129.1 | 129.5 | 130.4 | 165 | 166.5 | 168 | 0.39 | 0.39 | 0.39 | 650 | 7800 | 1 | 0 | 1915 | 99.02 |  |  | 2019-10-07 | 2019-10-07 | 2019-09-07 | 238 | 2018-06-06 | 1861 | 0.000225 | -0.00740625 | 0.00763125 | 5.7043125 | 10.43125 | 0.000225 | -0.00740625 | 0.00763125 | 5.7043125 | 10.43125 | PS001032-A270919 | 0.0103 | 2.018714 | 0.01757143 | 0.01485714 | 4.987429 | 5.035 | 4.755 | 5.091
735 | PS001032-A270919-2/1-3 | 1100 | 26314 | 26315 | 1389.75 | 7.34845 | 7.6735 | 130.98 | 80.46 | 166.165 | 6.36 | 1.085 | 0.695 | 8.305 | 1.425 | 0.495 | 18.445 | 17.945 | 5.1 | 2.43 | 15.27 | 16.265 | 0.195 | 0.16 | 7.5 | 0.06 | PS001032-A270919-2 | CK002605-D021019 | CK002605-D021019 | 7.1545 | 7.1545 | 7.154 | 5.7 | 5.69 | 7.2555 | 7.2555 | 7.2555 | Rec-CK002495-D020819 | 2019-10-02 08:15 | 20.5 | 13.5 | 10.4 | Rec-CK002495-D020819 | 2019-10-02 08:15 | 20.5 | 13.5 | 10.4 | 3 | 3 | На контроль |  | 1600 | 14 | 1930 | 40 | 80.1 | 1915 | 35 | 38 | 166 | 200 | 129 | 167 | 25.51 | 168 | 153 | 2019-10-18 | 34 | 36 | 38 | 78.3 | 80 | 81.2 | 37 | 40 | 46 | 129.1 | 129.5 | 130.4 | 165 | 166.5 | 168 | 0.39 | 0.39 | 0.39 | 650 | 7800 | 1 | 0 | 1915 | 99.02 |  |  | 2019-10-07 | 2019-10-07 | 2019-09-07 | 238 | 2018-06-06 | 1861 | 0.000225 | -0.00740625 | 0.00763125 | 5.7043125 | 10.43125 | 0.000225 | -0.00740625 | 0.00763125 | 5.7043125 | 10.43125 | PS001032-A270919 | 0.0103 | 2.018714 | 0.01757143 | 0.01485714 | 4.987429 | 5.035 | 4.755 | 5.091
736 | PS001032-A270919-2/1-4 | 1100 | 26316 | 26317 | 1398.31 | 7.3388 | 7.68215 | 131.005 | 80.405 | 166.175 | 6.36 | 0.985 | 0.54 | 11.775 | 1.4 | 0.515 | 18.26 | 17.92 | 4.735 | 2.175 | 15.335 | 16.245 | 0.075 | 0.125 | 7.35 | 0.09 | PS001032-A270919-2 | CK002605-D021019 | CK002605-D021019 | 7.1545 | 7.1545 | 7.154 | 5.7 | 5.69 | 7.2555 | 7.2555 | 7.2555 | Rec-CK002495-D020819 | 2019-10-02 08:15 | 20.5 | 13.5 | 10.4 | Rec-CK002495-D020819 | 2019-10-02 08:15 | 20.5 | 13.5 | 10.4 | 3 | 3 | На контроль |  | 1600 | 14 | 1930 | 40 | 80.1 | 1915 | 35 | 38 | 166 | 200 | 129 | 167 | 25.51 | 168 | 153 | 2019-10-18 | 34 | 36 | 38 | 78.3 | 80 | 81.2 | 37 | 40 | 46 | 129.1 | 129.5 | 130.4 | 165 | 166.5 | 168 | 0.39 | 0.39 | 0.39 | 650 | 7800 | 1 | 0 | 1915 | 99.02 |  |  | 2019-10-07 | 2019-10-07 | 2019-09-07 | 238 | 2018-06-06 | 1861 | 0.000225 | -0.00740625 | 0.00763125 | 5.7043125 | 10.43125 | 0.000225 | -0.00740625 | 0.00763125 | 5.7043125 | 10.43125 | PS001032-A270919 | 0.0103 | 2.018714 | 0.01757143 | 0.01485714 | 4.987429 | 5.035 | 4.755 | 5.091
737 | PS001032-A270919-2/1-5 | 1100 | 26318 | 26319 | 1398.64 | 7.35215 | 7.69245 | 130.825 | 80.685 | 166.29 | 6.425 | 0.43 | 0.55 | 7.8 | 1.255 | 0.37 | 18.24 | 17.99 | 2.97 | 2.58 | 15.525 | 16.15 | 0.105 | 0.075 | 7.35 | 0.06 | PS001032-A270919-2 | CK002605-D021019 | CK002605-D021019 | 7.1545 | 7.1545 | 7.154 | 5.7 | 5.69 | 7.2555 | 7.2555 | 7.2555 | Rec-CK002495-D020819 | 2019-10-02 08:15 | 20.5 | 13.5 | 10.4 | Rec-CK002495-D020819 | 2019-10-02 08:15 | 20.5 | 13.5 | 10.4 | 3 | 3 | На контроль |  | 1600 | 14 | 1930 | 40 | 80.1 | 1915 | 35 | 38 | 166 | 200 | 129 | 167 | 25.51 | 168 | 153 | 2019-10-18 | 34 | 36 | 38 | 78.3 | 80 | 81.2 | 37 | 40 | 46 | 129.1 | 129.5 | 130.4 | 165 | 166.5 | 168 | 0.39 | 0.39 | 0.39 | 650 | 7800 | 1 | 0 | 1915 | 99.02 |  |  | 2019-10-07 | 2019-10-07 | 2019-09-07 | 238 | 2018-06-06 | 1861 | 0.000225 | -0.00740625 | 0.00763125 | 5.7043125 | 10.43125 | 0.000225 | -0.00740625 | 0.00763125 | 5.7043125 | 10.43125 | PS001032-A270919 | 0.0103 | 2.018714 | 0.01757143 | 0.01485714 | 4.987429 | 5.035 | 4.755 | 5.091
738 | PS001032-A270919-2/1-6 | 1100 | 26320 | 26321 | 1384.845 | 7.34635 | 7.6832 | 130.91 | 80.66 | 166.11 | 6.31 | 0.43 | 0.735 | 5.085 | 1.12 | 0.215 | 18.31 | 18.27 | 2.35 | 2.275 | 15.685 | 16.14 | 0.22 | 0.12 | 7.45 | 0.08 | PS001032-A270919-2 | CK002605-D021019 | CK002605-D021019 | 7.1545 | 7.1545 | 7.154 | 5.7 | 5.69 | 7.2555 | 7.2555 | 7.2555 | Rec-CK002495-D020819 | 2019-10-02 08:15 | 20.5 | 13.5 | 10.4 | Rec-CK002495-D020819 | 2019-10-02 08:15 | 20.5 | 13.5 | 10.4 | 3 | 3 | На контроль |  | 1600 | 14 | 1930 | 40 | 80.1 | 1915 | 35 | 38 | 166 | 200 | 129 | 167 | 25.51 | 168 | 153 | 2019-10-18 | 34 | 36 | 38 | 78.3 | 80 | 81.2 | 37 | 40 | 46 | 129.1 | 129.5 | 130.4 | 165 | 166.5 | 168 | 0.39 | 0.39 | 0.39 | 650 | 7800 | 1 | 0 | 1915 | 99.02 |  |  | 2019-10-07 | 2019-10-07 | 2019-09-07 | 238 | 2018-06-06 | 1861 | 0.000225 | -0.00740625 | 0.00763125 | 5.7043125 | 10.43125 | 0.000225 | -0.00740625 | 0.00763125 | 5.7043125 | 10.43125 | PS001032-A270919 | 0.0103 | 2.018714 | 0.01757143 | 0.01485714 | 4.987429 | 5.035 | 4.755 | 5.091
739 | PS001032-A270919-2/1-7 | 1100 | 26322 | 26324 | 1377.26 | 7.3444 | 7.6824 | 131.075 | 80.645 | 166.22 | 6.28 | 0.475 | 0.535 | 8.425 | 1.365 | 0.145 | 18.495 | 18.5 | 3.275 | 2.09 | 15.665 | 16.12 | 0.165 | 0.135 | 7.7 | 0.07 | PS001032-A270919-2 | CK002605-D021019 | CK002605-D021019 | 7.1545 | 7.1545 | 7.154 | 5.7 | 5.69 | 7.2555 | 7.2555 | 7.2555 | Rec-CK002495-D020819 | 2019-10-02 08:15 | 20.5 | 13.5 | 10.4 | Rec-CK002495-D020819 | 2019-10-02 08:15 | 20.5 | 13.5 | 10.4 | 3 | 3 | На контроль |  | 1600 | 14 | 1930 | 40 | 80.1 | 1915 | 35 | 38 | 166 | 200 | 129 | 167 | 25.51 | 168 | 153 | 2019-10-18 | 34 | 36 | 38 | 78.3 | 80 | 81.2 | 37 | 40 | 46 | 129.1 | 129.5 | 130.4 | 165 | 166.5 | 168 | 0.39 | 0.39 | 0.39 | 650 | 7800 | 1 | 0 | 1915 | 99.02 |  |  | 2019-10-07 | 2019-10-07 | 2019-09-07 | 238 | 2018-06-06 | 1861 | 0.000225 | -0.00740625 | 0.00763125 | 5.7043125 | 10.43125 | 0.000225 | -0.00740625 | 0.00763125 | 5.7043125 | 10.43125 | PS001032-A270919 | 0.0103 | 2.018714 | 0.01757143 | 0.01485714 | 4.987429 | 5.035 | 4.755 | 5.091
740 | PS000978-A170519-2/1-2 | 1050 | 26363 | 26362 | 1430.15 | 7.2719 | 7.60115 | 131.04 | 80.48 | 166.45 | 6.4 | 0.16 | 0.66 | 17.96 | 1.535 | 0.38 | 17.765 | 17.725 | 4.87 | 5.22 | 14.875 | 14.875 | 0.055 | 0.035 | 7.05 | 0.1 | PS000978-A170519-2 | CKKD0076-D020719 | CKKD0076-D020719 | 7.1465 | 7.1465 | 7.183 | 6.29 | 6.295 | 7.2475 | 7.2475 | 7.2475 | Rec-CKKD0076-D020719 | 2019-07-02 09:05 | 22 | 12.2 | 17.8 | Rec-CKKD0076-D020719 | 2019-07-02 09:05 | 22 | 12.2 | 17.8 | 3 | 3 | На контроль |  | 1580 | 14 | 1930 | 43 | 80 | 1910 | 35 | 38 | 166 | 200 | 129 | 167 | 27.6 | 172 | 157 | 2019-10-19 | 33 | 36 | 39 | 78.3 | 79.8 | 81.2 | 38 | 45 | 52 | 129.2 | 129.9 | 130.5 | 166 | 167.5 | 169 | 0.33 | 0.33 | 0.33 | 650 | 9000 | 0 | 0 | 1910 | 98.93 |  |  | 2019-09-07 | 2019-10-07 | 2019-09-07 | 245 | 2018-06-06 | 1868 | 0.001681818 | -0.006181818 | 0.007863636 | 6.365 | 9.305614 | 0.001681818 | -0.006181818 | 0.007863636 | 6.365 | 9.305614 | PS000978-A170519 | 0.01068571 | 2.153 | 0.01557143 | 0.02628571 | 5.097857 | 5.149 | 4.84 | 5.206
741 | PS000978-A170519-2/1-3 | 1050 | 26364 | 26365 | 1405.39 | 7.27515 | 7.5963 | 131.145 | 80.595 | 167.24 | 6.245 | 0.24 | 0.8 | 12.705 | 1.505 | 0.455 | 18.19 | 18.31 | 5.72 | 3.085 | 15.135 | 14.36 | 0.045 | 0.035 | 7.2 | 0.12 | PS000978-A170519-2 | CKKD0076-D020719 | CKKD0076-D020719 | 7.1465 | 7.1465 | 7.183 | 6.29 | 6.295 | 7.2475 | 7.2475 | 7.2475 | Rec-CKKD0076-D020719 | 2019-07-02 09:05 | 22 | 12.2 | 17.8 | Rec-CKKD0076-D020719 | 2019-07-02 09:05 | 22 | 12.2 | 17.8 | 3 | 3 | На контроль |  | 1580 | 14 | 1930 | 43 | 80 | 1910 | 35 | 38 | 166 | 200 | 129 | 167 | 27.6 | 172 | 157 | 2019-10-19 | 33 | 36 | 39 | 78.3 | 79.8 | 81.2 | 38 | 45 | 52 | 129.2 | 129.9 | 130.5 | 166 | 167.5 | 169 | 0.33 | 0.33 | 0.33 | 650 | 9000 | 0 | 0 | 1910 | 98.93 |  |  | 2019-09-07 | 2019-10-07 | 2019-09-07 | 245 | 2018-06-06 | 1868 | 0.001681818 | -0.006181818 | 0.007863636 | 6.365 | 9.305614 | 0.001681818 | -0.006181818 | 0.007863636 | 6.365 | 9.305614 | PS000978-A170519 | 0.01068571 | 2.153 | 0.01557143 | 0.02628571 | 5.097857 | 5.149 | 4.84 | 5.206
742 | PS000978-A170519-2/1-4 | 1050 | 26366 | 26367 | 1388.105 | 7.27505 | 7.5766 | 131.19 | 80.83 | 167.255 | 6.39 | 0.395 | 0.75 | 5.945 | 1.4 | 0.565 | 18.285 | 18.775 | 4.49 | 2.6 | 15.125 | 14.225 | 0.11 | 0.06 | 7.4 | 0.11 | PS000978-A170519-2 | CKKD0076-D020719 | CKKD0076-D020719 | 7.1465 | 7.1465 | 7.183 | 6.29 | 6.295 | 7.2475 | 7.2475 | 7.2475 | Rec-CKKD0076-D020719 | 2019-07-02 09:05 | 22 | 12.2 | 17.8 | Rec-CKKD0076-D020719 | 2019-07-02 09:05 | 22 | 12.2 | 17.8 | 3 | 3 | На контроль |  | 1580 | 14 | 1930 | 43 | 80 | 1910 | 35 | 38 | 166 | 200 | 129 | 167 | 27.6 | 172 | 157 | 2019-10-19 | 33 | 36 | 39 | 78.3 | 79.8 | 81.2 | 38 | 45 | 52 | 129.2 | 129.9 | 130.5 | 166 | 167.5 | 169 | 0.33 | 0.33 | 0.33 | 650 | 9000 | 0 | 0 | 1910 | 98.93 |  |  | 2019-09-07 | 2019-10-07 | 2019-09-07 | 245 | 2018-06-06 | 1868 | 0.001681818 | -0.006181818 | 0.007863636 | 6.365 | 9.305614 | 0.001681818 | -0.006181818 | 0.007863636 | 6.365 | 9.305614 | PS000978-A170519 | 0.01068571 | 2.153 | 0.01557143 | 0.02628571 | 5.097857 | 5.149 | 4.84 | 5.206
743 | PS001031-A250919-3/1-1 | 1070 | 26398 | 26399 | 1394.195 | 7.4242 | 7.76095 | 131.095 | 81.075 | 166.99 | 6.38 | 0.515 | 0.81 | 13.655 | 1.655 | 0.385 | 18.295 | 18.26 | 1.58 | 3.165 | 16.47 | 16.285 | 0.025 | 0.015 | 7.15 | 0.1 | PS001031-A250919-3 | CK002576-D110919 | CK002576-D110919 | 7.1445 | 7.1445 | 7.145 | 5.69 | 5.675 | 7.2455 | 7.2455 | 7.2455 | Rec-CK002495-D020819 | 2019-09-11 14:10 | 22.5 | 13.1 | 12.2 | Rec-CK002495-D020819 | 2019-09-11 14:10 | 22.5 | 13.1 | 12.2 | 3 | 3 | На контроль |  | 1600 | 14.5 | 1930 | 40 | 80.1 | 1915 | 35 | 38 | 166 | 200 | 129 | 167 | 24.9 | 175 | 160 | 2019-10-21 | 33 | 35 | 37 | 78.7 | 80 | 81.2 | 34 | 40 | 45 | 129 | 129.7 | 130.4 | 166.1 | 167.5 | 168.7 | 0.4 | 0.4 | 0.4 | 650 | 8000 | 0 | 0 | 1915 | 99.07 |  |  | 2019-09-07 | 2019-10-07 | 2019-09-07 | 257 | 2018-06-06 | 1880 | 5e-05 | -0.00739375 | 0.00744375 | 5.710125 | 10.47 | 5e-05 | -0.00739375 | 0.00744375 | 5.710125 | 10.47 | PS001031-A250919 | 0.0104 | 2.004 | 0.01142857 | 0.02142857 | 4.983 | 5.024 | 4.757 | 5.082
744 | PS001031-A250919-3/1-2 | 1050 | 26400 | 26401 | 1403.045 | 7.431 | 7.7452 | 131.13 | 80.95 | 166.59 | 6.485 | 0.775 | 0.685 | 6.41 | 1.38 | 0.13 | 18.625 | 18.795 | 3.1 | 2.485 | 16.11 | 16.37 | 0.06 | 0.025 | 7.3 | 0.07 | PS001031-A250919-3 | CK002576-D110919 | CK002576-D110919 | 7.1445 | 7.1445 | 7.145 | 5.69 | 5.675 | 7.2455 | 7.2455 | 7.2455 | Rec-CK002495-D020819 | 2019-09-11 14:10 | 22.5 | 13.1 | 12.2 | Rec-CK002495-D020819 | 2019-09-11 14:10 | 22.5 | 13.1 | 12.2 | 3 | 3 | На контроль |  | 1600 | 14.5 | 1930 | 40 | 80.1 | 1915 | 35 | 38 | 166 | 200 | 129 | 167 | 24.9 | 175 | 160 | 2019-10-21 | 33 | 35 | 37 | 78.7 | 80 | 81.2 | 34 | 40 | 45 | 129 | 129.7 | 130.4 | 166.1 | 167.5 | 168.7 | 0.4 | 0.4 | 0.4 | 650 | 8000 | 0 | 0 | 1915 | 99.07 |  |  | 2019-09-07 | 2019-10-07 | 2019-09-07 | 257 | 2018-06-06 | 1880 | 5e-05 | -0.00739375 | 0.00744375 | 5.710125 | 10.47 | 5e-05 | -0.00739375 | 0.00744375 | 5.710125 | 10.47 | PS001031-A250919 | 0.0104 | 2.004 | 0.01142857 | 0.02142857 | 4.983 | 5.024 | 4.757 | 5.082
745 | PS001031-A250919-3/1-3 | 1050 | 26402 | 26403 | 1400.395 | 7.40495 | 7.72465 | 131.11 | 80.955 | 166.605 | 6.475 | 1.14 | 0.765 | 6.265 | 1.215 | 0.16 | 18.775 | 18.835 | 7.01 | 2.42 | 16.065 | 16.255 | 0.035 | 0.015 | 7.45 | 0.11 | PS001031-A250919-3 | CK002576-D110919 | CK002576-D110919 | 7.1445 | 7.1445 | 7.145 | 5.69 | 5.675 | 7.2455 | 7.2455 | 7.2455 | Rec-CK002495-D020819 | 2019-09-11 14:10 | 22.5 | 13.1 | 12.2 | Rec-CK002495-D020819 | 2019-09-11 14:10 | 22.5 | 13.1 | 12.2 | 3 | 3 | На контроль |  | 1600 | 14.5 | 1930 | 40 | 80.1 | 1915 | 35 | 38 | 166 | 200 | 129 | 167 | 24.9 | 175 | 160 | 2019-10-21 | 33 | 35 | 37 | 78.7 | 80 | 81.2 | 34 | 40 | 45 | 129 | 129.7 | 130.4 | 166.1 | 167.5 | 168.7 | 0.4 | 0.4 | 0.4 | 650 | 8000 | 0 | 0 | 1915 | 99.07 |  |  | 2019-09-07 | 2019-10-07 | 2019-09-07 | 257 | 2018-06-06 | 1880 | 5e-05 | -0.00739375 | 0.00744375 | 5.710125 | 10.47 | 5e-05 | -0.00739375 | 0.00744375 | 5.710125 | 10.47 | PS001031-A250919 | 0.0104 | 2.004 | 0.01142857 | 0.02142857 | 4.983 | 5.024 | 4.757 | 5.082
746 | PS001031-A250919-3/1-4 | 1050 | 26404 | 26405 | 1392.975 | 7.39065 | 7.73 | 131.08 | 81.06 | 166.915 | 6.39 | 0.695 | 0.705 | 8.395 | 1.28 | 0.23 | 18.77 | 18.675 | 5.47 | 2.465 | 16.105 | 16.41 | 0.035 | 0.075 | 7.5 | 0.08 | PS001031-A250919-3 | CK002576-D110919 | CK002576-D110919 | 7.1445 | 7.1445 | 7.145 | 5.69 | 5.675 | 7.2455 | 7.2455 | 7.2455 | Rec-CK002495-D020819 | 2019-09-11 14:10 | 22.5 | 13.1 | 12.2 | Rec-CK002495-D020819 | 2019-09-11 14:10 | 22.5 | 13.1 | 12.2 | 3 | 3 | На контроль |  | 1600 | 14.5 | 1930 | 40 | 80.1 | 1915 | 35 | 38 | 166 | 200 | 129 | 167 | 24.9 | 175 | 160 | 2019-10-21 | 33 | 35 | 37 | 78.7 | 80 | 81.2 | 34 | 40 | 45 | 129 | 129.7 | 130.4 | 166.1 | 167.5 | 168.7 | 0.4 | 0.4 | 0.4 | 650 | 8000 | 0 | 0 | 1915 | 99.07 |  |  | 2019-09-07 | 2019-10-07 | 2019-09-07 | 257 | 2018-06-06 | 1880 | 5e-05 | -0.00739375 | 0.00744375 | 5.710125 | 10.47 | 5e-05 | -0.00739375 | 0.00744375 | 5.710125 | 10.47 | PS001031-A250919 | 0.0104 | 2.004 | 0.01142857 | 0.02142857 | 4.983 | 5.024 | 4.757 | 5.082
747 | PS001031-A250919-3/1-5 | 1050 | 26406 | 26407 | 1388.64 | 7.4124 | 7.7608 | 131.13 | 80.855 | 166.495 | 6.445 | 0.32 | 0.655 | 4.19 | 1.3 | 0.265 | 18.715 | 18.555 | 3.825 | 2.31 | 16.32 | 16.415 | 0.015 | 0.06 | 7.35 | 0.08 | PS001031-A250919-3 | CK002576-D110919 | CK002576-D110919 | 7.1445 | 7.1445 | 7.145 | 5.69 | 5.675 | 7.2455 | 7.2455 | 7.2455 | Rec-CK002495-D020819 | 2019-09-11 14:10 | 22.5 | 13.1 | 12.2 | Rec-CK002495-D020819 | 2019-09-11 14:10 | 22.5 | 13.1 | 12.2 | 3 | 3 | На контроль |  | 1600 | 14.5 | 1930 | 40 | 80.1 | 1915 | 35 | 38 | 166 | 200 | 129 | 167 | 24.9 | 175 | 160 | 2019-10-21 | 33 | 35 | 37 | 78.7 | 80 | 81.2 | 34 | 40 | 45 | 129 | 129.7 | 130.4 | 166.1 | 167.5 | 168.7 | 0.4 | 0.4 | 0.4 | 650 | 8000 | 0 | 0 | 1915 | 99.07 |  |  | 2019-09-07 | 2019-10-07 | 2019-09-07 | 257 | 2018-06-06 | 1880 | 5e-05 | -0.00739375 | 0.00744375 | 5.710125 | 10.47 | 5e-05 | -0.00739375 | 0.00744375 | 5.710125 | 10.47 | PS001031-A250919 | 0.0104 | 2.004 | 0.01142857 | 0.02142857 | 4.983 | 5.024 | 4.757 | 5.082
748 | PS001031-A250919-3/1-6 | 1050 | 26408 | 26409 | 1404.685 | 7.4091 | 7.7423 | 131.275 | 80.785 | 166.085 | 6.51 | 0.4 | 0.875 | 3.1 | 1.335 | 0.115 | 18.985 | 18.91 | 2.835 | 2.55 | 16.52 | 16.2 | 0.015 | 0.06 | 7.4 | 0.14 | PS001031-A250919-3 | CK002576-D110919 | CK002576-D110919 | 7.1445 | 7.1445 | 7.145 | 5.69 | 5.675 | 7.2455 | 7.2455 | 7.2455 | Rec-CK002495-D020819 | 2019-09-11 14:10 | 22.5 | 13.1 | 12.2 | Rec-CK002495-D020819 | 2019-09-11 14:10 | 22.5 | 13.1 | 12.2 | 3 | 3 | На контроль |  | 1600 | 14.5 | 1930 | 40 | 80.1 | 1915 | 35 | 38 | 166 | 200 | 129 | 167 | 24.9 | 175 | 160 | 2019-10-21 | 33 | 35 | 37 | 78.7 | 80 | 81.2 | 34 | 40 | 45 | 129 | 129.7 | 130.4 | 166.1 | 167.5 | 168.7 | 0.4 | 0.4 | 0.4 | 650 | 8000 | 0 | 0 | 1915 | 99.07 |  |  | 2019-09-07 | 2019-10-07 | 2019-09-07 | 257 | 2018-06-06 | 1880 | 5e-05 | -0.00739375 | 0.00744375 | 5.710125 | 10.47 | 5e-05 | -0.00739375 | 0.00744375 | 5.710125 | 10.47 | PS001031-A250919 | 0.0104 | 2.004 | 0.01142857 | 0.02142857 | 4.983 | 5.024 | 4.757 | 5.082
749 | PS001032-A270919-1/1-1 | 1050 | 26428 | 26429 | 1427.44 | 7.34535 | 7.69355 | 131.45 | 80.93 | 167.215 | 6.51 | 0.175 | 0.445 | 10.05 | 1.56 | 0.455 | 17.215 | 17.185 | 3.995 | 1.665 | 15.97 | 15.82 | 0.08 | 0.095 | 6.95 | 0.12 | PS001032-A270919-1 | CK002604-D011019 | CK002604-D011019 | 7.1445 | 7.1445 | 7.15 | 5.69 | 5.67 | 7.2455 | 7.2455 | 7.2455 | Rec-CK002495-D020819 | 2019-10-01 16:30 | 20.6 | 14 | 10 | Rec-CK002495-D020819 | 2019-10-01 16:30 | 20.6 | 14 | 10 | 3 | 3 | На контроль |  | 1600 | 13.8 | 1930 | 40 | 80.2 | 1915 | 35 | 38 | 166 | 200 | 129 | 167 | 25.84 | 185 | 170 | 2019-10-21 | 32.1 | 36 | 37.6 | 78.7 | 80 | 81.3 | 33 | 39 | 46 | 129.1 | 130 | 130.4 | 166 | 167 | 168.4 | 0.37 | 0.37 | 0.37 | 600 | 10000 | 0 | 0 | 1915 | 98.71 |  |  | 2019-09-07 | 2019-10-07 | 2019-09-07 | 257 | 2018-06-06 | 1880 | 0.0002058824 | -0.007358824 | 0.007564706 | 5.684529 | 10.33929 | 0.0002058824 | -0.007358824 | 0.007564706 | 5.684529 | 10.33929 | PS001032-A270919 | 0.0103 | 2.018714 | 0.01757143 | 0.01485714 | 4.987429 | 5.035 | 4.755 | 5.091
750 | PS001032-A270919-1/1-2 | 1050 | 26430 | 26431 | 1397.02 | 7.3581 | 7.70755 | 131.305 | 80.945 | 166.84 | 6.615 | 0.24 | 0.35 | 6.155 | 1.615 | 0.53 | 17.225 | 17.575 | 3.785 | 1.38 | 16.135 | 15.605 | 0.075 | 0.07 | 7.15 | 0.1 | PS001032-A270919-1 | CK002604-D011019 | CK002604-D011019 | 7.1445 | 7.1445 | 7.15 | 5.69 | 5.67 | 7.2455 | 7.2455 | 7.2455 | Rec-CK002495-D020819 | 2019-10-01 16:30 | 20.6 | 14 | 10 | Rec-CK002495-D020819 | 2019-10-01 16:30 | 20.6 | 14 | 10 | 3 | 3 | На контроль |  | 1600 | 13.8 | 1930 | 40 | 80.2 | 1915 | 35 | 38 | 166 | 200 | 129 | 167 | 25.84 | 185 | 170 | 2019-10-21 | 32.1 | 36 | 37.6 | 78.7 | 80 | 81.3 | 33 | 39 | 46 | 129.1 | 130 | 130.4 | 166 | 167 | 168.4 | 0.37 | 0.37 | 0.37 | 600 | 10000 | 0 | 0 | 1915 | 98.71 |  |  | 2019-09-07 | 2019-10-07 | 2019-09-07 | 257 | 2018-06-06 | 1880 | 0.0002058824 | -0.007358824 | 0.007564706 | 5.684529 | 10.33929 | 0.0002058824 | -0.007358824 | 0.007564706 | 5.684529 | 10.33929 | PS001032-A270919 | 0.0103 | 2.018714 | 0.01757143 | 0.01485714 | 4.987429 | 5.035 | 4.755 | 5.091
751 | PS001032-A270919-1/1-3 | 1100 | 26432 | 26433 | 1399.715 | 7.35525 | 7.69285 | 131.275 | 81.055 | 166.7 | 6.535 | 0.305 | 0.505 | 6.12 | 1.575 | 0.465 | 17.53 | 17.86 | 2.275 | 1.95 | 16.215 | 15.5 | 0.02 | 0.085 | 7.3 | 0.07 | PS001032-A270919-1 | CK002604-D011019 | CK002604-D011019 | 7.1445 | 7.1445 | 7.15 | 5.69 | 5.67 | 7.2455 | 7.2455 | 7.2455 | Rec-CK002495-D020819 | 2019-10-01 16:30 | 20.6 | 14 | 10 | Rec-CK002495-D020819 | 2019-10-01 16:30 | 20.6 | 14 | 10 | 3 | 3 | На контроль |  | 1600 | 13.8 | 1930 | 40 | 80.2 | 1915 | 35 | 38 | 166 | 200 | 129 | 167 | 25.84 | 185 | 170 | 2019-10-21 | 32.1 | 36 | 37.6 | 78.7 | 80 | 81.3 | 33 | 39 | 46 | 129.1 | 130 | 130.4 | 166 | 167 | 168.4 | 0.37 | 0.37 | 0.37 | 600 | 10000 | 0 | 0 | 1915 | 98.71 |  |  | 2019-09-07 | 2019-10-07 | 2019-09-07 | 257 | 2018-06-06 | 1880 | 0.0002058824 | -0.007358824 | 0.007564706 | 5.684529 | 10.33929 | 0.0002058824 | -0.007358824 | 0.007564706 | 5.684529 | 10.33929 | PS001032-A270919 | 0.0103 | 2.018714 | 0.01757143 | 0.01485714 | 4.987429 | 5.035 | 4.755 | 5.091
752 | PS001032-A270919-1/1-4 | 1100 | 26434 | 26435 | 1411.275 | 7.34855 | 7.67565 | 131.29 | 81.115 | 166.51 | 6.455 | 0.25 | 0.62 | 6.16 | 1.58 | 0.45 | 17.87 | 17.935 | 3.055 | 3.02 | 15.965 | 15.72 | 0.045 | 0.085 | 7.35 | 0.05 | PS001032-A270919-1 | CK002604-D011019 | CK002604-D011019 | 7.1445 | 7.1445 | 7.15 | 5.69 | 5.67 | 7.2455 | 7.2455 | 7.2455 | Rec-CK002495-D020819 | 2019-10-01 16:30 | 20.6 | 14 | 10 | Rec-CK002495-D020819 | 2019-10-01 16:30 | 20.6 | 14 | 10 | 3 | 3 | На контроль |  | 1600 | 13.8 | 1930 | 40 | 80.2 | 1915 | 35 | 38 | 166 | 200 | 129 | 167 | 25.84 | 185 | 170 | 2019-10-21 | 32.1 | 36 | 37.6 | 78.7 | 80 | 81.3 | 33 | 39 | 46 | 129.1 | 130 | 130.4 | 166 | 167 | 168.4 | 0.37 | 0.37 | 0.37 | 600 | 10000 | 0 | 0 | 1915 | 98.71 |  |  | 2019-09-07 | 2019-10-07 | 2019-09-07 | 257 | 2018-06-06 | 1880 | 0.0002058824 | -0.007358824 | 0.007564706 | 5.684529 | 10.33929 | 0.0002058824 | -0.007358824 | 0.007564706 | 5.684529 | 10.33929 | PS001032-A270919 | 0.0103 | 2.018714 | 0.01757143 | 0.01485714 | 4.987429 | 5.035 | 4.755 | 5.091
753 | PS001032-A270919-1/1-5 | 1100 | 26436 | 26437 | 1397.185 | 7.3481 | 7.67425 | 131.225 | 81.07 | 166.62 | 6.445 | 0.14 | 0.62 | 5.7 | 1.51 | 0.515 | 18.07 | 18.01 | 2.895 | 2.665 | 16.005 | 15.65 | 0.08 | 0.055 | 7.4 | 0.05 | PS001032-A270919-1 | CK002604-D011019 | CK002604-D011019 | 7.1445 | 7.1445 | 7.15 | 5.69 | 5.67 | 7.2455 | 7.2455 | 7.2455 | Rec-CK002495-D020819 | 2019-10-01 16:30 | 20.6 | 14 | 10 | Rec-CK002495-D020819 | 2019-10-01 16:30 | 20.6 | 14 | 10 | 3 | 3 | На контроль |  | 1600 | 13.8 | 1930 | 40 | 80.2 | 1915 | 35 | 38 | 166 | 200 | 129 | 167 | 25.84 | 185 | 170 | 2019-10-21 | 32.1 | 36 | 37.6 | 78.7 | 80 | 81.3 | 33 | 39 | 46 | 129.1 | 130 | 130.4 | 166 | 167 | 168.4 | 0.37 | 0.37 | 0.37 | 600 | 10000 | 0 | 0 | 1915 | 98.71 |  |  | 2019-09-07 | 2019-10-07 | 2019-09-07 | 257 | 2018-06-06 | 1880 | 0.0002058824 | -0.007358824 | 0.007564706 | 5.684529 | 10.33929 | 0.0002058824 | -0.007358824 | 0.007564706 | 5.684529 | 10.33929 | PS001032-A270919 | 0.0103 | 2.018714 | 0.01757143 | 0.01485714 | 4.987429 | 5.035 | 4.755 | 5.091
754 | PS001032-A270919-1/1-6 | 1100 | 26438 | 26439 | 1393.165 | 7.35155 | 7.67665 | 131.34 | 81.055 | 166.635 | 6.455 | 0.305 | 0.505 | 6.815 | 1.365 | 0.375 | 17.98 | 18.025 | 1.735 | 2.26 | 16.075 | 15.535 | 0.125 | 0.065 | 7.45 | 0.05 | PS001032-A270919-1 | CK002604-D011019 | CK002604-D011019 | 7.1445 | 7.1445 | 7.15 | 5.69 | 5.67 | 7.2455 | 7.2455 | 7.2455 | Rec-CK002495-D020819 | 2019-10-01 16:30 | 20.6 | 14 | 10 | Rec-CK002495-D020819 | 2019-10-01 16:30 | 20.6 | 14 | 10 | 3 | 3 | На контроль |  | 1600 | 13.8 | 1930 | 40 | 80.2 | 1915 | 35 | 38 | 166 | 200 | 129 | 167 | 25.84 | 185 | 170 | 2019-10-21 | 32.1 | 36 | 37.6 | 78.7 | 80 | 81.3 | 33 | 39 | 46 | 129.1 | 130 | 130.4 | 166 | 167 | 168.4 | 0.37 | 0.37 | 0.37 | 600 | 10000 | 0 | 0 | 1915 | 98.71 |  |  | 2019-09-07 | 2019-10-07 | 2019-09-07 | 257 | 2018-06-06 | 1880 | 0.0002058824 | -0.007358824 | 0.007564706 | 5.684529 | 10.33929 | 0.0002058824 | -0.007358824 | 0.007564706 | 5.684529 | 10.33929 | PS001032-A270919 | 0.0103 | 2.018714 | 0.01757143 | 0.01485714 | 4.987429 | 5.035 | 4.755 | 5.091
755 | PS001032-A270919-1/1-7 | 1100 | 26440 | 26441 | 1394.7 | 7.35 | 7.68305 | 131.24 | 81.04 | 166.44 | 6.375 | 0.455 | 0.575 | 5.61 | 1.325 | 0.225 | 17.91 | 17.925 | 2.41 | 2.4 | 15.8 | 15.845 | 0.12 | 0.07 | 7.45 | 0.06 | PS001032-A270919-1 | CK002604-D011019 | CK002604-D011019 | 7.1445 | 7.1445 | 7.15 | 5.69 | 5.67 | 7.2455 | 7.2455 | 7.2455 | Rec-CK002495-D020819 | 2019-10-01 16:30 | 20.6 | 14 | 10 | Rec-CK002495-D020819 | 2019-10-01 16:30 | 20.6 | 14 | 10 | 3 | 3 | На контроль |  | 1600 | 13.8 | 1930 | 40 | 80.2 | 1915 | 35 | 38 | 166 | 200 | 129 | 167 | 25.84 | 185 | 170 | 2019-10-21 | 32.1 | 36 | 37.6 | 78.7 | 80 | 81.3 | 33 | 39 | 46 | 129.1 | 130 | 130.4 | 166 | 167 | 168.4 | 0.37 | 0.37 | 0.37 | 600 | 10000 | 0 | 0 | 1915 | 98.71 |  |  | 2019-09-07 | 2019-10-07 | 2019-09-07 | 257 | 2018-06-06 | 1880 | 0.0002058824 | -0.007358824 | 0.007564706 | 5.684529 | 10.33929 | 0.0002058824 | -0.007358824 | 0.007564706 | 5.684529 | 10.33929 | PS001032-A270919 | 0.0103 | 2.018714 | 0.01757143 | 0.01485714 | 4.987429 | 5.035 | 4.755 | 5.091
756 | PS001032-A270919-1/1-8 | 1100 | 26442 | 26443 | 1394.045 | 7.35495 | 7.68835 | 131.1 | 80.99 | 166.45 | 6.24 | 0.275 | 0.535 | 6.885 | 1.27 | 0.245 | 18.25 | 18.19 | 2.775 | 2.33 | 15.7 | 15.885 | 0.095 | 0.08 | 7.55 | 0.08 | PS001032-A270919-1 | CK002604-D011019 | CK002604-D011019 | 7.1445 | 7.1445 | 7.15 | 5.69 | 5.67 | 7.2455 | 7.2455 | 7.2455 | Rec-CK002495-D020819 | 2019-10-01 16:30 | 20.6 | 14 | 10 | Rec-CK002495-D020819 | 2019-10-01 16:30 | 20.6 | 14 | 10 | 3 | 3 | На контроль |  | 1600 | 13.8 | 1930 | 40 | 80.2 | 1915 | 35 | 38 | 166 | 200 | 129 | 167 | 25.84 | 185 | 170 | 2019-10-21 | 32.1 | 36 | 37.6 | 78.7 | 80 | 81.3 | 33 | 39 | 46 | 129.1 | 130 | 130.4 | 166 | 167 | 168.4 | 0.37 | 0.37 | 0.37 | 600 | 10000 | 0 | 0 | 1915 | 98.71 |  |  | 2019-09-07 | 2019-10-07 | 2019-09-07 | 257 | 2018-06-06 | 1880 | 0.0002058824 | -0.007358824 | 0.007564706 | 5.684529 | 10.33929 | 0.0002058824 | -0.007358824 | 0.007564706 | 5.684529 | 10.33929 | PS001032-A270919 | 0.0103 | 2.018714 | 0.01757143 | 0.01485714 | 4.987429 | 5.035 | 4.755 | 5.091
757 | PS001032-A270919-1/1-9 | 1100 | 26444 | 26445 | 1392.545 | 7.3554 | 7.6841 | 131.185 | 81.045 | 166.315 | 6.32 | 0.24 | 0.415 | 6.395 | 1.07 | 0.355 | 18.495 | 18.295 | 2.805 | 2.4 | 15.535 | 15.97 | 0.12 | 0.125 | 7.65 | 0.1 | PS001032-A270919-1 | CK002604-D011019 | CK002604-D011019 | 7.1445 | 7.1445 | 7.15 | 5.69 | 5.67 | 7.2455 | 7.2455 | 7.2455 | Rec-CK002495-D020819 | 2019-10-01 16:30 | 20.6 | 14 | 10 | Rec-CK002495-D020819 | 2019-10-01 16:30 | 20.6 | 14 | 10 | 3 | 3 | На контроль |  | 1600 | 13.8 | 1930 | 40 | 80.2 | 1915 | 35 | 38 | 166 | 200 | 129 | 167 | 25.84 | 185 | 170 | 2019-10-21 | 32.1 | 36 | 37.6 | 78.7 | 80 | 81.3 | 33 | 39 | 46 | 129.1 | 130 | 130.4 | 166 | 167 | 168.4 | 0.37 | 0.37 | 0.37 | 600 | 10000 | 0 | 0 | 1915 | 98.71 |  |  | 2019-09-07 | 2019-10-07 | 2019-09-07 | 257 | 2018-06-06 | 1880 | 0.0002058824 | -0.007358824 | 0.007564706 | 5.684529 | 10.33929 | 0.0002058824 | -0.007358824 | 0.007564706 | 5.684529 | 10.33929 | PS001032-A270919 | 0.0103 | 2.018714 | 0.01757143 | 0.01485714 | 4.987429 | 5.035 | 4.755 | 5.091
758 | PS001032-A270919-3/1-5 | 1100 | 26456 | 26457 | 1376.9 | 7.32875 | 7.6746 | 131.03 | 80.95 | 166.59 | 6.245 | 0.6 | 1.15 | 6.235 | 1.425 | 0.39 | 18.27 | 18.43 | 2.985 | 3.785 | 16.485 | 15.7 | 0.065 | 0.03 | 7.35 | 0.15 | PS001032-A270919-3 | CK002610-D041019 | CK002603-D011019 | 7.1485 | 7.1485 | 7.1455 | 5.685 | 5.675 | 7.2495 | 7.2495 | 7.2495 | Rec-CK002495-D020819 | 2019-10-04 08:25 | 20.2 | 11.4 | 10.1 | Rec-CK002495-D020819 | 2019-10-01 08:20 | 20.6 | 14.4 | 10.5 | 3 | 3 | На контроль |  | 1600 | 14.1 | 1930 | 40 | 80.2 | 1915 | 35 | 38 | 166 | 200 | 129 | 167 | 25.36 | 167 | 152 | 2019-10-22 | 33.8 | 36 | 39.1 | 78.4 | 80 | 81.9 | 35 | 41 | 48 | 129.3 | 130 | 130.5 | 166.2 | 167.4 | 168.6 | 0.4 | 0.4 | 0.4 | 650 | 8000 | 0 | 0 | 1915 | 98.32 |  |  | 2019-09-07 | 2019-10-07 | 2019-09-07 | 263 | 2018-06-06 | 1886 | 0.0001764706 | -0.007429412 | 0.007605882 | 5.672588 | 10.42676 | 0.0002764706 | -0.007411765 | 0.007688235 | 5.697588 | 10.41235 | PS001032-A270919 | 0.0103 | 2.018714 | 0.01757143 | 0.01485714 | 4.987429 | 5.035 | 4.755 | 5.091
759 | PS001032-A270919-3/1-6 | 1100 | 26458 | 26459 | 1386.955 | 7.348 | 7.69825 | 130.975 | 80.93 | 166.32 | 6.265 | 0.385 | 0.81 | 6.625 | 1.43 | 0.21 | 18.32 | 18.245 | 2.465 | 2.735 | 16.255 | 16.07 | 0.035 | 0 | 7.3 | 0.13 | PS001032-A270919-3 | CK002610-D041019 | CK002603-D011019 | 7.1485 | 7.1485 | 7.1455 | 5.685 | 5.675 | 7.2495 | 7.2495 | 7.2495 | Rec-CK002495-D020819 | 2019-10-04 08:25 | 20.2 | 11.4 | 10.1 | Rec-CK002495-D020819 | 2019-10-01 08:20 | 20.6 | 14.4 | 10.5 | 3 | 3 | На контроль |  | 1600 | 14.1 | 1930 | 40 | 80.2 | 1915 | 35 | 38 | 166 | 200 | 129 | 167 | 25.36 | 167 | 152 | 2019-10-22 | 33.8 | 36 | 39.1 | 78.4 | 80 | 81.9 | 35 | 41 | 48 | 129.3 | 130 | 130.5 | 166.2 | 167.4 | 168.6 | 0.4 | 0.4 | 0.4 | 650 | 8000 | 0 | 0 | 1915 | 98.32 |  |  | 2019-09-07 | 2019-10-07 | 2019-09-07 | 263 | 2018-06-06 | 1886 | 0.0001764706 | -0.007429412 | 0.007605882 | 5.672588 | 10.42676 | 0.0002764706 | -0.007411765 | 0.007688235 | 5.697588 | 10.41235 | PS001032-A270919 | 0.0103 | 2.018714 | 0.01757143 | 0.01485714 | 4.987429 | 5.035 | 4.755 | 5.091
760 | PS001032-A270919-3/1-7 | 1200 | 26460 | 26461 | 1407.13 | 7.36705 | 7.6897 | 131.06 | 80.955 | 166.675 | 6.245 | 0.775 | 0.705 | 8.125 | 1.28 | 0.145 | 18.375 | 18.46 | 2.735 | 2.56 | 16.2 | 16.13 | 0.03 | 0.085 | 7.35 | 0.13 | PS001032-A270919-3 | CK002610-D041019 | CK002603-D011019 | 7.1485 | 7.1485 | 7.1455 | 5.685 | 5.675 | 7.2495 | 7.2495 | 7.2495 | Rec-CK002495-D020819 | 2019-10-04 08:25 | 20.2 | 11.4 | 10.1 | Rec-CK002495-D020819 | 2019-10-01 08:20 | 20.6 | 14.4 | 10.5 | 3 | 3 | На контроль |  | 1600 | 14.1 | 1930 | 40 | 80.2 | 1915 | 35 | 38 | 166 | 200 | 129 | 167 | 25.36 | 167 | 152 | 2019-10-22 | 33.8 | 36 | 39.1 | 78.4 | 80 | 81.9 | 35 | 41 | 48 | 129.3 | 130 | 130.5 | 166.2 | 167.4 | 168.6 | 0.4 | 0.4 | 0.4 | 650 | 8000 | 0 | 0 | 1915 | 98.32 |  |  | 2019-09-07 | 2019-10-07 | 2019-09-07 | 263 | 2018-06-06 | 1886 | 0.0001764706 | -0.007429412 | 0.007605882 | 5.672588 | 10.42676 | 0.0002764706 | -0.007411765 | 0.007688235 | 5.697588 | 10.41235 | PS001032-A270919 | 0.0103 | 2.018714 | 0.01757143 | 0.01485714 | 4.987429 | 5.035 | 4.755 | 5.091
761 | PS001033-A300919-1/1-8 | 1200 | 26481 | 26482 | 1391.435 | 7.27445 | 7.61295 | 130.96 | 80.935 | 166.635 | 6.305 | 0.56 | 0.415 | 3.39 | 1.21 | 0.125 | 18.49 | 18.49 | 2.565 | 2.26 | 15.745 | 16.03 | 0.37 | 0.41 | 7.5 | 0.2 | PS001033-A300919-1 | CK002601-D270919 | CK002591-D200919 | 7.1455 | 7.1455 | 7.146 | 5.7 | 5.67 | 7.2465 | 7.2465 | 7.2465 | Rec-CK002495-D020819 | 2019-09-30 08:20 | 20.7 | 15 | 10.6 | Rec-CK002495-D020819 | 2019-09-20 08:30 | 21.3 | 13.7 | 11 | 3 | 3 | На контроль |  | 1600 | 13.9 | 1930 | 40 | 80.2 | 1915 | 35 | 38 | 166 | 200 | 129 | 167 | 25.71 | 176 | 161 | 2019-10-23 | 33.7 | 36 | 37.9 | 79 | 80 | 81.8 | 34 | 40 | 46 | 129.2 | 130 | 130.9 | 165.7 | 167 | 168.7 | 0.38 | 0.38 | 0.38 | 600 | 9000 | 0 | 0 | 1915 | 99.13 |  |  | 2019-09-07 | 2019-10-07 | 2019-09-07 | 269 | 2018-06-06 | 1892 | -8.333333e-05 | -0.007333333 | 0.00725 | 5.741444 | 10.43067 | -0.0001266667 | -0.00742 | 0.007293333 | 5.688467 | 10.4432 | PS001033-A300919 | 0.01045714 | 2.002143 | 0.01585714 | 0.01442857 | 4.922143 | 4.963 | 4.66 | 5.046
762 | PS001033-A300919-1/1-1 | 1100 | 26483 | 26484 | 1410.095 | 7.3006 | 7.63115 | 131.375 | 81.095 | 166.73 | 6.18 | 0.37 | 0.6 | 10.625 | 1.71 | 0.08 | 17.53 | 17.395 | 3.19 | 5.115 | 15.825 | 16.1 | 0.34 | 0.385 | 6.75 | 0.12 | PS001033-A300919-1 | CK002601-D270919 | CK002591-D200919 | 7.1455 | 7.1455 | 7.146 | 5.7 | 5.67 | 7.2465 | 7.2465 | 7.2465 | Rec-CK002495-D020819 | 2019-09-30 08:20 | 20.7 | 15 | 10.6 | Rec-CK002495-D020819 | 2019-09-20 08:30 | 21.3 | 13.7 | 11 | 3 | 3 | На контроль |  | 1600 | 13.9 | 1930 | 40 | 80.2 | 1915 | 35 | 38 | 166 | 200 | 129 | 167 | 25.71 | 176 | 161 | 2019-10-23 | 33.7 | 36 | 37.9 | 79 | 80 | 81.8 | 34 | 40 | 46 | 129.2 | 130 | 130.9 | 165.7 | 167 | 168.7 | 0.38 | 0.38 | 0.38 | 600 | 9000 | 0 | 0 | 1915 | 99.13 |  |  | 2019-09-07 | 2019-10-07 | 2019-09-07 | 269 | 2018-06-06 | 1892 | -8.333333e-05 | -0.007333333 | 0.00725 | 5.741444 | 10.43067 | -0.0001266667 | -0.00742 | 0.007293333 | 5.688467 | 10.4432 | PS001033-A300919 | 0.01045714 | 2.002143 | 0.01585714 | 0.01442857 | 4.922143 | 4.963 | 4.66 | 5.046
763 | PS001033-A300919-1/1-2 | 1100 | 26485 | 26486 | 1409.165 | 7.30885 | 7.6351 | 131.23 | 81.02 | 166.265 | 6.345 | 0.505 | 0.5 | 9.435 | 1.735 | 0.14 | 17.745 | 17.955 | 2.41 | 4.545 | 15.97 | 15.895 | 0.355 | 0.4 | 7.05 | 0.11 | PS001033-A300919-1 | CK002601-D270919 | CK002591-D200919 | 7.1455 | 7.1455 | 7.146 | 5.7 | 5.67 | 7.2465 | 7.2465 | 7.2465 | Rec-CK002495-D020819 | 2019-09-30 08:20 | 20.7 | 15 | 10.6 | Rec-CK002495-D020819 | 2019-09-20 08:30 | 21.3 | 13.7 | 11 | 3 | 3 | На контроль |  | 1600 | 13.9 | 1930 | 40 | 80.2 | 1915 | 35 | 38 | 166 | 200 | 129 | 167 | 25.71 | 176 | 161 | 2019-10-23 | 33.7 | 36 | 37.9 | 79 | 80 | 81.8 | 34 | 40 | 46 | 129.2 | 130 | 130.9 | 165.7 | 167 | 168.7 | 0.38 | 0.38 | 0.38 | 600 | 9000 | 0 | 0 | 1915 | 99.13 |  |  | 2019-09-07 | 2019-10-07 | 2019-09-07 | 269 | 2018-06-06 | 1892 | -8.333333e-05 | -0.007333333 | 0.00725 | 5.741444 | 10.43067 | -0.0001266667 | -0.00742 | 0.007293333 | 5.688467 | 10.4432 | PS001033-A300919 | 0.01045714 | 2.002143 | 0.01585714 | 0.01442857 | 4.922143 | 4.963 | 4.66 | 5.046
764 | PS001033-A300919-1/1-3 | 1100 | 26487 | 26488 | 1402.325 | 7.28325 | 7.612 | 131.275 | 80.975 | 166.395 | 6.4 | 0.7 | 0.56 | 7.79 | 1.565 | 0.15 | 17.99 | 18.095 | 2.35 | 2.285 | 16.04 | 15.76 | 0.305 | 0.36 | 7.1 | 0.19 | PS001033-A300919-1 | CK002601-D270919 | CK002591-D200919 | 7.1455 | 7.1455 | 7.146 | 5.7 | 5.67 | 7.2465 | 7.2465 | 7.2465 | Rec-CK002495-D020819 | 2019-09-30 08:20 | 20.7 | 15 | 10.6 | Rec-CK002495-D020819 | 2019-09-20 08:30 | 21.3 | 13.7 | 11 | 3 | 3 | На контроль |  | 1600 | 13.9 | 1930 | 40 | 80.2 | 1915 | 35 | 38 | 166 | 200 | 129 | 167 | 25.71 | 176 | 161 | 2019-10-23 | 33.7 | 36 | 37.9 | 79 | 80 | 81.8 | 34 | 40 | 46 | 129.2 | 130 | 130.9 | 165.7 | 167 | 168.7 | 0.38 | 0.38 | 0.38 | 600 | 9000 | 0 | 0 | 1915 | 99.13 |  |  | 2019-09-07 | 2019-10-07 | 2019-09-07 | 269 | 2018-06-06 | 1892 | -8.333333e-05 | -0.007333333 | 0.00725 | 5.741444 | 10.43067 | -0.0001266667 | -0.00742 | 0.007293333 | 5.688467 | 10.4432 | PS001033-A300919 | 0.01045714 | 2.002143 | 0.01585714 | 0.01442857 | 4.922143 | 4.963 | 4.66 | 5.046
765 | PS001033-A300919-1/1-4 | 1100 | 26489 | 26490 | 1394.195 | 7.281 | 7.60855 | 131.275 | 80.95 | 166.655 | 6.325 | 0.62 | 0.735 | 5.665 | 1.39 | 0.125 | 18.23 | 18.135 | 2.13 | 1.505 | 15.785 | 16.025 | 0.29 | 0.38 | 7.15 | 0.24 | PS001033-A300919-1 | CK002601-D270919 | CK002591-D200919 | 7.1455 | 7.1455 | 7.146 | 5.7 | 5.67 | 7.2465 | 7.2465 | 7.2465 | Rec-CK002495-D020819 | 2019-09-30 08:20 | 20.7 | 15 | 10.6 | Rec-CK002495-D020819 | 2019-09-20 08:30 | 21.3 | 13.7 | 11 | 3 | 3 | На контроль |  | 1600 | 13.9 | 1930 | 40 | 80.2 | 1915 | 35 | 38 | 166 | 200 | 129 | 167 | 25.71 | 176 | 161 | 2019-10-23 | 33.7 | 36 | 37.9 | 79 | 80 | 81.8 | 34 | 40 | 46 | 129.2 | 130 | 130.9 | 165.7 | 167 | 168.7 | 0.38 | 0.38 | 0.38 | 600 | 9000 | 0 | 0 | 1915 | 99.13 |  |  | 2019-09-07 | 2019-10-07 | 2019-09-07 | 269 | 2018-06-06 | 1892 | -8.333333e-05 | -0.007333333 | 0.00725 | 5.741444 | 10.43067 | -0.0001266667 | -0.00742 | 0.007293333 | 5.688467 | 10.4432 | PS001033-A300919 | 0.01045714 | 2.002143 | 0.01585714 | 0.01442857 | 4.922143 | 4.963 | 4.66 | 5.046
766 | PS001033-A300919-1/1-5 | 1100 | 26491 | 26492 | 1384.265 | 7.27745 | 7.61125 | 131.365 | 80.955 | 166.305 | 6.25 | 0.38 | 0.7 | 5.145 | 1.375 | 0.17 | 18.185 | 18.155 | 2.12 | 1.395 | 15.89 | 15.875 | 0.385 | 0.44 | 7.25 | 0.09 | PS001033-A300919-1 | CK002601-D270919 | CK002591-D200919 | 7.1455 | 7.1455 | 7.146 | 5.7 | 5.67 | 7.2465 | 7.2465 | 7.2465 | Rec-CK002495-D020819 | 2019-09-30 08:20 | 20.7 | 15 | 10.6 | Rec-CK002495-D020819 | 2019-09-20 08:30 | 21.3 | 13.7 | 11 | 3 | 3 | На контроль |  | 1600 | 13.9 | 1930 | 40 | 80.2 | 1915 | 35 | 38 | 166 | 200 | 129 | 167 | 25.71 | 176 | 161 | 2019-10-23 | 33.7 | 36 | 37.9 | 79 | 80 | 81.8 | 34 | 40 | 46 | 129.2 | 130 | 130.9 | 165.7 | 167 | 168.7 | 0.38 | 0.38 | 0.38 | 600 | 9000 | 0 | 0 | 1915 | 99.13 |  |  | 2019-09-07 | 2019-10-07 | 2019-09-07 | 269 | 2018-06-06 | 1892 | -8.333333e-05 | -0.007333333 | 0.00725 | 5.741444 | 10.43067 | -0.0001266667 | -0.00742 | 0.007293333 | 5.688467 | 10.4432 | PS001033-A300919 | 0.01045714 | 2.002143 | 0.01585714 | 0.01442857 | 4.922143 | 4.963 | 4.66 | 5.046
767 | PS001033-A300919-1/1-6 | 1100 | 26493 | 26494 | 1376.44 | 7.2595 | 7.61295 | 131.16 | 81.03 | 166.75 | 6.28 | 0.28 | 0.645 | 3.985 | 1.455 | 0.16 | 18.175 | 18.215 | 2.34 | 1.775 | 16.015 | 15.8 | 0.34 | 0.39 | 7.15 | 0.13 | PS001033-A300919-1 | CK002601-D270919 | CK002591-D200919 | 7.1455 | 7.1455 | 7.146 | 5.7 | 5.67 | 7.2465 | 7.2465 | 7.2465 | Rec-CK002495-D020819 | 2019-09-30 08:20 | 20.7 | 15 | 10.6 | Rec-CK002495-D020819 | 2019-09-20 08:30 | 21.3 | 13.7 | 11 | 3 | 3 | На контроль |  | 1600 | 13.9 | 1930 | 40 | 80.2 | 1915 | 35 | 38 | 166 | 200 | 129 | 167 | 25.71 | 176 | 161 | 2019-10-23 | 33.7 | 36 | 37.9 | 79 | 80 | 81.8 | 34 | 40 | 46 | 129.2 | 130 | 130.9 | 165.7 | 167 | 168.7 | 0.38 | 0.38 | 0.38 | 600 | 9000 | 0 | 0 | 1915 | 99.13 |  |  | 2019-09-07 | 2019-10-07 | 2019-09-07 | 269 | 2018-06-06 | 1892 | -8.333333e-05 | -0.007333333 | 0.00725 | 5.741444 | 10.43067 | -0.0001266667 | -0.00742 | 0.007293333 | 5.688467 | 10.4432 | PS001033-A300919 | 0.01045714 | 2.002143 | 0.01585714 | 0.01442857 | 4.922143 | 4.963 | 4.66 | 5.046
768 | PS001033-A300919-1/1-7 | 1100 | 26495 | 26496 | 1380.81 | 7.26695 | 7.61555 | 130.81 | 80.985 | 166.995 | 6.31 | 0.405 | 0.605 | 2.775 | 1.455 | 0.145 | 18.21 | 18.355 | 2.81 | 1.975 | 15.8 | 16.05 | 0.295 | 0.395 | 7.25 | 0.12 | PS001033-A300919-1 | CK002601-D270919 | CK002591-D200919 | 7.1455 | 7.1455 | 7.146 | 5.7 | 5.67 | 7.2465 | 7.2465 | 7.2465 | Rec-CK002495-D020819 | 2019-09-30 08:20 | 20.7 | 15 | 10.6 | Rec-CK002495-D020819 | 2019-09-20 08:30 | 21.3 | 13.7 | 11 | 3 | 3 | На контроль |  | 1600 | 13.9 | 1930 | 40 | 80.2 | 1915 | 35 | 38 | 166 | 200 | 129 | 167 | 25.71 | 176 | 161 | 2019-10-23 | 33.7 | 36 | 37.9 | 79 | 80 | 81.8 | 34 | 40 | 46 | 129.2 | 130 | 130.9 | 165.7 | 167 | 168.7 | 0.38 | 0.38 | 0.38 | 600 | 9000 | 0 | 0 | 1915 | 99.13 |  |  | 2019-09-07 | 2019-10-07 | 2019-09-07 | 269 | 2018-06-06 | 1892 | -8.333333e-05 | -0.007333333 | 0.00725 | 5.741444 | 10.43067 | -0.0001266667 | -0.00742 | 0.007293333 | 5.688467 | 10.4432 | PS001033-A300919 | 0.01045714 | 2.002143 | 0.01585714 | 0.01442857 | 4.922143 | 4.963 | 4.66 | 5.046
769 | PS001036-A081019-1/1-1 | 1100 | 26561 | 26562 | 1412.23 | 7.2854 | 7.639 | 131.135 | 81.315 | 166.965 | 6.38 | 0.235 | 0.735 | 10.67 | 1.35 | 0.125 | 17.735 | 17.765 | 2.54 | 3.56 | 15.82 | 16 | 0.27 | 0.245 | 7.1 | 0.11 | PS001036-A081019-1 | CK002572-D090919 | CK002568-D060919 | 7.181 | 7.181 | 7.181 | 5.69 | 5.67 | 7.242 | 7.242 | 7.242 | Rec-CK002495-D020819 | 2019-09-09 14:10 | 22.7 | 8.7 | 12.5 | Rec-CK002495-D020819 | 2019-09-06 08:00 | 23 | 10.3 | 12.6 | 3 | 3 | На контроль |  | 1600 | 13.9 | 1915 | 40 | 80.2 | 1915 | 35 | 38 | 166 | 200 | 129 | 167 | 25.69 | 181 | 166 | 2019-10-26 | 33.2 | 35.3 | 37.5 | 79.8 | 80.5 | 81.2 | 35 | 38.5 | 47 | 129 | 129.7 | 130.5 | 166.5 | 167.6 | 168.8 | 0.3 | 0.3 | 0.3 | 700 | 9000 | 0 | 0 | 1915 | 99.39 |  |  | 2019-09-07 | 2019-10-07 | 2019-09-07 | 292 | 2018-06-06 | 1915 | 0.0001625 | -0.00741875 | 0.00758125 | 5.6990625 | 10.39775 | -3.125e-05 | -0.0074125 | 0.00738125 | 5.6416875 | 10.33325 | PS001036-A081019 | 0.01038571 | 2.005571 | 0.01928571 | 0.005285714 | 4.973 | 5.011 | 4.768 | 5.063
770 | PS001036-A081019-1/1-2 | 1100 | 26563 | 32553 | 1392.885 | 7.28355 | 7.6274 | 131.74 | 81.23 | 165.7 | 6.36 | 0.38 | 0.75 | 9.385 | 1.505 | 0.175 | 18 | 18.05 | 2.255 | 3.195 | 15.71 | 16.1 | 0.415 | 0.305 | 7.25 | 0.12 | PS001036-A081019-1 | CK002572-D090919 | CK002568-D060919 | 7.181 | 7.181 | 7.181 | 5.69 | 5.67 | 7.242 | 7.242 | 7.242 | Rec-CK002495-D020819 | 2019-09-09 14:10 | 22.7 | 8.7 | 12.5 | Rec-CK002495-D020819 | 2019-09-06 08:00 | 23 | 10.3 | 12.6 | 3 | 3 | На контроль |  | 1600 | 13.9 | 1915 | 40 | 80.2 | 1915 | 35 | 38 | 166 | 200 | 129 | 167 | 25.69 | 181 | 166 | 2019-10-26 | 33.2 | 35.3 | 37.5 | 79.8 | 80.5 | 81.2 | 35 | 38.5 | 47 | 129 | 129.7 | 130.5 | 166.5 | 167.6 | 168.8 | 0.3 | 0.3 | 0.3 | 700 | 9000 | 0 | 0 | 1915 | 99.39 |  |  | 2019-09-07 | 2019-10-07 | 2019-09-07 | 292 | 2018-06-06 | 1915 | 0.0001625 | -0.00741875 | 0.00758125 | 5.6990625 | 10.39775 | -3.125e-05 | -0.0074125 | 0.00738125 | 5.6416875 | 10.33325 | PS001036-A081019 | 0.01038571 | 2.005571 | 0.01928571 | 0.005285714 | 4.973 | 5.011 | 4.768 | 5.063
771 | PS001036-A081019-1/1-3 | 1100 | 32554 | 32555 | 1387.27 | 7.29765 | 7.63135 | 131.91 | 81.14 | 165.06 | 6.375 | 0.325 | 0.6 | 6.385 | 1.51 | 0.22 | 18.225 | 18.09 | 2.16 | 2.315 | 15.59 | 16.145 | 0.49 | 0.385 | 7.35 | 0.11 | PS001036-A081019-1 | CK002572-D090919 | CK002568-D060919 | 7.181 | 7.181 | 7.181 | 5.69 | 5.67 | 7.242 | 7.242 | 7.242 | Rec-CK002495-D020819 | 2019-09-09 14:10 | 22.7 | 8.7 | 12.5 | Rec-CK002495-D020819 | 2019-09-06 08:00 | 23 | 10.3 | 12.6 | 3 | 3 | На контроль |  | 1600 | 13.9 | 1915 | 40 | 80.2 | 1915 | 35 | 38 | 166 | 200 | 129 | 167 | 25.69 | 181 | 166 | 2019-10-26 | 33.2 | 35.3 | 37.5 | 79.8 | 80.5 | 81.2 | 35 | 38.5 | 47 | 129 | 129.7 | 130.5 | 166.5 | 167.6 | 168.8 | 0.3 | 0.3 | 0.3 | 700 | 9000 | 0 | 0 | 1915 | 99.39 |  |  | 2019-09-07 | 2019-10-07 | 2019-09-07 | 292 | 2018-06-06 | 1915 | 0.0001625 | -0.00741875 | 0.00758125 | 5.6990625 | 10.39775 | -3.125e-05 | -0.0074125 | 0.00738125 | 5.6416875 | 10.33325 | PS001036-A081019 | 0.01038571 | 2.005571 | 0.01928571 | 0.005285714 | 4.973 | 5.011 | 4.768 | 5.063
772 | PS001036-A081019-1/1-4 | 1100 | 32556 | 32557 | 1392.625 | 7.3102 | 7.63765 | 131.86 | 81.215 | 164.79 | 6.37 | 0.33 | 0.66 | 6.19 | 1.49 | 0.22 | 18.225 | 18.25 | 2.565 | 2.305 | 15.92 | 15.865 | 0.495 | 0.395 | 7.35 | 0.07 | PS001036-A081019-1 | CK002572-D090919 | CK002568-D060919 | 7.181 | 7.181 | 7.181 | 5.69 | 5.67 | 7.242 | 7.242 | 7.242 | Rec-CK002495-D020819 | 2019-09-09 14:10 | 22.7 | 8.7 | 12.5 | Rec-CK002495-D020819 | 2019-09-06 08:00 | 23 | 10.3 | 12.6 | 3 | 3 | На контроль |  | 1600 | 13.9 | 1915 | 40 | 80.2 | 1915 | 35 | 38 | 166 | 200 | 129 | 167 | 25.69 | 181 | 166 | 2019-10-26 | 33.2 | 35.3 | 37.5 | 79.8 | 80.5 | 81.2 | 35 | 38.5 | 47 | 129 | 129.7 | 130.5 | 166.5 | 167.6 | 168.8 | 0.3 | 0.3 | 0.3 | 700 | 9000 | 0 | 0 | 1915 | 99.39 |  |  | 2019-09-07 | 2019-10-07 | 2019-09-07 | 292 | 2018-06-06 | 1915 | 0.0001625 | -0.00741875 | 0.00758125 | 5.6990625 | 10.39775 | -3.125e-05 | -0.0074125 | 0.00738125 | 5.6416875 | 10.33325 | PS001036-A081019 | 0.01038571 | 2.005571 | 0.01928571 | 0.005285714 | 4.973 | 5.011 | 4.768 | 5.063
773 | PS001036-A081019-1/1-5 | 1100 | 32558 | 32559 | 1393.925 | 7.3237 | 7.65275 | 132.015 | 81.21 | 164.08 | 6.34 | 0.465 | 0.78 | 7.005 | 1.475 | 0.16 | 18.22 | 18.3 | 2.83 | 2.525 | 15.97 | 15.81 | 0.47 | 0.395 | 7.35 | 0.09 | PS001036-A081019-1 | CK002572-D090919 | CK002568-D060919 | 7.181 | 7.181 | 7.181 | 5.69 | 5.67 | 7.242 | 7.242 | 7.242 | Rec-CK002495-D020819 | 2019-09-09 14:10 | 22.7 | 8.7 | 12.5 | Rec-CK002495-D020819 | 2019-09-06 08:00 | 23 | 10.3 | 12.6 | 3 | 3 | На контроль |  | 1600 | 13.9 | 1915 | 40 | 80.2 | 1915 | 35 | 38 | 166 | 200 | 129 | 167 | 25.69 | 181 | 166 | 2019-10-26 | 33.2 | 35.3 | 37.5 | 79.8 | 80.5 | 81.2 | 35 | 38.5 | 47 | 129 | 129.7 | 130.5 | 166.5 | 167.6 | 168.8 | 0.3 | 0.3 | 0.3 | 700 | 9000 | 0 | 0 | 1915 | 99.39 |  |  | 2019-09-07 | 2019-10-07 | 2019-09-07 | 292 | 2018-06-06 | 1915 | 0.0001625 | -0.00741875 | 0.00758125 | 5.6990625 | 10.39775 | -3.125e-05 | -0.0074125 | 0.00738125 | 5.6416875 | 10.33325 | PS001036-A081019 | 0.01038571 | 2.005571 | 0.01928571 | 0.005285714 | 4.973 | 5.011 | 4.768 | 5.063
774 | PS001036-A081019-1/1-6 | 1100 | 32560 | 32561 | 1392.405 | 7.33255 | 7.66565 | 131.93 | 81.035 | 163.745 | 6.32 | 0.355 | 0.755 | 5.44 | 1.425 | 0.12 | 18.13 | 18.04 | 3.05 | 3.02 | 15.715 | 15.99 | 0.53 | 0.46 | 7.3 | 0.08 | PS001036-A081019-1 | CK002572-D090919 | CK002568-D060919 | 7.181 | 7.181 | 7.181 | 5.69 | 5.67 | 7.242 | 7.242 | 7.242 | Rec-CK002495-D020819 | 2019-09-09 14:10 | 22.7 | 8.7 | 12.5 | Rec-CK002495-D020819 | 2019-09-06 08:00 | 23 | 10.3 | 12.6 | 3 | 3 | На контроль |  | 1600 | 13.9 | 1915 | 40 | 80.2 | 1915 | 35 | 38 | 166 | 200 | 129 | 167 | 25.69 | 181 | 166 | 2019-10-26 | 33.2 | 35.3 | 37.5 | 79.8 | 80.5 | 81.2 | 35 | 38.5 | 47 | 129 | 129.7 | 130.5 | 166.5 | 167.6 | 168.8 | 0.3 | 0.3 | 0.3 | 700 | 9000 | 0 | 0 | 1915 | 99.39 |  |  | 2019-09-07 | 2019-10-07 | 2019-09-07 | 292 | 2018-06-06 | 1915 | 0.0001625 | -0.00741875 | 0.00758125 | 5.6990625 | 10.39775 | -3.125e-05 | -0.0074125 | 0.00738125 | 5.6416875 | 10.33325 | PS001036-A081019 | 0.01038571 | 2.005571 | 0.01928571 | 0.005285714 | 4.973 | 5.011 | 4.768 | 5.063
775 | PS001036-A081019-1/1-7 | 1100 | 32562 | 32563 | 1390.285 | 7.3209 | 7.65815 | 132.07 | 81.13 | 164.04 | 6.33 | 0.3 | 0.775 | 3.115 | 1.585 | 0.115 | 18.135 | 18.15 | 2.945 | 2.85 | 15.735 | 16 | 0.525 | 0.48 | 7.25 | 0.14 | PS001036-A081019-1 | CK002572-D090919 | CK002568-D060919 | 7.181 | 7.181 | 7.181 | 5.69 | 5.67 | 7.242 | 7.242 | 7.242 | Rec-CK002495-D020819 | 2019-09-09 14:10 | 22.7 | 8.7 | 12.5 | Rec-CK002495-D020819 | 2019-09-06 08:00 | 23 | 10.3 | 12.6 | 3 | 3 | На контроль |  | 1600 | 13.9 | 1915 | 40 | 80.2 | 1915 | 35 | 38 | 166 | 200 | 129 | 167 | 25.69 | 181 | 166 | 2019-10-26 | 33.2 | 35.3 | 37.5 | 79.8 | 80.5 | 81.2 | 35 | 38.5 | 47 | 129 | 129.7 | 130.5 | 166.5 | 167.6 | 168.8 | 0.3 | 0.3 | 0.3 | 700 | 9000 | 0 | 0 | 1915 | 99.39 |  |  | 2019-09-07 | 2019-10-07 | 2019-09-07 | 292 | 2018-06-06 | 1915 | 0.0001625 | -0.00741875 | 0.00758125 | 5.6990625 | 10.39775 | -3.125e-05 | -0.0074125 | 0.00738125 | 5.6416875 | 10.33325 | PS001036-A081019 | 0.01038571 | 2.005571 | 0.01928571 | 0.005285714 | 4.973 | 5.011 | 4.768 | 5.063
776 | PS001036-A081019-1/1-8 | 1200 | 32564 | 32565 | 1393.22 | 7.3063 | 7.6438 | 131.925 | 81.3 | 164.59 | 6.405 | 0.51 | 0.635 | 4.46 | 1.44 | 0.15 | 18.55 | 18.515 | 2.405 | 2.785 | 16 | 15.735 | 0.445 | 0.465 | 7.5 | 0.1 | PS001036-A081019-1 | CK002572-D090919 | CK002568-D060919 | 7.181 | 7.181 | 7.181 | 5.69 | 5.67 | 7.242 | 7.242 | 7.242 | Rec-CK002495-D020819 | 2019-09-09 14:10 | 22.7 | 8.7 | 12.5 | Rec-CK002495-D020819 | 2019-09-06 08:00 | 23 | 10.3 | 12.6 | 3 | 3 | На контроль |  | 1600 | 13.9 | 1915 | 40 | 80.2 | 1915 | 35 | 38 | 166 | 200 | 129 | 167 | 25.69 | 181 | 166 | 2019-10-26 | 33.2 | 35.3 | 37.5 | 79.8 | 80.5 | 81.2 | 35 | 38.5 | 47 | 129 | 129.7 | 130.5 | 166.5 | 167.6 | 168.8 | 0.3 | 0.3 | 0.3 | 700 | 9000 | 0 | 0 | 1915 | 99.39 |  |  | 2019-09-07 | 2019-10-07 | 2019-09-07 | 292 | 2018-06-06 | 1915 | 0.0001625 | -0.00741875 | 0.00758125 | 5.6990625 | 10.39775 | -3.125e-05 | -0.0074125 | 0.00738125 | 5.6416875 | 10.33325 | PS001036-A081019 | 0.01038571 | 2.005571 | 0.01928571 | 0.005285714 | 4.973 | 5.011 | 4.768 | 5.063
777 | PS001036-A081019-2/1-1 | 1100 | 26722 | 26723 | 1411.485 | 7.3418 | 7.6776 | 131.515 | 80.87 | 166.775 | 6.43 | 0.505 | 0.75 | 5.545 | 1.445 | 0.48 | 17.385 | 18.615 | 3.15 | 1.895 | 16.43 | 15.77 | 0.335 | 0.21 | 7.3 | 0.12 | PS001036-A081019-2 | CK002596-D250919 | CK002610-D041019 | 7.188 | 7.188 | 7.183 | 5.69 | 5.675 | 7.249 | 7.249 | 7.249 | Rec-CK002495-D020819 | 2019-09-25 09:05 | 21 | 11.2 | 10.9 | Rec-CK002495-D020819 | 2019-10-04 08:25 | 20.2 | 11.4 | 10.1 | 3 | 3 | На контроль |  | 1600 | 14 | 1930 | 40 | 80.2 | 1915 | 35 | 38 | 166 | 200 | 129 | 167 | 25.48 | 182 | 167 | 2019-11-01 | 31.5 | 37 | 42.5 | 76.1 | 80 | 84 | 33 | 41.5 | 52 | 128 | 129.5 | 131.8 | 165.6 | 167 | 168.7 | 0.3 | 0.3 | 0.3 | 650 | 8100 | 0 | 0 | 1915 | 98.64 |  |  | 2019-09-07 | 2019-10-07 | 2019-09-07 | 326 | 2018-06-06 | 1949 | 0.0004764706 | -0.007441176 | 0.007917647 | 5.741824 | 10.37765 | 0.0001764706 | -0.007429412 | 0.007605882 | 5.672588 | 10.42676 | PS001036-A081019 | 0.01038571 | 2.005571 | 0.01928571 | 0.005285714 | 4.973 | 5.011 | 4.768 | 5.063
778 | PS001058-A251119-1/1-2 | 1050 | 28068 | 28069 | 1422.92 | 7.23595 | 7.56015 | 131.605 | 81.37 | 166.73 | 6.425 | 1.305 | 0.81 | 12.83 | 0.745 | 0.415 | 17.955 | 17.925 | 3.74 | 4.945 | 15.115 | 15.82 | 0.36 | 0.32 | 7.15 | 0.07 | PS001058-A251119-1 | CK002596-D250919 | CK002626-D171019 | 7.17 | 7.17 | 7.17 | 5.71 | 5.695 | 7.231 | 7.231 | 7.231 | Rec-CK002495-D020819 | 2019-09-25 09:05 | 21 | 11.2 | 10.9 | Rec-CK002495-D020819 | 2019-10-17 17:20 | 19.3 | 13.8 | 9.1 | 3 | 3 | На контроль |  | 1585 | 14 | 1930 | 42 | 80.2 | 1920 | 35 | 38 | 166 | 200 | 129 | 166.5 | 25.92 | 185 | 170 | 2019-12-16 | 32 | 35 | 39 | 79.1 | 80.2 | 81.4 | 31 | 38 | 45 | 129.4 | 130 | 130.7 | 165.9 | 167.5 | 169 | 0.38 | 0.38 | 0.38 | 700 | 10000 | 0 | 0 | 1920 | 99.48 |  |  | 2019-12-04 | 2019-12-04 | 2019-11-06 | 610 | 2018-06-06 | 2204 | 0.0004764706 | -0.007441176 | 0.007917647 | 5.741824 | 10.37765 | -0.0005294118 | -0.007435294 | 0.006905882 | 5.751176 | 10.44435 | PS001058-A251119 | 0.0106 | 1.995625 | 0.011 | 0.014875 | 4.88925 | 4.9515 | 4.571 | 5.038
779 | PS001058-A251119-1/1-3 | 1200 | 28070 | 28071 | 1443.56 | 7.22485 | 7.5363 | 131.575 | 81.54 | 166.665 | 6.285 | 1.71 | 0.42 | 13.795 | 0.9 | 0.465 | 18.33 | 18.33 | 5.575 | 4.51 | 14.975 | 15.56 | 0.445 | 0.435 | 7.65 | 0.12 | PS001058-A251119-1 | CK002596-D250919 | CK002626-D171019 | 7.17 | 7.17 | 7.17 | 5.71 | 5.695 | 7.231 | 7.231 | 7.231 | Rec-CK002495-D020819 | 2019-09-25 09:05 | 21 | 11.2 | 10.9 | Rec-CK002495-D020819 | 2019-10-17 17:20 | 19.3 | 13.8 | 9.1 | 3 | 3 | На контроль |  | 1585 | 14 | 1930 | 42 | 80.2 | 1920 | 35 | 38 | 166 | 200 | 129 | 166.5 | 25.92 | 185 | 170 | 2019-12-16 | 32 | 35 | 39 | 79.1 | 80.2 | 81.4 | 31 | 38 | 45 | 129.4 | 130 | 130.7 | 165.9 | 167.5 | 169 | 0.38 | 0.38 | 0.38 | 700 | 10000 | 0 | 0 | 1920 | 99.48 |  |  | 2019-12-04 | 2019-12-04 | 2019-11-06 | 610 | 2018-06-06 | 2204 | 0.0004764706 | -0.007441176 | 0.007917647 | 5.741824 | 10.37765 | -0.0005294118 | -0.007435294 | 0.006905882 | 5.751176 | 10.44435 | PS001058-A251119 | 0.0106 | 1.995625 | 0.011 | 0.014875 | 4.88925 | 4.9515 | 4.571 | 5.038
780 | PS001058-A251119-1/1-4 | 1050 | 28072 | 28073 | 1418.18 | 7.2231 | 7.5463 | 131.57 | 81.235 | 166.36 | 6.225 | 0.705 | 0.89 | 12.57 | 0.69 | 0.365 | 17.945 | 18.125 | 3.58 | 2.885 | 15.315 | 15.835 | 0.47 | 0.595 | 7.1 | 0.1 | PS001058-A251119-1 | CK002596-D250919 | CK002626-D171019 | 7.17 | 7.17 | 7.17 | 5.71 | 5.695 | 7.231 | 7.231 | 7.231 | Rec-CK002495-D020819 | 2019-09-25 09:05 | 21 | 11.2 | 10.9 | Rec-CK002495-D020819 | 2019-10-17 17:20 | 19.3 | 13.8 | 9.1 | 3 | 3 | На контроль |  | 1585 | 14 | 1930 | 42 | 80.2 | 1920 | 35 | 38 | 166 | 200 | 129 | 166.5 | 25.92 | 185 | 170 | 2019-12-16 | 32 | 35 | 39 | 79.1 | 80.2 | 81.4 | 31 | 38 | 45 | 129.4 | 130 | 130.7 | 165.9 | 167.5 | 169 | 0.38 | 0.38 | 0.38 | 700 | 10000 | 0 | 0 | 1920 | 99.48 |  |  | 2019-12-04 | 2019-12-04 | 2019-11-06 | 610 | 2018-06-06 | 2204 | 0.0004764706 | -0.007441176 | 0.007917647 | 5.741824 | 10.37765 | -0.0005294118 | -0.007435294 | 0.006905882 | 5.751176 | 10.44435 | PS001058-A251119 | 0.0106 | 1.995625 | 0.011 | 0.014875 | 4.88925 | 4.9515 | 4.571 | 5.038
781 | PS001058-A251119-1/1-5 | 1050 | 28074 | 28075 | 1374 | 7.2165 | 7.5529 | 131.325 | 80.855 | 166.66 | 6.145 | 0.345 | 0.695 | 9.37 | 0.655 | 0.175 | 17.945 | 17.925 | 1.8 | 2.915 | 15.695 | 15.555 | 0.42 | 0.53 | 7.2 | 0.14 | PS001058-A251119-1 | CK002596-D250919 | CK002626-D171019 | 7.17 | 7.17 | 7.17 | 5.71 | 5.695 | 7.231 | 7.231 | 7.231 | Rec-CK002495-D020819 | 2019-09-25 09:05 | 21 | 11.2 | 10.9 | Rec-CK002495-D020819 | 2019-10-17 17:20 | 19.3 | 13.8 | 9.1 | 3 | 3 | На контроль |  | 1585 | 14 | 1930 | 42 | 80.2 | 1920 | 35 | 38 | 166 | 200 | 129 | 166.5 | 25.92 | 185 | 170 | 2019-12-16 | 32 | 35 | 39 | 79.1 | 80.2 | 81.4 | 31 | 38 | 45 | 129.4 | 130 | 130.7 | 165.9 | 167.5 | 169 | 0.38 | 0.38 | 0.38 | 700 | 10000 | 0 | 0 | 1920 | 99.48 |  |  | 2019-12-04 | 2019-12-04 | 2019-11-06 | 610 | 2018-06-06 | 2204 | 0.0004764706 | -0.007441176 | 0.007917647 | 5.741824 | 10.37765 | -0.0005294118 | -0.007435294 | 0.006905882 | 5.751176 | 10.44435 | PS001058-A251119 | 0.0106 | 1.995625 | 0.011 | 0.014875 | 4.88925 | 4.9515 | 4.571 | 5.038
782 | PS001058-A251119-1/1-6 | 1100 | 28076 | 28077 | 1384.42 | 7.21355 | 7.5543 | 131.58 | 80.955 | 166.155 | 6.245 | 0.395 | 0.55 | 7.5 | 0.785 | 0.255 | 18.53 | 18.155 | 1.4 | 3.41 | 15.925 | 15.4 | 0.38 | 0.495 | 7.45 | 0.16 | PS001058-A251119-1 | CK002596-D250919 | CK002626-D171019 | 7.17 | 7.17 | 7.17 | 5.71 | 5.695 | 7.231 | 7.231 | 7.231 | Rec-CK002495-D020819 | 2019-09-25 09:05 | 21 | 11.2 | 10.9 | Rec-CK002495-D020819 | 2019-10-17 17:20 | 19.3 | 13.8 | 9.1 | 3 | 3 | На контроль |  | 1585 | 14 | 1930 | 42 | 80.2 | 1920 | 35 | 38 | 166 | 200 | 129 | 166.5 | 25.92 | 185 | 170 | 2019-12-16 | 32 | 35 | 39 | 79.1 | 80.2 | 81.4 | 31 | 38 | 45 | 129.4 | 130 | 130.7 | 165.9 | 167.5 | 169 | 0.38 | 0.38 | 0.38 | 700 | 10000 | 0 | 0 | 1920 | 99.48 |  |  | 2019-12-04 | 2019-12-04 | 2019-11-06 | 610 | 2018-06-06 | 2204 | 0.0004764706 | -0.007441176 | 0.007917647 | 5.741824 | 10.37765 | -0.0005294118 | -0.007435294 | 0.006905882 | 5.751176 | 10.44435 | PS001058-A251119 | 0.0106 | 1.995625 | 0.011 | 0.014875 | 4.88925 | 4.9515 | 4.571 | 5.038
783 | PS001037-A091019-2/1-1 | 1050 | 26768 | 26769 | 1405.84 | 7.379 | 7.75245 | 131.425 | 80.755 | 166.24 | 6.415 | 0.235 | 0.495 | 12.57 | 1.175 | 0.3 | 18.19 | 17.83 | 8.03 | 6.19 | 16.66 | 16.21 | 0.335 | 0.23 | 7 | 0.11 | PS001037-A091019-2 | CK002621-D151019 | CK002622-D161019 | 7.1875 | 7.1875 | 7.199 | 5.71 | 5.715 | 7.2485 | 7.2485 | 7.2485 | Rec-CK002495-D020819 | 2019-10-15 09:20 | 19.5 | 15.3 | 9.3 | Rec-CK002495-D020819 | 2019-10-16 08:30 | 19.4 | 14.5 | 9.2 | 3 | 3 | На контроль |  | 1600 | 14 | 1930 | 40 | 80.2 | 1915 | 35 | 38 | 166 | 200 | 129 | 167 | 25.51 | 184 | 169 | 2019-11-05 | 19.72 | 30.5 | 41.87 | 48.6 | 73.3 | 98.1 | 15 | 33 | 51 | 114.3 | 125.3 | 136.3 | 163.2 | 167 | 171.3 | 0.38 | 0.38 | 0.38 | 700 | 6700 | 0 | 3 | 1915 | 98.95 |  |  | 2019-09-07 | 2019-10-07 | 2019-09-07 | 336 | 2018-06-06 | 1959 | 3.888889e-05 | -0.007388889 | 0.007427778 | 5.655389 | 10.48122 | [5 empty] | PS001037-A091019 | 0.01028571 | 2.018143 | 0.02442857 | 0.01114286 | 4.987714 | 5.02 | 4.78 | 5.076
784 | PS001037-A091019-2/1-2 | 1050 | 26770 | 26771 | 1420.145 | 7.4102 | 7.7723 | 131.56 | 80.93 | 166.61 | 6.585 | 0.16 | 0.515 | 10.48 | 1.265 | 0.275 | 17.89 | 17.77 | 5.025 | 4.865 | 16.34 | 16.435 | 0.045 | 0.19 | 6.85 | 0.13 | PS001037-A091019-2 | CK002621-D151019 | CK002622-D161019 | 7.1875 | 7.1875 | 7.199 | 5.71 | 5.715 | 7.2485 | 7.2485 | 7.2485 | Rec-CK002495-D020819 | 2019-10-15 09:20 | 19.5 | 15.3 | 9.3 | Rec-CK002495-D020819 | 2019-10-16 08:30 | 19.4 | 14.5 | 9.2 | 3 | 3 | На контроль |  | 1600 | 14 | 1930 | 40 | 80.2 | 1915 | 35 | 38 | 166 | 200 | 129 | 167 | 25.51 | 184 | 169 | 2019-11-05 | 19.72 | 30.5 | 41.87 | 48.6 | 73.3 | 98.1 | 15 | 33 | 51 | 114.3 | 125.3 | 136.3 | 163.2 | 167 | 171.3 | 0.38 | 0.38 | 0.38 | 700 | 6700 | 0 | 3 | 1915 | 98.95 |  |  | 2019-09-07 | 2019-10-07 | 2019-09-07 | 336 | 2018-06-06 | 1959 | 3.888889e-05 | -0.007388889 | 0.007427778 | 5.655389 | 10.48122 | [5 empty] | PS001037-A091019 | 0.01028571 | 2.018143 | 0.02442857 | 0.01114286 | 4.987714 | 5.02 | 4.78 | 5.076
785 | PS001037-A091019-2/1-3 | 1050 | 26772 | 26773 | 1393.99 | 7.4009 | 7.74965 | 131.78 | 80.98 | 166.78 | 6.48 | 0.485 | 0.54 | 6.17 | 1.35 | 0.295 | 18.44 | 18.49 | 3.1 | 3.505 | 16.025 | 16.435 | 0.08 | 0.185 | 7.15 | 0.16 | PS001037-A091019-2 | CK002621-D151019 | CK002622-D161019 | 7.1875 | 7.1875 | 7.199 | 5.71 | 5.715 | 7.2485 | 7.2485 | 7.2485 | Rec-CK002495-D020819 | 2019-10-15 09:20 | 19.5 | 15.3 | 9.3 | Rec-CK002495-D020819 | 2019-10-16 08:30 | 19.4 | 14.5 | 9.2 | 3 | 3 | На контроль |  | 1600 | 14 | 1930 | 40 | 80.2 | 1915 | 35 | 38 | 166 | 200 | 129 | 167 | 25.51 | 184 | 169 | 2019-11-05 | 19.72 | 30.5 | 41.87 | 48.6 | 73.3 | 98.1 | 15 | 33 | 51 | 114.3 | 125.3 | 136.3 | 163.2 | 167 | 171.3 | 0.38 | 0.38 | 0.38 | 700 | 6700 | 0 | 3 | 1915 | 98.95 |  |  | 2019-09-07 | 2019-10-07 | 2019-09-07 | 336 | 2018-06-06 | 1959 | 3.888889e-05 | -0.007388889 | 0.007427778 | 5.655389 | 10.48122 | [5 empty] | PS001037-A091019 | 0.01028571 | 2.018143 | 0.02442857 | 0.01114286 | 4.987714 | 5.02 | 4.78 | 5.076
786 | PS001031-A250919-2/1-1 | 1200 | 26775 | 26777 | 1422.08 | 7.3588 | 7.673 | 131.045 | 80.715 | 166.485 | 6.495 | 1.075 | 0.835 | 6.055 | 1.15 | 0.24 | 18.275 | 18.235 | 5.215 | 2.74 | 15.72 | 15.805 | 0.33 | 0.37 | 7.35 | 0.11 | PS001031-A250919-2 | CK002612-D081019 | CK002612-D081019 | 7.155 | 7.155 | 7.155 | 5.68 | 5.66 | 7.256 | 7.256 | 7.256 | Rec-CK002495-D020819 | 2019-10-08 08:00 | 20 | 10.9 | 10.1 | Rec-CK002495-D020819 | 2019-10-08 08:00 | 20 | 10.9 | 10.1 | 3 | 3 | На контроль |  | 1600 | 14 | 1930 | 40 | 80.2 | 1915 | 35 | 38 | 166 | 200 | 129 | 167 | 25.5 | 175 | 160 | 2019-10-17 | 33 | 35 | 38 | 78.5 | 80 | 81.2 | 34 | 40 | 47 | 129.1 | 130.1 | 131.2 | 166 | 167.7 | 169.3 | 0.39 | 0.39 | 0.39 | 800 | 6800 | 3 | 0 | 1915 | 99.15 |  |  | 2019-09-07 | 2019-10-07 | 2019-09-07 | 232 | 2018-06-06 | 1855 | 0.0001235294 | -0.007411765 | 0.007535294 | 5.666882 | 10.43388 | 0.0001235294 | -0.007411765 | 0.007535294 | 5.666882 | 10.43388 | PS001031-A250919 | 0.0104 | 2.004 | 0.01142857 | 0.02142857 | 4.983 | 5.024 | 4.757 | 5.082
787 | PS001031-A250919-2/1-2 | 1100 | 26778 | 26779 | 1384.43 | 7.3339 | 7.66465 | 131.03 | 80.88 | 166.5 | 6.35 | 0.81 | 0.905 | 6.4 | 1.31 | 0.16 | 18.205 | 18.13 | 5.77 | 2.245 | 15.695 | 16.005 | 0.355 | 0.345 | 7.4 | 0.09 | PS001031-A250919-2 | CK002612-D081019 | CK002612-D081019 | 7.155 | 7.155 | 7.155 | 5.68 | 5.66 | 7.256 | 7.256 | 7.256 | Rec-CK002495-D020819 | 2019-10-08 08:00 | 20 | 10.9 | 10.1 | Rec-CK002495-D020819 | 2019-10-08 08:00 | 20 | 10.9 | 10.1 | 3 | 3 | На контроль |  | 1600 | 14 | 1930 | 40 | 80.2 | 1915 | 35 | 38 | 166 | 200 | 129 | 167 | 25.5 | 175 | 160 | 2019-10-17 | 33 | 35 | 38 | 78.5 | 80 | 81.2 | 34 | 40 | 47 | 129.1 | 130.1 | 131.2 | 166 | 167.7 | 169.3 | 0.39 | 0.39 | 0.39 | 800 | 6800 | 3 | 0 | 1915 | 99.15 |  |  | 2019-09-07 | 2019-10-07 | 2019-09-07 | 232 | 2018-06-06 | 1855 | 0.0001235294 | -0.007411765 | 0.007535294 | 5.666882 | 10.43388 | 0.0001235294 | -0.007411765 | 0.007535294 | 5.666882 | 10.43388 | PS001031-A250919 | 0.0104 | 2.004 | 0.01142857 | 0.02142857 | 4.983 | 5.024 | 4.757 | 5.082
788 | PS001031-A250919-2/1-3 | 1100 | 26780 | 26781 | 1383.035 | 7.3466 | 7.6809 | 131.095 | 80.95 | 166.92 | 6.375 | 0.595 | 0.885 | 5.535 | 1.29 | 0.13 | 18.13 | 18.225 | 2.545 | 2.515 | 15.955 | 15.985 | 0.415 | 0.33 | 7.25 | 0.1 | PS001031-A250919-2 | CK002612-D081019 | CK002612-D081019 | 7.155 | 7.155 | 7.155 | 5.68 | 5.66 | 7.256 | 7.256 | 7.256 | Rec-CK002495-D020819 | 2019-10-08 08:00 | 20 | 10.9 | 10.1 | Rec-CK002495-D020819 | 2019-10-08 08:00 | 20 | 10.9 | 10.1 | 3 | 3 | На контроль |  | 1600 | 14 | 1930 | 40 | 80.2 | 1915 | 35 | 38 | 166 | 200 | 129 | 167 | 25.5 | 175 | 160 | 2019-10-17 | 33 | 35 | 38 | 78.5 | 80 | 81.2 | 34 | 40 | 47 | 129.1 | 130.1 | 131.2 | 166 | 167.7 | 169.3 | 0.39 | 0.39 | 0.39 | 800 | 6800 | 3 | 0 | 1915 | 99.15 |  |  | 2019-09-07 | 2019-10-07 | 2019-09-07 | 232 | 2018-06-06 | 1855 | 0.0001235294 | -0.007411765 | 0.007535294 | 5.666882 | 10.43388 | 0.0001235294 | -0.007411765 | 0.007535294 | 5.666882 | 10.43388 | PS001031-A250919 | 0.0104 | 2.004 | 0.01142857 | 0.02142857 | 4.983 | 5.024 | 4.757 | 5.082
789 | PS001031-A250919-2/1-4 | 1200 | 26782 | 26783 | 1390.115 | 7.34915 | 7.6789 | 131.08 | 80.955 | 167.115 | 6.415 | 0.65 | 0.79 | 5.545 | 1.07 | 0.16 | 18.465 | 18.475 | 1.92 | 2.13 | 16 | 15.85 | 0.36 | 0.315 | 7.5 | 0.12 | PS001031-A250919-2 | CK002612-D081019 | CK002612-D081019 | 7.155 | 7.155 | 7.155 | 5.68 | 5.66 | 7.256 | 7.256 | 7.256 | Rec-CK002495-D020819 | 2019-10-08 08:00 | 20 | 10.9 | 10.1 | Rec-CK002495-D020819 | 2019-10-08 08:00 | 20 | 10.9 | 10.1 | 3 | 3 | На контроль |  | 1600 | 14 | 1930 | 40 | 80.2 | 1915 | 35 | 38 | 166 | 200 | 129 | 167 | 25.5 | 175 | 160 | 2019-10-17 | 33 | 35 | 38 | 78.5 | 80 | 81.2 | 34 | 40 | 47 | 129.1 | 130.1 | 131.2 | 166 | 167.7 | 169.3 | 0.39 | 0.39 | 0.39 | 800 | 6800 | 3 | 0 | 1915 | 99.15 |  |  | 2019-09-07 | 2019-10-07 | 2019-09-07 | 232 | 2018-06-06 | 1855 | 0.0001235294 | -0.007411765 | 0.007535294 | 5.666882 | 10.43388 | 0.0001235294 | -0.007411765 | 0.007535294 | 5.666882 | 10.43388 | PS001031-A250919 | 0.0104 | 2.004 | 0.01142857 | 0.02142857 | 4.983 | 5.024 | 4.757 | 5.082
790 | PS001034-A011019-3/1-3 | 800 | 26898 | 26899 | 1425.15 | 7.4267 | 7.75065 | 131.02 | 80.25 | 167.025 | 6.525 | 0.525 | 0.825 | 11.815 | 2.7 | 0.425 | 18.32 | 18.295 | 6.955 | 5.9 | 15.885 | 16.235 | 0.08 | 0.295 | 7.4 | 0.07 | PS001034-A011019-3 | CK002637-D251019 | CK002637-D251019 | 7.1845 | 7.1845 | 7.185 | 5.7 | 5.715 | 7.1455 | 7.1455 | 7.1455 | Rec-CK002495-D020819 | 2019-10-25 17:00 | 18.5 | 9.5 | 8.4 | Rec-CK002495-D020819 | 2019-10-25 17:00 | 18.5 | 9.5 | 8.4 | 3 | 3 | На контроль |  | 1610 | 14.5 | 1930 | 40 | 80 | 1915 | 35 | 38 | 166 | 200 | 129 | 167 | 24.98 | 170 | 155 | 2019-11-12 | 30 | 35 | 40 | 76 | 80 | 84 | 32 | 43 | 54 | 128 | 129.8 | 131.6 | 165.8 | 167 | 168.5 | 0.41 | 0.41 | 0.41 | 800 | 6000 | 1 | 3 | 1915 |  |  |  | 2019-11-06 | 2019-11-06 | 2019-11-06 | 397 |  | 1991 | 0.0003117647 | -0.007358824 | 0.007670588 | 5.748471 | 10.42659 | 0.0003117647 | -0.007358824 | 0.007670588 | 5.748471 | 10.42659 | PS001034-A011019 | 0.01028571 | 1.991429 | 0.01242857 | 0.009857143 | 4.941143 | 4.99 | 4.713 | 5.045
791 | PS001042-A151019-1/1-2 | 1050 | 26943 | 26944 | 1382.985 | 7.27835 | 7.62895 | 130.785 | 80.835 | 166.33 | 6.33 | 0.28 | 0.74 | 3.39 | 2.585 | 0.58 | 17.56 | 18.145 | 5.74 | 5.89 | 15.985 | 15.355 | 0.495 | 0.76 | 7.05 | 0.08 | PS001042-A151019-1 | CK002643-D301019 | CK002564-D050919 | 7.17 | 7.17 | 7.163 | 5.68 | 5.69 | 7.231 | 7.231 | 7.231 | Rec-CK002495-D020819 | 2019-10-30 08:20 | 18.1 | 11.1 | 8 | Rec-CK002495-D020819 | 2019-09-05 09:00 | 23 | 11.5 | 13.2 | 3 | 3 | На контроль |  | 1600 | 13.6 | 1930 | 40 | 80.2 | 1915 | 35 | 38 | 166 | 200 | 129 | 168 | 25.9 | 150 | 135 | 2019-11-13 | 32.2 | 36 | 40.2 | 78.7 | 79.9 | 81 | 35 | 43 | 51 | 129.1 | 129.8 | 130.3 | 166 | 167.2 | 168.4 | 0.41 | 0.41 | 0.41 | 650 | 5600 | 0 | 0 | 1915 | 98.51 |  |  | 2019-11-06 | 2019-11-06 | 2019-11-06 | 402 | 2018-06-06 | 1996 | 0.0001833333 | -0.007366667 | 0.00755 | 5.832833 | 10.46417 | 0.00016875 | -0.00739375 | 0.0075625 | 5.6600625 | 10.3093125 | PS001042-A151019 | 0.0104 | 2.003 | 0.01014286 | 0.01857143 | 4.970429 | 5.017 | 4.756 | 5.068
792 | PS001042-A151019-1/1-1 | 1200 | 32576 | 32577 | 1367.22 | 7.27805 | 7.6217 | 131.71 | 80.77 | 164.01 | 6.19 | 0.325 | 0.46 | 7.205 | 2.985 | 0.515 | 17.405 | 17.93 | 5.9 | 4.765 | 15.44 | 15.625 | 0.43 | 0.57 | 7.05 | 0.1 | PS001042-A151019-1 | CK002643-D301019 | CK002564-D050919 | 7.17 | 7.17 | 7.163 | 5.68 | 5.69 | 7.231 | 7.231 | 7.231 | Rec-CK002495-D020819 | 2019-10-30 08:20 | 18.1 | 11.1 | 8 | Rec-CK002495-D020819 | 2019-09-05 09:00 | 23 | 11.5 | 13.2 | 3 | 3 | На контроль |  | 1600 | 13.6 | 1930 | 40 | 80.2 | 1915 | 35 | 38 | 166 | 200 | 129 | 168 | 25.9 | 150 | 135 | 2019-11-13 | 32.2 | 36 | 40.2 | 78.7 | 79.9 | 81 | 35 | 43 | 51 | 129.1 | 129.8 | 130.3 | 166 | 167.2 | 168.4 | 0.41 | 0.41 | 0.41 | 650 | 5600 | 0 | 0 | 1915 | 98.51 |  |  | 2019-11-06 | 2019-11-06 | 2019-11-06 | 402 | 2018-06-06 | 1996 | 0.0001833333 | -0.007366667 | 0.00755 | 5.832833 | 10.46417 | 0.00016875 | -0.00739375 | 0.0075625 | 5.6600625 | 10.3093125 | PS001042-A151019 | 0.0104 | 2.003 | 0.01014286 | 0.01857143 | 4.970429 | 5.017 | 4.756 | 5.068
793 | PS001030-A240919-3/1-1 | 1100 | 26950 | 26951 | 1425.155 | 7.38195 | 7.7191 | 130.97 | 81.09 | 166.78 | 6.53 | 0.315 | 0.74 | 7.23 | 1.68 | 0.21 | 17.705 | 17.625 | 2.23 | 2.625 | 15.91 | 16.125 | 0.14 | 0.28 | 7.3 | 0.09 | PS001030-A240919-3 | CK002623-A161019 | CK002628-A181019 | 7.194 | 7.194 | 7.211 | 5.695 | 5.69 | 7.255 | 7.255 | 7.255 | Rec-CK002233-A160118 | 2019-10-16 08:25 | 19.4 | 15 | 18.2 | Rec-CK002233-A160118 | 2019-10-18 08:40 | 19.1 | 13.9 | 18.2 | 1 | 1 | На контроль |  | 1590 | 14 | 1930 | 42.5 | 80.2 | 1915 | 35 | 38 | 166 | 200 | 129 | 166.5 | 25.42 | 199 | 184 | 2019-11-14 | 33.1 | 37 | 40 | 78.8 | 80 | 81.3 | 36 | 42 | 51 | 129.1 | 130 | 130.4 | 165.9 | 167 | 168.8 | 0.39 | 0.39 | 0.39 | 700 | 11000 | 0 | 0 | 1915 | 98.74 |  |  | 2019-11-06 | 2019-11-06 | 2019-11-06 | 414 | 2018-06-06 | 2008 | -0.0002375 | -0.0074125 | 0.007175 | 5.719125 | 10.604625 | -0.0002666667 | -0.007325 | 0.007058333 | 5.71675 | 10.60442 | PS001030-A240919 | 0.01037143 | 2.019 | 0.01557143 | 0.007571429 | 5.015 | 5.054 | 4.811 | 5.107
794 | PS001030-A240919-3/1-10 | 1200 | 26952 | 26953 | 1404.43 | 7.4288 | 7.7585 | 131.04 | 81.225 | 167.285 | 6.48 | 0.41 | 0.75 | 9.1 | 1.715 | 0.45 | 18.865 | 18.955 | 2.305 | 1.895 | 16.33 | 15.49 | 0.055 | 0.055 | 8.25 | 0.13 | PS001030-A240919-3 | CK002623-A161019 | CK002628-A181019 | 7.194 | 7.194 | 7.211 | 5.695 | 5.69 | 7.255 | 7.255 | 7.255 | Rec-CK002233-A160118 | 2019-10-16 08:25 | 19.4 | 15 | 18.2 | Rec-CK002233-A160118 | 2019-10-18 08:40 | 19.1 | 13.9 | 18.2 | 1 | 1 | На контроль |  | 1590 | 14 | 1930 | 42.5 | 80.2 | 1915 | 35 | 38 | 166 | 200 | 129 | 166.5 | 25.42 | 199 | 184 | 2019-11-14 | 33.1 | 37 | 40 | 78.8 | 80 | 81.3 | 36 | 42 | 51 | 129.1 | 130 | 130.4 | 165.9 | 167 | 168.8 | 0.39 | 0.39 | 0.39 | 700 | 11000 | 0 | 0 | 1915 | 98.74 |  |  | 2019-11-06 | 2019-11-06 | 2019-11-06 | 414 | 2018-06-06 | 2008 | -0.0002375 | -0.0074125 | 0.007175 | 5.719125 | 10.604625 | -0.0002666667 | -0.007325 | 0.007058333 | 5.71675 | 10.60442 | PS001030-A240919 | 0.01037143 | 2.019 | 0.01557143 | 0.007571429 | 5.015 | 5.054 | 4.811 | 5.107
795 | PS001030-A240919-3/1-2 | 1100 | 26954 | 26955 | 1411.045 | 7.39035 | 7.72895 | 131.12 | 81.225 | 166.79 | 6.545 | 0.225 | 0.745 | 5.86 | 1.55 | 0.26 | 17.89 | 17.975 | 1.7 | 2.59 | 15.845 | 16.305 | 0.14 | 0.235 | 7.6 | 0.11 | PS001030-A240919-3 | CK002623-A161019 | CK002628-A181019 | 7.194 | 7.194 | 7.211 | 5.695 | 5.69 | 7.255 | 7.255 | 7.255 | Rec-CK002233-A160118 | 2019-10-16 08:25 | 19.4 | 15 | 18.2 | Rec-CK002233-A160118 | 2019-10-18 08:40 | 19.1 | 13.9 | 18.2 | 1 | 1 | На контроль |  | 1590 | 14 | 1930 | 42.5 | 80.2 | 1915 | 35 | 38 | 166 | 200 | 129 | 166.5 | 25.42 | 199 | 184 | 2019-11-14 | 33.1 | 37 | 40 | 78.8 | 80 | 81.3 | 36 | 42 | 51 | 129.1 | 130 | 130.4 | 165.9 | 167 | 168.8 | 0.39 | 0.39 | 0.39 | 700 | 11000 | 0 | 0 | 1915 | 98.74 |  |  | 2019-11-06 | 2019-11-06 | 2019-11-06 | 414 | 2018-06-06 | 2008 | -0.0002375 | -0.0074125 | 0.007175 | 5.719125 | 10.604625 | -0.0002666667 | -0.007325 | 0.007058333 | 5.71675 | 10.60442 | PS001030-A240919 | 0.01037143 | 2.019 | 0.01557143 | 0.007571429 | 5.015 | 5.054 | 4.811 | 5.107
796 | PS001030-A240919-3/1-3 | 1100 | 26956 | 26957 | 1398.41 | 7.39705 | 7.7323 | 131.18 | 81.2 | 166.85 | 6.49 | 0.16 | 0.71 | 5.325 | 1.37 | 0.375 | 18.325 | 18.38 | 1.405 | 2.69 | 15.87 | 16.28 | 0.11 | 0.18 | 7.75 | 0.13 | PS001030-A240919-3 | CK002623-A161019 | CK002628-A181019 | 7.194 | 7.194 | 7.211 | 5.695 | 5.69 | 7.255 | 7.255 | 7.255 | Rec-CK002233-A160118 | 2019-10-16 08:25 | 19.4 | 15 | 18.2 | Rec-CK002233-A160118 | 2019-10-18 08:40 | 19.1 | 13.9 | 18.2 | 1 | 1 | На контроль |  | 1590 | 14 | 1930 | 42.5 | 80.2 | 1915 | 35 | 38 | 166 | 200 | 129 | 166.5 | 25.42 | 199 | 184 | 2019-11-14 | 33.1 | 37 | 40 | 78.8 | 80 | 81.3 | 36 | 42 | 51 | 129.1 | 130 | 130.4 | 165.9 | 167 | 168.8 | 0.39 | 0.39 | 0.39 | 700 | 11000 | 0 | 0 | 1915 | 98.74 |  |  | 2019-11-06 | 2019-11-06 | 2019-11-06 | 414 | 2018-06-06 | 2008 | -0.0002375 | -0.0074125 | 0.007175 | 5.719125 | 10.604625 | -0.0002666667 | -0.007325 | 0.007058333 | 5.71675 | 10.60442 | PS001030-A240919 | 0.01037143 | 2.019 | 0.01557143 | 0.007571429 | 5.015 | 5.054 | 4.811 | 5.107
797 | PS001030-A240919-3/1-4 | 1100 | 26958 | 26959 | 1387.85 | 7.3728 | 7.70965 | 131.095 | 81.21 | 166.7 | 6.455 | 0.18 | 0.75 | 5.345 | 1.43 | 0.35 | 18.635 | 18.505 | 1.225 | 2.56 | 15.825 | 16.2 | 0.085 | 0.16 | 7.85 | 0.12 | PS001030-A240919-3 | CK002623-A161019 | CK002628-A181019 | 7.194 | 7.194 | 7.211 | 5.695 | 5.69 | 7.255 | 7.255 | 7.255 | Rec-CK002233-A160118 | 2019-10-16 08:25 | 19.4 | 15 | 18.2 | Rec-CK002233-A160118 | 2019-10-18 08:40 | 19.1 | 13.9 | 18.2 | 1 | 1 | На контроль |  | 1590 | 14 | 1930 | 42.5 | 80.2 | 1915 | 35 | 38 | 166 | 200 | 129 | 166.5 | 25.42 | 199 | 184 | 2019-11-14 | 33.1 | 37 | 40 | 78.8 | 80 | 81.3 | 36 | 42 | 51 | 129.1 | 130 | 130.4 | 165.9 | 167 | 168.8 | 0.39 | 0.39 | 0.39 | 700 | 11000 | 0 | 0 | 1915 | 98.74 |  |  | 2019-11-06 | 2019-11-06 | 2019-11-06 | 414 | 2018-06-06 | 2008 | -0.0002375 | -0.0074125 | 0.007175 | 5.719125 | 10.604625 | -0.0002666667 | -0.007325 | 0.007058333 | 5.71675 | 10.60442 | PS001030-A240919 | 0.01037143 | 2.019 | 0.01557143 | 0.007571429 | 5.015 | 5.054 | 4.811 | 5.107
798 | PS001030-A240919-3/1-5 | 1100 | 26960 | 26961 | 1381.21 | 7.365 | 7.694 | 131.06 | 81.04 | 166.545 | 6.39 | 0.185 | 0.545 | 4.995 | 1.705 | 0.335 | 18.62 | 18.43 | 1.305 | 2.62 | 15.74 | 16.125 | 0.135 | 0.15 | 7.95 | 0.1 | PS001030-A240919-3 | CK002623-A161019 | CK002628-A181019 | 7.194 | 7.194 | 7.211 | 5.695 | 5.69 | 7.255 | 7.255 | 7.255 | Rec-CK002233-A160118 | 2019-10-16 08:25 | 19.4 | 15 | 18.2 | Rec-CK002233-A160118 | 2019-10-18 08:40 | 19.1 | 13.9 | 18.2 | 1 | 1 | На контроль |  | 1590 | 14 | 1930 | 42.5 | 80.2 | 1915 | 35 | 38 | 166 | 200 | 129 | 166.5 | 25.42 | 199 | 184 | 2019-11-14 | 33.1 | 37 | 40 | 78.8 | 80 | 81.3 | 36 | 42 | 51 | 129.1 | 130 | 130.4 | 165.9 | 167 | 168.8 | 0.39 | 0.39 | 0.39 | 700 | 11000 | 0 | 0 | 1915 | 98.74 |  |  | 2019-11-06 | 2019-11-06 | 2019-11-06 | 414 | 2018-06-06 | 2008 | -0.0002375 | -0.0074125 | 0.007175 | 5.719125 | 10.604625 | -0.0002666667 | -0.007325 | 0.007058333 | 5.71675 | 10.60442 | PS001030-A240919 | 0.01037143 | 2.019 | 0.01557143 | 0.007571429 | 5.015 | 5.054 | 4.811 | 5.107
799 | PS001030-A240919-3/1-6 | 1100 | 26962 | 26963 | 1382.12 | 7.37675 | 7.7023 | 130.87 | 81.025 | 166.285 | 6.305 | 0.24 | 0.67 | 8.37 | 1.875 | 0.28 | 18.785 | 18.665 | 2.745 | 3.195 | 15.785 | 16.075 | 0.145 | 0.105 | 8.1 | 0.06 | PS001030-A240919-3 | CK002623-A161019 | CK002628-A181019 | 7.194 | 7.194 | 7.211 | 5.695 | 5.69 | 7.255 | 7.255 | 7.255 | Rec-CK002233-A160118 | 2019-10-16 08:25 | 19.4 | 15 | 18.2 | Rec-CK002233-A160118 | 2019-10-18 08:40 | 19.1 | 13.9 | 18.2 | 1 | 1 | На контроль |  | 1590 | 14 | 1930 | 42.5 | 80.2 | 1915 | 35 | 38 | 166 | 200 | 129 | 166.5 | 25.42 | 199 | 184 | 2019-11-14 | 33.1 | 37 | 40 | 78.8 | 80 | 81.3 | 36 | 42 | 51 | 129.1 | 130 | 130.4 | 165.9 | 167 | 168.8 | 0.39 | 0.39 | 0.39 | 700 | 11000 | 0 | 0 | 1915 | 98.74 |  |  | 2019-11-06 | 2019-11-06 | 2019-11-06 | 414 | 2018-06-06 | 2008 | -0.0002375 | -0.0074125 | 0.007175 | 5.719125 | 10.604625 | -0.0002666667 | -0.007325 | 0.007058333 | 5.71675 | 10.60442 | PS001030-A240919 | 0.01037143 | 2.019 | 0.01557143 | 0.007571429 | 5.015 | 5.054 | 4.811 | 5.107
800 | PS001030-A240919-3/1-7 | 760 | 26964 | 26965 | 1399.265 | 7.38845 | 7.7111 | 130.805 | 81.015 | 166.335 | 6.38 | 0.505 | 0.8 | 8.455 | 1.435 | 0.14 | 18.97 | 18.92 | 3.665 | 4.51 | 15.98 | 16.005 | 0.09 | 0.06 | 8.1 | 0.12 | PS001030-A240919-3 | CK002623-A161019 | CK002628-A181019 | 7.194 | 7.194 | 7.211 | 5.695 | 5.69 | 7.255 | 7.255 | 7.255 | Rec-CK002233-A160118 | 2019-10-16 08:25 | 19.4 | 15 | 18.2 | Rec-CK002233-A160118 | 2019-10-18 08:40 | 19.1 | 13.9 | 18.2 | 1 | 1 | На контроль |  | 1590 | 14 | 1930 | 42.5 | 80.2 | 1915 | 35 | 38 | 166 | 200 | 129 | 166.5 | 25.42 | 199 | 184 | 2019-11-14 | 33.1 | 37 | 40 | 78.8 | 80 | 81.3 | 36 | 42 | 51 | 129.1 | 130 | 130.4 | 165.9 | 167 | 168.8 | 0.39 | 0.39 | 0.39 | 700 | 11000 | 0 | 0 | 1915 | 98.74 |  |  | 2019-11-06 | 2019-11-06 | 2019-11-06 | 414 | 2018-06-06 | 2008 | -0.0002375 | -0.0074125 | 0.007175 | 5.719125 | 10.604625 | -0.0002666667 | -0.007325 | 0.007058333 | 5.71675 | 10.60442 | PS001030-A240919 | 0.01037143 | 2.019 | 0.01557143 | 0.007571429 | 5.015 | 5.054 | 4.811 | 5.107
801 | PS001030-A240919-3/1-8 | 1200 | 26966 | 26967 | 1400.64 | 7.4051 | 7.73095 | 130.89 | 81.02 | 166.31 | 6.515 | 0.495 | 0.95 | 5.84 | 1.31 | 0.235 | 18.6 | 18.905 | 2.935 | 4.335 | 16.17 | 15.865 | 0.07 | 0.03 | 7.95 | 0.09 | PS001030-A240919-3 | CK002623-A161019 | CK002628-A181019 | 7.194 | 7.194 | 7.211 | 5.695 | 5.69 | 7.255 | 7.255 | 7.255 | Rec-CK002233-A160118 | 2019-10-16 08:25 | 19.4 | 15 | 18.2 | Rec-CK002233-A160118 | 2019-10-18 08:40 | 19.1 | 13.9 | 18.2 | 1 | 1 | На контроль |  | 1590 | 14 | 1930 | 42.5 | 80.2 | 1915 | 35 | 38 | 166 | 200 | 129 | 166.5 | 25.42 | 199 | 184 | 2019-11-14 | 33.1 | 37 | 40 | 78.8 | 80 | 81.3 | 36 | 42 | 51 | 129.1 | 130 | 130.4 | 165.9 | 167 | 168.8 | 0.39 | 0.39 | 0.39 | 700 | 11000 | 0 | 0 | 1915 | 98.74 |  |  | 2019-11-06 | 2019-11-06 | 2019-11-06 | 414 | 2018-06-06 | 2008 | -0.0002375 | -0.0074125 | 0.007175 | 5.719125 | 10.604625 | -0.0002666667 | -0.007325 | 0.007058333 | 5.71675 | 10.60442 | PS001030-A240919 | 0.01037143 | 2.019 | 0.01557143 | 0.007571429 | 5.015 | 5.054 | 4.811 | 5.107
802 | PS001030-A240919-3/1-9 | 1200 | 26968 | 26969 | 1385.77 | 7.4295 | 7.76835 | 130.87 | 81.075 | 166.54 | 6.415 | 0.3 | 0.995 | 7.32 | 1.63 | 0.39 | 18.345 | 18.73 | 2.45 | 2.41 | 16.305 | 15.63 | 0.055 | 0.04 | 7.95 | 0.08 | PS001030-A240919-3 | CK002623-A161019 | CK002628-A181019 | 7.194 | 7.194 | 7.211 | 5.695 | 5.69 | 7.255 | 7.255 | 7.255 | Rec-CK002233-A160118 | 2019-10-16 08:25 | 19.4 | 15 | 18.2 | Rec-CK002233-A160118 | 2019-10-18 08:40 | 19.1 | 13.9 | 18.2 | 1 | 1 | На контроль |  | 1590 | 14 | 1930 | 42.5 | 80.2 | 1915 | 35 | 38 | 166 | 200 | 129 | 166.5 | 25.42 | 199 | 184 | 2019-11-14 | 33.1 | 37 | 40 | 78.8 | 80 | 81.3 | 36 | 42 | 51 | 129.1 | 130 | 130.4 | 165.9 | 167 | 168.8 | 0.39 | 0.39 | 0.39 | 700 | 11000 | 0 | 0 | 1915 | 98.74 |  |  | 2019-11-06 | 2019-11-06 | 2019-11-06 | 414 | 2018-06-06 | 2008 | -0.0002375 | -0.0074125 | 0.007175 | 5.719125 | 10.604625 | -0.0002666667 | -0.007325 | 0.007058333 | 5.71675 | 10.60442 | PS001030-A240919 | 0.01037143 | 2.019 | 0.01557143 | 0.007571429 | 5.015 | 5.054 | 4.811 | 5.107
803 | PS001042-A151019-3/1-1 | 600 | 27172 | 27173 | 1417.125 | 7.39045 | 7.723 | 131.08 | 80.775 | 167.55 | 6.405 | 0.98 | 0.41 | 12.51 | 1.26 | 0.495 | 18.36 | 18.2 | 5.97 | 8.655 | 16.615 | 15.76 | 0.46 | 0.59 | 7.25 | 0.14 | PS001042-A151019-3 | CK002639-D261019 | CK002633-D231019 | 7.1905 | 7.1905 | 7.191 | 5.69 | 5.695 | 7.2515 | 7.2515 | 7.2515 | Rec-CK002495-D020819 | 2019-10-26 06:30 | 18.4 | 9 | 8.4 | Rec-CK002495-D020819 | 2019-10-23 17:00 | 18.6 | 11.2 | 8.7 | 3 | 3 | На контроль |  | 1580 | 14 | 1930 | 40 | 80 | 1915 | 35 | 38 | 166 | 200 | 129 | 166.5 | 25.36 | 173 | 158 | 2019-11-19 | 29 | 33 | 37 | 58.6 | 80 | 91.3 | 27 | 36 | 45 | 121.9 | 129 | 131.9 | 165.3 | 167 | 170.1 | 0.39 | 0.39 | 0.39 | 650 | 6100 | 0 | 2 | 1915 |  |  |  | 2019-11-06 | 2019-11-06 | 2019-11-06 | 451 | 2018-06-06 | 2045 | 0.0002117647 | -0.007335294 | 0.007547059 | 5.745235 | 10.35371 | 0.0001823529 | -0.007441176 | 0.007623529 | 5.792176 | 10.45541 | PS001042-A151019 | 0.0104 | 2.003 | 0.01014286 | 0.01857143 | 4.970429 | 5.017 | 4.756 | 5.068
804 | PS001042-A151019-3/1-3 | 1100 | 27174 | 27175 | 1401.69 | 7.3597 | 7.7137 | 131.12 | 80.81 | 167.435 | 6.415 | 0.245 | 0.525 | 7.84 | 1.485 | 0.245 | 17.815 | 18.085 | 3.7 | 2.965 | 15.8 | 16.25 | 0.09 | 0.2 | 7.2 | 0.13 | PS001042-A151019-3 | CK002639-D261019 | CK002633-D231019 | 7.1905 | 7.1905 | 7.191 | 5.69 | 5.695 | 7.2515 | 7.2515 | 7.2515 | Rec-CK002495-D020819 | 2019-10-26 06:30 | 18.4 | 9 | 8.4 | Rec-CK002495-D020819 | 2019-10-23 17:00 | 18.6 | 11.2 | 8.7 | 3 | 3 | На контроль |  | 1580 | 14 | 1930 | 40 | 80 | 1915 | 35 | 38 | 166 | 200 | 129 | 166.5 | 25.36 | 173 | 158 | 2019-11-19 | 29 | 33 | 37 | 58.6 | 80 | 91.3 | 27 | 36 | 45 | 121.9 | 129 | 131.9 | 165.3 | 167 | 170.1 | 0.39 | 0.39 | 0.39 | 650 | 6100 | 0 | 2 | 1915 |  |  |  | 2019-11-06 | 2019-11-06 | 2019-11-06 | 451 | 2018-06-06 | 2045 | 0.0002117647 | -0.007335294 | 0.007547059 | 5.745235 | 10.35371 | 0.0001823529 | -0.007441176 | 0.007623529 | 5.792176 | 10.45541 | PS001042-A151019 | 0.0104 | 2.003 | 0.01014286 | 0.01857143 | 4.970429 | 5.017 | 4.756 | 5.068
805 | PS001027-A180919-2/1-1 | 1200 | 27176 | 27177 | 1428.385 | 7.36455 | 7.68615 | 131.825 | 81.36 | 166.59 | 6.29 | 0.55 | 0.495 | 10.085 | 1.265 | 0.53 | 18.14 | 17.915 | 5.865 | 7.43 | 15.835 | 15.545 | 0.11 | 0.34 | 7.4 | 0.06 | PS001027-A180919-2 | CK002587-D180919 | CK002587-D180919 | 7.1865 | 7.1865 | 7.194 | 5.675 | 5.69 | 7.2475 | 7.2475 | 7.2475 | Rec-CK002495-D020819 | 2019-09-18 08:00 | 17.5 | 8.3 | 11.3 | Rec-CK002495-D020819 | 2019-09-18 08:00 | 17.5 | 8.3 | 11.3 | 3 | 3 | На контроль |  | 1575 | 14 | 1930 | 32 | 80.5 | 1915 | 35 | 38 | 166 | 200 | 129 | 166.5 | 25.64 | 146 | 131 | 2019-11-19 | 29 | 35 | 41 | 78.8 | 80 | 81.6 | 29 | 40 | 50 | 129 | 130 | 131 | 166 | 167.5 | 169 | 0.39 | 0.39 | 0.39 | 650 | 6000 | 0 | 1 | 1915 | 98.34 |  |  | 2019-11-06 | 2019-11-06 | 2019-11-06 | 451 | 2018-06-06 | 2045 | 0.0004235294 | -0.007405882 | 0.007829412 | 5.781706 | 10.37541 | 0.0004235294 | -0.007405882 | 0.007829412 | 5.781706 | 10.37541 | PS001027-A180919 | 0.01042857 | 2.023143 | 0.01328571 | 0.01285714 | 5.011571 | 5.052 | 4.772 | 5.104
806 | PS001027-A180919-2/1-2 | 1200 | 27178 | 27179 | 1384.04 | 7.35905 | 7.6926 | 131.615 | 81.16 | 166.61 | 6.345 | 0.315 | 0.51 | 10.735 | 1.34 | 0.425 | 18.3 | 17.995 | 5.45 | 4.495 | 15.7 | 15.75 | 0.185 | 0.19 | 7.6 | 0.11 | PS001027-A180919-2 | CK002587-D180919 | CK002587-D180919 | 7.1865 | 7.1865 | 7.194 | 5.675 | 5.69 | 7.2475 | 7.2475 | 7.2475 | Rec-CK002495-D020819 | 2019-09-18 08:00 | 17.5 | 8.3 | 11.3 | Rec-CK002495-D020819 | 2019-09-18 08:00 | 17.5 | 8.3 | 11.3 | 3 | 3 | На контроль |  | 1575 | 14 | 1930 | 32 | 80.5 | 1915 | 35 | 38 | 166 | 200 | 129 | 166.5 | 25.64 | 146 | 131 | 2019-11-19 | 29 | 35 | 41 | 78.8 | 80 | 81.6 | 29 | 40 | 50 | 129 | 130 | 131 | 166 | 167.5 | 169 | 0.39 | 0.39 | 0.39 | 650 | 6000 | 0 | 1 | 1915 | 98.34 |  |  | 2019-11-06 | 2019-11-06 | 2019-11-06 | 451 | 2018-06-06 | 2045 | 0.0004235294 | -0.007405882 | 0.007829412 | 5.781706 | 10.37541 | 0.0004235294 | -0.007405882 | 0.007829412 | 5.781706 | 10.37541 | PS001027-A180919 | 0.01042857 | 2.023143 | 0.01328571 | 0.01285714 | 5.011571 | 5.052 | 4.772 | 5.104
807 | PS001044-A241019-3/1-1 | 600 | 27210 | 27211 | 1428.56 | 7.357 | 7.6364 | 131.92 | 81.21 | 167.075 | 6.4 | 1.02 | 0.65 | 9.985 | 1.11 | 0.41 | 17.745 | 17.965 | 4.87 | 5.79 | 15.445 | 16.15 | 0.11 | 0.31 | 6.8 | 0.11 | PS001044-A241019-3 | CK002653-D071119 | CK002653-D071119 | 7.166 | 7.166 | 7.1645 | 5.68 | 5.68 | 7.227 | 7.227 | 7.227 | Rec-CK002495-D020819 | 2019-11-07 17:00 | 17.5 | 6.5 | 7.3 | Rec-CK002495-D020819 | 2019-11-07 17:00 | 17.5 | 6.5 | 7.3 | 3 | 3 | На контроль |  | 1585 | 14 | 1930 | 40 | 80.2 | 1915 | 35 | 38 | 166 | 200 | 129 | 166.5 | 25.56 | 183 | 175 | 2019-11-21 | 32 | 37.2 | 42.5 | 78.4 | 80.1 | 81.6 | 32 | 42 | 52 | 129.3 | 130.2 | 131.1 | 166.2 | 168 | 169.2 | 0.39 | 0.39 | 0.39 | 700 | 8000 | 0 | 0 | 1915 | 98.07 |  |  | 2019-11-06 | 2019-11-06 | 2019-11-06 | 463 | 2018-06-06 | 2057 | 0.0002944444 | -0.007383333 | 0.007677778 | 5.861056 | 10.51822 | 0.0002944444 | -0.007383333 | 0.007677778 | 5.861056 | 10.51822 | PS001044-A241019 | 0.01044286 | 2.002857 | 0.01714286 | 0.01314286 | 4.953714 | 5.007 | 4.719 | 5.045
808 | PS001044-A241019-3/1-6 | 1100 | 27241 | 27242 | 1393.52 | 7.3918 | 7.7274 | 131.695 | 81.09 | 166.855 | 6.365 | 0.325 | 0.54 | 5.84 | 0.965 | 0.29 | 17.91 | 18.35 | 2.48 | 1.515 | 15.925 | 15.805 | 0.1 | 0.005 | 7.45 | 0.13 | PS001044-A241019-3 | CK002653-D071119 | CK002653-D071119 | 7.166 | 7.166 | 7.1645 | 5.68 | 5.68 | 7.227 | 7.227 | 7.227 | Rec-CK002495-D020819 | 2019-11-07 17:00 | 17.5 | 6.5 | 7.3 | Rec-CK002495-D020819 | 2019-11-07 17:00 | 17.5 | 6.5 | 7.3 | 3 | 3 | На контроль |  | 1585 | 14 | 1930 | 40 | 80.2 | 1915 | 35 | 38 | 166 | 200 | 129 | 166.5 | 25.56 | 183 | 175 | 2019-11-21 | 32 | 37.2 | 42.5 | 78.4 | 80.1 | 81.6 | 32 | 42 | 52 | 129.3 | 130.2 | 131.1 | 166.2 | 168 | 169.2 | 0.39 | 0.39 | 0.39 | 700 | 8000 | 0 | 0 | 1915 | 98.07 |  |  | 2019-11-06 | 2019-11-06 | 2019-11-06 | 463 | 2018-06-06 | 2057 | 0.0002944444 | -0.007383333 | 0.007677778 | 5.861056 | 10.51822 | 0.0002944444 | -0.007383333 | 0.007677778 | 5.861056 | 10.51822 | PS001044-A241019 | 0.01044286 | 2.002857 | 0.01714286 | 0.01314286 | 4.953714 | 5.007 | 4.719 | 5.045
809 | PS001044-A241019-3/1-5 | 1100 | 27243 | 27244 | 1385.8 | 7.36425 | 7.71635 | 131.51 | 81.235 | 167.035 | 6.265 | 0.385 | 0.415 | 8.995 | 1.045 | 0.415 | 17.08 | 18.21 | 4.06 | 3.55 | 16.1 | 15.6 | 0.095 | 0 | 7.15 | 0.09 | PS001044-A241019-3 | CK002653-D071119 | CK002653-D071119 | 7.166 | 7.166 | 7.1645 | 5.68 | 5.68 | 7.227 | 7.227 | 7.227 | Rec-CK002495-D020819 | 2019-11-07 17:00 | 17.5 | 6.5 | 7.3 | Rec-CK002495-D020819 | 2019-11-07 17:00 | 17.5 | 6.5 | 7.3 | 3 | 3 | На контроль |  | 1585 | 14 | 1930 | 40 | 80.2 | 1915 | 35 | 38 | 166 | 200 | 129 | 166.5 | 25.56 | 183 | 175 | 2019-11-21 | 32 | 37.2 | 42.5 | 78.4 | 80.1 | 81.6 | 32 | 42 | 52 | 129.3 | 130.2 | 131.1 | 166.2 | 168 | 169.2 | 0.39 | 0.39 | 0.39 | 700 | 8000 | 0 | 0 | 1915 | 98.07 |  |  | 2019-11-06 | 2019-11-06 | 2019-11-06 | 463 | 2018-06-06 | 2057 | 0.0002944444 | -0.007383333 | 0.007677778 | 5.861056 | 10.51822 | 0.0002944444 | -0.007383333 | 0.007677778 | 5.861056 | 10.51822 | PS001044-A241019 | 0.01044286 | 2.002857 | 0.01714286 | 0.01314286 | 4.953714 | 5.007 | 4.719 | 5.045
810 | PS001044-A241019-3/1-4 | 1100 | 27245 | 27246 | 1402.25 | 7.3602 | 7.6875 | 131.555 | 81.275 | 167.19 | 6.39 | 1.005 | 0.52 | 11.19 | 1.2 | 0.48 | 17.705 | 18.22 | 5.675 | 4.265 | 15.655 | 15.845 | 0.125 | 0.13 | 7.35 | 0.1 | PS001044-A241019-3 | CK002653-D071119 | CK002653-D071119 | 7.166 | 7.166 | 7.1645 | 5.68 | 5.68 | 7.227 | 7.227 | 7.227 | Rec-CK002495-D020819 | 2019-11-07 17:00 | 17.5 | 6.5 | 7.3 | Rec-CK002495-D020819 | 2019-11-07 17:00 | 17.5 | 6.5 | 7.3 | 3 | 3 | На контроль |  | 1585 | 14 | 1930 | 40 | 80.2 | 1915 | 35 | 38 | 166 | 200 | 129 | 166.5 | 25.56 | 183 | 175 | 2019-11-21 | 32 | 37.2 | 42.5 | 78.4 | 80.1 | 81.6 | 32 | 42 | 52 | 129.3 | 130.2 | 131.1 | 166.2 | 168 | 169.2 | 0.39 | 0.39 | 0.39 | 700 | 8000 | 0 | 0 | 1915 | 98.07 |  |  | 2019-11-06 | 2019-11-06 | 2019-11-06 | 463 | 2018-06-06 | 2057 | 0.0002944444 | -0.007383333 | 0.007677778 | 5.861056 | 10.51822 | 0.0002944444 | -0.007383333 | 0.007677778 | 5.861056 | 10.51822 | PS001044-A241019 | 0.01044286 | 2.002857 | 0.01714286 | 0.01314286 | 4.953714 | 5.007 | 4.719 | 5.045
811 | PS001044-A241019-3/1-3 | 1200 | 27247 | 27248 | 1424.62 | 7.3725 | 7.6771 | 131.805 | 81.305 | 166.975 | 6.48 | 1.485 | 0.53 | 13.895 | 1.16 | 0.475 | 18.215 | 18.815 | 4.81 | 3.275 | 15.47 | 15.86 | 0.125 | 0.155 | 7.65 | 0.08 | PS001044-A241019-3 | CK002653-D071119 | CK002653-D071119 | 7.166 | 7.166 | 7.1645 | 5.68 | 5.68 | 7.227 | 7.227 | 7.227 | Rec-CK002495-D020819 | 2019-11-07 17:00 | 17.5 | 6.5 | 7.3 | Rec-CK002495-D020819 | 2019-11-07 17:00 | 17.5 | 6.5 | 7.3 | 3 | 3 | На контроль |  | 1585 | 14 | 1930 | 40 | 80.2 | 1915 | 35 | 38 | 166 | 200 | 129 | 166.5 | 25.56 | 183 | 175 | 2019-11-21 | 32 | 37.2 | 42.5 | 78.4 | 80.1 | 81.6 | 32 | 42 | 52 | 129.3 | 130.2 | 131.1 | 166.2 | 168 | 169.2 | 0.39 | 0.39 | 0.39 | 700 | 8000 | 0 | 0 | 1915 | 98.07 |  |  | 2019-11-06 | 2019-11-06 | 2019-11-06 | 463 | 2018-06-06 | 2057 | 0.0002944444 | -0.007383333 | 0.007677778 | 5.861056 | 10.51822 | 0.0002944444 | -0.007383333 | 0.007677778 | 5.861056 | 10.51822 | PS001044-A241019 | 0.01044286 | 2.002857 | 0.01714286 | 0.01314286 | 4.953714 | 5.007 | 4.719 | 5.045
812 | PS001044-A241019-3/1-2 | 1050 | 27249 | 27250 | 1432.005 | 7.28935 | 7.6525 | 132.09 | 81.325 | 166.9 | 6.35 | 1.4 | 0.455 | 17.165 | 1.205 | 0.22 | 18.015 | 18.33 | 6.34 | 5.15 | 15.46 | 15.75 | 0.065 | 0.13 | 7.35 | 0.08 | PS001044-A241019-3 | CK002653-D071119 | CK002653-D071119 | 7.166 | 7.166 | 7.1645 | 5.68 | 5.68 | 7.227 | 7.227 | 7.227 | Rec-CK002495-D020819 | 2019-11-07 17:00 | 17.5 | 6.5 | 7.3 | Rec-CK002495-D020819 | 2019-11-07 17:00 | 17.5 | 6.5 | 7.3 | 3 | 3 | На контроль |  | 1585 | 14 | 1930 | 40 | 80.2 | 1915 | 35 | 38 | 166 | 200 | 129 | 166.5 | 25.56 | 183 | 175 | 2019-11-21 | 32 | 37.2 | 42.5 | 78.4 | 80.1 | 81.6 | 32 | 42 | 52 | 129.3 | 130.2 | 131.1 | 166.2 | 168 | 169.2 | 0.39 | 0.39 | 0.39 | 700 | 8000 | 0 | 0 | 1915 | 98.07 |  |  | 2019-11-06 | 2019-11-06 | 2019-11-06 | 463 | 2018-06-06 | 2057 | 0.0002944444 | -0.007383333 | 0.007677778 | 5.861056 | 10.51822 | 0.0002944444 | -0.007383333 | 0.007677778 | 5.861056 | 10.51822 | PS001044-A241019 | 0.01044286 | 2.002857 | 0.01714286 | 0.01314286 | 4.953714 | 5.007 | 4.719 | 5.045
813 | PS001046-A291019-3/1-1 | 1200 | 27251 | 27252 | 1399.245 | 7.312 | 7.6199 | 131.65 | 81.145 | 166.26 | 6.355 | 0.635 | 0.475 | 10.245 | 1.005 | 0.25 | 18.23 | 17.88 | 8.475 | 4.19 | 15.625 | 16.22 | 0.625 | 0.705 | 7.25 | 0.12 | PS001046-A291019-3 | CK002651-D051119 | CK002646-D311019 | 7.175 | 7.175 | 7.169 | 5.705 | 5.7 | 7.236 | 7.236 | 7.236 | Rec-CK002495-D020819 | 2019-11-05 17:20 | 17.7 | 7.3 | 7.5 | Rec-CK002495-D020819 | 2019-10-31 17:50 | 18 | 9.7 | 7.9 | 3 | 3 | На контроль |  | 1620 | 14.1 | 1935 | 40 | 80.2 | 1935 | 35 | 38 | 166 | 200 | 129 | 167 | 25.42 | 170 | 155 | 2019-11-21 | 36.9 | 38.2 | 40.7 | 78.5 | 80 | 81.5 | 32 | 37 | 42 | 129 | 129.8 | 130.6 | 165.5 | 167 | 168.4 | 0.39 | 0.39 | 0.39 | 700 | 8000 | 0 | 0 | 1935 | 98.67 |  |  | 2019-11-06 | 2019-11-06 | 2019-11-06 | 468 | 2018-06-06 | 2062 | 0.0003764706 | -0.007382353 | 0.007758824 | 5.811882 | 10.54953 | 0.0002235294 | -0.007358824 | 0.007582353 | 5.781235 | 10.49147 | PS001046-A291019 | 0.01052857 | 2.004571 | 0.017 | 0.01842857 | 4.984714 | 5.05 | 4.75 | 5.078
814 | PS001046-A291019-3/1-2 | 900 | 27253 | 27254 | 1404.2 | 7.32125 | 7.64175 | 131.705 | 81.11 | 165.935 | 6.4 | 0.815 | 0.635 | 7.885 | 1.14 | 0.3 | 18.195 | 18.29 | 6.61 | 4.315 | 15.9 | 15.795 | 0.655 | 0.715 | 7.45 | 0.12 | PS001046-A291019-3 | CK002651-D051119 | CK002646-D311019 | 7.175 | 7.175 | 7.169 | 5.705 | 5.7 | 7.236 | 7.236 | 7.236 | Rec-CK002495-D020819 | 2019-11-05 17:20 | 17.7 | 7.3 | 7.5 | Rec-CK002495-D020819 | 2019-10-31 17:50 | 18 | 9.7 | 7.9 | 3 | 3 | На контроль |  | 1620 | 14.1 | 1935 | 40 | 80.2 | 1935 | 35 | 38 | 166 | 200 | 129 | 167 | 25.42 | 170 | 155 | 2019-11-21 | 36.9 | 38.2 | 40.7 | 78.5 | 80 | 81.5 | 32 | 37 | 42 | 129 | 129.8 | 130.6 | 165.5 | 167 | 168.4 | 0.39 | 0.39 | 0.39 | 700 | 8000 | 0 | 0 | 1935 | 98.67 |  |  | 2019-11-06 | 2019-11-06 | 2019-11-06 | 468 | 2018-06-06 | 2062 | 0.0003764706 | -0.007382353 | 0.007758824 | 5.811882 | 10.54953 | 0.0002235294 | -0.007358824 | 0.007582353 | 5.781235 | 10.49147 | PS001046-A291019 | 0.01052857 | 2.004571 | 0.017 | 0.01842857 | 4.984714 | 5.05 | 4.75 | 5.078
815 | PS001046-A291019-3/1-3 | 1200 | 27255 | 27256 | 1401.4 | 7.3064 | 7.62865 | 131.805 | 81.465 | 166.24 | 6.455 | 0.985 | 0.3 | 9.675 | 1.095 | 0.355 | 18.26 | 18.615 | 3.135 | 3.7 | 16.13 | 15.825 | 0.6 | 0.7 | 7.45 | 0.15 | PS001046-A291019-3 | CK002651-D051119 | CK002646-D311019 | 7.175 | 7.175 | 7.169 | 5.705 | 5.7 | 7.236 | 7.236 | 7.236 | Rec-CK002495-D020819 | 2019-11-05 17:20 | 17.7 | 7.3 | 7.5 | Rec-CK002495-D020819 | 2019-10-31 17:50 | 18 | 9.7 | 7.9 | 3 | 3 | На контроль |  | 1620 | 14.1 | 1935 | 40 | 80.2 | 1935 | 35 | 38 | 166 | 200 | 129 | 167 | 25.42 | 170 | 155 | 2019-11-21 | 36.9 | 38.2 | 40.7 | 78.5 | 80 | 81.5 | 32 | 37 | 42 | 129 | 129.8 | 130.6 | 165.5 | 167 | 168.4 | 0.39 | 0.39 | 0.39 | 700 | 8000 | 0 | 0 | 1935 | 98.67 |  |  | 2019-11-06 | 2019-11-06 | 2019-11-06 | 468 | 2018-06-06 | 2062 | 0.0003764706 | -0.007382353 | 0.007758824 | 5.811882 | 10.54953 | 0.0002235294 | -0.007358824 | 0.007582353 | 5.781235 | 10.49147 | PS001046-A291019 | 0.01052857 | 2.004571 | 0.017 | 0.01842857 | 4.984714 | 5.05 | 4.75 | 5.078
816 | PS001046-A291019-3/1-4 | 1200 | 27257 | 27258 | 1388.695 | 7.3114 | 7.6539 | 131.685 | 81.315 | 166.085 | 6.35 | 0.62 | 0.65 | 6.305 | 1.03 | 0.22 | 18.13 | 18.32 | 2.51 | 1.555 | 16.125 | 16.045 | 0.58 | 0.71 | 7.25 | 0.09 | PS001046-A291019-3 | CK002651-D051119 | CK002646-D311019 | 7.175 | 7.175 | 7.169 | 5.705 | 5.7 | 7.236 | 7.236 | 7.236 | Rec-CK002495-D020819 | 2019-11-05 17:20 | 17.7 | 7.3 | 7.5 | Rec-CK002495-D020819 | 2019-10-31 17:50 | 18 | 9.7 | 7.9 | 3 | 3 | На контроль |  | 1620 | 14.1 | 1935 | 40 | 80.2 | 1935 | 35 | 38 | 166 | 200 | 129 | 167 | 25.42 | 170 | 155 | 2019-11-21 | 36.9 | 38.2 | 40.7 | 78.5 | 80 | 81.5 | 32 | 37 | 42 | 129 | 129.8 | 130.6 | 165.5 | 167 | 168.4 | 0.39 | 0.39 | 0.39 | 700 | 8000 | 0 | 0 | 1935 | 98.67 |  |  | 2019-11-06 | 2019-11-06 | 2019-11-06 | 468 | 2018-06-06 | 2062 | 0.0003764706 | -0.007382353 | 0.007758824 | 5.811882 | 10.54953 | 0.0002235294 | -0.007358824 | 0.007582353 | 5.781235 | 10.49147 | PS001046-A291019 | 0.01052857 | 2.004571 | 0.017 | 0.01842857 | 4.984714 | 5.05 | 4.75 | 5.078
817 | PS001046-A291019-3/1-5 | 1200 | 27259 | 27260 | 1372.935 | 7.33535 | 7.6751 | 131.395 | 81.025 | 166.045 | 6.335 | 0.45 | 0.765 | 4.46 | 1.13 | 0.155 | 18.265 | 18.24 | 2.14 | 2.53 | 16.17 | 15.975 | 0.54 | 0.68 | 7.3 | 0.26 | PS001046-A291019-3 | CK002651-D051119 | CK002646-D311019 | 7.175 | 7.175 | 7.169 | 5.705 | 5.7 | 7.236 | 7.236 | 7.236 | Rec-CK002495-D020819 | 2019-11-05 17:20 | 17.7 | 7.3 | 7.5 | Rec-CK002495-D020819 | 2019-10-31 17:50 | 18 | 9.7 | 7.9 | 3 | 3 | На контроль |  | 1620 | 14.1 | 1935 | 40 | 80.2 | 1935 | 35 | 38 | 166 | 200 | 129 | 167 | 25.42 | 170 | 155 | 2019-11-21 | 36.9 | 38.2 | 40.7 | 78.5 | 80 | 81.5 | 32 | 37 | 42 | 129 | 129.8 | 130.6 | 165.5 | 167 | 168.4 | 0.39 | 0.39 | 0.39 | 700 | 8000 | 0 | 0 | 1935 | 98.67 |  |  | 2019-11-06 | 2019-11-06 | 2019-11-06 | 468 | 2018-06-06 | 2062 | 0.0003764706 | -0.007382353 | 0.007758824 | 5.811882 | 10.54953 | 0.0002235294 | -0.007358824 | 0.007582353 | 5.781235 | 10.49147 | PS001046-A291019 | 0.01052857 | 2.004571 | 0.017 | 0.01842857 | 4.984714 | 5.05 | 4.75 | 5.078
818 | PS001046-A291019-3/1-6 | 1200 | 27261 | 27262 | 1392.165 | 7.3448 | 7.6786 | 131.355 | 81.12 | 165.56 | 6.35 | 0.515 | 0.545 | 6.68 | 1.06 | 0.315 | 18.625 | 18.79 | 2.54 | 3.225 | 16.05 | 16.045 | 0.425 | 0.705 | 7.5 | 0.15 | PS001046-A291019-3 | CK002651-D051119 | CK002646-D311019 | 7.175 | 7.175 | 7.169 | 5.705 | 5.7 | 7.236 | 7.236 | 7.236 | Rec-CK002495-D020819 | 2019-11-05 17:20 | 17.7 | 7.3 | 7.5 | Rec-CK002495-D020819 | 2019-10-31 17:50 | 18 | 9.7 | 7.9 | 3 | 3 | На контроль |  | 1620 | 14.1 | 1935 | 40 | 80.2 | 1935 | 35 | 38 | 166 | 200 | 129 | 167 | 25.42 | 170 | 155 | 2019-11-21 | 36.9 | 38.2 | 40.7 | 78.5 | 80 | 81.5 | 32 | 37 | 42 | 129 | 129.8 | 130.6 | 165.5 | 167 | 168.4 | 0.39 | 0.39 | 0.39 | 700 | 8000 | 0 | 0 | 1935 | 98.67 |  |  | 2019-11-06 | 2019-11-06 | 2019-11-06 | 468 | 2018-06-06 | 2062 | 0.0003764706 | -0.007382353 | 0.007758824 | 5.811882 | 10.54953 | 0.0002235294 | -0.007358824 | 0.007582353 | 5.781235 | 10.49147 | PS001046-A291019 | 0.01052857 | 2.004571 | 0.017 | 0.01842857 | 4.984714 | 5.05 | 4.75 | 5.078
819 | PS001046-A291019-1/1-1 | 1100 | 27320 | 27321 | 1412.065 | 7.3097 | 7.63195 | 131.61 | 81.145 | 166.595 | 6.41 | 0.575 | 0.38 | 11.695 | 1.36 | 0.33 | 16.94 | 17.125 | 4.655 | 5.32 | 15.605 | 15.665 | 0.81 | 0.85 | 6.7 | 0.15 | PS001046-A291019-1 | CK002651-D051119 | CK002620-D141019 | 7.1665 | 7.1665 | 7.1665 | 5.68 | 5.7 | 7.2275 | 7.2275 | 7.2275 | Rec-CK002495-D020819 | 2019-11-05 17:20 | 17.7 | 7.3 | 7.5 | Rec-CK002495-D020819 | 2019-10-14 08:55 | 19.5 | 7.3 | 9.3 | 3 | 3 | На контроль |  | 1620 | 13.6 | 1935 | 40 | 80.2 | 1935 | 35 | 38 | 166 | 200 | 129 | 168 | 26.06 | 179 | 164 | 2019-11-25 | 32 | 35 | 38 | 78.2 | 79.8 | 81.4 | 27 | 33 | 39 | 128.9 | 129.8 | 130.7 | 166.2 | 167.3 | 168.4 | 0.37 | 0.37 | 0.37 | 700 | 10000 | 0 | 0 | 1935 | 97.82 |  |  | 2019-11-06 | 2019-11-06 | 2019-11-06 | 486 | 2018-06-06 | 2080 | 0.0003764706 | -0.007382353 | 0.007758824 | 5.811882 | 10.54953 | 0.0002388889 | -0.007405556 | 0.007644444 | 5.783167 | 10.50583 | PS001046-A291019 | 0.01052857 | 2.004571 | 0.017 | 0.01842857 | 4.984714 | 5.05 | 4.75 | 5.078
820 | PS001046-A291019-1/1-2 | 1100 | 27322 | 27323 | 1391.515 | 7.29305 | 7.62565 | 131.635 | 81.26 | 166.74 | 6.345 | 0.58 | 0.665 | 10.73 | 1.2 | 0.365 | 17.635 | 17.565 | 4.385 | 3.785 | 15.615 | 15.445 | 0.96 | 0.895 | 7.05 | 0.13 | PS001046-A291019-1 | CK002651-D051119 | CK002620-D141019 | 7.1665 | 7.1665 | 7.1665 | 5.68 | 5.7 | 7.2275 | 7.2275 | 7.2275 | Rec-CK002495-D020819 | 2019-11-05 17:20 | 17.7 | 7.3 | 7.5 | Rec-CK002495-D020819 | 2019-10-14 08:55 | 19.5 | 7.3 | 9.3 | 3 | 3 | На контроль |  | 1620 | 13.6 | 1935 | 40 | 80.2 | 1935 | 35 | 38 | 166 | 200 | 129 | 168 | 26.06 | 179 | 164 | 2019-11-25 | 32 | 35 | 38 | 78.2 | 79.8 | 81.4 | 27 | 33 | 39 | 128.9 | 129.8 | 130.7 | 166.2 | 167.3 | 168.4 | 0.37 | 0.37 | 0.37 | 700 | 10000 | 0 | 0 | 1935 | 97.82 |  |  | 2019-11-06 | 2019-11-06 | 2019-11-06 | 486 | 2018-06-06 | 2080 | 0.0003764706 | -0.007382353 | 0.007758824 | 5.811882 | 10.54953 | 0.0002388889 | -0.007405556 | 0.007644444 | 5.783167 | 10.50583 | PS001046-A291019 | 0.01052857 | 2.004571 | 0.017 | 0.01842857 | 4.984714 | 5.05 | 4.75 | 5.078
821 | PS001046-A291019-1/1-3 | 1100 | 27324 | 27325 | 1400 | 7.2892 | 7.6138 | 131.54 | 81.105 | 166.905 | 6.33 | 0.805 | 0.605 | 11.935 | 1.1 | 0.3 | 17.91 | 17.85 | 6.69 | 4.285 | 15.45 | 15.33 | 0.81 | 0.83 | 7.4 | 0.18 | PS001046-A291019-1 | CK002651-D051119 | CK002620-D141019 | 7.1665 | 7.1665 | 7.1665 | 5.68 | 5.7 | 7.2275 | 7.2275 | 7.2275 | Rec-CK002495-D020819 | 2019-11-05 17:20 | 17.7 | 7.3 | 7.5 | Rec-CK002495-D020819 | 2019-10-14 08:55 | 19.5 | 7.3 | 9.3 | 3 | 3 | На контроль |  | 1620 | 13.6 | 1935 | 40 | 80.2 | 1935 | 35 | 38 | 166 | 200 | 129 | 168 | 26.06 | 179 | 164 | 2019-11-25 | 32 | 35 | 38 | 78.2 | 79.8 | 81.4 | 27 | 33 | 39 | 128.9 | 129.8 | 130.7 | 166.2 | 167.3 | 168.4 | 0.37 | 0.37 | 0.37 | 700 | 10000 | 0 | 0 | 1935 | 97.82 |  |  | 2019-11-06 | 2019-11-06 | 2019-11-06 | 486 | 2018-06-06 | 2080 | 0.0003764706 | -0.007382353 | 0.007758824 | 5.811882 | 10.54953 | 0.0002388889 | -0.007405556 | 0.007644444 | 5.783167 | 10.50583 | PS001046-A291019 | 0.01052857 | 2.004571 | 0.017 | 0.01842857 | 4.984714 | 5.05 | 4.75 | 5.078
822 | PS001046-A291019-1/1-4 | 1100 | 27326 | 27327 | 1398.665 | 7.2887 | 7.6005 | 131.64 | 81.185 | 166.815 | 6.33 | 0.82 | 0.535 | 9.505 | 1.18 | 0.375 | 17.9 | 17.98 | 7.55 | 4.675 | 15.53 | 15.3 | 0.795 | 0.815 | 7.5 | 0.13 | PS001046-A291019-1 | CK002651-D051119 | CK002620-D141019 | 7.1665 | 7.1665 | 7.1665 | 5.68 | 5.7 | 7.2275 | 7.2275 | 7.2275 | Rec-CK002495-D020819 | 2019-11-05 17:20 | 17.7 | 7.3 | 7.5 | Rec-CK002495-D020819 | 2019-10-14 08:55 | 19.5 | 7.3 | 9.3 | 3 | 3 | На контроль |  | 1620 | 13.6 | 1935 | 40 | 80.2 | 1935 | 35 | 38 | 166 | 200 | 129 | 168 | 26.06 | 179 | 164 | 2019-11-25 | 32 | 35 | 38 | 78.2 | 79.8 | 81.4 | 27 | 33 | 39 | 128.9 | 129.8 | 130.7 | 166.2 | 167.3 | 168.4 | 0.37 | 0.37 | 0.37 | 700 | 10000 | 0 | 0 | 1935 | 97.82 |  |  | 2019-11-06 | 2019-11-06 | 2019-11-06 | 486 | 2018-06-06 | 2080 | 0.0003764706 | -0.007382353 | 0.007758824 | 5.811882 | 10.54953 | 0.0002388889 | -0.007405556 | 0.007644444 | 5.783167 | 10.50583 | PS001046-A291019 | 0.01052857 | 2.004571 | 0.017 | 0.01842857 | 4.984714 | 5.05 | 4.75 | 5.078
823 | PS001046-A291019-1/1-5 | 1100 | 27328 | 27329 | 1378.765 | 7.25335 | 7.58715 | 131.53 | 81.15 | 166.8 | 6.26 | 0.75 | 0.77 | 9.36 | 1.23 | 0.465 | 17.845 | 17.985 | 4.2 | 6.655 | 15.775 | 15.19 | 0.795 | 0.855 | 7.4 | 0.11 | PS001046-A291019-1 | CK002651-D051119 | CK002620-D141019 | 7.1665 | 7.1665 | 7.1665 | 5.68 | 5.7 | 7.2275 | 7.2275 | 7.2275 | Rec-CK002495-D020819 | 2019-11-05 17:20 | 17.7 | 7.3 | 7.5 | Rec-CK002495-D020819 | 2019-10-14 08:55 | 19.5 | 7.3 | 9.3 | 3 | 3 | На контроль |  | 1620 | 13.6 | 1935 | 40 | 80.2 | 1935 | 35 | 38 | 166 | 200 | 129 | 168 | 26.06 | 179 | 164 | 2019-11-25 | 32 | 35 | 38 | 78.2 | 79.8 | 81.4 | 27 | 33 | 39 | 128.9 | 129.8 | 130.7 | 166.2 | 167.3 | 168.4 | 0.37 | 0.37 | 0.37 | 700 | 10000 | 0 | 0 | 1935 | 97.82 |  |  | 2019-11-06 | 2019-11-06 | 2019-11-06 | 486 | 2018-06-06 | 2080 | 0.0003764706 | -0.007382353 | 0.007758824 | 5.811882 | 10.54953 | 0.0002388889 | -0.007405556 | 0.007644444 | 5.783167 | 10.50583 | PS001046-A291019 | 0.01052857 | 2.004571 | 0.017 | 0.01842857 | 4.984714 | 5.05 | 4.75 | 5.078
824 | PS001046-A291019-1/1-6 | 1100 | 27330 | 27331 | 1369.175 | 7.23095 | 7.5835 | 131.66 | 81.055 | 166.69 | 6.25 | 0.69 | 0.675 | 9.685 | 1.19 | 0.38 | 17.895 | 18 | 2.805 | 5.58 | 15.745 | 15.27 | 0.695 | 0.825 | 7.35 | 0.12 | PS001046-A291019-1 | CK002651-D051119 | CK002620-D141019 | 7.1665 | 7.1665 | 7.1665 | 5.68 | 5.7 | 7.2275 | 7.2275 | 7.2275 | Rec-CK002495-D020819 | 2019-11-05 17:20 | 17.7 | 7.3 | 7.5 | Rec-CK002495-D020819 | 2019-10-14 08:55 | 19.5 | 7.3 | 9.3 | 3 | 3 | На контроль |  | 1620 | 13.6 | 1935 | 40 | 80.2 | 1935 | 35 | 38 | 166 | 200 | 129 | 168 | 26.06 | 179 | 164 | 2019-11-25 | 32 | 35 | 38 | 78.2 | 79.8 | 81.4 | 27 | 33 | 39 | 128.9 | 129.8 | 130.7 | 166.2 | 167.3 | 168.4 | 0.37 | 0.37 | 0.37 | 700 | 10000 | 0 | 0 | 1935 | 97.82 |  |  | 2019-11-06 | 2019-11-06 | 2019-11-06 | 486 | 2018-06-06 | 2080 | 0.0003764706 | -0.007382353 | 0.007758824 | 5.811882 | 10.54953 | 0.0002388889 | -0.007405556 | 0.007644444 | 5.783167 | 10.50583 | PS001046-A291019 | 0.01052857 | 2.004571 | 0.017 | 0.01842857 | 4.984714 | 5.05 | 4.75 | 5.078
825 | PS001046-A291019-1/1-7 | 1100 | 27332 | 27333 | 1367.005 | 7.24595 | 7.59015 | 131.81 | 81.085 | 166.29 | 6.295 | 0.65 | 0.685 | 5.76 | 1.065 | 0.265 | 17.915 | 18 | 2.795 | 3.245 | 15.68 | 15.555 | 0.795 | 0.79 | 7.3 | 0.09 | PS001046-A291019-1 | CK002651-D051119 | CK002620-D141019 | 7.1665 | 7.1665 | 7.1665 | 5.68 | 5.7 | 7.2275 | 7.2275 | 7.2275 | Rec-CK002495-D020819 | 2019-11-05 17:20 | 17.7 | 7.3 | 7.5 | Rec-CK002495-D020819 | 2019-10-14 08:55 | 19.5 | 7.3 | 9.3 | 3 | 3 | На контроль |  | 1620 | 13.6 | 1935 | 40 | 80.2 | 1935 | 35 | 38 | 166 | 200 | 129 | 168 | 26.06 | 179 | 164 | 2019-11-25 | 32 | 35 | 38 | 78.2 | 79.8 | 81.4 | 27 | 33 | 39 | 128.9 | 129.8 | 130.7 | 166.2 | 167.3 | 168.4 | 0.37 | 0.37 | 0.37 | 700 | 10000 | 0 | 0 | 1935 | 97.82 |  |  | 2019-11-06 | 2019-11-06 | 2019-11-06 | 486 | 2018-06-06 | 2080 | 0.0003764706 | -0.007382353 | 0.007758824 | 5.811882 | 10.54953 | 0.0002388889 | -0.007405556 | 0.007644444 | 5.783167 | 10.50583 | PS001046-A291019 | 0.01052857 | 2.004571 | 0.017 | 0.01842857 | 4.984714 | 5.05 | 4.75 | 5.078
826 | PS001046-A291019-1/1-8 | 1050 | 27334 | 27335 | 1365.705 | 7.2529 | 7.5889 | 131.68 | 81.085 | 166.32 | 6.255 | 0.525 | 0.63 | 5.755 | 1.09 | 0.12 | 18.065 | 18.235 | 3.45 | 2.16 | 15.615 | 15.71 | 0.84 | 0.795 | 7.45 | 0.15 | PS001046-A291019-1 | CK002651-D051119 | CK002620-D141019 | 7.1665 | 7.1665 | 7.1665 | 5.68 | 5.7 | 7.2275 | 7.2275 | 7.2275 | Rec-CK002495-D020819 | 2019-11-05 17:20 | 17.7 | 7.3 | 7.5 | Rec-CK002495-D020819 | 2019-10-14 08:55 | 19.5 | 7.3 | 9.3 | 3 | 3 | На контроль |  | 1620 | 13.6 | 1935 | 40 | 80.2 | 1935 | 35 | 38 | 166 | 200 | 129 | 168 | 26.06 | 179 | 164 | 2019-11-25 | 32 | 35 | 38 | 78.2 | 79.8 | 81.4 | 27 | 33 | 39 | 128.9 | 129.8 | 130.7 | 166.2 | 167.3 | 168.4 | 0.37 | 0.37 | 0.37 | 700 | 10000 | 0 | 0 | 1935 | 97.82 |  |  | 2019-11-06 | 2019-11-06 | 2019-11-06 | 486 | 2018-06-06 | 2080 | 0.0003764706 | -0.007382353 | 0.007758824 | 5.811882 | 10.54953 | 0.0002388889 | -0.007405556 | 0.007644444 | 5.783167 | 10.50583 | PS001046-A291019 | 0.01052857 | 2.004571 | 0.017 | 0.01842857 | 4.984714 | 5.05 | 4.75 | 5.078
827 | PS001046-A291019-1/1-9 | 1100 | 27336 | 27337 | 1389.295 | 7.25895 | 7.5903 | 131.75 | 81.16 | 166.315 | 6.34 | 0.58 | 0.58 | 9.36 | 1.095 | 0.1 | 18.46 | 18.59 | 3.42 | 2.89 | 15.615 | 15.64 | 0.77 | 0.785 | 7.75 | 0.13 | PS001046-A291019-1 | CK002651-D051119 | CK002620-D141019 | 7.1665 | 7.1665 | 7.1665 | 5.68 | 5.7 | 7.2275 | 7.2275 | 7.2275 | Rec-CK002495-D020819 | 2019-11-05 17:20 | 17.7 | 7.3 | 7.5 | Rec-CK002495-D020819 | 2019-10-14 08:55 | 19.5 | 7.3 | 9.3 | 3 | 3 | На контроль |  | 1620 | 13.6 | 1935 | 40 | 80.2 | 1935 | 35 | 38 | 166 | 200 | 129 | 168 | 26.06 | 179 | 164 | 2019-11-25 | 32 | 35 | 38 | 78.2 | 79.8 | 81.4 | 27 | 33 | 39 | 128.9 | 129.8 | 130.7 | 166.2 | 167.3 | 168.4 | 0.37 | 0.37 | 0.37 | 700 | 10000 | 0 | 0 | 1935 | 97.82 |  |  | 2019-11-06 | 2019-11-06 | 2019-11-06 | 486 | 2018-06-06 | 2080 | 0.0003764706 | -0.007382353 | 0.007758824 | 5.811882 | 10.54953 | 0.0002388889 | -0.007405556 | 0.007644444 | 5.783167 | 10.50583 | PS001046-A291019 | 0.01052857 | 2.004571 | 0.017 | 0.01842857 | 4.984714 | 5.05 | 4.75 | 5.078
828 | PS001047-A301019-1/1-1 | 1050 | 27314 | 27315 | 1372.825 | 7.28885 | 7.6186 | 132.095 | 81.16 | 166.75 | 6.315 | 0.23 | 0.5 | 5.455 | 1.215 | 0.27 | 18.375 | 17.955 | 3.28 | 3.375 | 16.1 | 15.46 | 0.375 | 0.36 | 7.2 | 0.12 | PS001047-A301019-1 | CK002624-D171019 | CK002601-D270919 | 7.1995 | 7.1995 | 7.201 | 5.69 | 5.695 | 7.2605 | 7.2605 | 7.2605 | Rec-CK002495-D020819 | 2019-10-17 08:20 | 19.3 | 14 | 9.1 | Rec-CK002495-D020819 | 2019-09-30 08:20 | 20.7 | 15 | 10.6 | 3 | 3 | На контроль |  | 1590 | 14 | 1930 | 40 | 80.2 | 1920 | 35 | 38 | 166 | 200 | 129 | 166.5 | 25.81 | 165 | 150 | 2019-11-25 | 32.9 | 35 | 36.2 | 76 | 80 | 83.6 | 31 | 35 | 41 | 128.4 | 130 | 131.8 | 166.6 | 168 | 168.8 | 0.38 | 0.38 | 0.38 | 700 | 5000 | 0 | 0 | 1920 | 98.76 |  |  | 2019-11-06 | 2019-11-06 | 2019-11-06 | 486 | 2018-06-06 | 2080 | -0.00036875 | -0.0074375 | 0.00706875 | 5.6543125 | 10.3950625 | -8.333333e-05 | -0.007333333 | 0.00725 | 5.741444 | 10.43067 | PS001047-A301019 | 0.0104 | 2.011143 | 0.01057143 | 0.004285714 | 4.977 | 5.009 | 4.777 | 5.065
829 | PS001047-A301019-1/1-2 | 1100 | 27316 | 27317 | 1378.6 | 7.2939 | 7.6273 | 132.035 | 80.995 | 166.815 | 6.335 | 0.37 | 0.555 | 6.135 | 1.055 | 0.255 | 18.495 | 18.14 | 3.365 | 2.995 | 16.01 | 15.43 | 0.485 | 0.34 | 7.35 | 0.17 | PS001047-A301019-1 | CK002624-D171019 | CK002601-D270919 | 7.1995 | 7.1995 | 7.201 | 5.69 | 5.695 | 7.2605 | 7.2605 | 7.2605 | Rec-CK002495-D020819 | 2019-10-17 08:20 | 19.3 | 14 | 9.1 | Rec-CK002495-D020819 | 2019-09-30 08:20 | 20.7 | 15 | 10.6 | 3 | 3 | На контроль |  | 1590 | 14 | 1930 | 40 | 80.2 | 1920 | 35 | 38 | 166 | 200 | 129 | 166.5 | 25.81 | 165 | 150 | 2019-11-25 | 32.9 | 35 | 36.2 | 76 | 80 | 83.6 | 31 | 35 | 41 | 128.4 | 130 | 131.8 | 166.6 | 168 | 168.8 | 0.38 | 0.38 | 0.38 | 700 | 5000 | 0 | 0 | 1920 | 98.76 |  |  | 2019-11-06 | 2019-11-06 | 2019-11-06 | 486 | 2018-06-06 | 2080 | -0.00036875 | -0.0074375 | 0.00706875 | 5.6543125 | 10.3950625 | -8.333333e-05 | -0.007333333 | 0.00725 | 5.741444 | 10.43067 | PS001047-A301019 | 0.0104 | 2.011143 | 0.01057143 | 0.004285714 | 4.977 | 5.009 | 4.777 | 5.065
830 | PS001051-A061119-2/1-1 | 1200 | 27340 | 27341 | 1399.82 | 7.3659 | 7.6954 | 131.665 | 81.16 | 166.615 | 6.535 | 0.44 | 0.505 | 5.725 | 1.22 | 0.16 | 17.645 | 17.795 | 4.23 | 4.155 | 15.745 | 15.78 | 0.51 | 0.5 | 7.1 | 0.12 | PS001051-A061119-2 | CK002622-D161019 | CK002550-D300819 | 7.1675 | 7.1675 | 7.172 | 5.66 | 5.67 | 7.2285 | 7.2285 | 7.2285 | Rec-CK002495-D020819 | 2019-10-16 08:30 | 19.4 | 14.5 | 9.2 | Rec-CK002495-D020819 | 2019-08-29 22:00 | 24.2 | 9.3 | 13.8 | 3 | 3 | На контроль |  | 1595 | 14 | 1930 | 41.5 | 80.2 | 1920 | 35 | 38 | 166 | 200 | 129 | 166.5 | 25.54 | 180 | 165 | 2019-11-26 | 34.3 | 36.2 | 38.6 | 78.2 | 80 | 82 | 34 | 40 | 45 | 129.1 | 129.9 | 130.7 | 166.2 | 167 | 168.5 | 0.39 | 0.39 | 0.39 | 700 | 9000 | 0 | 0 | 1920 | 98.86 |  |  | 2019-11-06 | 2019-11-06 | 2019-11-06 | 491 | 2018-06-06 | 1271 | [5 empty] | 2.5e-05 | -0.0073625 | 0.0073875 | 5.8145 | 10.4384375 | PS001051-A061119 | 0.01025714 | 2.018571 | 0.01571429 | 0.016 | 4.992 | 5.02 | 4.792 | 5.092
831 | PS001051-A061119-2/1-2 | 1050 | 27342 | 27343 | 1382.75 | 7.3416 | 7.67465 | 131.48 | 81.135 | 166.57 | 6.43 | 0.475 | 0.455 | 6.07 | 1.065 | 0.195 | 17.89 | 17.88 | 4.015 | 3.19 | 16.1 | 15.69 | 0.43 | 0.49 | 7.1 | 0.12 | PS001051-A061119-2 | CK002622-D161019 | CK002550-D300819 | 7.1675 | 7.1675 | 7.172 | 5.66 | 5.67 | 7.2285 | 7.2285 | 7.2285 | Rec-CK002495-D020819 | 2019-10-16 08:30 | 19.4 | 14.5 | 9.2 | Rec-CK002495-D020819 | 2019-08-29 22:00 | 24.2 | 9.3 | 13.8 | 3 | 3 | На контроль |  | 1595 | 14 | 1930 | 41.5 | 80.2 | 1920 | 35 | 38 | 166 | 200 | 129 | 166.5 | 25.54 | 180 | 165 | 2019-11-26 | 34.3 | 36.2 | 38.6 | 78.2 | 80 | 82 | 34 | 40 | 45 | 129.1 | 129.9 | 130.7 | 166.2 | 167 | 168.5 | 0.39 | 0.39 | 0.39 | 700 | 9000 | 0 | 0 | 1920 | 98.86 |  |  | 2019-11-06 | 2019-11-06 | 2019-11-06 | 491 | 2018-06-06 | 1271 | [5 empty] | 2.5e-05 | -0.0073625 | 0.0073875 | 5.8145 | 10.4384375 | PS001051-A061119 | 0.01025714 | 2.018571 | 0.01571429 | 0.016 | 4.992 | 5.02 | 4.792 | 5.092
832 | PS001051-A061119-2/1-3 | 1100 | 27355 | 27356 | 1382.805 | 7.35315 | 7.69625 | 131.555 | 81.12 | 166.395 | 6.4 | 0.595 | 0.525 | 3.33 | 0.93 | 0.31 | 18.12 | 18.125 | 2.605 | 2.775 | 15.835 | 15.86 | 0.49 | 0.545 | 7.25 | 0.13 | PS001051-A061119-2 | CK002622-D161019 | CK002550-D300819 | 7.1675 | 7.1675 | 7.172 | 5.66 | 5.67 | 7.2285 | 7.2285 | 7.2285 | Rec-CK002495-D020819 | 2019-10-16 08:30 | 19.4 | 14.5 | 9.2 | Rec-CK002495-D020819 | 2019-08-29 22:00 | 24.2 | 9.3 | 13.8 | 3 | 3 | На контроль |  | 1595 | 14 | 1930 | 41.5 | 80.2 | 1920 | 35 | 38 | 166 | 200 | 129 | 166.5 | 25.54 | 180 | 165 | 2019-11-26 | 34.3 | 36.2 | 38.6 | 78.2 | 80 | 82 | 34 | 40 | 45 | 129.1 | 129.9 | 130.7 | 166.2 | 167 | 168.5 | 0.39 | 0.39 | 0.39 | 700 | 9000 | 0 | 0 | 1920 | 98.86 |  |  | 2019-11-06 | 2019-11-06 | 2019-11-06 | 491 | 2018-06-06 | 1271 | [5 empty] | 2.5e-05 | -0.0073625 | 0.0073875 | 5.8145 | 10.4384375 | PS001051-A061119 | 0.01025714 | 2.018571 | 0.01571429 | 0.016 | 4.992 | 5.02 | 4.792 | 5.092
833 | PS001051-A061119-2/1-4 | 1100 | 27357 | 27358 | 1374.885 | 7.34915 | 7.70015 | 131.475 | 81.045 | 166.595 | 6.415 | 0.6 | 0.66 | 2.87 | 0.945 | 0.25 | 18.155 | 18.175 | 2.865 | 2.2 | 15.73 | 16.01 | 0.56 | 0.605 | 7.25 | 0.09 | PS001051-A061119-2 | CK002622-D161019 | CK002550-D300819 | 7.1675 | 7.1675 | 7.172 | 5.66 | 5.67 | 7.2285 | 7.2285 | 7.2285 | Rec-CK002495-D020819 | 2019-10-16 08:30 | 19.4 | 14.5 | 9.2 | Rec-CK002495-D020819 | 2019-08-29 22:00 | 24.2 | 9.3 | 13.8 | 3 | 3 | На контроль |  | 1595 | 14 | 1930 | 41.5 | 80.2 | 1920 | 35 | 38 | 166 | 200 | 129 | 166.5 | 25.54 | 180 | 165 | 2019-11-26 | 34.3 | 36.2 | 38.6 | 78.2 | 80 | 82 | 34 | 40 | 45 | 129.1 | 129.9 | 130.7 | 166.2 | 167 | 168.5 | 0.39 | 0.39 | 0.39 | 700 | 9000 | 0 | 0 | 1920 | 98.86 |  |  | 2019-11-06 | 2019-11-06 | 2019-11-06 | 491 | 2018-06-06 | 1271 | [5 empty] | 2.5e-05 | -0.0073625 | 0.0073875 | 5.8145 | 10.4384375 | PS001051-A061119 | 0.01025714 | 2.018571 | 0.01571429 | 0.016 | 4.992 | 5.02 | 4.792 | 5.092
834 | PS001051-A061119-2/1-5 | 1100 | 27359 | 27360 | 1372.565 | 7.3556 | 7.7144 | 131.365 | 81.165 | 166.87 | 6.4 | 0.435 | 0.735 | 3.985 | 0.915 | 0.185 | 18.145 | 18.185 | 2.785 | 3.235 | 15.855 | 16.015 | 0.475 | 0.625 | 7.2 | 0.18 | PS001051-A061119-2 | CK002622-D161019 | CK002550-D300819 | 7.1675 | 7.1675 | 7.172 | 5.66 | 5.67 | 7.2285 | 7.2285 | 7.2285 | Rec-CK002495-D020819 | 2019-10-16 08:30 | 19.4 | 14.5 | 9.2 | Rec-CK002495-D020819 | 2019-08-29 22:00 | 24.2 | 9.3 | 13.8 | 3 | 3 | На контроль |  | 1595 | 14 | 1930 | 41.5 | 80.2 | 1920 | 35 | 38 | 166 | 200 | 129 | 166.5 | 25.54 | 180 | 165 | 2019-11-26 | 34.3 | 36.2 | 38.6 | 78.2 | 80 | 82 | 34 | 40 | 45 | 129.1 | 129.9 | 130.7 | 166.2 | 167 | 168.5 | 0.39 | 0.39 | 0.39 | 700 | 9000 | 0 | 0 | 1920 | 98.86 |  |  | 2019-11-06 | 2019-11-06 | 2019-11-06 | 491 | 2018-06-06 | 1271 | [5 empty] | 2.5e-05 | -0.0073625 | 0.0073875 | 5.8145 | 10.4384375 | PS001051-A061119 | 0.01025714 | 2.018571 | 0.01571429 | 0.016 | 4.992 | 5.02 | 4.792 | 5.092
835 | PS001051-A061119-2/1-6 | 1100 | 27361 | 27362 | 1386.92 | 7.3862 | 7.73185 | 131.465 | 81.32 | 166.97 | 6.53 | 0.335 | 0.455 | 4.115 | 0.85 | 0.265 | 18.18 | 18.16 | 3.715 | 4.135 | 16.005 | 15.95 | 0.45 | 0.605 | 7.25 | 0.17 | PS001051-A061119-2 | CK002622-D161019 | CK002550-D300819 | 7.1675 | 7.1675 | 7.172 | 5.66 | 5.67 | 7.2285 | 7.2285 | 7.2285 | Rec-CK002495-D020819 | 2019-10-16 08:30 | 19.4 | 14.5 | 9.2 | Rec-CK002495-D020819 | 2019-08-29 22:00 | 24.2 | 9.3 | 13.8 | 3 | 3 | На контроль |  | 1595 | 14 | 1930 | 41.5 | 80.2 | 1920 | 35 | 38 | 166 | 200 | 129 | 166.5 | 25.54 | 180 | 165 | 2019-11-26 | 34.3 | 36.2 | 38.6 | 78.2 | 80 | 82 | 34 | 40 | 45 | 129.1 | 129.9 | 130.7 | 166.2 | 167 | 168.5 | 0.39 | 0.39 | 0.39 | 700 | 9000 | 0 | 0 | 1920 | 98.86 |  |  | 2019-11-06 | 2019-11-06 | 2019-11-06 | 491 | 2018-06-06 | 1271 | [5 empty] | 2.5e-05 | -0.0073625 | 0.0073875 | 5.8145 | 10.4384375 | PS001051-A061119 | 0.01025714 | 2.018571 | 0.01571429 | 0.016 | 4.992 | 5.02 | 4.792 | 5.092
836 | PS001051-A061119-2/1-7 | 1100 | 27363 | 27364 | 1387.795 | 7.40875 | 7.7564 | 131.43 | 81.135 | 166.62 | 6.53 | 0.385 | 0.345 | 3.125 | 0.88 | 0.295 | 18.25 | 18.345 | 3.66 | 3.875 | 16.08 | 15.835 | 0.51 | 0.62 | 7.35 | 0.11 | PS001051-A061119-2 | CK002622-D161019 | CK002550-D300819 | 7.1675 | 7.1675 | 7.172 | 5.66 | 5.67 | 7.2285 | 7.2285 | 7.2285 | Rec-CK002495-D020819 | 2019-10-16 08:30 | 19.4 | 14.5 | 9.2 | Rec-CK002495-D020819 | 2019-08-29 22:00 | 24.2 | 9.3 | 13.8 | 3 | 3 | На контроль |  | 1595 | 14 | 1930 | 41.5 | 80.2 | 1920 | 35 | 38 | 166 | 200 | 129 | 166.5 | 25.54 | 180 | 165 | 2019-11-26 | 34.3 | 36.2 | 38.6 | 78.2 | 80 | 82 | 34 | 40 | 45 | 129.1 | 129.9 | 130.7 | 166.2 | 167 | 168.5 | 0.39 | 0.39 | 0.39 | 700 | 9000 | 0 | 0 | 1920 | 98.86 |  |  | 2019-11-06 | 2019-11-06 | 2019-11-06 | 491 | 2018-06-06 | 1271 | [5 empty] | 2.5e-05 | -0.0073625 | 0.0073875 | 5.8145 | 10.4384375 | PS001051-A061119 | 0.01025714 | 2.018571 | 0.01571429 | 0.016 | 4.992 | 5.02 | 4.792 | 5.092
837 | PS001051-A061119-2/1-8 | 1100 | 27365 | 27366 | 1403.505 | 7.41155 | 7.7554 | 131.23 | 80.97 | 166.575 | 6.53 | 0.6 | 0.745 | 5 | 0.85 | 0.295 | 18.54 | 18.68 | 3.785 | 3.86 | 15.915 | 15.895 | 0.475 | 0.66 | 7.55 | 0.16 | PS001051-A061119-2 | CK002622-D161019 | CK002550-D300819 | 7.1675 | 7.1675 | 7.172 | 5.66 | 5.67 | 7.2285 | 7.2285 | 7.2285 | Rec-CK002495-D020819 | 2019-10-16 08:30 | 19.4 | 14.5 | 9.2 | Rec-CK002495-D020819 | 2019-08-29 22:00 | 24.2 | 9.3 | 13.8 | 3 | 3 | На контроль |  | 1595 | 14 | 1930 | 41.5 | 80.2 | 1920 | 35 | 38 | 166 | 200 | 129 | 166.5 | 25.54 | 180 | 165 | 2019-11-26 | 34.3 | 36.2 | 38.6 | 78.2 | 80 | 82 | 34 | 40 | 45 | 129.1 | 129.9 | 130.7 | 166.2 | 167 | 168.5 | 0.39 | 0.39 | 0.39 | 700 | 9000 | 0 | 0 | 1920 | 98.86 |  |  | 2019-11-06 | 2019-11-06 | 2019-11-06 | 491 | 2018-06-06 | 1271 | [5 empty] | 2.5e-05 | -0.0073625 | 0.0073875 | 5.8145 | 10.4384375 | PS001051-A061119 | 0.01025714 | 2.018571 | 0.01571429 | 0.016 | 4.992 | 5.02 | 4.792 | 5.092
838 | PS001048-A311019-1/1-1 | 1200 | 27385 | 27386 | 1394.665 | 7.3237 | 7.6371 | 131.675 | 81.105 | 166.6 | 6.31 | 0.92 | 0.545 | 9.33 | 1.135 | 0.4 | 17.655 | 17.99 | 6.43 | 3.115 | 15.855 | 15.165 | 0.05 | 0.165 | 7.2 | 0.11 | PS001048-A311019-1 | CK002640-D281019 | CK002648-D011119 | 7.173 | 7.173 | 7.1725 | 5.7 | 5.7 | 7.234 | 7.234 | 7.234 | Rec-CK002495-D020819 | 2019-10-28 08:40 | 18.4 | 12.5 | 8.3 | Rec-CK002495-D020819 | 2019-11-01 14:40 | 17.8 | 8.9 | 7.9 | 3 | 3 | На контроль |  | 1620 | 13.7 | 1935 | 40 | 80.2 | 1935 | 35 | 38 | 166 | 200 | 129 | 168.5 | 25.93 | 172 | 157 | 2019-11-26 | 32.8 | 36.4 | 40.4 | 77.9 | 80.2 | 81.7 | 27 | 34 | 41 | 128.9 | 129.8 | 130.8 | 165.9 | 167.8 | 168.5 | 0.38 | 0.38 | 0.38 | 650 | 7100 | 0 | 0 | 1935 | 97.37 |  |  | 2019-11-06 | 2019-11-06 | 2019-11-06 | 495 | 2018-06-06 | 1275 | 0.0002166667 | -0.007333333 | 0.00755 | 5.7805 | 10.48578 | 0.0002631579 | -0.007436842 | 0.0077 | 5.826789 | 10.48516 | PS001048-A311019 | 0.01031429 | 2.018 | 0.01114286 | 0.007142857 | 4.989 | 5.048 | 4.754 | 5.095
839 | PS001048-A311019-1/1-2 | 1200 | 27387 | 27388 | 1374.8 | 7.30125 | 7.6467 | 131.435 | 80.975 | 166.405 | 6.28 | 0.505 | 0.365 | 8.705 | 0.965 | 0.265 | 17.915 | 18 | 9.28 | 3.29 | 15.935 | 15.425 | 0.035 | 0.14 | 7.25 | 0.09 | PS001048-A311019-1 | CK002640-D281019 | CK002648-D011119 | 7.173 | 7.173 | 7.1725 | 5.7 | 5.7 | 7.234 | 7.234 | 7.234 | Rec-CK002495-D020819 | 2019-10-28 08:40 | 18.4 | 12.5 | 8.3 | Rec-CK002495-D020819 | 2019-11-01 14:40 | 17.8 | 8.9 | 7.9 | 3 | 3 | На контроль |  | 1620 | 13.7 | 1935 | 40 | 80.2 | 1935 | 35 | 38 | 166 | 200 | 129 | 168.5 | 25.93 | 172 | 157 | 2019-11-26 | 32.8 | 36.4 | 40.4 | 77.9 | 80.2 | 81.7 | 27 | 34 | 41 | 128.9 | 129.8 | 130.8 | 165.9 | 167.8 | 168.5 | 0.38 | 0.38 | 0.38 | 650 | 7100 | 0 | 0 | 1935 | 97.37 |  |  | 2019-11-06 | 2019-11-06 | 2019-11-06 | 495 | 2018-06-06 | 1275 | 0.0002166667 | -0.007333333 | 0.00755 | 5.7805 | 10.48578 | 0.0002631579 | -0.007436842 | 0.0077 | 5.826789 | 10.48516 | PS001048-A311019 | 0.01031429 | 2.018 | 0.01114286 | 0.007142857 | 4.989 | 5.048 | 4.754 | 5.095
840 | PS001048-A311019-1/1-3 | 1200 | 27389 | 27390 | 1382.7 | 7.2978 | 7.65345 | 131.395 | 80.91 | 166.25 | 6.3 | 0.045 | 0.295 | 8.215 | 1.01 | 0.22 | 17.97 | 18.05 | 5.74 | 6.23 | 15.81 | 16.06 | 0.055 | 0.09 | 7.2 | 0.11 | PS001048-A311019-1 | CK002640-D281019 | CK002648-D011119 | 7.173 | 7.173 | 7.1725 | 5.7 | 5.7 | 7.234 | 7.234 | 7.234 | Rec-CK002495-D020819 | 2019-10-28 08:40 | 18.4 | 12.5 | 8.3 | Rec-CK002495-D020819 | 2019-11-01 14:40 | 17.8 | 8.9 | 7.9 | 3 | 3 | На контроль |  | 1620 | 13.7 | 1935 | 40 | 80.2 | 1935 | 35 | 38 | 166 | 200 | 129 | 168.5 | 25.93 | 172 | 157 | 2019-11-26 | 32.8 | 36.4 | 40.4 | 77.9 | 80.2 | 81.7 | 27 | 34 | 41 | 128.9 | 129.8 | 130.8 | 165.9 | 167.8 | 168.5 | 0.38 | 0.38 | 0.38 | 650 | 7100 | 0 | 0 | 1935 | 97.37 |  |  | 2019-11-06 | 2019-11-06 | 2019-11-06 | 495 | 2018-06-06 | 1275 | 0.0002166667 | -0.007333333 | 0.00755 | 5.7805 | 10.48578 | 0.0002631579 | -0.007436842 | 0.0077 | 5.826789 | 10.48516 | PS001048-A311019 | 0.01031429 | 2.018 | 0.01114286 | 0.007142857 | 4.989 | 5.048 | 4.754 | 5.095
841 | PS001048-A311019-1/1-4 | 1200 | 27391 | 27392 | 1379.485 | 7.3071 | 7.66565 | 131.34 | 80.835 | 166.545 | 6.32 | 0.165 | 0.365 | 7.045 | 0.96 | 0.33 | 18.175 | 17.905 | 1.755 | 5.495 | 15.57 | 16.26 | 0.035 | 0.055 | 7.25 | 0.12 | PS001048-A311019-1 | CK002640-D281019 | CK002648-D011119 | 7.173 | 7.173 | 7.1725 | 5.7 | 5.7 | 7.234 | 7.234 | 7.234 | Rec-CK002495-D020819 | 2019-10-28 08:40 | 18.4 | 12.5 | 8.3 | Rec-CK002495-D020819 | 2019-11-01 14:40 | 17.8 | 8.9 | 7.9 | 3 | 3 | На контроль |  | 1620 | 13.7 | 1935 | 40 | 80.2 | 1935 | 35 | 38 | 166 | 200 | 129 | 168.5 | 25.93 | 172 | 157 | 2019-11-26 | 32.8 | 36.4 | 40.4 | 77.9 | 80.2 | 81.7 | 27 | 34 | 41 | 128.9 | 129.8 | 130.8 | 165.9 | 167.8 | 168.5 | 0.38 | 0.38 | 0.38 | 650 | 7100 | 0 | 0 | 1935 | 97.37 |  |  | 2019-11-06 | 2019-11-06 | 2019-11-06 | 495 | 2018-06-06 | 1275 | 0.0002166667 | -0.007333333 | 0.00755 | 5.7805 | 10.48578 | 0.0002631579 | -0.007436842 | 0.0077 | 5.826789 | 10.48516 | PS001048-A311019 | 0.01031429 | 2.018 | 0.01114286 | 0.007142857 | 4.989 | 5.048 | 4.754 | 5.095
842 | PS001048-A311019-1/1-5 | 1200 | 27393 | 27394 | 1368.935 | 7.31895 | 7.66025 | 131.435 | 81.015 | 166.215 | 6.4 | 0.33 | 0.565 | 4.575 | 0.83 | 0.25 | 18.455 | 17.9 | 1.285 | 2.75 | 15.595 | 15.83 | 0.035 | 0.035 | 7.45 | 0.12 | PS001048-A311019-1 | CK002640-D281019 | CK002648-D011119 | 7.173 | 7.173 | 7.1725 | 5.7 | 5.7 | 7.234 | 7.234 | 7.234 | Rec-CK002495-D020819 | 2019-10-28 08:40 | 18.4 | 12.5 | 8.3 | Rec-CK002495-D020819 | 2019-11-01 14:40 | 17.8 | 8.9 | 7.9 | 3 | 3 | На контроль |  | 1620 | 13.7 | 1935 | 40 | 80.2 | 1935 | 35 | 38 | 166 | 200 | 129 | 168.5 | 25.93 | 172 | 157 | 2019-11-26 | 32.8 | 36.4 | 40.4 | 77.9 | 80.2 | 81.7 | 27 | 34 | 41 | 128.9 | 129.8 | 130.8 | 165.9 | 167.8 | 168.5 | 0.38 | 0.38 | 0.38 | 650 | 7100 | 0 | 0 | 1935 | 97.37 |  |  | 2019-11-06 | 2019-11-06 | 2019-11-06 | 495 | 2018-06-06 | 1275 | 0.0002166667 | -0.007333333 | 0.00755 | 5.7805 | 10.48578 | 0.0002631579 | -0.007436842 | 0.0077 | 5.826789 | 10.48516 | PS001048-A311019 | 0.01031429 | 2.018 | 0.01114286 | 0.007142857 | 4.989 | 5.048 | 4.754 | 5.095
843 | PS001045-A281019-2/1-1 | 1050 | 27464 | 27465 | 1433.255 | 7.6071 | 7.92705 | 131.34 | 81.055 | 166.815 | 6.73 | 1.525 | 0.31 | 9.59 | 0.89 | 0.185 | 17.46 | 17.63 | 4.945 | 6.935 | 15.405 | 15.56 | 0.545 | 0.36 | 6.9 | 0.13 | PS001045-A281019-2 | CK002640-D281019 | CK002616-D101019 | 7.2025 | 7.2025 | 7.202 | 5.685 | 5.69 | 7.2515 | 7.2515 | 7.2515 | Rec-CK002495-D020819 | 2019-10-28 08:40 | 18.4 | 12.5 | 8.3 | Rec-CK002495-D020819 | 2019-10-10 08:10 | 19.8 | 9.3 | 9.9 | 3 | 3 | На контроль |  | 1600 | 14 | 1930 | 40.5 | 80.1 | 1920 | 35 | 38 | 166 | 200 | 129 | 166.5 | 25.7 | 179 | 164 | 2019-11-27 | 32 | 34 | 36 | 78.8 | 79.9 | 81 | 31 | 36 | 41 | 129.4 | 130 | 130.6 | 166.3 | 167.5 | 168.6 | 0.38 | 0.38 | 0.38 | 650 | 9000 | 0 | 0 | 1920 | 97.69 |  |  | 2019-11-06 | 2019-11-06 | 2019-11-06 | 505 | 2018-06-06 | 2099 | 0.0002166667 | -0.007333333 | 0.00755 | 5.7805 | 10.48578 | 0.0002 | -0.0074 | 0.0076 | 5.740118 | 10.37365 | PS001045-A281019 | 0.009842857 | 2.072 | 0.01071429 | 0.007285714 | 5.083857 | 5.124 | 4.834 | 5.19
844 | PS001045-A281019-2/1-2 | 900 | 27466 | 27467 | 1406.595 | 7.57025 | 7.91885 | 131.51 | 81.18 | 167.005 | 6.585 | 1.705 | 0.705 | 12.405 | 0.98 | 0.24 | 17.595 | 17.465 | 4.27 | 4.69 | 15.225 | 15.685 | 0.44 | 0.3 | 6.9 | 0.12 | PS001045-A281019-2 | CK002640-D281019 | CK002616-D101019 | 7.2025 | 7.2025 | 7.202 | 5.685 | 5.69 | 7.2515 | 7.2515 | 7.2515 | Rec-CK002495-D020819 | 2019-10-28 08:40 | 18.4 | 12.5 | 8.3 | Rec-CK002495-D020819 | 2019-10-10 08:10 | 19.8 | 9.3 | 9.9 | 3 | 3 | На контроль |  | 1600 | 14 | 1930 | 40.5 | 80.1 | 1920 | 35 | 38 | 166 | 200 | 129 | 166.5 | 25.7 | 179 | 164 | 2019-11-27 | 32 | 34 | 36 | 78.8 | 79.9 | 81 | 31 | 36 | 41 | 129.4 | 130 | 130.6 | 166.3 | 167.5 | 168.6 | 0.38 | 0.38 | 0.38 | 650 | 9000 | 0 | 0 | 1920 | 97.69 |  |  | 2019-11-06 | 2019-11-06 | 2019-11-06 | 505 | 2018-06-06 | 2099 | 0.0002166667 | -0.007333333 | 0.00755 | 5.7805 | 10.48578 | 0.0002 | -0.0074 | 0.0076 | 5.740118 | 10.37365 | PS001045-A281019 | 0.009842857 | 2.072 | 0.01071429 | 0.007285714 | 5.083857 | 5.124 | 4.834 | 5.19
845 | PS001045-A281019-2/1-3-1 | 1100 | 27468 | 27469 | 1397.8 | 7.5927 | 7.9312 | 131.485 | 81.325 | 166.875 | 6.585 | 1.205 | 0.465 | 7.065 | 0.985 | 0.24 | 17.985 | 18.14 | 4.285 | 4.725 | 15.915 | 15.665 | 0.405 | 0.33 | 7.1 | 0.16 | PS001045-A281019-2 | CK002640-D281019 | CK002616-D101019 | 7.2025 | 7.2025 | 7.202 | 5.685 | 5.69 | 7.2515 | 7.2515 | 7.2515 | Rec-CK002495-D020819 | 2019-10-28 08:40 | 18.4 | 12.5 | 8.3 | Rec-CK002495-D020819 | 2019-10-10 08:10 | 19.8 | 9.3 | 9.9 | 3 | 3 | На контроль |  | 1600 | 14 | 1930 | 40.5 | 80.1 | 1920 | 35 | 38 | 166 | 200 | 129 | 166.5 | 25.7 | 179 | 164 | 2019-11-27 | 32 | 34 | 36 | 78.8 | 79.9 | 81 | 31 | 36 | 41 | 129.4 | 130 | 130.6 | 166.3 | 167.5 | 168.6 | 0.38 | 0.38 | 0.38 | 650 | 9000 | 0 | 0 | 1920 | 97.69 |  |  | 2019-11-06 | 2019-11-06 | 2019-11-06 | 505 | 2018-06-06 | 2099 | 0.0002166667 | -0.007333333 | 0.00755 | 5.7805 | 10.48578 | 0.0002 | -0.0074 | 0.0076 | 5.740118 | 10.37365 | PS001045-A281019 | 0.009842857 | 2.072 | 0.01071429 | 0.007285714 | 5.083857 | 5.124 | 4.834 | 5.19
846 | PS001045-A281019-2/1-4 | 1200 | 27470 | 27471 | 1382.075 | 7.61115 | 7.95795 | 131.41 | 81.055 | 167.09 | 6.525 | 0.615 | 0.35 | 4.37 | 1.15 | 0.22 | 17.71 | 17.97 | 3.915 | 2.765 | 16.205 | 15.775 | 0.475 | 0.46 | 6.85 | 0.09 | PS001045-A281019-2 | CK002640-D281019 | CK002616-D101019 | 7.2025 | 7.2025 | 7.202 | 5.685 | 5.69 | 7.2515 | 7.2515 | 7.2515 | Rec-CK002495-D020819 | 2019-10-28 08:40 | 18.4 | 12.5 | 8.3 | Rec-CK002495-D020819 | 2019-10-10 08:10 | 19.8 | 9.3 | 9.9 | 3 | 3 | На контроль |  | 1600 | 14 | 1930 | 40.5 | 80.1 | 1920 | 35 | 38 | 166 | 200 | 129 | 166.5 | 25.7 | 179 | 164 | 2019-11-27 | 32 | 34 | 36 | 78.8 | 79.9 | 81 | 31 | 36 | 41 | 129.4 | 130 | 130.6 | 166.3 | 167.5 | 168.6 | 0.38 | 0.38 | 0.38 | 650 | 9000 | 0 | 0 | 1920 | 97.69 |  |  | 2019-11-06 | 2019-11-06 | 2019-11-06 | 505 | 2018-06-06 | 2099 | 0.0002166667 | -0.007333333 | 0.00755 | 5.7805 | 10.48578 | 0.0002 | -0.0074 | 0.0076 | 5.740118 | 10.37365 | PS001045-A281019 | 0.009842857 | 2.072 | 0.01071429 | 0.007285714 | 5.083857 | 5.124 | 4.834 | 5.19
847 | PS001045-A281019-2/1-5 | 1200 | 27473 | 27474 | 1390.605 | 7.6305 | 7.974 | 131.43 | 81.03 | 166.82 | 6.565 | 0.405 | 0.485 | 4.705 | 1.07 | 0.185 | 17.935 | 18.07 | 2.99 | 2.37 | 16.19 | 15.85 | 0.565 | 0.52 | 7 | 0.14 | PS001045-A281019-2 | CK002640-D281019 | CK002616-D101019 | 7.2025 | 7.2025 | 7.202 | 5.685 | 5.69 | 7.2515 | 7.2515 | 7.2515 | Rec-CK002495-D020819 | 2019-10-28 08:40 | 18.4 | 12.5 | 8.3 | Rec-CK002495-D020819 | 2019-10-10 08:10 | 19.8 | 9.3 | 9.9 | 3 | 3 | На контроль |  | 1600 | 14 | 1930 | 40.5 | 80.1 | 1920 | 35 | 38 | 166 | 200 | 129 | 166.5 | 25.7 | 179 | 164 | 2019-11-27 | 32 | 34 | 36 | 78.8 | 79.9 | 81 | 31 | 36 | 41 | 129.4 | 130 | 130.6 | 166.3 | 167.5 | 168.6 | 0.38 | 0.38 | 0.38 | 650 | 9000 | 0 | 0 | 1920 | 97.69 |  |  | 2019-11-06 | 2019-11-06 | 2019-11-06 | 505 | 2018-06-06 | 2099 | 0.0002166667 | -0.007333333 | 0.00755 | 5.7805 | 10.48578 | 0.0002 | -0.0074 | 0.0076 | 5.740118 | 10.37365 | PS001045-A281019 | 0.009842857 | 2.072 | 0.01071429 | 0.007285714 | 5.083857 | 5.124 | 4.834 | 5.19
848 | PS001045-A281019-2/1-6 | 1200 | 27475 | 27476 | 1380.97 | 7.61995 | 7.96605 | 131.56 | 81.005 | 166.735 | 6.6 | 0.63 | 0.665 | 5.485 | 0.905 | 0.085 | 18.635 | 18.475 | 2.605 | 3.005 | 16.08 | 15.805 | 0.58 | 0.565 | 7.45 | 0.2 | PS001045-A281019-2 | CK002640-D281019 | CK002616-D101019 | 7.2025 | 7.2025 | 7.202 | 5.685 | 5.69 | 7.2515 | 7.2515 | 7.2515 | Rec-CK002495-D020819 | 2019-10-28 08:40 | 18.4 | 12.5 | 8.3 | Rec-CK002495-D020819 | 2019-10-10 08:10 | 19.8 | 9.3 | 9.9 | 3 | 3 | На контроль |  | 1600 | 14 | 1930 | 40.5 | 80.1 | 1920 | 35 | 38 | 166 | 200 | 129 | 166.5 | 25.7 | 179 | 164 | 2019-11-27 | 32 | 34 | 36 | 78.8 | 79.9 | 81 | 31 | 36 | 41 | 129.4 | 130 | 130.6 | 166.3 | 167.5 | 168.6 | 0.38 | 0.38 | 0.38 | 650 | 9000 | 0 | 0 | 1920 | 97.69 |  |  | 2019-11-06 | 2019-11-06 | 2019-11-06 | 505 | 2018-06-06 | 2099 | 0.0002166667 | -0.007333333 | 0.00755 | 5.7805 | 10.48578 | 0.0002 | -0.0074 | 0.0076 | 5.740118 | 10.37365 | PS001045-A281019 | 0.009842857 | 2.072 | 0.01071429 | 0.007285714 | 5.083857 | 5.124 | 4.834 | 5.19
849 | PS001048-A311019-2/1-1 | 1100 | 27446 | 27447 | 1393.305 | 7.3538 | 7.6931 | 131.43 | 81.16 | 167.48 | 6.415 | 0.425 | 0.58 | 10.43 | 1.54 | 0.15 | 17.785 | 18.095 | 2.91 | 1.935 | 15.885 | 16.015 | 0.045 | 0.03 | 7.35 | 0.1 | PS001048-A311019-2 | CK002658-D141119 | CK002629-D211019 | 7.182 | 7.182 | 7.171 | 5.69 | 5.7 | 7.243 | 7.243 | 7.243 | Rec-CK002495-D020819 | 2019-11-14 08:10 | 17.3 | 4.2 | 7 | Rec-CK002495-D020819 | 2019-10-21 17:05 | 19 | 12.5 | 8.9 | 3 | 3 | На контроль |  | 1620 | 13.8 | 1935 | 40 | 80.2 | 1935 | 35 | 38 | 166 | 200 | 129 | 167 | 25.7 | 192 | 177 | 2019-11-27 | 32.3 | 36 | 39.4 | 78.4 | 80 | 81.8 | 26 | 35 | 41 | 129.1 | 130 | 130.7 | 166 | 168 | 168.8 | 0.39 | 0.39 | 0.39 | 700 | 10000 | 0 | 0 | 1935 | 98.84 |  |  | 2019-11-06 | 2019-11-06 | 2019-11-06 | 505 | 2018-06-06 | 2099 | 1.666667e-05 | -0.007488889 | 0.007505556 | 5.738944 | 10.42156 | 0.0004058824 | -0.007394118 | 0.0078 | 5.745353 | 10.43976 | PS001048-A311019 | 0.01031429 | 2.018 | 0.01114286 | 0.007142857 | 4.989 | 5.048 | 4.754 | 5.095
850 | PS001048-A311019-2/1-2 | 1100 | 27448 | 27449 | 1382.035 | 7.35685 | 7.6926 | 131.43 | 81.05 | 167.52 | 6.335 | 0.51 | 0.655 | 8.445 | 1.31 | 0.11 | 18.09 | 18.095 | 2.93 | 2.675 | 15.965 | 15.83 | 0.08 | 0.03 | 7.45 | 0.08 | PS001048-A311019-2 | CK002658-D141119 | CK002629-D211019 | 7.182 | 7.182 | 7.171 | 5.69 | 5.7 | 7.243 | 7.243 | 7.243 | Rec-CK002495-D020819 | 2019-11-14 08:10 | 17.3 | 4.2 | 7 | Rec-CK002495-D020819 | 2019-10-21 17:05 | 19 | 12.5 | 8.9 | 3 | 3 | На контроль |  | 1620 | 13.8 | 1935 | 40 | 80.2 | 1935 | 35 | 38 | 166 | 200 | 129 | 167 | 25.7 | 192 | 177 | 2019-11-27 | 32.3 | 36 | 39.4 | 78.4 | 80 | 81.8 | 26 | 35 | 41 | 129.1 | 130 | 130.7 | 166 | 168 | 168.8 | 0.39 | 0.39 | 0.39 | 700 | 10000 | 0 | 0 | 1935 | 98.84 |  |  | 2019-11-06 | 2019-11-06 | 2019-11-06 | 505 | 2018-06-06 | 2099 | 1.666667e-05 | -0.007488889 | 0.007505556 | 5.738944 | 10.42156 | 0.0004058824 | -0.007394118 | 0.0078 | 5.745353 | 10.43976 | PS001048-A311019 | 0.01031429 | 2.018 | 0.01114286 | 0.007142857 | 4.989 | 5.048 | 4.754 | 5.095
851 | PS001048-A311019-2/1-3 | 1100 | 27450 | 27451 | 1367.495 | 7.34035 | 7.68705 | 131.475 | 80.915 | 167.125 | 6.305 | 0.54 | 0.61 | 8.685 | 1.25 | 0.18 | 18.06 | 18.03 | 3.115 | 2.92 | 16.055 | 15.67 | 0.11 | 0.045 | 7.45 | 0.12 | PS001048-A311019-2 | CK002658-D141119 | CK002629-D211019 | 7.182 | 7.182 | 7.171 | 5.69 | 5.7 | 7.243 | 7.243 | 7.243 | Rec-CK002495-D020819 | 2019-11-14 08:10 | 17.3 | 4.2 | 7 | Rec-CK002495-D020819 | 2019-10-21 17:05 | 19 | 12.5 | 8.9 | 3 | 3 | На контроль |  | 1620 | 13.8 | 1935 | 40 | 80.2 | 1935 | 35 | 38 | 166 | 200 | 129 | 167 | 25.7 | 192 | 177 | 2019-11-27 | 32.3 | 36 | 39.4 | 78.4 | 80 | 81.8 | 26 | 35 | 41 | 129.1 | 130 | 130.7 | 166 | 168 | 168.8 | 0.39 | 0.39 | 0.39 | 700 | 10000 | 0 | 0 | 1935 | 98.84 |  |  | 2019-11-06 | 2019-11-06 | 2019-11-06 | 505 | 2018-06-06 | 2099 | 1.666667e-05 | -0.007488889 | 0.007505556 | 5.738944 | 10.42156 | 0.0004058824 | -0.007394118 | 0.0078 | 5.745353 | 10.43976 | PS001048-A311019 | 0.01031429 | 2.018 | 0.01114286 | 0.007142857 | 4.989 | 5.048 | 4.754 | 5.095
852 | PS001048-A311019-2/1-4 | 1100 | 27452 | 27453 | 1365.305 | 7.34535 | 7.69185 | 131.47 | 81.095 | 166.845 | 6.39 | 0.36 | 0.475 | 6.94 | 1.23 | 0.265 | 18.12 | 18.1 | 3.215 | 2.915 | 16.195 | 15.585 | 0.11 | 0.03 | 7.5 | 0.12 | PS001048-A311019-2 | CK002658-D141119 | CK002629-D211019 | 7.182 | 7.182 | 7.171 | 5.69 | 5.7 | 7.243 | 7.243 | 7.243 | Rec-CK002495-D020819 | 2019-11-14 08:10 | 17.3 | 4.2 | 7 | Rec-CK002495-D020819 | 2019-10-21 17:05 | 19 | 12.5 | 8.9 | 3 | 3 | На контроль |  | 1620 | 13.8 | 1935 | 40 | 80.2 | 1935 | 35 | 38 | 166 | 200 | 129 | 167 | 25.7 | 192 | 177 | 2019-11-27 | 32.3 | 36 | 39.4 | 78.4 | 80 | 81.8 | 26 | 35 | 41 | 129.1 | 130 | 130.7 | 166 | 168 | 168.8 | 0.39 | 0.39 | 0.39 | 700 | 10000 | 0 | 0 | 1935 | 98.84 |  |  | 2019-11-06 | 2019-11-06 | 2019-11-06 | 505 | 2018-06-06 | 2099 | 1.666667e-05 | -0.007488889 | 0.007505556 | 5.738944 | 10.42156 | 0.0004058824 | -0.007394118 | 0.0078 | 5.745353 | 10.43976 | PS001048-A311019 | 0.01031429 | 2.018 | 0.01114286 | 0.007142857 | 4.989 | 5.048 | 4.754 | 5.095
853 | PS001048-A311019-2/1-5 | 1100 | 27454 | 27455 | 1360.87 | 7.3666 | 7.7084 | 131.465 | 81.285 | 166.625 | 6.425 | 0.285 | 0.49 | 3.445 | 1.41 | 0.29 | 18.28 | 18.3 | 3.425 | 3.15 | 16.255 | 15.635 | 0.075 | 0.025 | 7.5 | 0.08 | PS001048-A311019-2 | CK002658-D141119 | CK002629-D211019 | 7.182 | 7.182 | 7.171 | 5.69 | 5.7 | 7.243 | 7.243 | 7.243 | Rec-CK002495-D020819 | 2019-11-14 08:10 | 17.3 | 4.2 | 7 | Rec-CK002495-D020819 | 2019-10-21 17:05 | 19 | 12.5 | 8.9 | 3 | 3 | На контроль |  | 1620 | 13.8 | 1935 | 40 | 80.2 | 1935 | 35 | 38 | 166 | 200 | 129 | 167 | 25.7 | 192 | 177 | 2019-11-27 | 32.3 | 36 | 39.4 | 78.4 | 80 | 81.8 | 26 | 35 | 41 | 129.1 | 130 | 130.7 | 166 | 168 | 168.8 | 0.39 | 0.39 | 0.39 | 700 | 10000 | 0 | 0 | 1935 | 98.84 |  |  | 2019-11-06 | 2019-11-06 | 2019-11-06 | 505 | 2018-06-06 | 2099 | 1.666667e-05 | -0.007488889 | 0.007505556 | 5.738944 | 10.42156 | 0.0004058824 | -0.007394118 | 0.0078 | 5.745353 | 10.43976 | PS001048-A311019 | 0.01031429 | 2.018 | 0.01114286 | 0.007142857 | 4.989 | 5.048 | 4.754 | 5.095
854 | PS001048-A311019-2/1-6 | 1100 | 27456 | 27457 | 1369.055 | 7.37235 | 7.70615 | 131.47 | 81.175 | 166.62 | 6.415 | 0.36 | 0.38 | 4.11 | 1.335 | 0.255 | 18.24 | 18.345 | 3.235 | 3.845 | 16.27 | 15.61 | 0.05 | 0.05 | 7.55 | 0.11 | PS001048-A311019-2 | CK002658-D141119 | CK002629-D211019 | 7.182 | 7.182 | 7.171 | 5.69 | 5.7 | 7.243 | 7.243 | 7.243 | Rec-CK002495-D020819 | 2019-11-14 08:10 | 17.3 | 4.2 | 7 | Rec-CK002495-D020819 | 2019-10-21 17:05 | 19 | 12.5 | 8.9 | 3 | 3 | На контроль |  | 1620 | 13.8 | 1935 | 40 | 80.2 | 1935 | 35 | 38 | 166 | 200 | 129 | 167 | 25.7 | 192 | 177 | 2019-11-27 | 32.3 | 36 | 39.4 | 78.4 | 80 | 81.8 | 26 | 35 | 41 | 129.1 | 130 | 130.7 | 166 | 168 | 168.8 | 0.39 | 0.39 | 0.39 | 700 | 10000 | 0 | 0 | 1935 | 98.84 |  |  | 2019-11-06 | 2019-11-06 | 2019-11-06 | 505 | 2018-06-06 | 2099 | 1.666667e-05 | -0.007488889 | 0.007505556 | 5.738944 | 10.42156 | 0.0004058824 | -0.007394118 | 0.0078 | 5.745353 | 10.43976 | PS001048-A311019 | 0.01031429 | 2.018 | 0.01114286 | 0.007142857 | 4.989 | 5.048 | 4.754 | 5.095
855 | PS001048-A311019-2/1-7 | 1100 | 27458 | 27459 | 1381.32 | 7.34655 | 7.6867 | 131.485 | 81.18 | 166.255 | 6.39 | 0.395 | 0.385 | 8.08 | 1.11 | 0.39 | 18.725 | 18.36 | 3.94 | 4.38 | 16.2 | 15.69 | 0.105 | 0.305 | 7.8 | 0.07 | PS001048-A311019-2 | CK002658-D141119 | CK002629-D211019 | 7.182 | 7.182 | 7.171 | 5.69 | 5.7 | 7.243 | 7.243 | 7.243 | Rec-CK002495-D020819 | 2019-11-14 08:10 | 17.3 | 4.2 | 7 | Rec-CK002495-D020819 | 2019-10-21 17:05 | 19 | 12.5 | 8.9 | 3 | 3 | На контроль |  | 1620 | 13.8 | 1935 | 40 | 80.2 | 1935 | 35 | 38 | 166 | 200 | 129 | 167 | 25.7 | 192 | 177 | 2019-11-27 | 32.3 | 36 | 39.4 | 78.4 | 80 | 81.8 | 26 | 35 | 41 | 129.1 | 130 | 130.7 | 166 | 168 | 168.8 | 0.39 | 0.39 | 0.39 | 700 | 10000 | 0 | 0 | 1935 | 98.84 |  |  | 2019-11-06 | 2019-11-06 | 2019-11-06 | 505 | 2018-06-06 | 2099 | 1.666667e-05 | -0.007488889 | 0.007505556 | 5.738944 | 10.42156 | 0.0004058824 | -0.007394118 | 0.0078 | 5.745353 | 10.43976 | PS001048-A311019 | 0.01031429 | 2.018 | 0.01114286 | 0.007142857 | 4.989 | 5.048 | 4.754 | 5.095
856 | PS001048-A311019-2/1-8 | 1100 | 27460 | 27461 | 1378.445 | 7.33775 | 7.68575 | 131.375 | 81.235 | 166.475 | 6.365 | 0.38 | 0.64 | 6.895 | 1.405 | 0.37 | 19.115 | 18.46 | 3.775 | 3.265 | 16 | 15.9 | 0.125 | 0.325 | 7.95 | 0.08 | PS001048-A311019-2 | CK002658-D141119 | CK002629-D211019 | 7.182 | 7.182 | 7.171 | 5.69 | 5.7 | 7.243 | 7.243 | 7.243 | Rec-CK002495-D020819 | 2019-11-14 08:10 | 17.3 | 4.2 | 7 | Rec-CK002495-D020819 | 2019-10-21 17:05 | 19 | 12.5 | 8.9 | 3 | 3 | На контроль |  | 1620 | 13.8 | 1935 | 40 | 80.2 | 1935 | 35 | 38 | 166 | 200 | 129 | 167 | 25.7 | 192 | 177 | 2019-11-27 | 32.3 | 36 | 39.4 | 78.4 | 80 | 81.8 | 26 | 35 | 41 | 129.1 | 130 | 130.7 | 166 | 168 | 168.8 | 0.39 | 0.39 | 0.39 | 700 | 10000 | 0 | 0 | 1935 | 98.84 |  |  | 2019-11-06 | 2019-11-06 | 2019-11-06 | 505 | 2018-06-06 | 2099 | 1.666667e-05 | -0.007488889 | 0.007505556 | 5.738944 | 10.42156 | 0.0004058824 | -0.007394118 | 0.0078 | 5.745353 | 10.43976 | PS001048-A311019 | 0.01031429 | 2.018 | 0.01114286 | 0.007142857 | 4.989 | 5.048 | 4.754 | 5.095
857 | PS001048-A311019-2/1-9 | 1100 | 27462 | 27463 | 1386.515 | 7.33675 | 7.6831 | 131.525 | 81.22 | 166.995 | 6.385 | 0.42 | 0.75 | 5.74 | 1.625 | 0.32 | 18.87 | 18.815 | 3.725 | 2.255 | 16.1 | 15.73 | 0.095 | 0.06 | 7.95 | 0.09 | PS001048-A311019-2 | CK002658-D141119 | CK002629-D211019 | 7.182 | 7.182 | 7.171 | 5.69 | 5.7 | 7.243 | 7.243 | 7.243 | Rec-CK002495-D020819 | 2019-11-14 08:10 | 17.3 | 4.2 | 7 | Rec-CK002495-D020819 | 2019-10-21 17:05 | 19 | 12.5 | 8.9 | 3 | 3 | На контроль |  | 1620 | 13.8 | 1935 | 40 | 80.2 | 1935 | 35 | 38 | 166 | 200 | 129 | 167 | 25.7 | 192 | 177 | 2019-11-27 | 32.3 | 36 | 39.4 | 78.4 | 80 | 81.8 | 26 | 35 | 41 | 129.1 | 130 | 130.7 | 166 | 168 | 168.8 | 0.39 | 0.39 | 0.39 | 700 | 10000 | 0 | 0 | 1935 | 98.84 |  |  | 2019-11-06 | 2019-11-06 | 2019-11-06 | 505 | 2018-06-06 | 2099 | 1.666667e-05 | -0.007488889 | 0.007505556 | 5.738944 | 10.42156 | 0.0004058824 | -0.007394118 | 0.0078 | 5.745353 | 10.43976 | PS001048-A311019 | 0.01031429 | 2.018 | 0.01114286 | 0.007142857 | 4.989 | 5.048 | 4.754 | 5.095
858 | PS001048-A311019-3/1-1 | 1200 | 27499 | 27500 | 1386.385 | 7.41785 | 7.72315 | 131.475 | 81.33 | 167.2 | 6.395 | 0.905 | 0.64 | 8.92 | 1.2 | 0.295 | 17.7 | 17.945 | 5.725 | 6.7 | 16.045 | 15.895 | 0.13 | 0.06 | 6.85 | 0.13 | PS001048-A311019-3 | CK002437-D070619 | CK002260-D070219 | 7.1695 | 7.1695 | 7.1695 | 5.72 | 5.7 | 7.2305 | 7.2305 | 7.2305 | Rec-CK002268-D150219 | 2019-06-07 10:00 | 16.6 | 14.2 | 6 | Rec-CK002198-D201118 | 2019-02-07 12:40 | 17.4 | 15 | 16.1 | 3 | 3 | На контроль |  | 1620 | 14.1 | 1930 | 40 | 80.2 | 1930 | 35 | 38 | 166 | 200 | 129 | 167 | 25.32 | 170 | 155 | 2019-11-28 | 32.4 | 34.8 | 37.7 | 78 | 80 | 81.7 | 28 | 34 | 40 | 129 | 129.9 | 130.9 | 166.2 | 167.5 | 168.6 | 0.4 | 0.4 | 0.4 | 700 | 8000 | 0 | 0 | 1930 |  |  |  | 2019-11-06 | 2019-11-06 | 2019-11-06 | 510 | 2019-06-06 | 2104 | 8.75e-05 | -0.00741875 | 0.00750625 | 5.74925 | 10.52925 | [5 empty] | PS001048-A311019 | 0.01031429 | 2.018 | 0.01114286 | 0.007142857 | 4.989 | 5.048 | 4.754 | 5.095
859 | PS001048-A311019-3/1-2 | 1200 | 27501 | 27502 | 1386.39 | 7.43715 | 7.7526 | 131.9 | 81.255 | 167.125 | 6.57 | 0.805 | 0.49 | 4.685 | 1.3 | 0.34 | 18.26 | 17.94 | 4.1 | 3.75 | 15.955 | 16.085 | 0.07 | 0.03 | 6.9 | 0.12 | PS001048-A311019-3 | CK002437-D070619 | CK002260-D070219 | 7.1695 | 7.1695 | 7.1695 | 5.72 | 5.7 | 7.2305 | 7.2305 | 7.2305 | Rec-CK002268-D150219 | 2019-06-07 10:00 | 16.6 | 14.2 | 6 | Rec-CK002198-D201118 | 2019-02-07 12:40 | 17.4 | 15 | 16.1 | 3 | 3 | На контроль |  | 1620 | 14.1 | 1930 | 40 | 80.2 | 1930 | 35 | 38 | 166 | 200 | 129 | 167 | 25.32 | 170 | 155 | 2019-11-28 | 32.4 | 34.8 | 37.7 | 78 | 80 | 81.7 | 28 | 34 | 40 | 129 | 129.9 | 130.9 | 166.2 | 167.5 | 168.6 | 0.4 | 0.4 | 0.4 | 700 | 8000 | 0 | 0 | 1930 |  |  |  | 2019-11-06 | 2019-11-06 | 2019-11-06 | 510 | 2019-06-06 | 2104 | 8.75e-05 | -0.00741875 | 0.00750625 | 5.74925 | 10.52925 | [5 empty] | PS001048-A311019 | 0.01031429 | 2.018 | 0.01114286 | 0.007142857 | 4.989 | 5.048 | 4.754 | 5.095
860 | PS001048-A311019-3/1-3 | 1100 | 27503 | 27504 | 1409.655 | 7.44245 | 7.7596 | 131.755 | 81.135 | 166.805 | 6.55 | 0.665 | 0.465 | 3.65 | 1.12 | 0.38 | 18.3 | 18.285 | 2.78 | 2.79 | 15.885 | 16.185 | 0.085 | 0.07 | 7 | 0.04 | PS001048-A311019-3 | CK002437-D070619 | CK002260-D070219 | 7.1695 | 7.1695 | 7.1695 | 5.72 | 5.7 | 7.2305 | 7.2305 | 7.2305 | Rec-CK002268-D150219 | 2019-06-07 10:00 | 16.6 | 14.2 | 6 | Rec-CK002198-D201118 | 2019-02-07 12:40 | 17.4 | 15 | 16.1 | 3 | 3 | На контроль |  | 1620 | 14.1 | 1930 | 40 | 80.2 | 1930 | 35 | 38 | 166 | 200 | 129 | 167 | 25.32 | 170 | 155 | 2019-11-28 | 32.4 | 34.8 | 37.7 | 78 | 80 | 81.7 | 28 | 34 | 40 | 129 | 129.9 | 130.9 | 166.2 | 167.5 | 168.6 | 0.4 | 0.4 | 0.4 | 700 | 8000 | 0 | 0 | 1930 |  |  |  | 2019-11-06 | 2019-11-06 | 2019-11-06 | 510 | 2019-06-06 | 2104 | 8.75e-05 | -0.00741875 | 0.00750625 | 5.74925 | 10.52925 | [5 empty] | PS001048-A311019 | 0.01031429 | 2.018 | 0.01114286 | 0.007142857 | 4.989 | 5.048 | 4.754 | 5.095
861 | PS001048-A311019-3/1-4 | 1100 | 27505 | 27506 | 1405 | 7.43985 | 7.76675 | 131.55 | 80.995 | 166.48 | 6.465 | 0.37 | 0.255 | 8.035 | 1.12 | 0.4 | 18.44 | 18.18 | 3.325 | 3.04 | 16.07 | 16.115 | 0.12 | 0.15 | 7.15 | 0.09 | PS001048-A311019-3 | CK002437-D070619 | CK002260-D070219 | 7.1695 | 7.1695 | 7.1695 | 5.72 | 5.7 | 7.2305 | 7.2305 | 7.2305 | Rec-CK002268-D150219 | 2019-06-07 10:00 | 16.6 | 14.2 | 6 | Rec-CK002198-D201118 | 2019-02-07 12:40 | 17.4 | 15 | 16.1 | 3 | 3 | На контроль |  | 1620 | 14.1 | 1930 | 40 | 80.2 | 1930 | 35 | 38 | 166 | 200 | 129 | 167 | 25.32 | 170 | 155 | 2019-11-28 | 32.4 | 34.8 | 37.7 | 78 | 80 | 81.7 | 28 | 34 | 40 | 129 | 129.9 | 130.9 | 166.2 | 167.5 | 168.6 | 0.4 | 0.4 | 0.4 | 700 | 8000 | 0 | 0 | 1930 |  |  |  | 2019-11-06 | 2019-11-06 | 2019-11-06 | 510 | 2019-06-06 | 2104 | 8.75e-05 | -0.00741875 | 0.00750625 | 5.74925 | 10.52925 | [5 empty] | PS001048-A311019 | 0.01031429 | 2.018 | 0.01114286 | 0.007142857 | 4.989 | 5.048 | 4.754 | 5.095
862 | PS001048-A311019-3/1-5 | 1100 | 27507 | 27508 | 1388.135 | 7.44435 | 7.7814 | 131.55 | 81.09 | 166.425 | 6.52 | 0.265 | 0.39 | 8.895 | 1.125 | 0.29 | 18.385 | 18.265 | 3.33 | 2.5 | 16.47 | 15.905 | 0.12 | 0.13 | 7.25 | 0.13 | PS001048-A311019-3 | CK002437-D070619 | CK002260-D070219 | 7.1695 | 7.1695 | 7.1695 | 5.72 | 5.7 | 7.2305 | 7.2305 | 7.2305 | Rec-CK002268-D150219 | 2019-06-07 10:00 | 16.6 | 14.2 | 6 | Rec-CK002198-D201118 | 2019-02-07 12:40 | 17.4 | 15 | 16.1 | 3 | 3 | На контроль |  | 1620 | 14.1 | 1930 | 40 | 80.2 | 1930 | 35 | 38 | 166 | 200 | 129 | 167 | 25.32 | 170 | 155 | 2019-11-28 | 32.4 | 34.8 | 37.7 | 78 | 80 | 81.7 | 28 | 34 | 40 | 129 | 129.9 | 130.9 | 166.2 | 167.5 | 168.6 | 0.4 | 0.4 | 0.4 | 700 | 8000 | 0 | 0 | 1930 |  |  |  | 2019-11-06 | 2019-11-06 | 2019-11-06 | 510 | 2019-06-06 | 2104 | 8.75e-05 | -0.00741875 | 0.00750625 | 5.74925 | 10.52925 | [5 empty] | PS001048-A311019 | 0.01031429 | 2.018 | 0.01114286 | 0.007142857 | 4.989 | 5.048 | 4.754 | 5.095
863 | PS001048-A311019-3/1-6 | 1100 | 27509 | 27510 | 1376.55 | 7.45165 | 7.78655 | 131.63 | 81.17 | 166.325 | 6.525 | 0.365 | 0.375 | 3.985 | 1.19 | 0.245 | 18.67 | 18.695 | 2.525 | 2.275 | 16.185 | 16.205 | 0.09 | 0.11 | 7.4 | 0.15 | PS001048-A311019-3 | CK002437-D070619 | CK002260-D070219 | 7.1695 | 7.1695 | 7.1695 | 5.72 | 5.7 | 7.2305 | 7.2305 | 7.2305 | Rec-CK002268-D150219 | 2019-06-07 10:00 | 16.6 | 14.2 | 6 | Rec-CK002198-D201118 | 2019-02-07 12:40 | 17.4 | 15 | 16.1 | 3 | 3 | На контроль |  | 1620 | 14.1 | 1930 | 40 | 80.2 | 1930 | 35 | 38 | 166 | 200 | 129 | 167 | 25.32 | 170 | 155 | 2019-11-28 | 32.4 | 34.8 | 37.7 | 78 | 80 | 81.7 | 28 | 34 | 40 | 129 | 129.9 | 130.9 | 166.2 | 167.5 | 168.6 | 0.4 | 0.4 | 0.4 | 700 | 8000 | 0 | 0 | 1930 |  |  |  | 2019-11-06 | 2019-11-06 | 2019-11-06 | 510 | 2019-06-06 | 2104 | 8.75e-05 | -0.00741875 | 0.00750625 | 5.74925 | 10.52925 | [5 empty] | PS001048-A311019 | 0.01031429 | 2.018 | 0.01114286 | 0.007142857 | 4.989 | 5.048 | 4.754 | 5.095
864 | PS001048-A311019-3/1-7 | 1050 | 27511 | 27512 | 1398.39 | 7.4619 | 7.79635 | 131.67 | 81.195 | 166.2 | 6.445 | 0.425 | 0.32 | 7.605 | 1.145 | 0.33 | 19.3 | 19.18 | 2.21 | 3.045 | 16.23 | 16.035 | 0.08 | 0.155 | 7.65 | 0.19 | PS001048-A311019-3 | CK002437-D070619 | CK002260-D070219 | 7.1695 | 7.1695 | 7.1695 | 5.72 | 5.7 | 7.2305 | 7.2305 | 7.2305 | Rec-CK002268-D150219 | 2019-06-07 10:00 | 16.6 | 14.2 | 6 | Rec-CK002198-D201118 | 2019-02-07 12:40 | 17.4 | 15 | 16.1 | 3 | 3 | На контроль |  | 1620 | 14.1 | 1930 | 40 | 80.2 | 1930 | 35 | 38 | 166 | 200 | 129 | 167 | 25.32 | 170 | 155 | 2019-11-28 | 32.4 | 34.8 | 37.7 | 78 | 80 | 81.7 | 28 | 34 | 40 | 129 | 129.9 | 130.9 | 166.2 | 167.5 | 168.6 | 0.4 | 0.4 | 0.4 | 700 | 8000 | 0 | 0 | 1930 |  |  |  | 2019-11-06 | 2019-11-06 | 2019-11-06 | 510 | 2019-06-06 | 2104 | 8.75e-05 | -0.00741875 | 0.00750625 | 5.74925 | 10.52925 | [5 empty] | PS001048-A311019 | 0.01031429 | 2.018 | 0.01114286 | 0.007142857 | 4.989 | 5.048 | 4.754 | 5.095
865 | PS001052-A071119-3/1-1 | 1050 | 27611 | 27612 | 1371.01 | 7.4025 | 7.74085 | 132.05 | 81.485 | 165.73 | 6.385 | 1.215 | 0.605 | 11.92 | 1.855 | 0.255 | 18.34 | 18.61 | 7.69 | 4.625 | 15.55 | 15.975 | 0.655 | 0.675 | 7.85 | 0.15 | PS001052-A071119-3 | CK002656-D121119 | CK002655-D111119 | 7.1685 | 7.1685 | 7.17 | 5.71 | 5.715 | 7.2295 | 7.2295 | 7.2295 | Rec-CK002495-D020819 | 2019-11-12 08:30 | 17.4 | 5.2 | 7.2 | Rec-CK002495-D020819 | 2019-11-11 08:10 | 17.4 | 5.6 | 7.3 | 3 | 3 | На контроль |  | 1620 | 14.1 | 1930 | 40 | 80.2 | 1930 | 35 | 38 | 166 | 200 | 129 | 167 | 25.38 | 170 | 165 | 2019-11-29 | 33 | 35 | 37 | 78.3 | 80.2 | 81.4 | 30 | 35 | 39 | 129.2 |  | 130.8 | 166 | 167 | 168 | 0.4 | 0.4 | 0.4 | 650 | 9000 | 0 | 0 | 1930 | 97.57 |  |  | 2019-11-06 | 2019-11-06 | 2019-11-06 | 521 | 2018-06-06 | 2115 | 0.0003166667 | -0.007416667 | 0.007733333 | 5.834556 | 10.56322 | 0.0003 | -0.007433333 | 0.007733333 | 5.751267 | 10.51887 | PS001052-A071119 | 0.01011429 | 2.029429 | 0.01585714 | 0.01128571 | 4.997857 | 5.044 | 4.785 | 5.093
866 | PS001052-A071119-3/1-2 | 1050 | 27613 | 27614 | 1367.725 | 7.4357 | 7.77755 | 131.74 | 81.305 | 166.115 | 6.515 | 0.945 | 0.575 | 9.62 | 1.66 | 0.375 | 18.405 | 18.325 | 7.72 | 5.845 | 15.855 | 15.885 | 0.71 | 0.675 | 7.65 | 0.21 | PS001052-A071119-3 | CK002656-D121119 | CK002655-D111119 | 7.1685 | 7.1685 | 7.17 | 5.71 | 5.715 | 7.2295 | 7.2295 | 7.2295 | Rec-CK002495-D020819 | 2019-11-12 08:30 | 17.4 | 5.2 | 7.2 | Rec-CK002495-D020819 | 2019-11-11 08:10 | 17.4 | 5.6 | 7.3 | 3 | 3 | На контроль |  | 1620 | 14.1 | 1930 | 40 | 80.2 | 1930 | 35 | 38 | 166 | 200 | 129 | 167 | 25.38 | 170 | 165 | 2019-11-29 | 33 | 35 | 37 | 78.3 | 80.2 | 81.4 | 30 | 35 | 39 | 129.2 |  | 130.8 | 166 | 167 | 168 | 0.4 | 0.4 | 0.4 | 650 | 9000 | 0 | 0 | 1930 | 97.57 |  |  | 2019-11-06 | 2019-11-06 | 2019-11-06 | 521 | 2018-06-06 | 2115 | 0.0003166667 | -0.007416667 | 0.007733333 | 5.834556 | 10.56322 | 0.0003 | -0.007433333 | 0.007733333 | 5.751267 | 10.51887 | PS001052-A071119 | 0.01011429 | 2.029429 | 0.01585714 | 0.01128571 | 4.997857 | 5.044 | 4.785 | 5.093
867 | PS001052-A071119-3/1-3 | 1050 | 27616 | 27617 | 1373.35 | 7.4599 | 7.79555 | 131.675 | 81.22 | 166.11 | 6.53 | 0.69 | 0.55 | 8.785 | 1.48 | 0.215 | 18.365 | 18.325 | 6.14 | 5.77 | 16.14 | 15.79 | 0.67 | 0.65 | 7.55 | 0.11 | PS001052-A071119-3 | CK002656-D121119 | CK002655-D111119 | 7.1685 | 7.1685 | 7.17 | 5.71 | 5.715 | 7.2295 | 7.2295 | 7.2295 | Rec-CK002495-D020819 | 2019-11-12 08:30 | 17.4 | 5.2 | 7.2 | Rec-CK002495-D020819 | 2019-11-11 08:10 | 17.4 | 5.6 | 7.3 | 3 | 3 | На контроль |  | 1620 | 14.1 | 1930 | 40 | 80.2 | 1930 | 35 | 38 | 166 | 200 | 129 | 167 | 25.38 | 170 | 165 | 2019-11-29 | 33 | 35 | 37 | 78.3 | 80.2 | 81.4 | 30 | 35 | 39 | 129.2 |  | 130.8 | 166 | 167 | 168 | 0.4 | 0.4 | 0.4 | 650 | 9000 | 0 | 0 | 1930 | 97.57 |  |  | 2019-11-06 | 2019-11-06 | 2019-11-06 | 521 | 2018-06-06 | 2115 | 0.0003166667 | -0.007416667 | 0.007733333 | 5.834556 | 10.56322 | 0.0003 | -0.007433333 | 0.007733333 | 5.751267 | 10.51887 | PS001052-A071119 | 0.01011429 | 2.029429 | 0.01585714 | 0.01128571 | 4.997857 | 5.044 | 4.785 | 5.093
868 | PS001052-A071119-3/1-4 | 1050 | 27618 | 27619 | 1376.725 | 7.45415 | 7.7897 | 131.68 | 81.26 | 165.98 | 6.42 | 0.68 | 0.675 | 9.585 | 1.44 | 0.095 | 18.485 | 18.395 | 4.22 | 3.32 | 16.085 | 15.95 | 0.62 | 0.67 | 7.65 | 0.15 | PS001052-A071119-3 | CK002656-D121119 | CK002655-D111119 | 7.1685 | 7.1685 | 7.17 | 5.71 | 5.715 | 7.2295 | 7.2295 | 7.2295 | Rec-CK002495-D020819 | 2019-11-12 08:30 | 17.4 | 5.2 | 7.2 | Rec-CK002495-D020819 | 2019-11-11 08:10 | 17.4 | 5.6 | 7.3 | 3 | 3 | На контроль |  | 1620 | 14.1 | 1930 | 40 | 80.2 | 1930 | 35 | 38 | 166 | 200 | 129 | 167 | 25.38 | 170 | 165 | 2019-11-29 | 33 | 35 | 37 | 78.3 | 80.2 | 81.4 | 30 | 35 | 39 | 129.2 |  | 130.8 | 166 | 167 | 168 | 0.4 | 0.4 | 0.4 | 650 | 9000 | 0 | 0 | 1930 | 97.57 |  |  | 2019-11-06 | 2019-11-06 | 2019-11-06 | 521 | 2018-06-06 | 2115 | 0.0003166667 | -0.007416667 | 0.007733333 | 5.834556 | 10.56322 | 0.0003 | -0.007433333 | 0.007733333 | 5.751267 | 10.51887 | PS001052-A071119 | 0.01011429 | 2.029429 | 0.01585714 | 0.01128571 | 4.997857 | 5.044 | 4.785 | 5.093
869 | PS001052-A071119-3/1-5 | 1050 | 27620 | 27621 | 1377.72 | 7.46955 | 7.8052 | 131.69 | 81.04 | 166.025 | 6.375 | 0.595 | 0.56 | 9.615 | 1.295 | 0.215 | 18.495 | 18.285 | 1.79 | 1.945 | 15.9 | 16.24 | 0.585 | 0.68 | 7.6 | 0.14 | PS001052-A071119-3 | CK002656-D121119 | CK002655-D111119 | 7.1685 | 7.1685 | 7.17 | 5.71 | 5.715 | 7.2295 | 7.2295 | 7.2295 | Rec-CK002495-D020819 | 2019-11-12 08:30 | 17.4 | 5.2 | 7.2 | Rec-CK002495-D020819 | 2019-11-11 08:10 | 17.4 | 5.6 | 7.3 | 3 | 3 | На контроль |  | 1620 | 14.1 | 1930 | 40 | 80.2 | 1930 | 35 | 38 | 166 | 200 | 129 | 167 | 25.38 | 170 | 165 | 2019-11-29 | 33 | 35 | 37 | 78.3 | 80.2 | 81.4 | 30 | 35 | 39 | 129.2 |  | 130.8 | 166 | 167 | 168 | 0.4 | 0.4 | 0.4 | 650 | 9000 | 0 | 0 | 1930 | 97.57 |  |  | 2019-11-06 | 2019-11-06 | 2019-11-06 | 521 | 2018-06-06 | 2115 | 0.0003166667 | -0.007416667 | 0.007733333 | 5.834556 | 10.56322 | 0.0003 | -0.007433333 | 0.007733333 | 5.751267 | 10.51887 | PS001052-A071119 | 0.01011429 | 2.029429 | 0.01585714 | 0.01128571 | 4.997857 | 5.044 | 4.785 | 5.093
870 | PS001052-A071119-3/1-6 | 1050 | 27622 | 27623 | 1375.75 | 7.46935 | 7.8057 | 131.815 | 80.98 | 165.81 | 6.33 | 0.57 | 0.47 | 10.93 | 1.31 | 0.205 | 18.645 | 18.565 | 1.78 | 2.195 | 15.935 | 16.205 | 0.585 | 0.695 | 7.75 | 0.13 | PS001052-A071119-3 | CK002656-D121119 | CK002655-D111119 | 7.1685 | 7.1685 | 7.17 | 5.71 | 5.715 | 7.2295 | 7.2295 | 7.2295 | Rec-CK002495-D020819 | 2019-11-12 08:30 | 17.4 | 5.2 | 7.2 | Rec-CK002495-D020819 | 2019-11-11 08:10 | 17.4 | 5.6 | 7.3 | 3 | 3 | На контроль |  | 1620 | 14.1 | 1930 | 40 | 80.2 | 1930 | 35 | 38 | 166 | 200 | 129 | 167 | 25.38 | 170 | 165 | 2019-11-29 | 33 | 35 | 37 | 78.3 | 80.2 | 81.4 | 30 | 35 | 39 | 129.2 |  | 130.8 | 166 | 167 | 168 | 0.4 | 0.4 | 0.4 | 650 | 9000 | 0 | 0 | 1930 | 97.57 |  |  | 2019-11-06 | 2019-11-06 | 2019-11-06 | 521 | 2018-06-06 | 2115 | 0.0003166667 | -0.007416667 | 0.007733333 | 5.834556 | 10.56322 | 0.0003 | -0.007433333 | 0.007733333 | 5.751267 | 10.51887 | PS001052-A071119 | 0.01011429 | 2.029429 | 0.01585714 | 0.01128571 | 4.997857 | 5.044 | 4.785 | 5.093
871 | PS001052-A071119-3/1-7 | 1080 | 27624 | 27625 | 1403.71 | 7.47365 | 7.8015 | 131.63 | 81.095 | 166.16 | 6.445 | 0.735 | 0.695 | 7.97 | 1.55 | 0.205 | 19.055 | 19.07 | 2.295 | 2.205 | 15.93 | 16.13 | 0.54 | 0.745 | 8.1 | 0.13 | PS001052-A071119-3 | CK002656-D121119 | CK002655-D111119 | 7.1685 | 7.1685 | 7.17 | 5.71 | 5.715 | 7.2295 | 7.2295 | 7.2295 | Rec-CK002495-D020819 | 2019-11-12 08:30 | 17.4 | 5.2 | 7.2 | Rec-CK002495-D020819 | 2019-11-11 08:10 | 17.4 | 5.6 | 7.3 | 3 | 3 | На контроль |  | 1620 | 14.1 | 1930 | 40 | 80.2 | 1930 | 35 | 38 | 166 | 200 | 129 | 167 | 25.38 | 170 | 165 | 2019-11-29 | 33 | 35 | 37 | 78.3 | 80.2 | 81.4 | 30 | 35 | 39 | 129.2 |  | 130.8 | 166 | 167 | 168 | 0.4 | 0.4 | 0.4 | 650 | 9000 | 0 | 0 | 1930 | 97.57 |  |  | 2019-11-06 | 2019-11-06 | 2019-11-06 | 521 | 2018-06-06 | 2115 | 0.0003166667 | -0.007416667 | 0.007733333 | 5.834556 | 10.56322 | 0.0003 | -0.007433333 | 0.007733333 | 5.751267 | 10.51887 | PS001052-A071119 | 0.01011429 | 2.029429 | 0.01585714 | 0.01128571 | 4.997857 | 5.044 | 4.785 | 5.093
872 | PS001053-A081119-1/1-2 | 1100 | 27659 | 27660 | 1403.715 | 7.1722 | 7.48205 | 131.495 | 81.135 | 166.71 | 6.26 | 0.595 | 0.76 | 7.735 | 1.665 | 0.37 | 17.895 | 18.89 | 3.705 | 1.825 | 15.89 | 15.53 | 0.3 | 0.18 | 7.65 | 0.15 | PS001053-A081119-1 | CK002645-D311019 | CK002646-D311019 | 7.1725 | 7.1725 | 7.173 | 5.675 | 5.68 | 7.2335 | 7.2335 | 7.2335 | Rec-CK002495-D020819 | 2019-10-31 08:30 | 18 | 10.1 | 7.9 | Rec-CK002495-D020819 | 2019-10-31 17:50 | 18 | 9.7 | 7.9 | 3 | 3 | На контроль |  | 1620 | 13.8 | 1930 | 40 | 80.2 | 1930 | 35 | 38 | 166 | 200 | 129 | 168 | 25.83 | 187 | 172 | 2019-12-02 | 32.6 | 37.2 | 41.4 | 78.8 | 80 | 81.1 | 28 | 36 | 45 | 129.2 | 129.8 | 130.5 | 165.6 | 167.5 | 169 | 0.38 | 0.38 | 0.38 | 700 | 8000 | 0 | 0 | 1930 | 98.67 |  |  | 2019-11-06 | 2019-11-06 | 2019-11-06 | 527 | 2018-06-06 | 2121 | 0.0001666667 | -0.007338889 | 0.007505556 | 5.787 | 10.4705 | 0.0002235294 | -0.007358824 | 0.007582353 | 5.781235 | 10.49147 | PS001053-A081119 | 0.01082857 | 1.971429 | 0.01057143 | 0.013 | 4.885286 | 4.904 | 4.699 | 4.968
873 | PS001052-A071119-1/1-1 | 1200 | 27679 | 27680 | 1403.625 | 7.4264 | 7.74475 | 131.39 | 81.02 | 166.7 | 6.6 | 0.295 | 0.74 | 3.495 | 2.06 | 0.24 | 17.99 | 18.02 | 2.41 | 3.52 | 15.985 | 15.905 | 0.12 | 0.035 | 7.25 | 0.13 | PS001052-A071119-1 | CK002633-D231019 | CK002629-D211019 | 7.1705 | 7.1705 | 7.1705 | 5.705 | 5.695 | 7.2315 | 7.2315 | 7.2315 | Rec-CK002495-D020819 | 2019-10-23 17:00 | 18.6 | 11.2 | 8.7 | Rec-CK002495-D020819 | 2019-10-21 17:05 | 19 | 12.5 | 8.9 | 3 | 3 | На контроль |  | 1585 | 14 | 1930 | 41 | 80.2 | 1920 | 35 | 38 | 166 | 200 | 129 | 166.5 | 25.65 | 185 | 170 | 2019-12-03 | 32.8 | 35.8 | 38.5 | 78.6 | 79.8 | 81.2 | 31 | 38 | 45 | 129.1 | 129.9 | 130.4 | 166.5 | 167.9 | 168.7 | 0.39 | 0.39 | 0.39 | 700 | 9600 | 0 | 0 | 1920 | 97.43 |  |  | 2019-11-06 | 2019-11-06 | 2019-11-06 | 535 | 2018-06-06 | 2129 | 0.0001823529 | -0.007441176 | 0.007623529 | 5.792176 | 10.45541 | 0.0004058824 | -0.007394118 | 0.0078 | 5.745353 | 10.43976 | PS001052-A071119 | 0.01011429 | 2.029429 | 0.01585714 | 0.01128571 | 4.997857 | 5.044 | 4.785 | 5.093
874 | PS001052-A071119-1/1-2 | 1100 | 27681 | 27682 | 1401.08 | 7.43505 | 7.75485 | 131.445 | 81.01 | 166.725 | 6.58 | 0.28 | 0.915 | 4.1 | 2.1 | 0.27 | 17.92 | 17.955 | 2.385 | 2.99 | 15.97 | 15.91 | 0.16 | 0.015 | 7.3 | 0.08 | PS001052-A071119-1 | CK002633-D231019 | CK002629-D211019 | 7.1705 | 7.1705 | 7.1705 | 5.705 | 5.695 | 7.2315 | 7.2315 | 7.2315 | Rec-CK002495-D020819 | 2019-10-23 17:00 | 18.6 | 11.2 | 8.7 | Rec-CK002495-D020819 | 2019-10-21 17:05 | 19 | 12.5 | 8.9 | 3 | 3 | На контроль |  | 1585 | 14 | 1930 | 41 | 80.2 | 1920 | 35 | 38 | 166 | 200 | 129 | 166.5 | 25.65 | 185 | 170 | 2019-12-03 | 32.8 | 35.8 | 38.5 | 78.6 | 79.8 | 81.2 | 31 | 38 | 45 | 129.1 | 129.9 | 130.4 | 166.5 | 167.9 | 168.7 | 0.39 | 0.39 | 0.39 | 700 | 9600 | 0 | 0 | 1920 | 97.43 |  |  | 2019-11-06 | 2019-11-06 | 2019-11-06 | 535 | 2018-06-06 | 2129 | 0.0001823529 | -0.007441176 | 0.007623529 | 5.792176 | 10.45541 | 0.0004058824 | -0.007394118 | 0.0078 | 5.745353 | 10.43976 | PS001052-A071119 | 0.01011429 | 2.029429 | 0.01585714 | 0.01128571 | 4.997857 | 5.044 | 4.785 | 5.093
875 | PS001052-A071119-1/1-3 | 1100 | 27683 | 27684 | 1394.4 | 7.42305 | 7.7473 | 131.345 | 81.02 | 167.05 | 6.465 | 0.335 | 0.635 | 7.57 | 1.415 | 0.28 | 18.07 | 17.985 | 2.22 | 2.9 | 15.84 | 16.09 | 0.155 | 0.005 | 7.35 | 0.09 | PS001052-A071119-1 | CK002633-D231019 | CK002629-D211019 | 7.1705 | 7.1705 | 7.1705 | 5.705 | 5.695 | 7.2315 | 7.2315 | 7.2315 | Rec-CK002495-D020819 | 2019-10-23 17:00 | 18.6 | 11.2 | 8.7 | Rec-CK002495-D020819 | 2019-10-21 17:05 | 19 | 12.5 | 8.9 | 3 | 3 | На контроль |  | 1585 | 14 | 1930 | 41 | 80.2 | 1920 | 35 | 38 | 166 | 200 | 129 | 166.5 | 25.65 | 185 | 170 | 2019-12-03 | 32.8 | 35.8 | 38.5 | 78.6 | 79.8 | 81.2 | 31 | 38 | 45 | 129.1 | 129.9 | 130.4 | 166.5 | 167.9 | 168.7 | 0.39 | 0.39 | 0.39 | 700 | 9600 | 0 | 0 | 1920 | 97.43 |  |  | 2019-11-06 | 2019-11-06 | 2019-11-06 | 535 | 2018-06-06 | 2129 | 0.0001823529 | -0.007441176 | 0.007623529 | 5.792176 | 10.45541 | 0.0004058824 | -0.007394118 | 0.0078 | 5.745353 | 10.43976 | PS001052-A071119 | 0.01011429 | 2.029429 | 0.01585714 | 0.01128571 | 4.997857 | 5.044 | 4.785 | 5.093
876 | PS001052-A071119-1/1-4 | 1200 | 27685 | 27687 | 1391.36 | 7.41375 | 7.74735 | 131.425 | 81 | 166.96 | 6.42 | 0.34 | 0.51 | 7.28 | 1.275 | 0.145 | 18.21 | 18.165 | 2.295 | 3.1 | 15.84 | 16.06 | 0.12 | 0.035 | 7.45 | 0.11 | PS001052-A071119-1 | CK002633-D231019 | CK002629-D211019 | 7.1705 | 7.1705 | 7.1705 | 5.705 | 5.695 | 7.2315 | 7.2315 | 7.2315 | Rec-CK002495-D020819 | 2019-10-23 17:00 | 18.6 | 11.2 | 8.7 | Rec-CK002495-D020819 | 2019-10-21 17:05 | 19 | 12.5 | 8.9 | 3 | 3 | На контроль |  | 1585 | 14 | 1930 | 41 | 80.2 | 1920 | 35 | 38 | 166 | 200 | 129 | 166.5 | 25.65 | 185 | 170 | 2019-12-03 | 32.8 | 35.8 | 38.5 | 78.6 | 79.8 | 81.2 | 31 | 38 | 45 | 129.1 | 129.9 | 130.4 | 166.5 | 167.9 | 168.7 | 0.39 | 0.39 | 0.39 | 700 | 9600 | 0 | 0 | 1920 | 97.43 |  |  | 2019-11-06 | 2019-11-06 | 2019-11-06 | 535 | 2018-06-06 | 2129 | 0.0001823529 | -0.007441176 | 0.007623529 | 5.792176 | 10.45541 | 0.0004058824 | -0.007394118 | 0.0078 | 5.745353 | 10.43976 | PS001052-A071119 | 0.01011429 | 2.029429 | 0.01585714 | 0.01128571 | 4.997857 | 5.044 | 4.785 | 5.093
877 | PS001052-A071119-1/1-5 | 1200 | 27688 | 27689 | 1389.005 | 7.4077 | 7.7434 | 131.44 | 81.08 | 167.03 | 6.49 | 0.465 | 0.485 | 4.37 | 1.665 | 0.1 | 18.375 | 18.32 | 2.83 | 2.68 | 15.9 | 15.99 | 0.14 | 0.06 | 7.55 | 0.08 | PS001052-A071119-1 | CK002633-D231019 | CK002629-D211019 | 7.1705 | 7.1705 | 7.1705 | 5.705 | 5.695 | 7.2315 | 7.2315 | 7.2315 | Rec-CK002495-D020819 | 2019-10-23 17:00 | 18.6 | 11.2 | 8.7 | Rec-CK002495-D020819 | 2019-10-21 17:05 | 19 | 12.5 | 8.9 | 3 | 3 | На контроль |  | 1585 | 14 | 1930 | 41 | 80.2 | 1920 | 35 | 38 | 166 | 200 | 129 | 166.5 | 25.65 | 185 | 170 | 2019-12-03 | 32.8 | 35.8 | 38.5 | 78.6 | 79.8 | 81.2 | 31 | 38 | 45 | 129.1 | 129.9 | 130.4 | 166.5 | 167.9 | 168.7 | 0.39 | 0.39 | 0.39 | 700 | 9600 | 0 | 0 | 1920 | 97.43 |  |  | 2019-11-06 | 2019-11-06 | 2019-11-06 | 535 | 2018-06-06 | 2129 | 0.0001823529 | -0.007441176 | 0.007623529 | 5.792176 | 10.45541 | 0.0004058824 | -0.007394118 | 0.0078 | 5.745353 | 10.43976 | PS001052-A071119 | 0.01011429 | 2.029429 | 0.01585714 | 0.01128571 | 4.997857 | 5.044 | 4.785 | 5.093
878 | PS001052-A071119-1/1-6 | 1200 | 27690 | 27691 | 1400.805 | 7.4032 | 7.7308 | 131.505 | 81.04 | 167.115 | 6.49 | 0.545 | 0.43 | 3.695 | 1.395 | 0.1 | 18.69 | 18.715 | 3.14 | 2.475 | 15.855 | 16.045 | 0.12 | 0.025 | 7.7 | 0.12 | PS001052-A071119-1 | CK002633-D231019 | CK002629-D211019 | 7.1705 | 7.1705 | 7.1705 | 5.705 | 5.695 | 7.2315 | 7.2315 | 7.2315 | Rec-CK002495-D020819 | 2019-10-23 17:00 | 18.6 | 11.2 | 8.7 | Rec-CK002495-D020819 | 2019-10-21 17:05 | 19 | 12.5 | 8.9 | 3 | 3 | На контроль |  | 1585 | 14 | 1930 | 41 | 80.2 | 1920 | 35 | 38 | 166 | 200 | 129 | 166.5 | 25.65 | 185 | 170 | 2019-12-03 | 32.8 | 35.8 | 38.5 | 78.6 | 79.8 | 81.2 | 31 | 38 | 45 | 129.1 | 129.9 | 130.4 | 166.5 | 167.9 | 168.7 | 0.39 | 0.39 | 0.39 | 700 | 9600 | 0 | 0 | 1920 | 97.43 |  |  | 2019-11-06 | 2019-11-06 | 2019-11-06 | 535 | 2018-06-06 | 2129 | 0.0001823529 | -0.007441176 | 0.007623529 | 5.792176 | 10.45541 | 0.0004058824 | -0.007394118 | 0.0078 | 5.745353 | 10.43976 | PS001052-A071119 | 0.01011429 | 2.029429 | 0.01585714 | 0.01128571 | 4.997857 | 5.044 | 4.785 | 5.093
879 | PS001045-A281019-1/1-1 | 1200 | 27755 | 27756 | 1409.62 | 7.5485 | 7.8549 | 131.36 | 81.32 | 167.055 | 6.61 | 1.365 | 0.4 | 13.54 | 1.445 | 0.235 | 18.165 | 17.765 | 6.06 | 4.935 | 15.41 | 15.45 | 0.34 | 0.465 | 7.65 | 0.13 | PS001045-A281019-1 | CK002668-B291119 | CK002668-B291119 | 7.1715 | 7.1715 | 7.1715 | 5.69 | 5.685 | 7.2325 | 7.2325 | 7.2325 | Rec-CK002666-B281119 | 2019-11-29 08:30 | 16.5 | 13 | 15.9 | Rec-CK002666-B281119 | 2019-11-29 08:30 | 16.5 | 13 | 15.9 | 2 | 2 | На контроль |  | 1595 | 14 | 1930 | 41 | 80.1 | 1920 | 35 | 38 | 166 | 200 | 129 | 166.5 | 25.75 | 177 | 162 | 2019-12-05 | 32.5 | 35 | 37.8 | 78.3 | 80.1 | 81.2 | 31 | 37.5 | 44 | 129 | 129.7 | 130.5 | 166.2 | 167.7 | 168.5 | 0.38 | 0.38 | 0.38 | 650 | 9000 | 0 | 0 | 1920 | 98.88 |  |  | 2019-12-04 | 2019-12-04 | 2019-11-06 | 542 | 2018-06-06 | 1322 | 1.694066e-21 | -0.0076 | 0.0076 | 5.808125 | 10.677125 | 1.694066e-21 | -0.0076 | 0.0076 | 5.808125 | 10.677125 | PS001045-A281019 | 0.009842857 | 2.072 | 0.01071429 | 0.007285714 | 5.083857 | 5.124 | 4.834 | 5.19
880 | PS001045-A281019-1/1-2 | 1200 | 27757 | 27758 | 1412.14 | 7.5601 | 7.8703 | 131.12 | 81.37 | 166.795 | 6.66 | 1.195 | 0.55 | 9.15 | 1.24 | 0.4 | 18.305 | 17.625 | 5.245 | 4.755 | 15.265 | 15.695 | 0.335 | 0.465 | 7.65 | 0.08 | PS001045-A281019-1 | CK002668-B291119 | CK002668-B291119 | 7.1715 | 7.1715 | 7.1715 | 5.69 | 5.685 | 7.2325 | 7.2325 | 7.2325 | Rec-CK002666-B281119 | 2019-11-29 08:30 | 16.5 | 13 | 15.9 | Rec-CK002666-B281119 | 2019-11-29 08:30 | 16.5 | 13 | 15.9 | 2 | 2 | На контроль |  | 1595 | 14 | 1930 | 41 | 80.1 | 1920 | 35 | 38 | 166 | 200 | 129 | 166.5 | 25.75 | 177 | 162 | 2019-12-05 | 32.5 | 35 | 37.8 | 78.3 | 80.1 | 81.2 | 31 | 37.5 | 44 | 129 | 129.7 | 130.5 | 166.2 | 167.7 | 168.5 | 0.38 | 0.38 | 0.38 | 650 | 9000 | 0 | 0 | 1920 | 98.88 |  |  | 2019-12-04 | 2019-12-04 | 2019-11-06 | 542 | 2018-06-06 | 1322 | 1.694066e-21 | -0.0076 | 0.0076 | 5.808125 | 10.677125 | 1.694066e-21 | -0.0076 | 0.0076 | 5.808125 | 10.677125 | PS001045-A281019 | 0.009842857 | 2.072 | 0.01071429 | 0.007285714 | 5.083857 | 5.124 | 4.834 | 5.19
881 | PS001045-A281019-1/1-3 | 1200 | 27759 | 27760 | 1395.785 | 7.531 | 7.855 | 130.93 | 81.055 | 166.74 | 6.595 | 0.87 | 0.87 | 5.015 | 1.175 | 0.22 | 18.06 | 17.64 | 4.71 | 3.635 | 15.475 | 15.58 | 0.41 | 0.385 | 7.6 | 0.11 | PS001045-A281019-1 | CK002668-B291119 | CK002668-B291119 | 7.1715 | 7.1715 | 7.1715 | 5.69 | 5.685 | 7.2325 | 7.2325 | 7.2325 | Rec-CK002666-B281119 | 2019-11-29 08:30 | 16.5 | 13 | 15.9 | Rec-CK002666-B281119 | 2019-11-29 08:30 | 16.5 | 13 | 15.9 | 2 | 2 | На контроль |  | 1595 | 14 | 1930 | 41 | 80.1 | 1920 | 35 | 38 | 166 | 200 | 129 | 166.5 | 25.75 | 177 | 162 | 2019-12-05 | 32.5 | 35 | 37.8 | 78.3 | 80.1 | 81.2 | 31 | 37.5 | 44 | 129 | 129.7 | 130.5 | 166.2 | 167.7 | 168.5 | 0.38 | 0.38 | 0.38 | 650 | 9000 | 0 | 0 | 1920 | 98.88 |  |  | 2019-12-04 | 2019-12-04 | 2019-11-06 | 542 | 2018-06-06 | 1322 | 1.694066e-21 | -0.0076 | 0.0076 | 5.808125 | 10.677125 | 1.694066e-21 | -0.0076 | 0.0076 | 5.808125 | 10.677125 | PS001045-A281019 | 0.009842857 | 2.072 | 0.01071429 | 0.007285714 | 5.083857 | 5.124 | 4.834 | 5.19
882 | PS001045-A281019-1/1-4 | 1200 | 27761 | 27762 | 1392.575 | 7.53655 | 7.86205 | 131.12 | 80.995 | 166.705 | 6.53 | 0.46 | 0.975 | 6.27 | 0.855 | 0.245 | 17.875 | 17.8 | 2.37 | 2.795 | 15.785 | 15.595 | 0.38 | 0.41 | 7.5 | 0.11 | PS001045-A281019-1 | CK002668-B291119 | CK002668-B291119 | 7.1715 | 7.1715 | 7.1715 | 5.69 | 5.685 | 7.2325 | 7.2325 | 7.2325 | Rec-CK002666-B281119 | 2019-11-29 08:30 | 16.5 | 13 | 15.9 | Rec-CK002666-B281119 | 2019-11-29 08:30 | 16.5 | 13 | 15.9 | 2 | 2 | На контроль |  | 1595 | 14 | 1930 | 41 | 80.1 | 1920 | 35 | 38 | 166 | 200 | 129 | 166.5 | 25.75 | 177 | 162 | 2019-12-05 | 32.5 | 35 | 37.8 | 78.3 | 80.1 | 81.2 | 31 | 37.5 | 44 | 129 | 129.7 | 130.5 | 166.2 | 167.7 | 168.5 | 0.38 | 0.38 | 0.38 | 650 | 9000 | 0 | 0 | 1920 | 98.88 |  |  | 2019-12-04 | 2019-12-04 | 2019-11-06 | 542 | 2018-06-06 | 1322 | 1.694066e-21 | -0.0076 | 0.0076 | 5.808125 | 10.677125 | 1.694066e-21 | -0.0076 | 0.0076 | 5.808125 | 10.677125 | PS001045-A281019 | 0.009842857 | 2.072 | 0.01071429 | 0.007285714 | 5.083857 | 5.124 | 4.834 | 5.19
883 | PS001045-A281019-1/1-5 | 1200 | 27763 | 27764 | 1387.335 | 7.5367 | 7.8796 | 131.325 | 81.12 | 166.725 | 6.62 | 0.285 | 0.92 | 5.985 | 1.02 | 0.27 | 17.95 | 17.87 | 1.795 | 2.345 | 15.55 | 16.03 | 0.5 | 0.495 | 7.5 | 0.11 | PS001045-A281019-1 | CK002668-B291119 | CK002668-B291119 | 7.1715 | 7.1715 | 7.1715 | 5.69 | 5.685 | 7.2325 | 7.2325 | 7.2325 | Rec-CK002666-B281119 | 2019-11-29 08:30 | 16.5 | 13 | 15.9 | Rec-CK002666-B281119 | 2019-11-29 08:30 | 16.5 | 13 | 15.9 | 2 | 2 | На контроль |  | 1595 | 14 | 1930 | 41 | 80.1 | 1920 | 35 | 38 | 166 | 200 | 129 | 166.5 | 25.75 | 177 | 162 | 2019-12-05 | 32.5 | 35 | 37.8 | 78.3 | 80.1 | 81.2 | 31 | 37.5 | 44 | 129 | 129.7 | 130.5 | 166.2 | 167.7 | 168.5 | 0.38 | 0.38 | 0.38 | 650 | 9000 | 0 | 0 | 1920 | 98.88 |  |  | 2019-12-04 | 2019-12-04 | 2019-11-06 | 542 | 2018-06-06 | 1322 | 1.694066e-21 | -0.0076 | 0.0076 | 5.808125 | 10.677125 | 1.694066e-21 | -0.0076 | 0.0076 | 5.808125 | 10.677125 | PS001045-A281019 | 0.009842857 | 2.072 | 0.01071429 | 0.007285714 | 5.083857 | 5.124 | 4.834 | 5.19
884 | PS001045-A281019-1/1-6 | 1200 | 27765 | 27766 | 1390.475 | 7.523 | 7.8562 | 131.28 | 81.025 | 166.4 | 6.64 | 0.42 | 0.975 | 3.63 | 1.29 | 0.435 | 18.265 | 18.185 | 1.985 | 2.335 | 15.3 | 16.16 | 0.565 | 0.525 | 7.75 | 0.16 | PS001045-A281019-1 | CK002668-B291119 | CK002668-B291119 | 7.1715 | 7.1715 | 7.1715 | 5.69 | 5.685 | 7.2325 | 7.2325 | 7.2325 | Rec-CK002666-B281119 | 2019-11-29 08:30 | 16.5 | 13 | 15.9 | Rec-CK002666-B281119 | 2019-11-29 08:30 | 16.5 | 13 | 15.9 | 2 | 2 | На контроль |  | 1595 | 14 | 1930 | 41 | 80.1 | 1920 | 35 | 38 | 166 | 200 | 129 | 166.5 | 25.75 | 177 | 162 | 2019-12-05 | 32.5 | 35 | 37.8 | 78.3 | 80.1 | 81.2 | 31 | 37.5 | 44 | 129 | 129.7 | 130.5 | 166.2 | 167.7 | 168.5 | 0.38 | 0.38 | 0.38 | 650 | 9000 | 0 | 0 | 1920 | 98.88 |  |  | 2019-12-04 | 2019-12-04 | 2019-11-06 | 542 | 2018-06-06 | 1322 | 1.694066e-21 | -0.0076 | 0.0076 | 5.808125 | 10.677125 | 1.694066e-21 | -0.0076 | 0.0076 | 5.808125 | 10.677125 | PS001045-A281019 | 0.009842857 | 2.072 | 0.01071429 | 0.007285714 | 5.083857 | 5.124 | 4.834 | 5.19
885 | PS001052-A071119-2/1-1 | 1200 | 27770 | 27771 | 1377.13 | 7.4067 | 7.75145 | 131.275 | 80.92 | 166.765 | 6.415 | 0.3 | 0.71 | 8.125 | 1.485 | 0.57 | 18.015 | 18.32 | 4.925 | 3.6 | 16.085 | 15.59 | 0.125 | 0.145 | 7.5 | 0.1 | PS001052-A071119-2 | CK002657-D131119 | CK002641-D291019 | 7.1885 | 7.1885 | 7.171 | 5.67 | 5.68 | 7.2495 | 7.2495 | 7.2495 | Rec-CK002495-D020819 | 2019-11-13 08:10 | 17.3 | 4.8 | 7 | Rec-CK002495-D020819 | 2019-10-29 08:35 | 18.2 | 12.1 | 8.2 | 3 | 3 | На контроль |  | 1620 | 14 | 1930 | 40 | 80.2 | 1930 | 35 | 38 | 166 | 200 | 129 | 167.5 | 25.49 | 179 | 164 | 2019-12-06 | 30.2 | 34.6 | 38.8 | 65.9 | 79.2 | 91.8 | 24 | 33.5 | 42 | 120.6 | 127.5 | 135.7 | 162.9 | 166.2 | 169.5 | 0.39 | 0.39 | 0.39 | 650 | 7000 | 0 | 1 | 1930 | 98.96 |  |  | 2019-12-04 | 2019-12-04 | 2019-11-06 | 554 | 2018-06-06 | 2148 | 0.0003722222 | -0.007466667 | 0.007838889 | 5.818389 | 10.56861 | 0.0001294118 | -0.007382353 | 0.007511765 | 5.693882 | 10.36312 | PS001052-A071119 | 0.01011429 | 2.029429 | 0.01585714 | 0.01128571 | 4.997857 | 5.044 | 4.785 | 5.093
886 | PS001052-A071119-2/1-2 | 1200 | 27772 | 27773 | 1388.23 | 7.43965 | 7.76865 | 131.465 | 81.055 | 166.485 | 6.475 | 0.195 | 0.505 | 3.98 | 1.635 | 0.39 | 18.305 | 18.605 | 3.21 | 2.85 | 16.01 | 15.795 | 0.075 | 0.115 | 7.7 | 0.16 | PS001052-A071119-2 | CK002657-D131119 | CK002641-D291019 | 7.1885 | 7.1885 | 7.171 | 5.67 | 5.68 | 7.2495 | 7.2495 | 7.2495 | Rec-CK002495-D020819 | 2019-11-13 08:10 | 17.3 | 4.8 | 7 | Rec-CK002495-D020819 | 2019-10-29 08:35 | 18.2 | 12.1 | 8.2 | 3 | 3 | На контроль |  | 1620 | 14 | 1930 | 40 | 80.2 | 1930 | 35 | 38 | 166 | 200 | 129 | 167.5 | 25.49 | 179 | 164 | 2019-12-06 | 30.2 | 34.6 | 38.8 | 65.9 | 79.2 | 91.8 | 24 | 33.5 | 42 | 120.6 | 127.5 | 135.7 | 162.9 | 166.2 | 169.5 | 0.39 | 0.39 | 0.39 | 650 | 7000 | 0 | 1 | 1930 | 98.96 |  |  | 2019-12-04 | 2019-12-04 | 2019-11-06 | 554 | 2018-06-06 | 2148 | 0.0003722222 | -0.007466667 | 0.007838889 | 5.818389 | 10.56861 | 0.0001294118 | -0.007382353 | 0.007511765 | 5.693882 | 10.36312 | PS001052-A071119 | 0.01011429 | 2.029429 | 0.01585714 | 0.01128571 | 4.997857 | 5.044 | 4.785 | 5.093
887 | PS001053-A081119-2/1-1 | 1050 | 27817 | 27818 | 1435.845 | 7.2319 | 7.52935 | 131.605 | 81.41 | 166.5 | 6.415 | 0.69 | 0.67 | 5.565 | 1.23 | 0.085 | 18.16 | 17.93 | 2.645 | 2.7 | 15.97 | 16.015 | 0.55 | 0.525 | 7.2 | 0.15 | PS001053-A081119-2 | CK002634-D241019 | CK002667-D281119 | 7.173 | 7.173 | 7.173 | 5.705 | 5.695 | 7.234 | 7.234 | 7.234 | Rec-CK002495-D020819 | 2019-10-24 09:10 | 18.5 | 10.7 | 8.7 | Rec-CK002495-D020819 | 2019-11-28 08:45 | 16.6 | 11 | 6.8 | 3 | 3 | На контроль |  | 1585 | 14 | 1930 | 43.5 | 80.3 | 1920 | 35 | 38 | 166 | 200 | 129 | 166.5 | 25.56 | 203 |  | 2019-12-07 | 32.7 | 36 | 38.7 | 79.1 | 80 | 81.3 | 32 | 40 | 46 | 129.3 | 130 | 130.8 | 166.1 | 168 | 168.6 | 0.39 | 0.39 | 0.39 | 700 | 10000 | 0 | 0 | 1920 | 98.83 |  |  | 2019-12-04 | 2019-12-04 | 2019-11-06 | 562 | 2018-06-06 | 2156 | 0.0002176471 | -0.007382353 | 0.0076 | 5.768176 | 10.47053 | 0.0003944444 | -0.007405556 | 0.0078 | 5.681611 | 10.49811 | PS001053-A081119 | 0.01082857 | 1.971429 | 0.01057143 | 0.013 | 4.885286 | 4.904 | 4.699 | 4.968
888 | PS001053-A081119-2/1-2 | 1050 | 27819 | 27820 | 1407.76 | 7.18825 | 7.51165 | 131.635 | 81.14 | 166.17 | 6.16 | 1.02 | 0.65 | 8.275 | 0.995 | 0.035 | 18.145 | 18.65 | 4.145 | 1.88 | 15.395 | 16.205 | 0.55 | 0.53 | 7.6 | 0.09 | PS001053-A081119-2 | CK002634-D241019 | CK002667-D281119 | 7.173 | 7.173 | 7.173 | 5.705 | 5.695 | 7.234 | 7.234 | 7.234 | Rec-CK002495-D020819 | 2019-10-24 09:10 | 18.5 | 10.7 | 8.7 | Rec-CK002495-D020819 | 2019-11-28 08:45 | 16.6 | 11 | 6.8 | 3 | 3 | На контроль |  | 1585 | 14 | 1930 | 43.5 | 80.3 | 1920 | 35 | 38 | 166 | 200 | 129 | 166.5 | 25.56 | 203 |  | 2019-12-07 | 32.7 | 36 | 38.7 | 79.1 | 80 | 81.3 | 32 | 40 | 46 | 129.3 | 130 | 130.8 | 166.1 | 168 | 168.6 | 0.39 | 0.39 | 0.39 | 700 | 10000 | 0 | 0 | 1920 | 98.83 |  |  | 2019-12-04 | 2019-12-04 | 2019-11-06 | 562 | 2018-06-06 | 2156 | 0.0002176471 | -0.007382353 | 0.0076 | 5.768176 | 10.47053 | 0.0003944444 | -0.007405556 | 0.0078 | 5.681611 | 10.49811 | PS001053-A081119 | 0.01082857 | 1.971429 | 0.01057143 | 0.013 | 4.885286 | 4.904 | 4.699 | 4.968
889 | PS001053-A081119-2/1-3 | 900 | 27822 | 27821 | 1414.155 | 7.17435 | 7.50425 | 131.54 | 81.14 | 166.3 | 6.14 | 1.2 | 0.84 | 11.105 | 1 | 0.12 | 18.31 | 18.93 | 4.05 | 1.92 | 15.31 | 16.27 | 0.535 | 0.58 | 7.8 | 0.15 | PS001053-A081119-2 | CK002634-D241019 | CK002667-D281119 | 7.173 | 7.173 | 7.173 | 5.705 | 5.695 | 7.234 | 7.234 | 7.234 | Rec-CK002495-D020819 | 2019-10-24 09:10 | 18.5 | 10.7 | 8.7 | Rec-CK002495-D020819 | 2019-11-28 08:45 | 16.6 | 11 | 6.8 | 3 | 3 | На контроль |  | 1585 | 14 | 1930 | 43.5 | 80.3 | 1920 | 35 | 38 | 166 | 200 | 129 | 166.5 | 25.56 | 203 |  | 2019-12-07 | 32.7 | 36 | 38.7 | 79.1 | 80 | 81.3 | 32 | 40 | 46 | 129.3 | 130 | 130.8 | 166.1 | 168 | 168.6 | 0.39 | 0.39 | 0.39 | 700 | 10000 | 0 | 0 | 1920 | 98.83 |  |  | 2019-12-04 | 2019-12-04 | 2019-11-06 | 562 | 2018-06-06 | 2156 | 0.0002176471 | -0.007382353 | 0.0076 | 5.768176 | 10.47053 | 0.0003944444 | -0.007405556 | 0.0078 | 5.681611 | 10.49811 | PS001053-A081119 | 0.01082857 | 1.971429 | 0.01057143 | 0.013 | 4.885286 | 4.904 | 4.699 | 4.968
890 | PS001053-A081119-2/1-4 | 1050 | 27823 | 27824 | 1422.455 | 7.15625 | 7.48405 | 131.55 | 81.405 | 166.095 | 6.1 | 1.01 | 0.61 | 9.87 | 1.165 | 0.075 | 18.75 | 18.865 | 3.545 | 2.52 | 15.88 | 15.89 | 0.555 | 0.63 | 7.8 | 0.1 | PS001053-A081119-2 | CK002634-D241019 | CK002667-D281119 | 7.173 | 7.173 | 7.173 | 5.705 | 5.695 | 7.234 | 7.234 | 7.234 | Rec-CK002495-D020819 | 2019-10-24 09:10 | 18.5 | 10.7 | 8.7 | Rec-CK002495-D020819 | 2019-11-28 08:45 | 16.6 | 11 | 6.8 | 3 | 3 | На контроль |  | 1585 | 14 | 1930 | 43.5 | 80.3 | 1920 | 35 | 38 | 166 | 200 | 129 | 166.5 | 25.56 | 203 |  | 2019-12-07 | 32.7 | 36 | 38.7 | 79.1 | 80 | 81.3 | 32 | 40 | 46 | 129.3 | 130 | 130.8 | 166.1 | 168 | 168.6 | 0.39 | 0.39 | 0.39 | 700 | 10000 | 0 | 0 | 1920 | 98.83 |  |  | 2019-12-04 | 2019-12-04 | 2019-11-06 | 562 | 2018-06-06 | 2156 | 0.0002176471 | -0.007382353 | 0.0076 | 5.768176 | 10.47053 | 0.0003944444 | -0.007405556 | 0.0078 | 5.681611 | 10.49811 | PS001053-A081119 | 0.01082857 | 1.971429 | 0.01057143 | 0.013 | 4.885286 | 4.904 | 4.699 | 4.968
891 | PS001053-A081119-2/1-5 | 1050 | 27825 | 27826 | 1390.955 | 7.1778 | 7.5188 | 131.51 | 81.265 | 166.185 | 6.245 | 0.75 | 0.61 | 4.56 | 1.2 | 0.19 | 18.615 | 18.25 | 3.16 | 4.39 | 15.845 | 15.99 | 0.67 | 0.71 | 7.6 | 0.1 | PS001053-A081119-2 | CK002634-D241019 | CK002667-D281119 | 7.173 | 7.173 | 7.173 | 5.705 | 5.695 | 7.234 | 7.234 | 7.234 | Rec-CK002495-D020819 | 2019-10-24 09:10 | 18.5 | 10.7 | 8.7 | Rec-CK002495-D020819 | 2019-11-28 08:45 | 16.6 | 11 | 6.8 | 3 | 3 | На контроль |  | 1585 | 14 | 1930 | 43.5 | 80.3 | 1920 | 35 | 38 | 166 | 200 | 129 | 166.5 | 25.56 | 203 |  | 2019-12-07 | 32.7 | 36 | 38.7 | 79.1 | 80 | 81.3 | 32 | 40 | 46 | 129.3 | 130 | 130.8 | 166.1 | 168 | 168.6 | 0.39 | 0.39 | 0.39 | 700 | 10000 | 0 | 0 | 1920 | 98.83 |  |  | 2019-12-04 | 2019-12-04 | 2019-11-06 | 562 | 2018-06-06 | 2156 | 0.0002176471 | -0.007382353 | 0.0076 | 5.768176 | 10.47053 | 0.0003944444 | -0.007405556 | 0.0078 | 5.681611 | 10.49811 | PS001053-A081119 | 0.01082857 | 1.971429 | 0.01057143 | 0.013 | 4.885286 | 4.904 | 4.699 | 4.968
892 | PS001053-A081119-2/1-6 | 1100 | 27827 | 27828 | 1387.735 | 7.19165 | 7.53235 | 131.65 | 81.065 | 166.62 | 6.29 | 0.46 | 0.995 | 3.29 | 1.085 | 0.28 | 18.36 | 18.225 | 3.96 | 3.605 | 15.915 | 15.96 | 0.625 | 0.7 | 7.5 | 0.08 | PS001053-A081119-2 | CK002634-D241019 | CK002667-D281119 | 7.173 | 7.173 | 7.173 | 5.705 | 5.695 | 7.234 | 7.234 | 7.234 | Rec-CK002495-D020819 | 2019-10-24 09:10 | 18.5 | 10.7 | 8.7 | Rec-CK002495-D020819 | 2019-11-28 08:45 | 16.6 | 11 | 6.8 | 3 | 3 | На контроль |  | 1585 | 14 | 1930 | 43.5 | 80.3 | 1920 | 35 | 38 | 166 | 200 | 129 | 166.5 | 25.56 | 203 |  | 2019-12-07 | 32.7 | 36 | 38.7 | 79.1 | 80 | 81.3 | 32 | 40 | 46 | 129.3 | 130 | 130.8 | 166.1 | 168 | 168.6 | 0.39 | 0.39 | 0.39 | 700 | 10000 | 0 | 0 | 1920 | 98.83 |  |  | 2019-12-04 | 2019-12-04 | 2019-11-06 | 562 | 2018-06-06 | 2156 | 0.0002176471 | -0.007382353 | 0.0076 | 5.768176 | 10.47053 | 0.0003944444 | -0.007405556 | 0.0078 | 5.681611 | 10.49811 | PS001053-A081119 | 0.01082857 | 1.971429 | 0.01057143 | 0.013 | 4.885286 | 4.904 | 4.699 | 4.968
893 | PS001053-A081119-2/1-7 | 1100 | 27829 | 27830 | 1396.21 | 7.19665 | 7.53015 | 131.67 | 81.095 | 166.53 | 6.275 | 0.415 | 1.11 | 5.595 | 1.145 | 0.23 | 18.355 | 18.395 | 4.555 | 2.955 | 16.17 | 15.785 | 0.485 | 0.68 | 7.6 | 0.09 | PS001053-A081119-2 | CK002634-D241019 | CK002667-D281119 | 7.173 | 7.173 | 7.173 | 5.705 | 5.695 | 7.234 | 7.234 | 7.234 | Rec-CK002495-D020819 | 2019-10-24 09:10 | 18.5 | 10.7 | 8.7 | Rec-CK002495-D020819 | 2019-11-28 08:45 | 16.6 | 11 | 6.8 | 3 | 3 | На контроль |  | 1585 | 14 | 1930 | 43.5 | 80.3 | 1920 | 35 | 38 | 166 | 200 | 129 | 166.5 | 25.56 | 203 |  | 2019-12-07 | 32.7 | 36 | 38.7 | 79.1 | 80 | 81.3 | 32 | 40 | 46 | 129.3 | 130 | 130.8 | 166.1 | 168 | 168.6 | 0.39 | 0.39 | 0.39 | 700 | 10000 | 0 | 0 | 1920 | 98.83 |  |  | 2019-12-04 | 2019-12-04 | 2019-11-06 | 562 | 2018-06-06 | 2156 | 0.0002176471 | -0.007382353 | 0.0076 | 5.768176 | 10.47053 | 0.0003944444 | -0.007405556 | 0.0078 | 5.681611 | 10.49811 | PS001053-A081119 | 0.01082857 | 1.971429 | 0.01057143 | 0.013 | 4.885286 | 4.904 | 4.699 | 4.968
894 | PS001053-A081119-2/1-8 | 1100 | 27831 | 27832 | 1395.455 | 7.1895 | 7.5198 | 131.75 | 81.2 | 166.135 | 6.24 | 0.505 | 1.19 | 6.11 | 1.05 | 0.155 | 18.365 | 18.495 | 4.22 | 3.045 | 16.05 | 15.865 | 0.565 | 0.735 | 7.7 | 0.15 | PS001053-A081119-2 | CK002634-D241019 | CK002667-D281119 | 7.173 | 7.173 | 7.173 | 5.705 | 5.695 | 7.234 | 7.234 | 7.234 | Rec-CK002495-D020819 | 2019-10-24 09:10 | 18.5 | 10.7 | 8.7 | Rec-CK002495-D020819 | 2019-11-28 08:45 | 16.6 | 11 | 6.8 | 3 | 3 | На контроль |  | 1585 | 14 | 1930 | 43.5 | 80.3 | 1920 | 35 | 38 | 166 | 200 | 129 | 166.5 | 25.56 | 203 |  | 2019-12-07 | 32.7 | 36 | 38.7 | 79.1 | 80 | 81.3 | 32 | 40 | 46 | 129.3 | 130 | 130.8 | 166.1 | 168 | 168.6 | 0.39 | 0.39 | 0.39 | 700 | 10000 | 0 | 0 | 1920 | 98.83 |  |  | 2019-12-04 | 2019-12-04 | 2019-11-06 | 562 | 2018-06-06 | 2156 | 0.0002176471 | -0.007382353 | 0.0076 | 5.768176 | 10.47053 | 0.0003944444 | -0.007405556 | 0.0078 | 5.681611 | 10.49811 | PS001053-A081119 | 0.01082857 | 1.971429 | 0.01057143 | 0.013 | 4.885286 | 4.904 | 4.699 | 4.968
895 | PS001058-A251119-2/1-1 | 800 | 27854 | 27855 | 1370.68 | 7.2086 | 7.549 | 131.745 | 81.375 | 166.635 | 6.29 | 0.67 | 0.59 | 12.425 | 1.46 | 0.455 | 18.125 | 18.015 | 6.1 | 5.755 | 15.46 | 15.545 | 0.26 | 0.505 | 7.55 | 0.13 | PS001058-A251119-2 | CK002666-B281119 | CK002666-B281119 | 7.1719 | 7.1719 | 7.1701 | 5.695 | 5.685 | 7.233 | 7.233 | 7.233 | Rec-CK002666-B281119 | 2019-11-28 08:35 | 16.6 | 13.6 | 16 | Rec-CK002666-B281119 | 2019-11-28 08:35 | 16.6 | 13.6 | 16 | 2 | 2 | На контроль |  | 1620 | 13.9 | 1930 | 40 | 80.2 | 1930 | 35 | 38 | 166 | 200 | 129 | 168 | 25.76 | 170 | 155 | 2019-12-09 | 33.4 | 36 | 38.2 | 77.5 | 80 | 82.3 | 29 | 35 | 39 | 128.4 | 130 | 131.2 | 166.2 | 168 | 168.5 | 0.38 | 0.38 | 0.38 | 650 | 7000 | 0 | 0 | 1930 | 99.16 |  |  | 2019-12-04 | 2019-12-04 | 2019-11-06 | 569 | 2018-06-06 | 2163 | 9.444444e-05 | -0.007511111 | 0.007605556 | 5.811 | 10.68294 | 9.444444e-05 | -0.007511111 | 0.007605556 | 5.811 | 10.68294 | PS001058-A251119 | 0.0106 | 1.995625 | 0.011 | 0.014875 | 4.88925 | 4.9515 | 4.571 | 5.038
896 | PS001058-A251119-2/1-2 | 600 | 27856 | 27857 | 1402.515 | 7.2572 | 7.5699 | 131.675 | 81.14 | 166.505 | 6.31 | 0.735 | 0.735 | 9.085 | 1.28 | 0.225 | 18.16 | 18.195 | 5.095 | 3.62 | 15.56 | 15.63 | 0.425 | 0.57 | 7.6 | 0.2 | PS001058-A251119-2 | CK002666-B281119 | CK002666-B281119 | 7.1719 | 7.1719 | 7.1701 | 5.695 | 5.685 | 7.233 | 7.233 | 7.233 | Rec-CK002666-B281119 | 2019-11-28 08:35 | 16.6 | 13.6 | 16 | Rec-CK002666-B281119 | 2019-11-28 08:35 | 16.6 | 13.6 | 16 | 2 | 2 | На контроль |  | 1620 | 13.9 | 1930 | 40 | 80.2 | 1930 | 35 | 38 | 166 | 200 | 129 | 168 | 25.76 | 170 | 155 | 2019-12-09 | 33.4 | 36 | 38.2 | 77.5 | 80 | 82.3 | 29 | 35 | 39 | 128.4 | 130 | 131.2 | 166.2 | 168 | 168.5 | 0.38 | 0.38 | 0.38 | 650 | 7000 | 0 | 0 | 1930 | 99.16 |  |  | 2019-12-04 | 2019-12-04 | 2019-11-06 | 569 | 2018-06-06 | 2163 | 9.444444e-05 | -0.007511111 | 0.007605556 | 5.811 | 10.68294 | 9.444444e-05 | -0.007511111 | 0.007605556 | 5.811 | 10.68294 | PS001058-A251119 | 0.0106 | 1.995625 | 0.011 | 0.014875 | 4.88925 | 4.9515 | 4.571 | 5.038
897 | PS001058-A251119-2/1-3 | 800 | 27858 | 27859 | 1398.475 | 7.2631 | 7.59175 | 131.74 | 80.995 | 166.465 | 6.205 | 0.48 | 0.655 | 10.695 | 1.45 | 0.315 | 18.195 | 18.43 | 6.08 | 3.945 | 16.105 | 15.83 | 0.41 | 0.65 | 7.5 | 0.14 | PS001058-A251119-2 | CK002666-B281119 | CK002666-B281119 | 7.1719 | 7.1719 | 7.1701 | 5.695 | 5.685 | 7.233 | 7.233 | 7.233 | Rec-CK002666-B281119 | 2019-11-28 08:35 | 16.6 | 13.6 | 16 | Rec-CK002666-B281119 | 2019-11-28 08:35 | 16.6 | 13.6 | 16 | 2 | 2 | На контроль |  | 1620 | 13.9 | 1930 | 40 | 80.2 | 1930 | 35 | 38 | 166 | 200 | 129 | 168 | 25.76 | 170 | 155 | 2019-12-09 | 33.4 | 36 | 38.2 | 77.5 | 80 | 82.3 | 29 | 35 | 39 | 128.4 | 130 | 131.2 | 166.2 | 168 | 168.5 | 0.38 | 0.38 | 0.38 | 650 | 7000 | 0 | 0 | 1930 | 99.16 |  |  | 2019-12-04 | 2019-12-04 | 2019-11-06 | 569 | 2018-06-06 | 2163 | 9.444444e-05 | -0.007511111 | 0.007605556 | 5.811 | 10.68294 | 9.444444e-05 | -0.007511111 | 0.007605556 | 5.811 | 10.68294 | PS001058-A251119 | 0.0106 | 1.995625 | 0.011 | 0.014875 | 4.88925 | 4.9515 | 4.571 | 5.038
898 | PS001058-A251119-2/1-4 | 1050 | 27860 | 27861 | 1389.725 | 7.24765 | 7.5983 | 131.73 | 81.055 | 166.34 | 6.385 | 0.47 | 1.23 | 7.45 | 1.205 | 0.355 | 17.725 | 18.095 | 4.185 | 3.495 | 16.075 | 15.785 | 0.365 | 0.35 | 7.4 | 0.14 | PS001058-A251119-2 | CK002666-B281119 | CK002666-B281119 | 7.1719 | 7.1719 | 7.1701 | 5.695 | 5.685 | 7.233 | 7.233 | 7.233 | Rec-CK002666-B281119 | 2019-11-28 08:35 | 16.6 | 13.6 | 16 | Rec-CK002666-B281119 | 2019-11-28 08:35 | 16.6 | 13.6 | 16 | 2 | 2 | На контроль |  | 1620 | 13.9 | 1930 | 40 | 80.2 | 1930 | 35 | 38 | 166 | 200 | 129 | 168 | 25.76 | 170 | 155 | 2019-12-09 | 33.4 | 36 | 38.2 | 77.5 | 80 | 82.3 | 29 | 35 | 39 | 128.4 | 130 | 131.2 | 166.2 | 168 | 168.5 | 0.38 | 0.38 | 0.38 | 650 | 7000 | 0 | 0 | 1930 | 99.16 |  |  | 2019-12-04 | 2019-12-04 | 2019-11-06 | 569 | 2018-06-06 | 2163 | 9.444444e-05 | -0.007511111 | 0.007605556 | 5.811 | 10.68294 | 9.444444e-05 | -0.007511111 | 0.007605556 | 5.811 | 10.68294 | PS001058-A251119 | 0.0106 | 1.995625 | 0.011 | 0.014875 | 4.88925 | 4.9515 | 4.571 | 5.038
899 | PS001058-A251119-2/1-5 | 1050 | 27862 | 27863 | 1382.125 | 7.2493 | 7.5882 | 131.74 | 80.975 | 166.415 | 6.36 | 0.325 | 0.765 | 5.475 | 1.365 | 0.5 | 18.215 | 18.18 | 2.575 | 3.16 | 15.935 | 15.705 | 0.205 | 0.15 | 7.75 | 0.1 | PS001058-A251119-2 | CK002666-B281119 | CK002666-B281119 | 7.1719 | 7.1719 | 7.1701 | 5.695 | 5.685 | 7.233 | 7.233 | 7.233 | Rec-CK002666-B281119 | 2019-11-28 08:35 | 16.6 | 13.6 | 16 | Rec-CK002666-B281119 | 2019-11-28 08:35 | 16.6 | 13.6 | 16 | 2 | 2 | На контроль |  | 1620 | 13.9 | 1930 | 40 | 80.2 | 1930 | 35 | 38 | 166 | 200 | 129 | 168 | 25.76 | 170 | 155 | 2019-12-09 | 33.4 | 36 | 38.2 | 77.5 | 80 | 82.3 | 29 | 35 | 39 | 128.4 | 130 | 131.2 | 166.2 | 168 | 168.5 | 0.38 | 0.38 | 0.38 | 650 | 7000 | 0 | 0 | 1930 | 99.16 |  |  | 2019-12-04 | 2019-12-04 | 2019-11-06 | 569 | 2018-06-06 | 2163 | 9.444444e-05 | -0.007511111 | 0.007605556 | 5.811 | 10.68294 | 9.444444e-05 | -0.007511111 | 0.007605556 | 5.811 | 10.68294 | PS001058-A251119 | 0.0106 | 1.995625 | 0.011 | 0.014875 | 4.88925 | 4.9515 | 4.571 | 5.038
900 | PS001058-A251119-2/1-6 | 1050 | 27864 | 27865 | 1387.055 | 7.22995 | 7.5538 | 131.845 | 81.19 | 166.88 | 6.26 | 0.365 | 0.485 | 8.53 | 1.42 | 0.305 | 18.97 | 18.715 | 2.36 | 3.205 | 15.635 | 15.71 | 0.135 | 0.09 | 8.25 | 0.13 | PS001058-A251119-2 | CK002666-B281119 | CK002666-B281119 | 7.1719 | 7.1719 | 7.1701 | 5.695 | 5.685 | 7.233 | 7.233 | 7.233 | Rec-CK002666-B281119 | 2019-11-28 08:35 | 16.6 | 13.6 | 16 | Rec-CK002666-B281119 | 2019-11-28 08:35 | 16.6 | 13.6 | 16 | 2 | 2 | На контроль |  | 1620 | 13.9 | 1930 | 40 | 80.2 | 1930 | 35 | 38 | 166 | 200 | 129 | 168 | 25.76 | 170 | 155 | 2019-12-09 | 33.4 | 36 | 38.2 | 77.5 | 80 | 82.3 | 29 | 35 | 39 | 128.4 | 130 | 131.2 | 166.2 | 168 | 168.5 | 0.38 | 0.38 | 0.38 | 650 | 7000 | 0 | 0 | 1930 | 99.16 |  |  | 2019-12-04 | 2019-12-04 | 2019-11-06 | 569 | 2018-06-06 | 2163 | 9.444444e-05 | -0.007511111 | 0.007605556 | 5.811 | 10.68294 | 9.444444e-05 | -0.007511111 | 0.007605556 | 5.811 | 10.68294 | PS001058-A251119 | 0.0106 | 1.995625 | 0.011 | 0.014875 | 4.88925 | 4.9515 | 4.571 | 5.038
901 | PS001055-A191119-1/1-1 | 1200 | 27885 | 27886 | 1392.095 | 7.1639 | 7.48405 | 131.17 | 80.945 | 166.41 | 6.09 | 0.64 | 0.92 | 7.455 | 1.11 | 0.395 | 17.73 | 18.35 | 4.41 | 4.74 | 15.845 | 15.705 | 0.38 | 0.35 | 7.7 | 0.09 | PS001055-A191119-1 | CK002579-A120919 | CK002625-A171019 | 7.172 | 7.172 | 7.1705 | 5.69 | 5.675 | 7.233 | 7.233 | 7.233 | Rec-CK002233-A160118 | 2019-09-12 13:40 | 22.3 | 14.2 | 6.8 | Rec-CK002233-A160118 | 2019-10-17 08:20 | 19.3 | 14.4 | 18.2 | 1 | 1 | На контроль |  | 1610 | 13.9 | 1930 | 40 | 80.2 | 1920 | 35 | 38 | 166 | 200 | 129 | 168 | 25.56 | 152 | 136 | 2019-12-10 | 33 | 36 | 39 | 78.6 | 80 | 81.3 | 31 | 37 | 43 | 129.1 | 130 | 130.4 | 166 | 167 | 168 | 0.4 | 0.4 | 0.4 | 700 | 6000 | 0 | 0 | 1920 | 99.09 |  |  | 2019-12-04 | 2019-12-04 | 2019-11-06 | 574 | 2018-06-06 | 2168 | -0.00036875 | -0.0073375 | 0.00696875 | 5.758875 | 10.64675 | -0.00025 | -0.00729 | 0.00704 | 5.675 | 10.5784 | PS001055-A191119 | 0.0109125 | 1.93275 | 0.01425 | 0.01425 | 4.740625 | 4.7975 | 4.44 | 4.883
902 | PS001055-A191119-1/1-2 | 1200 | 27887 | 27888 | 1381.825 | 7.16515 | 7.4927 | 131.19 | 81.035 | 166.85 | 6.22 | 0.375 | 0.715 | 4.31 | 1.03 | 0.215 | 17.565 | 18.775 | 3.945 | 2.26 | 15.75 | 16.035 | 0.325 | 0.445 | 7.75 | 0.13 | PS001055-A191119-1 | CK002579-A120919 | CK002625-A171019 | 7.172 | 7.172 | 7.1705 | 5.69 | 5.675 | 7.233 | 7.233 | 7.233 | Rec-CK002233-A160118 | 2019-09-12 13:40 | 22.3 | 14.2 | 6.8 | Rec-CK002233-A160118 | 2019-10-17 08:20 | 19.3 | 14.4 | 18.2 | 1 | 1 | На контроль |  | 1610 | 13.9 | 1930 | 40 | 80.2 | 1920 | 35 | 38 | 166 | 200 | 129 | 168 | 25.56 | 152 | 136 | 2019-12-10 | 33 | 36 | 39 | 78.6 | 80 | 81.3 | 31 | 37 | 43 | 129.1 | 130 | 130.4 | 166 | 167 | 168 | 0.4 | 0.4 | 0.4 | 700 | 6000 | 0 | 0 | 1920 | 99.09 |  |  | 2019-12-04 | 2019-12-04 | 2019-11-06 | 574 | 2018-06-06 | 2168 | -0.00036875 | -0.0073375 | 0.00696875 | 5.758875 | 10.64675 | -0.00025 | -0.00729 | 0.00704 | 5.675 | 10.5784 | PS001055-A191119 | 0.0109125 | 1.93275 | 0.01425 | 0.01425 | 4.740625 | 4.7975 | 4.44 | 4.883
903 | PS001053-A081119-3/1-1 | 1100 | 27927 | 27928 | 1416.725 | 7.2369 | 7.5517 | 131.34 | 81.305 | 166.915 | 6.38 | 1.225 | 0.695 | 9.275 | 1.64 | 0.425 | 18.115 | 18.135 | 6.245 | 6.305 | 15.74 | 15.95 | 0.43 | 0.415 | 7.2 | 0.11 | PS001053-A081119-3 | CK002669-D041219 | CK002669-D041219 | 7.173 | 7.173 | 7.1715 | 5.695 | 5.675 | 7.234 | 7.234 | 7.234 | Rec-CK002495-D020819 | 2019-12-04 16:00 | 16 | 11 | 6.8 | Rec-CK002495-D020819 | 2019-12-04 16:00 | 16 | 11 | 6.8 | 3 | 3 | На контроль |  | 1590 | 14 | 1930 | 40 | 80.4 | 1920 | 35 | 38 | 166 | 200 | 129 | 166.5 | 25.34 | 168 | 153 | 2019-12-11 | 33.3 | 36 | 38.4 | 79.8 | 80 | 81.3 | 31 | 36 | 43 | 129.5 | 130 | 131.5 | 166.1 | 167 | 168.5 | 0.4 | 0.4 | 0.4 | 700 | 7800 | 0 | 0 | 1920 | 98.94 |  |  | 2019-12-04 | 2019-12-04 | 2019-11-06 | 580 | 2018-06-06 | 2174 | 0.0002 | -0.007358824 | 0.007558824 | 5.841765 | 10.61188 | 0.0002 | -0.007358824 | 0.007558824 | 5.841765 | 10.61188 | PS001053-A081119 | 0.01082857 | 1.971429 | 0.01057143 | 0.013 | 4.885286 | 4.904 | 4.699 | 4.968
904 | PS001053-A081119-3/1-2 | 1100 | 27929 | 27930 | 1421.39 | 7.23815 | 7.57095 | 131.52 | 81.39 | 166.975 | 6.295 | 1.215 | 0.68 | 8.825 | 1.63 | 0.43 | 18.165 | 18.315 | 2.8 | 5.415 | 16 | 15.935 | 0.455 | 0.49 | 7 | 0.07 | PS001053-A081119-3 | CK002669-D041219 | CK002669-D041219 | 7.173 | 7.173 | 7.1715 | 5.695 | 5.675 | 7.234 | 7.234 | 7.234 | Rec-CK002495-D020819 | 2019-12-04 16:00 | 16 | 11 | 6.8 | Rec-CK002495-D020819 | 2019-12-04 16:00 | 16 | 11 | 6.8 | 3 | 3 | На контроль |  | 1590 | 14 | 1930 | 40 | 80.4 | 1920 | 35 | 38 | 166 | 200 | 129 | 166.5 | 25.34 | 168 | 153 | 2019-12-11 | 33.3 | 36 | 38.4 | 79.8 | 80 | 81.3 | 31 | 36 | 43 | 129.5 | 130 | 131.5 | 166.1 | 167 | 168.5 | 0.4 | 0.4 | 0.4 | 700 | 7800 | 0 | 0 | 1920 | 98.94 |  |  | 2019-12-04 | 2019-12-04 | 2019-11-06 | 580 | 2018-06-06 | 2174 | 0.0002 | -0.007358824 | 0.007558824 | 5.841765 | 10.61188 | 0.0002 | -0.007358824 | 0.007558824 | 5.841765 | 10.61188 | PS001053-A081119 | 0.01082857 | 1.971429 | 0.01057143 | 0.013 | 4.885286 | 4.904 | 4.699 | 4.968
905 | PS001053-A081119-3/1-3 | 1100 | 27931 | 27932 | 1416.64 | 7.23745 | 7.56285 | 131.465 | 81.345 | 166.56 | 6.215 | 1.155 | 0.85 | 10.225 | 1.495 | 0.235 | 18.35 | 18.38 | 2.22 | 3.76 | 16.08 | 15.84 | 0.455 | 0.495 | 7.1 | 0.09 | PS001053-A081119-3 | CK002669-D041219 | CK002669-D041219 | 7.173 | 7.173 | 7.1715 | 5.695 | 5.675 | 7.234 | 7.234 | 7.234 | Rec-CK002495-D020819 | 2019-12-04 16:00 | 16 | 11 | 6.8 | Rec-CK002495-D020819 | 2019-12-04 16:00 | 16 | 11 | 6.8 | 3 | 3 | На контроль |  | 1590 | 14 | 1930 | 40 | 80.4 | 1920 | 35 | 38 | 166 | 200 | 129 | 166.5 | 25.34 | 168 | 153 | 2019-12-11 | 33.3 | 36 | 38.4 | 79.8 | 80 | 81.3 | 31 | 36 | 43 | 129.5 | 130 | 131.5 | 166.1 | 167 | 168.5 | 0.4 | 0.4 | 0.4 | 700 | 7800 | 0 | 0 | 1920 | 98.94 |  |  | 2019-12-04 | 2019-12-04 | 2019-11-06 | 580 | 2018-06-06 | 2174 | 0.0002 | -0.007358824 | 0.007558824 | 5.841765 | 10.61188 | 0.0002 | -0.007358824 | 0.007558824 | 5.841765 | 10.61188 | PS001053-A081119 | 0.01082857 | 1.971429 | 0.01057143 | 0.013 | 4.885286 | 4.904 | 4.699 | 4.968
906 | PS001053-A081119-3/1-4 | 1100 | 27933 | 27934 | 1393.955 | 7.23775 | 7.55955 | 131.14 | 81.305 | 166.54 | 6.24 | 0.905 | 0.965 | 7.405 | 1.435 | 0.095 | 18.375 | 18.415 | 1.825 | 2.845 | 16.12 | 15.86 | 0.48 | 0.49 | 7.25 | 0.13 | PS001053-A081119-3 | CK002669-D041219 | CK002669-D041219 | 7.173 | 7.173 | 7.1715 | 5.695 | 5.675 | 7.234 | 7.234 | 7.234 | Rec-CK002495-D020819 | 2019-12-04 16:00 | 16 | 11 | 6.8 | Rec-CK002495-D020819 | 2019-12-04 16:00 | 16 | 11 | 6.8 | 3 | 3 | На контроль |  | 1590 | 14 | 1930 | 40 | 80.4 | 1920 | 35 | 38 | 166 | 200 | 129 | 166.5 | 25.34 | 168 | 153 | 2019-12-11 | 33.3 | 36 | 38.4 | 79.8 | 80 | 81.3 | 31 | 36 | 43 | 129.5 | 130 | 131.5 | 166.1 | 167 | 168.5 | 0.4 | 0.4 | 0.4 | 700 | 7800 | 0 | 0 | 1920 | 98.94 |  |  | 2019-12-04 | 2019-12-04 | 2019-11-06 | 580 | 2018-06-06 | 2174 | 0.0002 | -0.007358824 | 0.007558824 | 5.841765 | 10.61188 | 0.0002 | -0.007358824 | 0.007558824 | 5.841765 | 10.61188 | PS001053-A081119 | 0.01082857 | 1.971429 | 0.01057143 | 0.013 | 4.885286 | 4.904 | 4.699 | 4.968
907 | PS001053-A081119-3/1-5 | 1100 | 27935 | 27936 | 1382.135 | 7.25505 | 7.5811 | 131.08 | 81.35 | 166.58 | 6.335 | 0.625 | 0.795 | 3.915 | 1.515 | 0.185 | 18.43 | 18.385 | 1.975 | 2.745 | 15.985 | 16.26 | 0.53 | 0.505 | 7.3 | 0.13 | PS001053-A081119-3 | CK002669-D041219 | CK002669-D041219 | 7.173 | 7.173 | 7.1715 | 5.695 | 5.675 | 7.234 | 7.234 | 7.234 | Rec-CK002495-D020819 | 2019-12-04 16:00 | 16 | 11 | 6.8 | Rec-CK002495-D020819 | 2019-12-04 16:00 | 16 | 11 | 6.8 | 3 | 3 | На контроль |  | 1590 | 14 | 1930 | 40 | 80.4 | 1920 | 35 | 38 | 166 | 200 | 129 | 166.5 | 25.34 | 168 | 153 | 2019-12-11 | 33.3 | 36 | 38.4 | 79.8 | 80 | 81.3 | 31 | 36 | 43 | 129.5 | 130 | 131.5 | 166.1 | 167 | 168.5 | 0.4 | 0.4 | 0.4 | 700 | 7800 | 0 | 0 | 1920 | 98.94 |  |  | 2019-12-04 | 2019-12-04 | 2019-11-06 | 580 | 2018-06-06 | 2174 | 0.0002 | -0.007358824 | 0.007558824 | 5.841765 | 10.61188 | 0.0002 | -0.007358824 | 0.007558824 | 5.841765 | 10.61188 | PS001053-A081119 | 0.01082857 | 1.971429 | 0.01057143 | 0.013 | 4.885286 | 4.904 | 4.699 | 4.968
908 | PS001053-A081119-3/1-6 | 1100 | 27937 | 27938 | 1382.81 | 7.27785 | 7.60655 | 131.16 | 81.32 | 166.12 | 6.26 | 0.49 | 0.695 | 5.815 | 1.43 | 0.3 | 18.705 | 18.565 | 2.265 | 2.69 | 15.97 | 16.35 | 0.47 | 0.545 | 7.35 | 0.1 | PS001053-A081119-3 | CK002669-D041219 | CK002669-D041219 | 7.173 | 7.173 | 7.1715 | 5.695 | 5.675 | 7.234 | 7.234 | 7.234 | Rec-CK002495-D020819 | 2019-12-04 16:00 | 16 | 11 | 6.8 | Rec-CK002495-D020819 | 2019-12-04 16:00 | 16 | 11 | 6.8 | 3 | 3 | На контроль |  | 1590 | 14 | 1930 | 40 | 80.4 | 1920 | 35 | 38 | 166 | 200 | 129 | 166.5 | 25.34 | 168 | 153 | 2019-12-11 | 33.3 | 36 | 38.4 | 79.8 | 80 | 81.3 | 31 | 36 | 43 | 129.5 | 130 | 131.5 | 166.1 | 167 | 168.5 | 0.4 | 0.4 | 0.4 | 700 | 7800 | 0 | 0 | 1920 | 98.94 |  |  | 2019-12-04 | 2019-12-04 | 2019-11-06 | 580 | 2018-06-06 | 2174 | 0.0002 | -0.007358824 | 0.007558824 | 5.841765 | 10.61188 | 0.0002 | -0.007358824 | 0.007558824 | 5.841765 | 10.61188 | PS001053-A081119 | 0.01082857 | 1.971429 | 0.01057143 | 0.013 | 4.885286 | 4.904 | 4.699 | 4.968
909 | PS001053-A081119-3/1-7 | 1100 | 27939 | 27940 | 1397.615 | 7.2693 | 7.60155 | 131.175 | 81.28 | 165.815 | 6.245 | 0.57 | 0.485 | 9.165 | 1.25 | 0.25 | 18.955 | 18.79 | 2.19 | 2.605 | 15.985 | 16.22 | 0.54 | 0.61 | 7.55 | 0.14 | PS001053-A081119-3 | CK002669-D041219 | CK002669-D041219 | 7.173 | 7.173 | 7.1715 | 5.695 | 5.675 | 7.234 | 7.234 | 7.234 | Rec-CK002495-D020819 | 2019-12-04 16:00 | 16 | 11 | 6.8 | Rec-CK002495-D020819 | 2019-12-04 16:00 | 16 | 11 | 6.8 | 3 | 3 | На контроль |  | 1590 | 14 | 1930 | 40 | 80.4 | 1920 | 35 | 38 | 166 | 200 | 129 | 166.5 | 25.34 | 168 | 153 | 2019-12-11 | 33.3 | 36 | 38.4 | 79.8 | 80 | 81.3 | 31 | 36 | 43 | 129.5 | 130 | 131.5 | 166.1 | 167 | 168.5 | 0.4 | 0.4 | 0.4 | 700 | 7800 | 0 | 0 | 1920 | 98.94 |  |  | 2019-12-04 | 2019-12-04 | 2019-11-06 | 580 | 2018-06-06 | 2174 | 0.0002 | -0.007358824 | 0.007558824 | 5.841765 | 10.61188 | 0.0002 | -0.007358824 | 0.007558824 | 5.841765 | 10.61188 | PS001053-A081119 | 0.01082857 | 1.971429 | 0.01057143 | 0.013 | 4.885286 | 4.904 | 4.699 | 4.968
910 | PS001055-A191119-2/1-1 | 1200 | 27941 | 27942 | 1386.78 | 7.14895 | 7.46805 | 131.44 | 81.12 | 166.895 | 6.235 | 0.62 | 0.755 | 4.855 | 1.445 | 0.13 | 18.2 | 18.24 | 3.145 | 3.515 | 16.09 | 15.94 | 0.69 | 0.745 | 7.35 | 0.13 | PS001055-A191119-2 | CK002664-B261119 | CK002673-B021219 | 7.171 | 7.171 | 7.1725 | 5.685 | 5.68 | 7.232 | 7.232 | 7.232 | Rec-CK002661-B221119-489-20191122 | 2019-11-26 07:45 |  | 14.7 | 16.3 | Rec-IDLE-140-20191128 | 2019-12-02 16:55 | 16.3 | 12 | 15.7 | 2 | 2 | На контроль |  | 1585 | 14 | 1930 | 42.5 | 80.2 | 1920 | 35 | 38 | 166 | 200 | 129 | 168.5 | 25.37 | 186 | 171 | 2019-12-12 | 35.1 | 37 | 38.6 | 78.1 | 80 | 81.4 | 33 | 38 | 43 | 128.7 | 129 | 130.5 | 166 | 167 | 168.6 | 0.4 | 0.4 | 0.4 | 700 | 9000 | 0 | 0 | 1920 | 99.45 |  |  | 2019-12-04 | 2019-12-04 | 2019-11-06 | 590 | 2018-06-06 | 2184 | 2.857143e-05 | -0.007621429 | 0.00765 | 5.807929 | 10.60657 | 8.888889e-05 | -0.007583333 | 0.007672222 | 5.819 | 10.69139 | PS001055-A191119 | 0.0109125 | 1.93275 | 0.01425 | 0.01425 | 4.740625 | 4.7975 | 4.44 | 4.883
911 | PS001055-A191119-2/1-2 | 1100 | 27943 | 27944 | 1405.435 | 7.14485 | 7.4761 | 131.205 | 80.885 | 166.85 | 6.225 | 0.715 | 0.67 | 7.005 | 1.475 | 0.115 | 18.405 | 18.345 | 4.22 | 5.23 | 16.06 | 15.815 | 0.68 | 0.75 | 7.4 | 0.14 | PS001055-A191119-2 | CK002664-B261119 | CK002673-B021219 | 7.171 | 7.171 | 7.1725 | 5.685 | 5.68 | 7.232 | 7.232 | 7.232 | Rec-CK002661-B221119-489-20191122 | 2019-11-26 07:45 |  | 14.7 | 16.3 | Rec-IDLE-140-20191128 | 2019-12-02 16:55 | 16.3 | 12 | 15.7 | 2 | 2 | На контроль |  | 1585 | 14 | 1930 | 42.5 | 80.2 | 1920 | 35 | 38 | 166 | 200 | 129 | 168.5 | 25.37 | 186 | 171 | 2019-12-12 | 35.1 | 37 | 38.6 | 78.1 | 80 | 81.4 | 33 | 38 | 43 | 128.7 | 129 | 130.5 | 166 | 167 | 168.6 | 0.4 | 0.4 | 0.4 | 700 | 9000 | 0 | 0 | 1920 | 99.45 |  |  | 2019-12-04 | 2019-12-04 | 2019-11-06 | 590 | 2018-06-06 | 2184 | 2.857143e-05 | -0.007621429 | 0.00765 | 5.807929 | 10.60657 | 8.888889e-05 | -0.007583333 | 0.007672222 | 5.819 | 10.69139 | PS001055-A191119 | 0.0109125 | 1.93275 | 0.01425 | 0.01425 | 4.740625 | 4.7975 | 4.44 | 4.883
912 | PS001055-A191119-2/1-3 | 1100 | 27946 | 27947 | 1412.205 | 7.13495 | 7.46605 | 131.1 | 81.02 | 166.925 | 6.24 | 0.74 | 0.69 | 8.515 | 1.545 | 0.225 | 18.41 | 18.355 | 4.745 | 4.14 | 16.045 | 15.97 | 0.82 | 0.775 | 7.35 | 0.12 | PS001055-A191119-2 | CK002664-B261119 | CK002673-B021219 | 7.171 | 7.171 | 7.1725 | 5.685 | 5.68 | 7.232 | 7.232 | 7.232 | Rec-CK002661-B221119-489-20191122 | 2019-11-26 07:45 |  | 14.7 | 16.3 | Rec-IDLE-140-20191128 | 2019-12-02 16:55 | 16.3 | 12 | 15.7 | 2 | 2 | На контроль |  | 1585 | 14 | 1930 | 42.5 | 80.2 | 1920 | 35 | 38 | 166 | 200 | 129 | 168.5 | 25.37 | 186 | 171 | 2019-12-12 | 35.1 | 37 | 38.6 | 78.1 | 80 | 81.4 | 33 | 38 | 43 | 128.7 | 129 | 130.5 | 166 | 167 | 168.6 | 0.4 | 0.4 | 0.4 | 700 | 9000 | 0 | 0 | 1920 | 99.45 |  |  | 2019-12-04 | 2019-12-04 | 2019-11-06 | 590 | 2018-06-06 | 2184 | 2.857143e-05 | -0.007621429 | 0.00765 | 5.807929 | 10.60657 | 8.888889e-05 | -0.007583333 | 0.007672222 | 5.819 | 10.69139 | PS001055-A191119 | 0.0109125 | 1.93275 | 0.01425 | 0.01425 | 4.740625 | 4.7975 | 4.44 | 4.883
913 | PS001055-A191119-2/1-4 | 1100 | 27955 | 27956 | 1391.105 | 7.1211 | 7.4526 | 131.215 | 81.115 | 166.71 | 6.24 | 0.605 | 0.645 | 5.175 | 1.365 | 0.255 | 18.34 | 18.335 | 3.41 | 3.71 | 16.13 | 16 | 0.865 | 0.81 | 7.4 | 0.11 | PS001055-A191119-2 | CK002664-B261119 | CK002673-B021219 | 7.171 | 7.171 | 7.1725 | 5.685 | 5.68 | 7.232 | 7.232 | 7.232 | Rec-CK002661-B221119-489-20191122 | 2019-11-26 07:45 |  | 14.7 | 16.3 | Rec-IDLE-140-20191128 | 2019-12-02 16:55 | 16.3 | 12 | 15.7 | 2 | 2 | На контроль |  | 1585 | 14 | 1930 | 42.5 | 80.2 | 1920 | 35 | 38 | 166 | 200 | 129 | 168.5 | 25.37 | 186 | 171 | 2019-12-12 | 35.1 | 37 | 38.6 | 78.1 | 80 | 81.4 | 33 | 38 | 43 | 128.7 | 129 | 130.5 | 166 | 167 | 168.6 | 0.4 | 0.4 | 0.4 | 700 | 9000 | 0 | 0 | 1920 | 99.45 |  |  | 2019-12-04 | 2019-12-04 | 2019-11-06 | 590 | 2018-06-06 | 2184 | 2.857143e-05 | -0.007621429 | 0.00765 | 5.807929 | 10.60657 | 8.888889e-05 | -0.007583333 | 0.007672222 | 5.819 | 10.69139 | PS001055-A191119 | 0.0109125 | 1.93275 | 0.01425 | 0.01425 | 4.740625 | 4.7975 | 4.44 | 4.883
914 | PS001055-A191119-2/1-5 | 1100 | 27957 | 27958 | 1385.115 | 7.1418 | 7.48015 | 131.225 | 81.015 | 166.565 | 6.175 | 0.42 | 0.595 | 5.67 | 1.365 | 0.225 | 18.375 | 18.455 | 1.815 | 4.435 | 16.13 | 16.09 | 0.72 | 0.785 | 7.5 | 0.18 | PS001055-A191119-2 | CK002664-B261119 | CK002673-B021219 | 7.171 | 7.171 | 7.1725 | 5.685 | 5.68 | 7.232 | 7.232 | 7.232 | Rec-CK002661-B221119-489-20191122 | 2019-11-26 07:45 |  | 14.7 | 16.3 | Rec-IDLE-140-20191128 | 2019-12-02 16:55 | 16.3 | 12 | 15.7 | 2 | 2 | На контроль |  | 1585 | 14 | 1930 | 42.5 | 80.2 | 1920 | 35 | 38 | 166 | 200 | 129 | 168.5 | 25.37 | 186 | 171 | 2019-12-12 | 35.1 | 37 | 38.6 | 78.1 | 80 | 81.4 | 33 | 38 | 43 | 128.7 | 129 | 130.5 | 166 | 167 | 168.6 | 0.4 | 0.4 | 0.4 | 700 | 9000 | 0 | 0 | 1920 | 99.45 |  |  | 2019-12-04 | 2019-12-04 | 2019-11-06 | 590 | 2018-06-06 | 2184 | 2.857143e-05 | -0.007621429 | 0.00765 | 5.807929 | 10.60657 | 8.888889e-05 | -0.007583333 | 0.007672222 | 5.819 | 10.69139 | PS001055-A191119 | 0.0109125 | 1.93275 | 0.01425 | 0.01425 | 4.740625 | 4.7975 | 4.44 | 4.883
915 | PS001055-A191119-2/1-6 | 1100 | 27959 | 27960 | 1380.71 | 7.1511 | 7.4871 | 131.125 | 81.02 | 166.75 | 6.155 | 0.21 | 0.715 | 7.185 | 1.385 | 0.165 | 18.525 | 18.495 | 2.62 | 3.38 | 16.12 | 16.17 | 0.77 | 0.81 | 7.55 | 0.15 | PS001055-A191119-2 | CK002664-B261119 | CK002673-B021219 | 7.171 | 7.171 | 7.1725 | 5.685 | 5.68 | 7.232 | 7.232 | 7.232 | Rec-CK002661-B221119-489-20191122 | 2019-11-26 07:45 |  | 14.7 | 16.3 | Rec-IDLE-140-20191128 | 2019-12-02 16:55 | 16.3 | 12 | 15.7 | 2 | 2 | На контроль |  | 1585 | 14 | 1930 | 42.5 | 80.2 | 1920 | 35 | 38 | 166 | 200 | 129 | 168.5 | 25.37 | 186 | 171 | 2019-12-12 | 35.1 | 37 | 38.6 | 78.1 | 80 | 81.4 | 33 | 38 | 43 | 128.7 | 129 | 130.5 | 166 | 167 | 168.6 | 0.4 | 0.4 | 0.4 | 700 | 9000 | 0 | 0 | 1920 | 99.45 |  |  | 2019-12-04 | 2019-12-04 | 2019-11-06 | 590 | 2018-06-06 | 2184 | 2.857143e-05 | -0.007621429 | 0.00765 | 5.807929 | 10.60657 | 8.888889e-05 | -0.007583333 | 0.007672222 | 5.819 | 10.69139 | PS001055-A191119 | 0.0109125 | 1.93275 | 0.01425 | 0.01425 | 4.740625 | 4.7975 | 4.44 | 4.883
916 | PS001055-A191119-2/1-7 | 1100 | 27961 | 27962 | 1375.835 | 7.14725 | 7.4645 | 131.155 | 81.01 | 166.965 | 6.225 | 0.12 | 0.95 | 7.06 | 1.095 | 0.12 | 18.795 | 18.61 | 2.875 | 2.785 | 16.145 | 15.995 | 0.9 | 0.83 | 7.8 | 0.11 | PS001055-A191119-2 | CK002664-B261119 | CK002673-B021219 | 7.171 | 7.171 | 7.1725 | 5.685 | 5.68 | 7.232 | 7.232 | 7.232 | Rec-CK002661-B221119-489-20191122 | 2019-11-26 07:45 |  | 14.7 | 16.3 | Rec-IDLE-140-20191128 | 2019-12-02 16:55 | 16.3 | 12 | 15.7 | 2 | 2 | На контроль |  | 1585 | 14 | 1930 | 42.5 | 80.2 | 1920 | 35 | 38 | 166 | 200 | 129 | 168.5 | 25.37 | 186 | 171 | 2019-12-12 | 35.1 | 37 | 38.6 | 78.1 | 80 | 81.4 | 33 | 38 | 43 | 128.7 | 129 | 130.5 | 166 | 167 | 168.6 | 0.4 | 0.4 | 0.4 | 700 | 9000 | 0 | 0 | 1920 | 99.45 |  |  | 2019-12-04 | 2019-12-04 | 2019-11-06 | 590 | 2018-06-06 | 2184 | 2.857143e-05 | -0.007621429 | 0.00765 | 5.807929 | 10.60657 | 8.888889e-05 | -0.007583333 | 0.007672222 | 5.819 | 10.69139 | PS001055-A191119 | 0.0109125 | 1.93275 | 0.01425 | 0.01425 | 4.740625 | 4.7975 | 4.44 | 4.883
917 | PS001055-A191119-2/1-8 | 1100 | 27965 | 27964 | 1408.385 | 7.13795 | 7.4571 | 131.19 | 81.07 | 166.72 | 6.22 | 0.375 | 0.945 | 9.385 | 1.14 | 0.145 | 19.05 | 19.19 | 2.64 | 2.755 | 16.115 | 15.915 | 0.915 | 0.835 | 8 | 0.1 | PS001055-A191119-2 | CK002664-B261119 | CK002673-B021219 | 7.171 | 7.171 | 7.1725 | 5.685 | 5.68 | 7.232 | 7.232 | 7.232 | Rec-CK002661-B221119-489-20191122 | 2019-11-26 07:45 |  | 14.7 | 16.3 | Rec-IDLE-140-20191128 | 2019-12-02 16:55 | 16.3 | 12 | 15.7 | 2 | 2 | На контроль |  | 1585 | 14 | 1930 | 42.5 | 80.2 | 1920 | 35 | 38 | 166 | 200 | 129 | 168.5 | 25.37 | 186 | 171 | 2019-12-12 | 35.1 | 37 | 38.6 | 78.1 | 80 | 81.4 | 33 | 38 | 43 | 128.7 | 129 | 130.5 | 166 | 167 | 168.6 | 0.4 | 0.4 | 0.4 | 700 | 9000 | 0 | 0 | 1920 | 99.45 |  |  | 2019-12-04 | 2019-12-04 | 2019-11-06 | 590 | 2018-06-06 | 2184 | 2.857143e-05 | -0.007621429 | 0.00765 | 5.807929 | 10.60657 | 8.888889e-05 | -0.007583333 | 0.007672222 | 5.819 | 10.69139 | PS001055-A191119 | 0.0109125 | 1.93275 | 0.01425 | 0.01425 | 4.740625 | 4.7975 | 4.44 | 4.883
918 | PS001031-A250919-1/1-1 | 1100 | 28000 | 28001 | 1385.485 | 7.34305 | 7.69 | 131.355 | 81.33 | 166.58 | 6.34 | 0.255 | 0.755 | 12.82 | 1.35 | 0.22 | 17.435 | 17.575 | 2.93 | 2.315 | 15.87 | 15.545 | 0.555 | 0.625 | 7.25 | 0.15 | PS001031-A250919-1 | CK002670-B301119 | CK002670-B301119 | 7.1715 | 7.1715 | 7.171 | 5.685 | 5.7 | 7.2325 | 7.2325 | 7.2325 | Rec-IDLE-140-20191128 | 2019-11-30 08:40 | 16.4 | 12.4 | 15.8 | Rec-IDLE-140-20191128 | 2019-11-30 08:40 | 16.4 | 12.4 | 15.8 | 2 | 2 | На контроль |  | 1600 | 13.8 | 1930 | 40 | 80.2 | 1920 | 35 | 38 | 166 | 200 | 129 | 168 | 25.79 | 170 | 155 | 2019-12-13 | 32.8 | 36 | 37.6 | 78.9 | 80 | 81.5 | 29 | 35 | 42 | 129.2 | 129.5 | 130.5 | 166 | 167 | 168.8 | 0.38 | 0.38 | 0.38 | 700 | 8000 | 0 | 0 | 1920 | 99.2 |  |  | 2019-12-04 | 2019-12-04 | 2019-11-06 | 603 | 2018-06-06 | 2197 | 2.777778e-05 | -0.007644444 | 0.007672222 | 5.8225 | 10.69361 | 2.777778e-05 | -0.007644444 | 0.007672222 | 5.8225 | 10.69361 | PS001031-A250919 | 0.0104 | 2.004 | 0.01142857 | 0.02142857 | 4.983 | 5.024 | 4.757 | 5.082
919 | PS001031-A250919-1/1-2 | 1200 | 28002 | 28003 | 1378.47 | 7.34135 | 7.67005 | 131.34 | 81.205 | 166.46 | 6.36 | 0.395 | 0.735 | 7.825 | 1.23 | 0.175 | 18.115 | 17.93 | 3.225 | 2.13 | 15.665 | 15.605 | 0.485 | 0.6 | 7.65 | 0.15 | PS001031-A250919-1 | CK002670-B301119 | CK002670-B301119 | 7.1715 | 7.1715 | 7.171 | 5.685 | 5.7 | 7.2325 | 7.2325 | 7.2325 | Rec-IDLE-140-20191128 | 2019-11-30 08:40 | 16.4 | 12.4 | 15.8 | Rec-IDLE-140-20191128 | 2019-11-30 08:40 | 16.4 | 12.4 | 15.8 | 2 | 2 | На контроль |  | 1600 | 13.8 | 1930 | 40 | 80.2 | 1920 | 35 | 38 | 166 | 200 | 129 | 168 | 25.79 | 170 | 155 | 2019-12-13 | 32.8 | 36 | 37.6 | 78.9 | 80 | 81.5 | 29 | 35 | 42 | 129.2 | 129.5 | 130.5 | 166 | 167 | 168.8 | 0.38 | 0.38 | 0.38 | 700 | 8000 | 0 | 0 | 1920 | 99.2 |  |  | 2019-12-04 | 2019-12-04 | 2019-11-06 | 603 | 2018-06-06 | 2197 | 2.777778e-05 | -0.007644444 | 0.007672222 | 5.8225 | 10.69361 | 2.777778e-05 | -0.007644444 | 0.007672222 | 5.8225 | 10.69361 | PS001031-A250919 | 0.0104 | 2.004 | 0.01142857 | 0.02142857 | 4.983 | 5.024 | 4.757 | 5.082
920 | PS001031-A250919-1/1-3 | 1200 | 28004 | 28005 | 1375.57 | 7.3386 | 7.6698 | 131.105 | 81.085 | 166.535 | 6.375 | 0.32 | 0.72 | 3.185 | 1.045 | 0.16 | 18.285 | 18.09 | 3.95 | 2.685 | 15.69 | 15.645 | 0.57 | 0.605 | 7.7 | 0.12 | PS001031-A250919-1 | CK002670-B301119 | CK002670-B301119 | 7.1715 | 7.1715 | 7.171 | 5.685 | 5.7 | 7.2325 | 7.2325 | 7.2325 | Rec-IDLE-140-20191128 | 2019-11-30 08:40 | 16.4 | 12.4 | 15.8 | Rec-IDLE-140-20191128 | 2019-11-30 08:40 | 16.4 | 12.4 | 15.8 | 2 | 2 | На контроль |  | 1600 | 13.8 | 1930 | 40 | 80.2 | 1920 | 35 | 38 | 166 | 200 | 129 | 168 | 25.79 | 170 | 155 | 2019-12-13 | 32.8 | 36 | 37.6 | 78.9 | 80 | 81.5 | 29 | 35 | 42 | 129.2 | 129.5 | 130.5 | 166 | 167 | 168.8 | 0.38 | 0.38 | 0.38 | 700 | 8000 | 0 | 0 | 1920 | 99.2 |  |  | 2019-12-04 | 2019-12-04 | 2019-11-06 | 603 | 2018-06-06 | 2197 | 2.777778e-05 | -0.007644444 | 0.007672222 | 5.8225 | 10.69361 | 2.777778e-05 | -0.007644444 | 0.007672222 | 5.8225 | 10.69361 | PS001031-A250919 | 0.0104 | 2.004 | 0.01142857 | 0.02142857 | 4.983 | 5.024 | 4.757 | 5.082
921 | PS001031-A250919-1/1-4 | 1100 | 28006 | 28007 | 1368 | 7.3222 | 7.6659 | 131.185 | 81.055 | 166.285 | 6.375 | 0.215 | 0.655 | 2.915 | 1.03 | 0.095 | 18.19 | 18.175 | 3.13 | 3.395 | 15.74 | 15.745 | 0.68 | 0.605 | 7.65 | 0.19 | PS001031-A250919-1 | CK002670-B301119 | CK002670-B301119 | 7.1715 | 7.1715 | 7.171 | 5.685 | 5.7 | 7.2325 | 7.2325 | 7.2325 | Rec-IDLE-140-20191128 | 2019-11-30 08:40 | 16.4 | 12.4 | 15.8 | Rec-IDLE-140-20191128 | 2019-11-30 08:40 | 16.4 | 12.4 | 15.8 | 2 | 2 | На контроль |  | 1600 | 13.8 | 1930 | 40 | 80.2 | 1920 | 35 | 38 | 166 | 200 | 129 | 168 | 25.79 | 170 | 155 | 2019-12-13 | 32.8 | 36 | 37.6 | 78.9 | 80 | 81.5 | 29 | 35 | 42 | 129.2 | 129.5 | 130.5 | 166 | 167 | 168.8 | 0.38 | 0.38 | 0.38 | 700 | 8000 | 0 | 0 | 1920 | 99.2 |  |  | 2019-12-04 | 2019-12-04 | 2019-11-06 | 603 | 2018-06-06 | 2197 | 2.777778e-05 | -0.007644444 | 0.007672222 | 5.8225 | 10.69361 | 2.777778e-05 | -0.007644444 | 0.007672222 | 5.8225 | 10.69361 | PS001031-A250919 | 0.0104 | 2.004 | 0.01142857 | 0.02142857 | 4.983 | 5.024 | 4.757 | 5.082
922 | PS001031-A250919-1/1-5 | 1100 | 28008 | 28009 | 1370.36 | 7.3449 | 7.68445 | 131.175 | 81.085 | 166.36 | 6.395 | 0.185 | 0.735 | 3.56 | 0.92 | 0.115 | 18.235 | 18.14 | 2.89 | 3.93 | 15.795 | 15.735 | 0.565 | 0.565 | 7.7 | 0.09 | PS001031-A250919-1 | CK002670-B301119 | CK002670-B301119 | 7.1715 | 7.1715 | 7.171 | 5.685 | 5.7 | 7.2325 | 7.2325 | 7.2325 | Rec-IDLE-140-20191128 | 2019-11-30 08:40 | 16.4 | 12.4 | 15.8 | Rec-IDLE-140-20191128 | 2019-11-30 08:40 | 16.4 | 12.4 | 15.8 | 2 | 2 | На контроль |  | 1600 | 13.8 | 1930 | 40 | 80.2 | 1920 | 35 | 38 | 166 | 200 | 129 | 168 | 25.79 | 170 | 155 | 2019-12-13 | 32.8 | 36 | 37.6 | 78.9 | 80 | 81.5 | 29 | 35 | 42 | 129.2 | 129.5 | 130.5 | 166 | 167 | 168.8 | 0.38 | 0.38 | 0.38 | 700 | 8000 | 0 | 0 | 1920 | 99.2 |  |  | 2019-12-04 | 2019-12-04 | 2019-11-06 | 603 | 2018-06-06 | 2197 | 2.777778e-05 | -0.007644444 | 0.007672222 | 5.8225 | 10.69361 | 2.777778e-05 | -0.007644444 | 0.007672222 | 5.8225 | 10.69361 | PS001031-A250919 | 0.0104 | 2.004 | 0.01142857 | 0.02142857 | 4.983 | 5.024 | 4.757 | 5.082
923 | PS001031-A250919-1/1-6 | 1100 | 28010 | 28011 | 1374.115 | 7.3687 | 7.7029 | 131.12 | 81.02 | 166.36 | 6.46 | 0.255 | 0.685 | 3.82 | 1.06 | 0.08 | 18.405 | 18.185 | 3.035 | 3.97 | 15.875 | 15.615 | 0.54 | 0.575 | 7.85 | 0.1 | PS001031-A250919-1 | CK002670-B301119 | CK002670-B301119 | 7.1715 | 7.1715 | 7.171 | 5.685 | 5.7 | 7.2325 | 7.2325 | 7.2325 | Rec-IDLE-140-20191128 | 2019-11-30 08:40 | 16.4 | 12.4 | 15.8 | Rec-IDLE-140-20191128 | 2019-11-30 08:40 | 16.4 | 12.4 | 15.8 | 2 | 2 | На контроль |  | 1600 | 13.8 | 1930 | 40 | 80.2 | 1920 | 35 | 38 | 166 | 200 | 129 | 168 | 25.79 | 170 | 155 | 2019-12-13 | 32.8 | 36 | 37.6 | 78.9 | 80 | 81.5 | 29 | 35 | 42 | 129.2 | 129.5 | 130.5 | 166 | 167 | 168.8 | 0.38 | 0.38 | 0.38 | 700 | 8000 | 0 | 0 | 1920 | 99.2 |  |  | 2019-12-04 | 2019-12-04 | 2019-11-06 | 603 | 2018-06-06 | 2197 | 2.777778e-05 | -0.007644444 | 0.007672222 | 5.8225 | 10.69361 | 2.777778e-05 | -0.007644444 | 0.007672222 | 5.8225 | 10.69361 | PS001031-A250919 | 0.0104 | 2.004 | 0.01142857 | 0.02142857 | 4.983 | 5.024 | 4.757 | 5.082
924 | PS001031-A250919-1/1-7 | 1100 | 28012 | 28013 | 1403.155 | 7.34595 | 7.6738 | 131.195 | 81.025 | 166.15 | 6.47 | 0.42 | 0.53 | 6.67 | 1.24 | 0.075 | 18.7 | 18.595 | 2.895 | 3.855 | 15.805 | 15.565 | 0.57 | 0.62 | 8.15 | 0.15 | PS001031-A250919-1 | CK002670-B301119 | CK002670-B301119 | 7.1715 | 7.1715 | 7.171 | 5.685 | 5.7 | 7.2325 | 7.2325 | 7.2325 | Rec-IDLE-140-20191128 | 2019-11-30 08:40 | 16.4 | 12.4 | 15.8 | Rec-IDLE-140-20191128 | 2019-11-30 08:40 | 16.4 | 12.4 | 15.8 | 2 | 2 | На контроль |  | 1600 | 13.8 | 1930 | 40 | 80.2 | 1920 | 35 | 38 | 166 | 200 | 129 | 168 | 25.79 | 170 | 155 | 2019-12-13 | 32.8 | 36 | 37.6 | 78.9 | 80 | 81.5 | 29 | 35 | 42 | 129.2 | 129.5 | 130.5 | 166 | 167 | 168.8 | 0.38 | 0.38 | 0.38 | 700 | 8000 | 0 | 0 | 1920 | 99.2 |  |  | 2019-12-04 | 2019-12-04 | 2019-11-06 | 603 | 2018-06-06 | 2197 | 2.777778e-05 | -0.007644444 | 0.007672222 | 5.8225 | 10.69361 | 2.777778e-05 | -0.007644444 | 0.007672222 | 5.8225 | 10.69361 | PS001031-A250919 | 0.0104 | 2.004 | 0.01142857 | 0.02142857 | 4.983 | 5.024 | 4.757 | 5.082
925 | PS001057-A211119-2/1-1 | 1200 | 28014 | 28015 | 1423.85 | 7.1473 | 7.48135 | 131.055 | 81.415 | 167.09 | 6.245 | 0.44 | 0.765 | 9.345 | 1.185 | 0.115 | 17.585 | 17.76 | 2.495 | 2.37 | 15.965 | 16.14 | 0.065 | 0.175 | 7.4 | 0.07 | PS001057-A211119-2 | CK002674-A031219 | CK002674-A031219 | 7.173 | 7.173 | 7.168 | 5.7 | 5.685 | 7.234 | 7.234 | 7.234 | Rec-CK002233-A160118 | 2019-12-03 08:30 | 16.3 | 9.7 | 17.7 | Rec-CK002233-A160118 | 2019-12-03 08:30 | 16.3 | 9.7 | 17.7 | 1 | 1 | На контроль |  | 1590 | 14 | 1930 | 43.5 | 80.4 | 1920 | 35 | 38 | 166 | 200 | 129 | 166.5 | 25.58 | 201 | 186 | 2019-12-12 | 33.9 | 35.5 | 38.3 | 78.3 | 80.4 | 82.2 | 32 | 36.5 | 43 | 129 | 130 | 131 | 166.2 | 167.3 | 168.8 | 0.39 | 0.39 | 0.39 | 650 | 11000 | 0 | 0 | 1920 | 99.58 |  |  | 2019-12-04 | 2019-12-04 | 2019-11-06 | 597 | 2018-06-06 | 2191 | -0.0003823529 | -0.005226471 | 0.004844118 | 3.859015 | 7.236415 | -0.0003823529 | -0.005226471 | 0.004844118 | 3.859015 | 7.236415 | PS001057-A211119 | 0.0111 | 1.951286 | 0.01028571 | 0.006428571 | 4.698429 | 4.728 | 4.508 | 4.779
926 | PS001057-A211119-2/1-2 | 700 | 28016 | 28017 | 1393.07 | 7.1077 | 7.44475 | 131.12 | 81.385 | 166.98 | 6.13 | 0.43 | 0.795 | 6.03 | 1.36 | 0.11 | 18.095 | 18.13 | 2.31 | 1.92 | 16.06 | 15.96 | 0.15 | 0.195 | 7.65 | 0.09 | PS001057-A211119-2 | CK002674-A031219 | CK002674-A031219 | 7.173 | 7.173 | 7.168 | 5.7 | 5.685 | 7.234 | 7.234 | 7.234 | Rec-CK002233-A160118 | 2019-12-03 08:30 | 16.3 | 9.7 | 17.7 | Rec-CK002233-A160118 | 2019-12-03 08:30 | 16.3 | 9.7 | 17.7 | 1 | 1 | На контроль |  | 1590 | 14 | 1930 | 43.5 | 80.4 | 1920 | 35 | 38 | 166 | 200 | 129 | 166.5 | 25.58 | 201 | 186 | 2019-12-12 | 33.9 | 35.5 | 38.3 | 78.3 | 80.4 | 82.2 | 32 | 36.5 | 43 | 129 | 130 | 131 | 166.2 | 167.3 | 168.8 | 0.39 | 0.39 | 0.39 | 650 | 11000 | 0 | 0 | 1920 | 99.58 |  |  | 2019-12-04 | 2019-12-04 | 2019-11-06 | 597 | 2018-06-06 | 2191 | -0.0003823529 | -0.005226471 | 0.004844118 | 3.859015 | 7.236415 | -0.0003823529 | -0.005226471 | 0.004844118 | 3.859015 | 7.236415 | PS001057-A211119 | 0.0111 | 1.951286 | 0.01028571 | 0.006428571 | 4.698429 | 4.728 | 4.508 | 4.779
927 | PS001057-A211119-2/1-3 | 1200 | 28018 | 28019 | 1388.085 | 7.12355 | 7.4505 | 131.29 | 81.36 | 166.72 | 6.15 | 0.685 | 0.375 | 5.465 | 1.105 | 0.175 | 18.285 | 18.3 | 2.365 | 2.56 | 15.87 | 16.015 | 0.105 | 0.2 | 7.7 | 0.08 | PS001057-A211119-2 | CK002674-A031219 | CK002674-A031219 | 7.173 | 7.173 | 7.168 | 5.7 | 5.685 | 7.234 | 7.234 | 7.234 | Rec-CK002233-A160118 | 2019-12-03 08:30 | 16.3 | 9.7 | 17.7 | Rec-CK002233-A160118 | 2019-12-03 08:30 | 16.3 | 9.7 | 17.7 | 1 | 1 | На контроль |  | 1590 | 14 | 1930 | 43.5 | 80.4 | 1920 | 35 | 38 | 166 | 200 | 129 | 166.5 | 25.58 | 201 | 186 | 2019-12-12 | 33.9 | 35.5 | 38.3 | 78.3 | 80.4 | 82.2 | 32 | 36.5 | 43 | 129 | 130 | 131 | 166.2 | 167.3 | 168.8 | 0.39 | 0.39 | 0.39 | 650 | 11000 | 0 | 0 | 1920 | 99.58 |  |  | 2019-12-04 | 2019-12-04 | 2019-11-06 | 597 | 2018-06-06 | 2191 | -0.0003823529 | -0.005226471 | 0.004844118 | 3.859015 | 7.236415 | -0.0003823529 | -0.005226471 | 0.004844118 | 3.859015 | 7.236415 | PS001057-A211119 | 0.0111 | 1.951286 | 0.01028571 | 0.006428571 | 4.698429 | 4.728 | 4.508 | 4.779
928 | PS001057-A211119-2/1-4 | 1200 | 28020 | 28021 | 1385.385 | 7.15395 | 7.4748 | 131.175 | 81.12 | 166.82 | 6.13 | 0.735 | 0.625 | 5.84 | 1.265 | 0.23 | 18.335 | 18.275 | 2.52 | 2.51 | 15.935 | 15.835 | 0.115 | 0.175 | 7.8 | 0.11 | PS001057-A211119-2 | CK002674-A031219 | CK002674-A031219 | 7.173 | 7.173 | 7.168 | 5.7 | 5.685 | 7.234 | 7.234 | 7.234 | Rec-CK002233-A160118 | 2019-12-03 08:30 | 16.3 | 9.7 | 17.7 | Rec-CK002233-A160118 | 2019-12-03 08:30 | 16.3 | 9.7 | 17.7 | 1 | 1 | На контроль |  | 1590 | 14 | 1930 | 43.5 | 80.4 | 1920 | 35 | 38 | 166 | 200 | 129 | 166.5 | 25.58 | 201 | 186 | 2019-12-12 | 33.9 | 35.5 | 38.3 | 78.3 | 80.4 | 82.2 | 32 | 36.5 | 43 | 129 | 130 | 131 | 166.2 | 167.3 | 168.8 | 0.39 | 0.39 | 0.39 | 650 | 11000 | 0 | 0 | 1920 | 99.58 |  |  | 2019-12-04 | 2019-12-04 | 2019-11-06 | 597 | 2018-06-06 | 2191 | -0.0003823529 | -0.005226471 | 0.004844118 | 3.859015 | 7.236415 | -0.0003823529 | -0.005226471 | 0.004844118 | 3.859015 | 7.236415 | PS001057-A211119 | 0.0111 | 1.951286 | 0.01028571 | 0.006428571 | 4.698429 | 4.728 | 4.508 | 4.779
929 | PS001057-A211119-2/1-5 | 1200 | 28022 | 28023 | 1387.07 | 7.1546 | 7.47575 | 131.26 | 81.12 | 166.445 | 6.15 | 0.55 | 0.76 | 5.595 | 1.295 | 0.2 | 18.28 | 18.38 | 2.71 | 2.175 | 16.035 | 15.755 | 0.29 | 0.215 | 7.85 | 0.09 | PS001057-A211119-2 | CK002674-A031219 | CK002674-A031219 | 7.173 | 7.173 | 7.168 | 5.7 | 5.685 | 7.234 | 7.234 | 7.234 | Rec-CK002233-A160118 | 2019-12-03 08:30 | 16.3 | 9.7 | 17.7 | Rec-CK002233-A160118 | 2019-12-03 08:30 | 16.3 | 9.7 | 17.7 | 1 | 1 | На контроль |  | 1590 | 14 | 1930 | 43.5 | 80.4 | 1920 | 35 | 38 | 166 | 200 | 129 | 166.5 | 25.58 | 201 | 186 | 2019-12-12 | 33.9 | 35.5 | 38.3 | 78.3 | 80.4 | 82.2 | 32 | 36.5 | 43 | 129 | 130 | 131 | 166.2 | 167.3 | 168.8 | 0.39 | 0.39 | 0.39 | 650 | 11000 | 0 | 0 | 1920 | 99.58 |  |  | 2019-12-04 | 2019-12-04 | 2019-11-06 | 597 | 2018-06-06 | 2191 | -0.0003823529 | -0.005226471 | 0.004844118 | 3.859015 | 7.236415 | -0.0003823529 | -0.005226471 | 0.004844118 | 3.859015 | 7.236415 | PS001057-A211119 | 0.0111 | 1.951286 | 0.01028571 | 0.006428571 | 4.698429 | 4.728 | 4.508 | 4.779
930 | PS001057-A211119-2/1-6 | 1200 | 28024 | 28025 | 1396.705 | 7.17735 | 7.48965 | 131.535 | 81.25 | 166.17 | 6.205 | 0.555 | 0.63 | 5.81 | 1.245 | 0.085 | 18.37 | 18.36 | 2.89 | 3.035 | 15.99 | 15.845 | 0.28 | 0.23 | 7.85 | 0.05 | PS001057-A211119-2 | CK002674-A031219 | CK002674-A031219 | 7.173 | 7.173 | 7.168 | 5.7 | 5.685 | 7.234 | 7.234 | 7.234 | Rec-CK002233-A160118 | 2019-12-03 08:30 | 16.3 | 9.7 | 17.7 | Rec-CK002233-A160118 | 2019-12-03 08:30 | 16.3 | 9.7 | 17.7 | 1 | 1 | На контроль |  | 1590 | 14 | 1930 | 43.5 | 80.4 | 1920 | 35 | 38 | 166 | 200 | 129 | 166.5 | 25.58 | 201 | 186 | 2019-12-12 | 33.9 | 35.5 | 38.3 | 78.3 | 80.4 | 82.2 | 32 | 36.5 | 43 | 129 | 130 | 131 | 166.2 | 167.3 | 168.8 | 0.39 | 0.39 | 0.39 | 650 | 11000 | 0 | 0 | 1920 | 99.58 |  |  | 2019-12-04 | 2019-12-04 | 2019-11-06 | 597 | 2018-06-06 | 2191 | -0.0003823529 | -0.005226471 | 0.004844118 | 3.859015 | 7.236415 | -0.0003823529 | -0.005226471 | 0.004844118 | 3.859015 | 7.236415 | PS001057-A211119 | 0.0111 | 1.951286 | 0.01028571 | 0.006428571 | 4.698429 | 4.728 | 4.508 | 4.779
931 | PS001057-A211119-2/1-7 | 1200 | 28026 | 28027 | 1396.1 | 7.1886 | 7.49725 | 131.865 | 81.385 | 165.975 | 6.24 | 0.54 | 0.66 | 5.9 | 1.21 | 0.07 | 18.61 | 18.31 | 2.825 | 3.48 | 15.895 | 15.97 | 0.135 | 0.17 | 7.85 | 0.07 | PS001057-A211119-2 | CK002674-A031219 | CK002674-A031219 | 7.173 | 7.173 | 7.168 | 5.7 | 5.685 | 7.234 | 7.234 | 7.234 | Rec-CK002233-A160118 | 2019-12-03 08:30 | 16.3 | 9.7 | 17.7 | Rec-CK002233-A160118 | 2019-12-03 08:30 | 16.3 | 9.7 | 17.7 | 1 | 1 | На контроль |  | 1590 | 14 | 1930 | 43.5 | 80.4 | 1920 | 35 | 38 | 166 | 200 | 129 | 166.5 | 25.58 | 201 | 186 | 2019-12-12 | 33.9 | 35.5 | 38.3 | 78.3 | 80.4 | 82.2 | 32 | 36.5 | 43 | 129 | 130 | 131 | 166.2 | 167.3 | 168.8 | 0.39 | 0.39 | 0.39 | 650 | 11000 | 0 | 0 | 1920 | 99.58 |  |  | 2019-12-04 | 2019-12-04 | 2019-11-06 | 597 | 2018-06-06 | 2191 | -0.0003823529 | -0.005226471 | 0.004844118 | 3.859015 | 7.236415 | -0.0003823529 | -0.005226471 | 0.004844118 | 3.859015 | 7.236415 | PS001057-A211119 | 0.0111 | 1.951286 | 0.01028571 | 0.006428571 | 4.698429 | 4.728 | 4.508 | 4.779
932 | PS001057-A211119-2/1-8 | 1200 | 28028 | 28029 | 1390.025 | 7.1737 | 7.48955 | 131.815 | 81.3 | 166.48 | 6.18 | 0.475 | 0.81 | 4.595 | 1.09 | 0.11 | 18.64 | 18.52 | 3.025 | 2.975 | 16.03 | 15.81 | 0.135 | 0.155 | 7.95 | 0.08 | PS001057-A211119-2 | CK002674-A031219 | CK002674-A031219 | 7.173 | 7.173 | 7.168 | 5.7 | 5.685 | 7.234 | 7.234 | 7.234 | Rec-CK002233-A160118 | 2019-12-03 08:30 | 16.3 | 9.7 | 17.7 | Rec-CK002233-A160118 | 2019-12-03 08:30 | 16.3 | 9.7 | 17.7 | 1 | 1 | На контроль |  | 1590 | 14 | 1930 | 43.5 | 80.4 | 1920 | 35 | 38 | 166 | 200 | 129 | 166.5 | 25.58 | 201 | 186 | 2019-12-12 | 33.9 | 35.5 | 38.3 | 78.3 | 80.4 | 82.2 | 32 | 36.5 | 43 | 129 | 130 | 131 | 166.2 | 167.3 | 168.8 | 0.39 | 0.39 | 0.39 | 650 | 11000 | 0 | 0 | 1920 | 99.58 |  |  | 2019-12-04 | 2019-12-04 | 2019-11-06 | 597 | 2018-06-06 | 2191 | -0.0003823529 | -0.005226471 | 0.004844118 | 3.859015 | 7.236415 | -0.0003823529 | -0.005226471 | 0.004844118 | 3.859015 | 7.236415 | PS001057-A211119 | 0.0111 | 1.951286 | 0.01028571 | 0.006428571 | 4.698429 | 4.728 | 4.508 | 4.779
933 | PS001057-A211119-2/1-9 | 1200 | 28030 | 28031 | 1410.655 | 7.1821 | 7.49175 | 131.49 | 81.175 | 167.155 | 6.22 | 0.585 | 0.855 | 6 | 0.985 | 0.11 | 18.95 | 18.97 | 2.71 | 2.8 | 16.005 | 15.785 | 0.11 | 0.15 | 8.25 | 0.07 | PS001057-A211119-2 | CK002674-A031219 | CK002674-A031219 | 7.173 | 7.173 | 7.168 | 5.7 | 5.685 | 7.234 | 7.234 | 7.234 | Rec-CK002233-A160118 | 2019-12-03 08:30 | 16.3 | 9.7 | 17.7 | Rec-CK002233-A160118 | 2019-12-03 08:30 | 16.3 | 9.7 | 17.7 | 1 | 1 | На контроль |  | 1590 | 14 | 1930 | 43.5 | 80.4 | 1920 | 35 | 38 | 166 | 200 | 129 | 166.5 | 25.58 | 201 | 186 | 2019-12-12 | 33.9 | 35.5 | 38.3 | 78.3 | 80.4 | 82.2 | 32 | 36.5 | 43 | 129 | 130 | 131 | 166.2 | 167.3 | 168.8 | 0.39 | 0.39 | 0.39 | 650 | 11000 | 0 | 0 | 1920 | 99.58 |  |  | 2019-12-04 | 2019-12-04 | 2019-11-06 | 597 | 2018-06-06 | 2191 | -0.0003823529 | -0.005226471 | 0.004844118 | 3.859015 | 7.236415 | -0.0003823529 | -0.005226471 | 0.004844118 | 3.859015 | 7.236415 | PS001057-A211119 | 0.0111 | 1.951286 | 0.01028571 | 0.006428571 | 4.698429 | 4.728 | 4.508 | 4.779
934 | PS001059-A261119-1/1-1 | 1200 | 28104 | 28105 | 1391.885 | 7.2182 | 7.5373 | 131.48 | 81.47 | 166.715 | 6.36 | 0.825 | 0.735 | 5.78 | 1.475 | 0.08 | 17.725 | 17.775 | 3.32 | 4.98 | 15.585 | 15.76 | 0.88 | 0.85 | 7.25 | 0.16 | PS001059-A261119-1 | CK002626-D171019 | CK002470-A150719 | 7.1695 | 7.1695 | 7.1705 | 5.7 | 5.72 | 7.2305 | 7.2305 | 7.2305 | Rec-CK002495-D020819 | 2019-10-17 17:20 | 19.3 | 13.8 | 9.1 | Rec-CK002318-A200319 | 2019-07-15 09:10 | 20.8 | 11.8 | 9.1 | 3 | 1 | На контроль |  | 1580 | 14 | 1930 | 41 | 80.2 | 1920 | 35 | 38 | 166 | 200 | 129 | 166.5 | 25.9 | 171 | 156 | 2019-12-17 | 33.7 | 35.8 | 38 | 78.5 | 79.2 | 81.2 | 32 | 37 | 43 | 129.3 | 130.1 | 130.8 | 166.3 | 167.8 | 168.6 | 0.38 | 0.38 | 0.38 | 700 | 8000 | 0 | 0 | 1920 | 98.77 |  |  | 2019-12-04 | 2019-12-04 | 2019-11-06 | 609 | 2018-06-06 | 2203 | -0.0005294118 | -0.007435294 | 0.006905882 | 5.751176 | 10.44435 | 0.0005 | -0.00735 | 0.00785 | 5.772833 | 10.6725 | PS001059-A261119 | 0.01061429 | 2.001429 | 0.01057143 | 0.008285714 | 4.957429 | 4.994 | 4.758 | 5.043
935 | PS001059-A261119-1/1-2 | 1200 | 28106 | 28107 | 1390.17 | 7.23925 | 7.5502 | 131.375 | 81.095 | 166.505 | 6.3 | 0.86 | 0.415 | 11.095 | 1.455 | 0.325 | 18.055 | 18.49 | 3.645 | 7.99 | 15.64 | 15.51 | 0.87 | 0.83 | 7.55 | 0.11 | PS001059-A261119-1 | CK002626-D171019 | CK002470-A150719 | 7.1695 | 7.1695 | 7.1705 | 5.7 | 5.72 | 7.2305 | 7.2305 | 7.2305 | Rec-CK002495-D020819 | 2019-10-17 17:20 | 19.3 | 13.8 | 9.1 | Rec-CK002318-A200319 | 2019-07-15 09:10 | 20.8 | 11.8 | 9.1 | 3 | 1 | На контроль |  | 1580 | 14 | 1930 | 41 | 80.2 | 1920 | 35 | 38 | 166 | 200 | 129 | 166.5 | 25.9 | 171 | 156 | 2019-12-17 | 33.7 | 35.8 | 38 | 78.5 | 79.2 | 81.2 | 32 | 37 | 43 | 129.3 | 130.1 | 130.8 | 166.3 | 167.8 | 168.6 | 0.38 | 0.38 | 0.38 | 700 | 8000 | 0 | 0 | 1920 | 98.77 |  |  | 2019-12-04 | 2019-12-04 | 2019-11-06 | 609 | 2018-06-06 | 2203 | -0.0005294118 | -0.007435294 | 0.006905882 | 5.751176 | 10.44435 | 0.0005 | -0.00735 | 0.00785 | 5.772833 | 10.6725 | PS001059-A261119 | 0.01061429 | 2.001429 | 0.01057143 | 0.008285714 | 4.957429 | 4.994 | 4.758 | 5.043
936 | PS001059-A261119-1/1-3 | 1200 | 28108 | 28109 | 1410.23 | 7.2533 | 7.56195 | 131.325 | 81.085 | 166.74 | 6.27 | 1.095 | 0.295 | 12.19 | 1.375 | 0.3 | 18.18 | 18.205 | 5.27 | 5.4 | 15.485 | 15.675 | 0.83 | 0.925 | 7.5 | 0.1 | PS001059-A261119-1 | CK002626-D171019 | CK002470-A150719 | 7.1695 | 7.1695 | 7.1705 | 5.7 | 5.72 | 7.2305 | 7.2305 | 7.2305 | Rec-CK002495-D020819 | 2019-10-17 17:20 | 19.3 | 13.8 | 9.1 | Rec-CK002318-A200319 | 2019-07-15 09:10 | 20.8 | 11.8 | 9.1 | 3 | 1 | На контроль |  | 1580 | 14 | 1930 | 41 | 80.2 | 1920 | 35 | 38 | 166 | 200 | 129 | 166.5 | 25.9 | 171 | 156 | 2019-12-17 | 33.7 | 35.8 | 38 | 78.5 | 79.2 | 81.2 | 32 | 37 | 43 | 129.3 | 130.1 | 130.8 | 166.3 | 167.8 | 168.6 | 0.38 | 0.38 | 0.38 | 700 | 8000 | 0 | 0 | 1920 | 98.77 |  |  | 2019-12-04 | 2019-12-04 | 2019-11-06 | 609 | 2018-06-06 | 2203 | -0.0005294118 | -0.007435294 | 0.006905882 | 5.751176 | 10.44435 | 0.0005 | -0.00735 | 0.00785 | 5.772833 | 10.6725 | PS001059-A261119 | 0.01061429 | 2.001429 | 0.01057143 | 0.008285714 | 4.957429 | 4.994 | 4.758 | 5.043
937 | PS001059-A261119-1/1-4 | 1200 | 28110 | 28111 | 1400.59 | 7.2476 | 7.5686 | 131.43 | 80.98 | 166.72 | 6.235 | 0.8 | 0.59 | 10.215 | 1.355 | 0.165 | 18.045 | 18.08 | 5.315 | 3.02 | 15.565 | 15.69 | 0.765 | 0.875 | 7.5 | 0.14 | PS001059-A261119-1 | CK002626-D171019 | CK002470-A150719 | 7.1695 | 7.1695 | 7.1705 | 5.7 | 5.72 | 7.2305 | 7.2305 | 7.2305 | Rec-CK002495-D020819 | 2019-10-17 17:20 | 19.3 | 13.8 | 9.1 | Rec-CK002318-A200319 | 2019-07-15 09:10 | 20.8 | 11.8 | 9.1 | 3 | 1 | На контроль |  | 1580 | 14 | 1930 | 41 | 80.2 | 1920 | 35 | 38 | 166 | 200 | 129 | 166.5 | 25.9 | 171 | 156 | 2019-12-17 | 33.7 | 35.8 | 38 | 78.5 | 79.2 | 81.2 | 32 | 37 | 43 | 129.3 | 130.1 | 130.8 | 166.3 | 167.8 | 168.6 | 0.38 | 0.38 | 0.38 | 700 | 8000 | 0 | 0 | 1920 | 98.77 |  |  | 2019-12-04 | 2019-12-04 | 2019-11-06 | 609 | 2018-06-06 | 2203 | -0.0005294118 | -0.007435294 | 0.006905882 | 5.751176 | 10.44435 | 0.0005 | -0.00735 | 0.00785 | 5.772833 | 10.6725 | PS001059-A261119 | 0.01061429 | 2.001429 | 0.01057143 | 0.008285714 | 4.957429 | 4.994 | 4.758 | 5.043
938 | PS001059-A261119-1/1-5 | 1100 | 28112 | 28113 | 1382.305 | 7.25905 | 7.58915 | 131.555 | 81.135 | 166.87 | 6.345 | 0.495 | 0.66 | 8.43 | 1.215 | 0.15 | 18.02 | 18.07 | 3.155 | 3.335 | 15.695 | 15.855 | 0.85 | 0.855 | 7.5 | 0.1 | PS001059-A261119-1 | CK002626-D171019 | CK002470-A150719 | 7.1695 | 7.1695 | 7.1705 | 5.7 | 5.72 | 7.2305 | 7.2305 | 7.2305 | Rec-CK002495-D020819 | 2019-10-17 17:20 | 19.3 | 13.8 | 9.1 | Rec-CK002318-A200319 | 2019-07-15 09:10 | 20.8 | 11.8 | 9.1 | 3 | 1 | На контроль |  | 1580 | 14 | 1930 | 41 | 80.2 | 1920 | 35 | 38 | 166 | 200 | 129 | 166.5 | 25.9 | 171 | 156 | 2019-12-17 | 33.7 | 35.8 | 38 | 78.5 | 79.2 | 81.2 | 32 | 37 | 43 | 129.3 | 130.1 | 130.8 | 166.3 | 167.8 | 168.6 | 0.38 | 0.38 | 0.38 | 700 | 8000 | 0 | 0 | 1920 | 98.77 |  |  | 2019-12-04 | 2019-12-04 | 2019-11-06 | 609 | 2018-06-06 | 2203 | -0.0005294118 | -0.007435294 | 0.006905882 | 5.751176 | 10.44435 | 0.0005 | -0.00735 | 0.00785 | 5.772833 | 10.6725 | PS001059-A261119 | 0.01061429 | 2.001429 | 0.01057143 | 0.008285714 | 4.957429 | 4.994 | 4.758 | 5.043
939 | PS001059-A261119-1/1-6 | 1100 | 28114 | 28115 | 1384.285 | 7.2503 | 7.5739 | 131.615 | 81.265 | 166.77 | 6.375 | 0.445 | 0.495 | 5.645 | 1.185 | 0.105 | 18.49 | 18.315 | 2.565 | 3.905 | 15.68 | 15.855 | 0.93 | 0.885 | 7.75 | 0.16 | PS001059-A261119-1 | CK002626-D171019 | CK002470-A150719 | 7.1695 | 7.1695 | 7.1705 | 5.7 | 5.72 | 7.2305 | 7.2305 | 7.2305 | Rec-CK002495-D020819 | 2019-10-17 17:20 | 19.3 | 13.8 | 9.1 | Rec-CK002318-A200319 | 2019-07-15 09:10 | 20.8 | 11.8 | 9.1 | 3 | 1 | На контроль |  | 1580 | 14 | 1930 | 41 | 80.2 | 1920 | 35 | 38 | 166 | 200 | 129 | 166.5 | 25.9 | 171 | 156 | 2019-12-17 | 33.7 | 35.8 | 38 | 78.5 | 79.2 | 81.2 | 32 | 37 | 43 | 129.3 | 130.1 | 130.8 | 166.3 | 167.8 | 168.6 | 0.38 | 0.38 | 0.38 | 700 | 8000 | 0 | 0 | 1920 | 98.77 |  |  | 2019-12-04 | 2019-12-04 | 2019-11-06 | 609 | 2018-06-06 | 2203 | -0.0005294118 | -0.007435294 | 0.006905882 | 5.751176 | 10.44435 | 0.0005 | -0.00735 | 0.00785 | 5.772833 | 10.6725 | PS001059-A261119 | 0.01061429 | 2.001429 | 0.01057143 | 0.008285714 | 4.957429 | 4.994 | 4.758 | 5.043
940 | PS001059-A261119-2/1-1 | 1050 | 28127 | 28128 | 1400.23 | 7.2458 | 7.5777 | 131.81 | 81.205 | 166.55 | 6.395 | 0.61 | 0.635 | 8.095 | 1.525 | 0.13 | 17.445 | 17.465 | 3.3 | 2.805 | 15.525 | 15.77 | 0.4 | 0.4 | 7.15 | 0.17 | PS001059-A261119-2 | CK002676-B041219 | CK002676-B041219 | 7.1695 | 7.1695 | 7.1695 | 5.685 | 5.69 | 7.2305 | 7.2305 | 7.2305 | Rec-IDLE-140-20191128 | 2019-12-04 16:45 | 16 | 10.8 | 15.6 | Rec-IDLE-140-20191128 | 2019-12-04 16:45 | 16 | 10.8 | 15.6 | 2 | 2 | На контроль |  | 1580 | 14 | 1930 | 40 | 80.3 | 1920 | 35 | 38 | 166 | 200 | 129 | 168.5 | 25.67 | 164 | 149 | 2019-12-18 | 33 | 36 | 39 | 78.7 | 80 | 81.4 | 32 | 38 | 44 | 129.2 | 130 | 130.7 | 166 | 167.2 | 168.4 | 0.39 | 0.39 | 0.39 | 660 | 8000 | 0 | 0 | 1920 | 97.65 |  |  | 2019-12-04 | 2019-12-04 | 2019-11-06 | 615 | 2018-06-06 | 2209 | 9.444444e-05 | -0.007611111 | 0.007705556 | 5.846444 | 10.67389 | 9.444444e-05 | -0.007611111 | 0.007705556 | 5.846444 | 10.67389 | PS001059-A261119 | 0.01061429 | 2.001429 | 0.01057143 | 0.008285714 | 4.957429 | 4.994 | 4.758 | 5.043
941 | PS001059-A261119-2/1-2 | 1050 | 28129 | 28130 | 1394.63 | 7.2432 | 7.5675 | 131.77 | 81.325 | 166.205 | 6.405 | 0.865 | 0.65 | 8.19 | 1.47 | 0.17 | 17.97 | 18.035 | 3.035 | 2.975 | 15.445 | 16.005 | 0.49 | 0.435 | 7.25 | 0.13 | PS001059-A261119-2 | CK002676-B041219 | CK002676-B041219 | 7.1695 | 7.1695 | 7.1695 | 5.685 | 5.69 | 7.2305 | 7.2305 | 7.2305 | Rec-IDLE-140-20191128 | 2019-12-04 16:45 | 16 | 10.8 | 15.6 | Rec-IDLE-140-20191128 | 2019-12-04 16:45 | 16 | 10.8 | 15.6 | 2 | 2 | На контроль |  | 1580 | 14 | 1930 | 40 | 80.3 | 1920 | 35 | 38 | 166 | 200 | 129 | 168.5 | 25.67 | 164 | 149 | 2019-12-18 | 33 | 36 | 39 | 78.7 | 80 | 81.4 | 32 | 38 | 44 | 129.2 | 130 | 130.7 | 166 | 167.2 | 168.4 | 0.39 | 0.39 | 0.39 | 660 | 8000 | 0 | 0 | 1920 | 97.65 |  |  | 2019-12-04 | 2019-12-04 | 2019-11-06 | 615 | 2018-06-06 | 2209 | 9.444444e-05 | -0.007611111 | 0.007705556 | 5.846444 | 10.67389 | 9.444444e-05 | -0.007611111 | 0.007705556 | 5.846444 | 10.67389 | PS001059-A261119 | 0.01061429 | 2.001429 | 0.01057143 | 0.008285714 | 4.957429 | 4.994 | 4.758 | 5.043
942 | PS001059-A261119-2/1-3 | 1050 | 28131 | 28132 | 1383.64 | 7.23925 | 7.5655 | 131.745 | 81.345 | 166.355 | 6.325 | 0.83 | 0.67 | 7.925 | 1.225 | 0.32 | 18.24 | 18.245 | 3.6 | 2.645 | 15.71 | 15.65 | 0.4 | 0.425 | 7.5 | 0.12 | PS001059-A261119-2 | CK002676-B041219 | CK002676-B041219 | 7.1695 | 7.1695 | 7.1695 | 5.685 | 5.69 | 7.2305 | 7.2305 | 7.2305 | Rec-IDLE-140-20191128 | 2019-12-04 16:45 | 16 | 10.8 | 15.6 | Rec-IDLE-140-20191128 | 2019-12-04 16:45 | 16 | 10.8 | 15.6 | 2 | 2 | На контроль |  | 1580 | 14 | 1930 | 40 | 80.3 | 1920 | 35 | 38 | 166 | 200 | 129 | 168.5 | 25.67 | 164 | 149 | 2019-12-18 | 33 | 36 | 39 | 78.7 | 80 | 81.4 | 32 | 38 | 44 | 129.2 | 130 | 130.7 | 166 | 167.2 | 168.4 | 0.39 | 0.39 | 0.39 | 660 | 8000 | 0 | 0 | 1920 | 97.65 |  |  | 2019-12-04 | 2019-12-04 | 2019-11-06 | 615 | 2018-06-06 | 2209 | 9.444444e-05 | -0.007611111 | 0.007705556 | 5.846444 | 10.67389 | 9.444444e-05 | -0.007611111 | 0.007705556 | 5.846444 | 10.67389 | PS001059-A261119 | 0.01061429 | 2.001429 | 0.01057143 | 0.008285714 | 4.957429 | 4.994 | 4.758 | 5.043
943 | PS001059-A261119-2/1-4 | 1050 | 28133 | 28134 | 1382.77 | 7.2463 | 7.56545 | 131.615 | 81.3 | 166.195 | 6.305 | 0.57 | 0.635 | 6.34 | 1.275 | 0.365 | 18.275 | 18.275 | 2.18 | 2.025 | 15.81 | 15.785 | 0.28 | 0.395 | 7.55 | 0.13 | PS001059-A261119-2 | CK002676-B041219 | CK002676-B041219 | 7.1695 | 7.1695 | 7.1695 | 5.685 | 5.69 | 7.2305 | 7.2305 | 7.2305 | Rec-IDLE-140-20191128 | 2019-12-04 16:45 | 16 | 10.8 | 15.6 | Rec-IDLE-140-20191128 | 2019-12-04 16:45 | 16 | 10.8 | 15.6 | 2 | 2 | На контроль |  | 1580 | 14 | 1930 | 40 | 80.3 | 1920 | 35 | 38 | 166 | 200 | 129 | 168.5 | 25.67 | 164 | 149 | 2019-12-18 | 33 | 36 | 39 | 78.7 | 80 | 81.4 | 32 | 38 | 44 | 129.2 | 130 | 130.7 | 166 | 167.2 | 168.4 | 0.39 | 0.39 | 0.39 | 660 | 8000 | 0 | 0 | 1920 | 97.65 |  |  | 2019-12-04 | 2019-12-04 | 2019-11-06 | 615 | 2018-06-06 | 2209 | 9.444444e-05 | -0.007611111 | 0.007705556 | 5.846444 | 10.67389 | 9.444444e-05 | -0.007611111 | 0.007705556 | 5.846444 | 10.67389 | PS001059-A261119 | 0.01061429 | 2.001429 | 0.01057143 | 0.008285714 | 4.957429 | 4.994 | 4.758 | 5.043
944 | PS001059-A261119-2/1-5 | 1200 | 28135 | 28136 | 1381.805 | 7.24355 | 7.57475 | 131.34 | 81.215 | 166.26 | 6.235 | 0.325 | 0.505 | 6.37 | 1.26 | 0.165 | 18.595 | 18.525 | 3.665 | 4.1 | 15.96 | 15.81 | 0.545 | 0.555 | 7.55 | 0.11 | PS001059-A261119-2 | CK002676-B041219 | CK002676-B041219 | 7.1695 | 7.1695 | 7.1695 | 5.685 | 5.69 | 7.2305 | 7.2305 | 7.2305 | Rec-IDLE-140-20191128 | 2019-12-04 16:45 | 16 | 10.8 | 15.6 | Rec-IDLE-140-20191128 | 2019-12-04 16:45 | 16 | 10.8 | 15.6 | 2 | 2 | На контроль |  | 1580 | 14 | 1930 | 40 | 80.3 | 1920 | 35 | 38 | 166 | 200 | 129 | 168.5 | 25.67 | 164 | 149 | 2019-12-18 | 33 | 36 | 39 | 78.7 | 80 | 81.4 | 32 | 38 | 44 | 129.2 | 130 | 130.7 | 166 | 167.2 | 168.4 | 0.39 | 0.39 | 0.39 | 660 | 8000 | 0 | 0 | 1920 | 97.65 |  |  | 2019-12-04 | 2019-12-04 | 2019-11-06 | 615 | 2018-06-06 | 2209 | 9.444444e-05 | -0.007611111 | 0.007705556 | 5.846444 | 10.67389 | 9.444444e-05 | -0.007611111 | 0.007705556 | 5.846444 | 10.67389 | PS001059-A261119 | 0.01061429 | 2.001429 | 0.01057143 | 0.008285714 | 4.957429 | 4.994 | 4.758 | 5.043
945 | PS001059-A261119-2/1-6 | 1200 | 28137 | 28138 | 1381.615 | 7.2678 | 7.60845 | 131.38 | 81.265 | 166.08 | 6.28 | 0.335 | 0.615 | 5.3 | 1.47 | 0.255 | 18.54 | 18.59 | 3.2 | 3.665 | 15.855 | 16.13 | 0.505 | 0.54 | 7.7 | 0.11 | PS001059-A261119-2 | CK002676-B041219 | CK002676-B041219 | 7.1695 | 7.1695 | 7.1695 | 5.685 | 5.69 | 7.2305 | 7.2305 | 7.2305 | Rec-IDLE-140-20191128 | 2019-12-04 16:45 | 16 | 10.8 | 15.6 | Rec-IDLE-140-20191128 | 2019-12-04 16:45 | 16 | 10.8 | 15.6 | 2 | 2 | На контроль |  | 1580 | 14 | 1930 | 40 | 80.3 | 1920 | 35 | 38 | 166 | 200 | 129 | 168.5 | 25.67 | 164 | 149 | 2019-12-18 | 33 | 36 | 39 | 78.7 | 80 | 81.4 | 32 | 38 | 44 | 129.2 | 130 | 130.7 | 166 | 167.2 | 168.4 | 0.39 | 0.39 | 0.39 | 660 | 8000 | 0 | 0 | 1920 | 97.65 |  |  | 2019-12-04 | 2019-12-04 | 2019-11-06 | 615 | 2018-06-06 | 2209 | 9.444444e-05 | -0.007611111 | 0.007705556 | 5.846444 | 10.67389 | 9.444444e-05 | -0.007611111 | 0.007705556 | 5.846444 | 10.67389 | PS001059-A261119 | 0.01061429 | 2.001429 | 0.01057143 | 0.008285714 | 4.957429 | 4.994 | 4.758 | 5.043
946 | PS001059-A261119-2/1-7 | 1100 | 28139 | 28140 | 1402.15 | 7.26965 | 7.6049 | 131.45 | 81.21 | 166.24 | 6.355 | 0.495 | 0.805 | 5.34 | 1.56 | 0.26 | 18.225 | 18.38 | 3.065 | 3.58 | 15.8 | 16.085 | 0.505 | 0.565 | 7.85 | 0.17 | PS001059-A261119-2 | CK002676-B041219 | CK002676-B041219 | 7.1695 | 7.1695 | 7.1695 | 5.685 | 5.69 | 7.2305 | 7.2305 | 7.2305 | Rec-IDLE-140-20191128 | 2019-12-04 16:45 | 16 | 10.8 | 15.6 | Rec-IDLE-140-20191128 | 2019-12-04 16:45 | 16 | 10.8 | 15.6 | 2 | 2 | На контроль |  | 1580 | 14 | 1930 | 40 | 80.3 | 1920 | 35 | 38 | 166 | 200 | 129 | 168.5 | 25.67 | 164 | 149 | 2019-12-18 | 33 | 36 | 39 | 78.7 | 80 | 81.4 | 32 | 38 | 44 | 129.2 | 130 | 130.7 | 166 | 167.2 | 168.4 | 0.39 | 0.39 | 0.39 | 660 | 8000 | 0 | 0 | 1920 | 97.65 |  |  | 2019-12-04 | 2019-12-04 | 2019-11-06 | 615 | 2018-06-06 | 2209 | 9.444444e-05 | -0.007611111 | 0.007705556 | 5.846444 | 10.67389 | 9.444444e-05 | -0.007611111 | 0.007705556 | 5.846444 | 10.67389 | PS001059-A261119 | 0.01061429 | 2.001429 | 0.01057143 | 0.008285714 | 4.957429 | 4.994 | 4.758 | 5.043
947 | PS001059-A261119-3/1-1 | 1200 | 28168 | 28169 | 1376.57 | 7.30145 | 7.6378 | 131.73 | 81.215 | 166.725 | 6.23 | 0.6 | 0.735 | 5.1 | 1.53 | 0.16 | 18.34 | 18.16 | 2.61 | 2.83 | 15.81 | 15.705 | 0.7 | 0.655 | 7.85 | 0.11 | PS001059-A261119-3 | CK002519-A170819 | CK002638-A251019 | 7.1755 | 7.1755 | 7.173 | 5.69 | 5.72 | 7.2365 | 7.2365 | 7.2365 | Rec-CK002233-A160118 | 2019-08-17 12:40 | 17.9 | 9 | 7.6 | Rec-CK002233-A160118 | 2019-10-25 16:40 | 18.5 | 15.3 | 18 | 1 | 1 | На контроль |  | 1600 | 13.9 | 1930 | 40 | 80.2 | 1920 | 35 | 38 | 166 | 200 | 129 | 167 | 25.69 | 165 | 150 | 2019-12-19 | 33 | 35 | 37 | 77 | 80 | 82 | 30 | 35 | 46 |  |  |  | 128 | 129 | 131 | 149 | 165 | 168 | 800 | 6100 | 1 | 2 | 1920 | 98.64 |  |  | 2019-12-04 | 2019-12-04 | 2019-11-06 | 621 | 2018-06-06 | 2215 | -0.0002466667 | -0.007233333 | 0.006986667 | 5.689267 | 10.6576 | -0.0002444444 | -0.007333333 | 0.007088889 | 5.727333 | 10.601 | PS001059-A261119 | 0.01061429 | 2.001429 | 0.01057143 | 0.008285714 | 4.957429 | 4.994 | 4.758 | 5.043
948 | PS001059-A261119-3/1-2 | 1200 | 28170 | 28171 | 1393.56 | 7.3169 | 7.64625 | 131.755 | 81.21 | 166.53 | 6.305 | 0.47 | 0.81 | 4.52 | 1.42 | 0.1 | 18.58 | 18.565 | 2.69 | 2.8 | 15.84 | 15.675 | 0.735 | 0.76 | 8.05 | 0.11 | PS001059-A261119-3 | CK002519-A170819 | CK002638-A251019 | 7.1755 | 7.1755 | 7.173 | 5.69 | 5.72 | 7.2365 | 7.2365 | 7.2365 | Rec-CK002233-A160118 | 2019-08-17 12:40 | 17.9 | 9 | 7.6 | Rec-CK002233-A160118 | 2019-10-25 16:40 | 18.5 | 15.3 | 18 | 1 | 1 | На контроль |  | 1600 | 13.9 | 1930 | 40 | 80.2 | 1920 | 35 | 38 | 166 | 200 | 129 | 167 | 25.69 | 165 | 150 | 2019-12-19 | 33 | 35 | 37 | 77 | 80 | 82 | 30 | 35 | 46 |  |  |  | 128 | 129 | 131 | 149 | 165 | 168 | 800 | 6100 | 1 | 2 | 1920 | 98.64 |  |  | 2019-12-04 | 2019-12-04 | 2019-11-06 | 621 | 2018-06-06 | 2215 | -0.0002466667 | -0.007233333 | 0.006986667 | 5.689267 | 10.6576 | -0.0002444444 | -0.007333333 | 0.007088889 | 5.727333 | 10.601 | PS001059-A261119 | 0.01061429 | 2.001429 | 0.01057143 | 0.008285714 | 4.957429 | 4.994 | 4.758 | 5.043
949 | PS001059-A261119-3/2-1 | 600 | 28172 | 28173 | 1460.19 | 7.33505 | 7.6345 | 131.655 | 81.275 | 166.22 | 6.41 | 1.8 | 0.595 | 16.725 | 1.22 | 0.425 | 18.62 | 18.305 | 5.79 | 4.61 | 15.26 | 15.585 | 0.57 | 0.2 | 8 | 0.07 | PS001059-A261119-3 | CK002519-A170819 | CK002638-A251019 | 7.1755 | 7.1755 | 7.173 | 5.69 | 5.72 | 7.2365 | 7.2365 | 7.2365 | Rec-CK002233-A160118 | 2019-08-17 12:40 | 17.9 | 9 | 7.6 | Rec-CK002233-A160118 | 2019-10-25 16:40 | 18.5 | 15.3 | 18 | 1 | 1 | На контроль |  | 1600 | 13.9 | 1930 | 40 | 80.2 | 1920 | 35 | 38 | 166 | 200 | 129 | 167 | 25.69 | 165 | 150 | 2019-12-19 | 33 | 35 | 37 | 77 | 80 | 82 | 30 | 35 | 46 |  |  |  | 128 | 129 | 131 | 149 | 165 | 168 | 800 | 6100 | 1 | 2 | 1920 | 98.64 |  |  | 2019-12-04 | 2019-12-04 | 2019-11-06 | 621 | 2018-06-06 | 2215 | -0.0002466667 | -0.007233333 | 0.006986667 | 5.689267 | 10.6576 | -0.0002444444 | -0.007333333 | 0.007088889 | 5.727333 | 10.601 | PS001059-A261119 | 0.01061429 | 2.001429 | 0.01057143 | 0.008285714 | 4.957429 | 4.994 | 4.758 | 5.043
950 | PS001060-A261119-1/1-1 | 600 | 28359 | 28360 | 1404.33 | 7.24455 | 7.53085 | 131.58 | 81.455 | 166.245 | 6.43 | 1.475 | 0.47 | 8.895 | 1.72 | 0.405 | 17.705 | 18.265 | 6.51 | 7.735 | 15.275 | 15.325 | 0.87 | 0.88 | 7.35 | 0.18 | PS001060-A261119-1 | CK002592-D230919 | CK002115-D170518 | 7.171 | 7.171 | 7.1705 | 5.68 | 5.68 | 7.232 | 7.232 | 7.232 | Rec-CK002495-D020819 | 2019-09-23 09:05 | 21.3 | 13.2 | 11.1 | Rec-CK002066-D210318 | 2018-05-17 08:50 | 17.3 | 15.1 | 9.1 | 3 | 3 | На контроль |  | 1585 | 14 | 1930 | 40 | 80.3 | 1920 | 35 | 38 | 166 | 200 | 129 | 167 | 25.92 | 170 | 155 | 2019-12-25 | 32.3 | 35.6 | 38.1 | 76.2 | 80.4 | 82.3 | 29 | 35 | 41 | 129.5 | 130.6 | 131.4 | 166.4 | 167.5 | 168.8 | 0.38 | 0.38 | 0.38 | 650 | 8000 | 0 | 0 | 1920 | 99.06 |  |  | 2019-12-04 | 2019-12-04 | 2019-11-06 | 655 | 2018-06-06 | 2249 | -2.941176e-05 | -0.007376471 | 0.007347059 | 5.814706 | 10.49494 | 0.0002823529 | -0.007235294 | 0.007517647 | 5.691471 | 10.30188 | PS001060-A261119 | 0.010525 | 2.011625 | 0.017875 | 0.010375 | 4.924875 | 4.9855 | 4.616 | 5.068
951 | PS001060-A261119-1/1-3 | 1200 | 28367 | 28368 | 1370.35 | 7.2383 | 7.5712 | 131.585 | 81.105 | 166.855 | 6.305 | 0.215 | 0.405 | 6.105 | 2.19 | 0.305 | 17.8 | 18.17 | 3.885 | 4.88 | 15.735 | 15.38 | 0.965 | 0.94 | 7.25 | 0.15 | PS001060-A261119-1 | CK002592-D230919 | CK002115-D170518 | 7.171 | 7.171 | 7.1705 | 5.68 | 5.68 | 7.232 | 7.232 | 7.232 | Rec-CK002495-D020819 | 2019-09-23 09:05 | 21.3 | 13.2 | 11.1 | Rec-CK002066-D210318 | 2018-05-17 08:50 | 17.3 | 15.1 | 9.1 | 3 | 3 | На контроль |  | 1585 | 14 | 1930 | 40 | 80.3 | 1920 | 35 | 38 | 166 | 200 | 129 | 167 | 25.92 | 170 | 155 | 2019-12-25 | 32.3 | 35.6 | 38.1 | 76.2 | 80.4 | 82.3 | 29 | 35 | 41 | 129.5 | 130.6 | 131.4 | 166.4 | 167.5 | 168.8 | 0.38 | 0.38 | 0.38 | 650 | 8000 | 0 | 0 | 1920 | 99.06 |  |  | 2019-12-04 | 2019-12-04 | 2019-11-06 | 655 | 2018-06-06 | 2249 | -2.941176e-05 | -0.007376471 | 0.007347059 | 5.814706 | 10.49494 | 0.0002823529 | -0.007235294 | 0.007517647 | 5.691471 | 10.30188 | PS001060-A261119 | 0.010525 | 2.011625 | 0.017875 | 0.010375 | 4.924875 | 4.9855 | 4.616 | 5.068
952 | PS001060-A261119-1/1-4 | 1200 | 28370 | 28371 | 1378.34 | 7.24635 | 7.57435 | 131.825 | 81.325 | 166.585 | 6.245 | 0.41 | 0.225 | 5.36 | 1.955 | 0.345 | 17.93 | 18.51 | 3.21 | 2.125 | 15.705 | 15.555 | 0.92 | 0.855 | 7.3 | 0.16 | PS001060-A261119-1 | CK002592-D230919 | CK002115-D170518 | 7.171 | 7.171 | 7.1705 | 5.68 | 5.68 | 7.232 | 7.232 | 7.232 | Rec-CK002495-D020819 | 2019-09-23 09:05 | 21.3 | 13.2 | 11.1 | Rec-CK002066-D210318 | 2018-05-17 08:50 | 17.3 | 15.1 | 9.1 | 3 | 3 | На контроль |  | 1585 | 14 | 1930 | 40 | 80.3 | 1920 | 35 | 38 | 166 | 200 | 129 | 167 | 25.92 | 170 | 155 | 2019-12-25 | 32.3 | 35.6 | 38.1 | 76.2 | 80.4 | 82.3 | 29 | 35 | 41 | 129.5 | 130.6 | 131.4 | 166.4 | 167.5 | 168.8 | 0.38 | 0.38 | 0.38 | 650 | 8000 | 0 | 0 | 1920 | 99.06 |  |  | 2019-12-04 | 2019-12-04 | 2019-11-06 | 655 | 2018-06-06 | 2249 | -2.941176e-05 | -0.007376471 | 0.007347059 | 5.814706 | 10.49494 | 0.0002823529 | -0.007235294 | 0.007517647 | 5.691471 | 10.30188 | PS001060-A261119 | 0.010525 | 2.011625 | 0.017875 | 0.010375 | 4.924875 | 4.9855 | 4.616 | 5.068
953 | PS001060-A261119-2/1-4-1 | 1200 | 28412 | 28413 | 1375.345 | 7.2726 | 7.6182 | 131.54 | 81.15 | 166.865 | 6.365 | 0.28 | 0.755 | 6.805 | 1.72 | 0.19 | 18.145 | 18.04 | 3.04 | 2.51 | 15.895 | 15.93 | 0.13 | 0.02 | 7.4 | 0.08 | PS001060-A261119-2 | CK002690-A181219 | CK002690-A181219 | 7.1765 | 7.1765 | 7.1335 | 5.705 | 5.695 | 7.2375 | 7.2375 | 7.2375 | Rec-CK002690-A181219 | 2019-12-18 16:55 | 15.1 | 19.2 | 17.4 | Rec-CK002690-A181219 | 2019-12-18 16:55 | 15.1 | 19.2 | 17.4 | 1 | 1 | На контроль |  | 1590 | 14 | 1930 | 39.5 | 80.3 | 1920 | 35 | 38 | 166 | 200 | 129 | 166.5 | 25.87 | 165 | 150 | 2019-12-27 | 33.3 | 35.6 | 38 | 78.3 | 80.2 | 81.7 | 30 | 36 | 41 | 129.3 | 130.1 | 130.9 | 166.6 | 168 | 169.1 | 0.38 | 0.38 | 0.38 | 650 | 7000 | 0 | 0 | 1920 | 99.09 |  |  | 2019-12-04 | 2019-12-04 | 2019-11-06 | 676 | 2018-06-06 | 2270 | -0.000175 | -0.00726875 | 0.00709375 | 5.7703125 | 10.655 | -0.000175 | -0.00726875 | 0.00709375 | 5.7703125 | 10.655 | PS001060-A261119 | 0.010525 | 2.011625 | 0.017875 | 0.010375 | 4.924875 | 4.9855 | 4.616 | 5.068
954 | PS001060-A261119-2/1-5 | 1200 | 28414 | 28415 | 1374.405 | 7.27695 | 7.6129 | 131.665 | 81.27 | 166.805 | 6.33 | 0.345 | 0.55 | 6.375 | 1.645 | 0.165 | 18.54 | 18.685 | 3.25 | 2.555 | 16.05 | 15.74 | 0.08 | 0.02 | 7.75 | 0.12 | PS001060-A261119-2 | CK002690-A181219 | CK002690-A181219 | 7.1765 | 7.1765 | 7.1335 | 5.705 | 5.695 | 7.2375 | 7.2375 | 7.2375 | Rec-CK002690-A181219 | 2019-12-18 16:55 | 15.1 | 19.2 | 17.4 | Rec-CK002690-A181219 | 2019-12-18 16:55 | 15.1 | 19.2 | 17.4 | 1 | 1 | На контроль |  | 1590 | 14 | 1930 | 39.5 | 80.3 | 1920 | 35 | 38 | 166 | 200 | 129 | 166.5 | 25.87 | 165 | 150 | 2019-12-27 | 33.3 | 35.6 | 38 | 78.3 | 80.2 | 81.7 | 30 | 36 | 41 | 129.3 | 130.1 | 130.9 | 166.6 | 168 | 169.1 | 0.38 | 0.38 | 0.38 | 650 | 7000 | 0 | 0 | 1920 | 99.09 |  |  | 2019-12-04 | 2019-12-04 | 2019-11-06 | 676 | 2018-06-06 | 2270 | -0.000175 | -0.00726875 | 0.00709375 | 5.7703125 | 10.655 | -0.000175 | -0.00726875 | 0.00709375 | 5.7703125 | 10.655 | PS001060-A261119 | 0.010525 | 2.011625 | 0.017875 | 0.010375 | 4.924875 | 4.9855 | 4.616 | 5.068
955 | PS001060-A261119-2/1-1 | 1200 | 28417 | 28418 | 1382.63 | 7.3177 | 7.62945 | 131.455 | 81.385 | 167.095 | 6.365 | 0.485 | 0.58 | 10.795 | 1.865 | 0.135 | 17.815 | 17.625 | 6.32 | 3.27 | 15.62 | 15.915 | 0.1 | 0.195 | 7.1 | 0.09 | PS001060-A261119-2 | CK002690-A181219 | CK002690-A181219 | 7.1765 | 7.1765 | 7.1335 | 5.705 | 5.695 | 7.2375 | 7.2375 | 7.2375 | Rec-CK002690-A181219 | 2019-12-18 16:55 | 15.1 | 19.2 | 17.4 | Rec-CK002690-A181219 | 2019-12-18 16:55 | 15.1 | 19.2 | 17.4 | 1 | 1 | На контроль |  | 1590 | 14 | 1930 | 39.5 | 80.3 | 1920 | 35 | 38 | 166 | 200 | 129 | 166.5 | 25.87 | 165 | 150 | 2019-12-27 | 33.3 | 35.6 | 38 | 78.3 | 80.2 | 81.7 | 30 | 36 | 41 | 129.3 | 130.1 | 130.9 | 166.6 | 168 | 169.1 | 0.38 | 0.38 | 0.38 | 650 | 7000 | 0 | 0 | 1920 | 99.09 |  |  | 2019-12-04 | 2019-12-04 | 2019-11-06 | 676 | 2018-06-06 | 2270 | -0.000175 | -0.00726875 | 0.00709375 | 5.7703125 | 10.655 | -0.000175 | -0.00726875 | 0.00709375 | 5.7703125 | 10.655 | PS001060-A261119 | 0.010525 | 2.011625 | 0.017875 | 0.010375 | 4.924875 | 4.9855 | 4.616 | 5.068
956 | PS001060-A261119-2/1-2 | 1050 | 28420 | 28421 | 1403.295 | 7.33145 | 7.64955 | 131.845 | 81.705 | 166.895 | 6.47 | 0.63 | 0.715 | 14.025 | 1.79 | 0.38 | 18.485 | 18.18 | 6.085 | 5.385 | 15.685 | 15.84 | 0.1 | 0.32 | 7.55 | 0.1 | PS001060-A261119-2 | CK002690-A181219 | CK002690-A181219 | 7.1765 | 7.1765 | 7.1335 | 5.705 | 5.695 | 7.2375 | 7.2375 | 7.2375 | Rec-CK002690-A181219 | 2019-12-18 16:55 | 15.1 | 19.2 | 17.4 | Rec-CK002690-A181219 | 2019-12-18 16:55 | 15.1 | 19.2 | 17.4 | 1 | 1 | На контроль |  | 1590 | 14 | 1930 | 39.5 | 80.3 | 1920 | 35 | 38 | 166 | 200 | 129 | 166.5 | 25.87 | 165 | 150 | 2019-12-27 | 33.3 | 35.6 | 38 | 78.3 | 80.2 | 81.7 | 30 | 36 | 41 | 129.3 | 130.1 | 130.9 | 166.6 | 168 | 169.1 | 0.38 | 0.38 | 0.38 | 650 | 7000 | 0 | 0 | 1920 | 99.09 |  |  | 2019-12-04 | 2019-12-04 | 2019-11-06 | 676 | 2018-06-06 | 2270 | -0.000175 | -0.00726875 | 0.00709375 | 5.7703125 | 10.655 | -0.000175 | -0.00726875 | 0.00709375 | 5.7703125 | 10.655 | PS001060-A261119 | 0.010525 | 2.011625 | 0.017875 | 0.010375 | 4.924875 | 4.9855 | 4.616 | 5.068
957 | PS001060-A261119-2/1-3 | 1200 | 28422 | 28423 | 1389.63 | 7.2677 | 7.60605 | 131.495 | 81.24 | 167.035 | 6.355 | 0.37 | 0.555 | 10.235 | 1.71 | 0.22 | 18.235 | 17.765 | 5.135 | 4.935 | 15.85 | 15.965 | 0.125 | 0.08 | 7.35 | 0.06 | PS001060-A261119-2 | CK002690-A181219 | CK002690-A181219 | 7.1765 | 7.1765 | 7.1335 | 5.705 | 5.695 | 7.2375 | 7.2375 | 7.2375 | Rec-CK002690-A181219 | 2019-12-18 16:55 | 15.1 | 19.2 | 17.4 | Rec-CK002690-A181219 | 2019-12-18 16:55 | 15.1 | 19.2 | 17.4 | 1 | 1 | На контроль |  | 1590 | 14 | 1930 | 39.5 | 80.3 | 1920 | 35 | 38 | 166 | 200 | 129 | 166.5 | 25.87 | 165 | 150 | 2019-12-27 | 33.3 | 35.6 | 38 | 78.3 | 80.2 | 81.7 | 30 | 36 | 41 | 129.3 | 130.1 | 130.9 | 166.6 | 168 | 169.1 | 0.38 | 0.38 | 0.38 | 650 | 7000 | 0 | 0 | 1920 | 99.09 |  |  | 2019-12-04 | 2019-12-04 | 2019-11-06 | 676 | 2018-06-06 | 2270 | -0.000175 | -0.00726875 | 0.00709375 | 5.7703125 | 10.655 | -0.000175 | -0.00726875 | 0.00709375 | 5.7703125 | 10.655 | PS001060-A261119 | 0.010525 | 2.011625 | 0.017875 | 0.010375 | 4.924875 | 4.9855 | 4.616 | 5.068
958 | PS001060-A261119-3/1-1 | 1200 | 28424 | 28425 | 1363.33 | 7.2577 | 7.59045 | 131.175 | 80.455 | 166.435 | 6.255 | 0.5 | 0.555 | 6.865 | 2.015 | 0.435 | 17.945 | 17.945 | 4.13 | 4.085 | 15.56 | 15.73 | 0.355 | 0.53 | 7.45 | 0.1 | PS001060-A261119-3 | CK002679-B061219 | CK002677-B051219 | 7.174 | 7.174 | 7.1745 | 5.685 | 5.685 | 7.235 | 7.235 | 7.235 | Rec-CK002666-B281119-492-20191206 | 2019-12-06 21:55 | 15.7 | 9.6 | 15.4 | Rec-CK002666-B281119 | 2019-12-05 16:55 | 15.9 | 10.1 | 15.5 | 2 | 2 | На контроль |  | 1580 | 14 | 1930 | 41 | 79.5 | 1920 | 35 | 38 | 166 | 200 | 129 | 166.5 | 25.64 | 175 | 160 | 2019-12-28 | 32.2 | 36.8 | 40.2 | 77.4 | 89.8 | 81.3 | 29 | 36 | 44 | 128.9 | 129.9 | 131 | 166 | 168.5 | 169.1 | 0.38 | 0.38 | 0.38 | 650 | 7700 | 0 | 0 | 1920 | 99.18 |  |  | 2019-12-04 | 2019-12-04 | 2019-11-06 | 681 | 2018-06-06 | 2275 | 0.0001470588 | -0.007564706 | 0.007711765 | 5.866118 | 10.69576 | 0.0001294118 | -0.007582353 | 0.007711765 | 5.856706 | 10.67782 | PS001060-A261119 | 0.010525 | 2.011625 | 0.017875 | 0.010375 | 4.924875 | 4.9855 | 4.616 | 5.068
959 | PS001060-A261119-3/1-4 | 1200 | 28437 | 28438 | 1397.49 | 7.35615 | 7.69925 | 131.345 | 80.245 | 166.13 | 6.285 | 0.55 | 0.595 | 8.81 | 1.94 | 0.35 | 17.675 | 17.39 | 4.18 | 3.595 | 15.535 | 15.665 | 0.135 | 0.41 | 7.2 | 0.11 | PS001060-A261119-3 | CK002679-B061219 | CK002677-B051219 | 7.174 | 7.174 | 7.1745 | 5.685 | 5.685 | 7.235 | 7.235 | 7.235 | Rec-CK002666-B281119-492-20191206 | 2019-12-06 21:55 | 15.7 | 9.6 | 15.4 | Rec-CK002666-B281119 | 2019-12-05 16:55 | 15.9 | 10.1 | 15.5 | 2 | 2 | На контроль |  | 1580 | 14 | 1930 | 41 | 79.5 | 1920 | 35 | 38 | 166 | 200 | 129 | 166.5 | 25.64 | 175 | 160 | 2019-12-28 | 32.2 | 36.8 | 40.2 | 77.4 | 89.8 | 81.3 | 29 | 36 | 44 | 128.9 | 129.9 | 131 | 166 | 168.5 | 169.1 | 0.38 | 0.38 | 0.38 | 650 | 7700 | 0 | 0 | 1920 | 99.18 |  |  | 2019-12-04 | 2019-12-04 | 2019-11-06 | 681 | 2018-06-06 | 2275 | 0.0001470588 | -0.007564706 | 0.007711765 | 5.866118 | 10.69576 | 0.0001294118 | -0.007582353 | 0.007711765 | 5.856706 | 10.67782 | PS001060-A261119 | 0.010525 | 2.011625 | 0.017875 | 0.010375 | 4.924875 | 4.9855 | 4.616 | 5.068
960 | PS001061-A281119-1/1-1 | 1100 | 28477 | 28478 | 1418.595 | 7.208 | 7.5204 | 131.63 | 81.55 | 167.09 | 6.265 | 0.86 | 0.425 | 13.48 | 1.805 | 0.21 | 18.055 | 18.13 | 3.82 | 5.835 | 15.545 | 15.625 | 0.44 | 0.48 | 7.65 | 0.08 | PS001061-A281119-1 | CK002688-A171219 | CK002688-A171219 | 7.1755 | 7.1755 | 7.1745 | 5.685 | 5.705 | 7.2365 | 7.2365 | 7.2365 | Rec-CK002688-A171219 | 2019-12-17 16:40 | 15.2 | 19.7 | 17.5 | Rec-CK002688-A171219 | 2019-12-17 16:40 | 15.2 | 19.7 | 17.5 | 1 | 1 | На контроль |  | 1590 | 14 | 1930 | 41.5 | 80.2 | 1920 | 35 | 38 | 166 | 200 | 129 | 166.5 | 25.9 | 175 | 160 | 2020-01-06 | 31.9 | 34.9 | 37.9 | 77.4 | 80.4 | 82.4 | 30 | 36.5 | 43 | 128.9 | 130.2 | 131.4 | 166.6 | 168.7 | 161.1 | 0.38 | 0.38 | 0.38 | 650 | 8000 | 0 | 1 | 1920 |  |  |  | 2019-12-04 | 2019-12-04 | 2019-11-06 | 686 | 2018-06-06 | 2280 | -0.0002 | -0.0073 | 0.0071 | 5.751 | 10.64433 | -0.0002 | -0.0073 | 0.0071 | 5.751 | 10.64433 | PS001061-A281119 | 0.010575 | 1.9945 | 0.015375 | 0.013 | 4.90675 | 4.97 | 4.612 | 5.036
961 | PS001061-A281119-1/1-2 | 1100 | 28479 | 28480 | 1399.225 | 7.2431 | 7.57735 | 131.5 | 81.23 | 166.76 | 6.305 | 0.44 | 0.285 | 5.69 | 1.8 | 0.19 | 17.935 | 17.93 | 2.07 | 2.53 | 15.785 | 15.795 | 0.395 | 0.55 | 7.45 | 0.09 | PS001061-A281119-1 | CK002688-A171219 | CK002688-A171219 | 7.1755 | 7.1755 | 7.1745 | 5.685 | 5.705 | 7.2365 | 7.2365 | 7.2365 | Rec-CK002688-A171219 | 2019-12-17 16:40 | 15.2 | 19.7 | 17.5 | Rec-CK002688-A171219 | 2019-12-17 16:40 | 15.2 | 19.7 | 17.5 | 1 | 1 | На контроль |  | 1590 | 14 | 1930 | 41.5 | 80.2 | 1920 | 35 | 38 | 166 | 200 | 129 | 166.5 | 25.9 | 175 | 160 | 2020-01-06 | 31.9 | 34.9 | 37.9 | 77.4 | 80.4 | 82.4 | 30 | 36.5 | 43 | 128.9 | 130.2 | 131.4 | 166.6 | 168.7 | 161.1 | 0.38 | 0.38 | 0.38 | 650 | 8000 | 0 | 1 | 1920 |  |  |  | 2019-12-04 | 2019-12-04 | 2019-11-06 | 686 | 2018-06-06 | 2280 | -0.0002 | -0.0073 | 0.0071 | 5.751 | 10.64433 | -0.0002 | -0.0073 | 0.0071 | 5.751 | 10.64433 | PS001061-A281119 | 0.010575 | 1.9945 | 0.015375 | 0.013 | 4.90675 | 4.97 | 4.612 | 5.036
962 | PS001061-A281119-1/1-3 | 1100 | 28481 | 28482 | 1383.765 | 7.2335 | 7.56975 | 131.68 | 81.145 | 166.265 | 6.29 | 0.46 | 0.105 | 3.48 | 1.77 | 0.145 | 18.255 | 18.225 | 2.44 | 2.56 | 15.87 | 15.695 | 0.41 | 0.545 | 7.6 | 0.16 | PS001061-A281119-1 | CK002688-A171219 | CK002688-A171219 | 7.1755 | 7.1755 | 7.1745 | 5.685 | 5.705 | 7.2365 | 7.2365 | 7.2365 | Rec-CK002688-A171219 | 2019-12-17 16:40 | 15.2 | 19.7 | 17.5 | Rec-CK002688-A171219 | 2019-12-17 16:40 | 15.2 | 19.7 | 17.5 | 1 | 1 | На контроль |  | 1590 | 14 | 1930 | 41.5 | 80.2 | 1920 | 35 | 38 | 166 | 200 | 129 | 166.5 | 25.9 | 175 | 160 | 2020-01-06 | 31.9 | 34.9 | 37.9 | 77.4 | 80.4 | 82.4 | 30 | 36.5 | 43 | 128.9 | 130.2 | 131.4 | 166.6 | 168.7 | 161.1 | 0.38 | 0.38 | 0.38 | 650 | 8000 | 0 | 1 | 1920 |  |  |  | 2019-12-04 | 2019-12-04 | 2019-11-06 | 686 | 2018-06-06 | 2280 | -0.0002 | -0.0073 | 0.0071 | 5.751 | 10.64433 | -0.0002 | -0.0073 | 0.0071 | 5.751 | 10.64433 | PS001061-A281119 | 0.010575 | 1.9945 | 0.015375 | 0.013 | 4.90675 | 4.97 | 4.612 | 5.036
963 | PS001061-A281119-2/1-1 | 1050 | 28526 | 28527 | 1385.185 | 7.27445 | 7.6275 | 131.54 | 81.265 | 167.125 | 6.24 | 0.265 | 0.595 | 10.605 | 1.73 | 0.475 | 17.53 | 17.27 | 4.115 | 4.525 | 15.82 | 15.795 | 0.59 | 0.745 | 6.9 | 0.13 | PS001061-A281119-2 | CK002682-D101219 | CK002684-D121219 | 7.173 | 7.173 | 7.172 | 5.685 | 5.705 | 7.234 | 7.234 | 7.234 | Rec-CK002495-D020819 | 2019-12-10 09:00 | 15.5 | 13.8 | 6.3 | Rec-CK002495-D020819 | 2019-12-12 08:00 | 15.5 | 12.8 | 6.1 | 3 | 3 | На контроль |  | 1585 | 14 | 1930 | 40.5 | 80.1 | 1920 | 35 | 38 | 166 | 200 | 129 | 166.5 | 25.73 | 171 | 156 | 2020-01-08 | 30.7 | 36 | 40.6 | 77 | 80 | 82.4 | 27 | 35 | 45 | 128.6 | 129 | 131.4 | 166.1 | 168 | 169 | 0.38 | 0.38 | 0.38 | 700 | 6200 | 0 | 0 | 1920 | 98.31 |  |  | 2019-12-04 | 2019-12-04 | 2019-11-06 | 692 | 2018-06-06 | 2286 | 0.0001888889 | -0.007355556 | 0.007544444 | 5.731778 | 10.51411 | 0.0001944444 | -0.007361111 | 0.007555556 | 5.733833 | 10.50394 | PS001061-A281119 | 0.010575 | 1.9945 | 0.015375 | 0.013 | 4.90675 | 4.97 | 4.612 | 5.036
964 | PS001061-A281119-2/1-2 | 1050 | 32578 | 32579 | 1386.64 | 7.2677 | 7.62445 | 132.085 | 81.075 | 164.67 | 6.34 | 0.35 | 0.42 | 5.015 | 1.77 | 0.49 | 17.955 | 17.6 | 2.86 | 2.615 | 15.865 | 15.805 | 0.65 | 0.76 | 7.15 | 0.14 | PS001061-A281119-2 | CK002682-D101219 | CK002684-D121219 | 7.173 | 7.173 | 7.172 | 5.685 | 5.705 | 7.234 | 7.234 | 7.234 | Rec-CK002495-D020819 | 2019-12-10 09:00 | 15.5 | 13.8 | 6.3 | Rec-CK002495-D020819 | 2019-12-12 08:00 | 15.5 | 12.8 | 6.1 | 3 | 3 | На контроль |  | 1585 | 14 | 1930 | 40.5 | 80.1 | 1920 | 35 | 38 | 166 | 200 | 129 | 166.5 | 25.73 | 171 | 156 | 2020-01-08 | 30.7 | 36 | 40.6 | 77 | 80 | 82.4 | 27 | 35 | 45 | 128.6 | 129 | 131.4 | 166.1 | 168 | 169 | 0.38 | 0.38 | 0.38 | 700 | 6200 | 0 | 0 | 1920 | 98.31 |  |  | 2019-12-04 | 2019-12-04 | 2019-11-06 | 692 | 2018-06-06 | 2286 | 0.0001888889 | -0.007355556 | 0.007544444 | 5.731778 | 10.51411 | 0.0001944444 | -0.007361111 | 0.007555556 | 5.733833 | 10.50394 | PS001061-A281119 | 0.010575 | 1.9945 | 0.015375 | 0.013 | 4.90675 | 4.97 | 4.612 | 5.036
965 | PS001062-A291119-3/1-1 | 1100 | 28554 | 28555 | 1380.465 | 7.27695 | 7.6028 | 131.485 | 81.05 | 166.325 | 6.24 | 1.64 | 0.315 | 7.28 | 1.625 | 0.4 | 17.365 | 17.45 | 4.97 | 7.385 | 15.77 | 15.545 | 0.73 | 0.75 | 6.85 | 0.09 | PS001062-A291119-3 | CK002686-D161219 | CK002687-D171219 | 7.198 | 7.198 | 7.209 | 5.695 | 5.715 | 7.259 | 7.259 | 7.259 | Rec-CK002495-D020819 | 2019-12-16 16:55 | 15.3 | 18.9 | 6 | Rec-CK002687-D171219 | 2019-12-17 16:50 | 15.3 | 18.5 | 5.9 | 3 | 3 | На контроль |  | 1580 | 14 | 1930 | 40.5 | 80.1 | 1920 | 35 | 38 | 166 | 200 | 129 | 166.5 | 25.48 | 170 | 155 | 2020-01-09 | 32 | 35 | 39 | 78.9 | 80 | 81 | 30 | 37 | 44 | 129.4 | 130 | 130.7 | 165.9 | 167.4 | 168.9 | 0.39 | 0.39 | 0.39 | 700 | 8000 | 0 | 0 | 1920 | 99.48 |  |  | 2019-12-04 | 2019-12-04 | 2019-11-06 | 701 | 2018-06-06 | 2295 | 0.0001055556 | -0.007372222 | 0.007477778 | 5.661 | 10.40972 | 0.0001764706 | -0.007276471 | 0.007452941 | 5.687941 | 10.45447 | PS001062-A291119 | 0.010625 | 1.984625 | 0.00975 | 0.013625 | 4.889375 | 4.948 | 4.585 | 5.034
966 | PS001062-A291119-3/1-2 | 1050 | 28561 | 28562 | 1370.235 | 7.2486 | 7.5958 | 131.46 | 80.965 | 166.73 | 6.245 | 1.295 | 0.475 | 6.88 | 1.64 | 0.475 | 18.21 | 18.105 | 5.465 | 5.32 | 16.24 | 15.415 | 0.74 | 0.805 | 7.25 | 0.08 | PS001062-A291119-3 | CK002686-D161219 | CK002687-D171219 | 7.198 | 7.198 | 7.209 | 5.695 | 5.715 | 7.259 | 7.259 | 7.259 | Rec-CK002495-D020819 | 2019-12-16 16:55 | 15.3 | 18.9 | 6 | Rec-CK002687-D171219 | 2019-12-17 16:50 | 15.3 | 18.5 | 5.9 | 3 | 3 | На контроль |  | 1580 | 14 | 1930 | 40.5 | 80.1 | 1920 | 35 | 38 | 166 | 200 | 129 | 166.5 | 25.48 | 170 | 155 | 2020-01-09 | 32 | 35 | 39 | 78.9 | 80 | 81 | 30 | 37 | 44 | 129.4 | 130 | 130.7 | 165.9 | 167.4 | 168.9 | 0.39 | 0.39 | 0.39 | 700 | 8000 | 0 | 0 | 1920 | 99.48 |  |  | 2019-12-04 | 2019-12-04 | 2019-11-06 | 701 | 2018-06-06 | 2295 | 0.0001055556 | -0.007372222 | 0.007477778 | 5.661 | 10.40972 | 0.0001764706 | -0.007276471 | 0.007452941 | 5.687941 | 10.45447 | PS001062-A291119 | 0.010625 | 1.984625 | 0.00975 | 0.013625 | 4.889375 | 4.948 | 4.585 | 5.034
967 | PS001062-A291119-3/1-3 | 1200 | 28563 | 28564 | 1370.5 | 7.2876 | 7.6268 | 131.29 | 80.88 | 166.985 | 6.23 | 0.5 | 0.285 | 9.22 | 1.55 | 0.345 | 18.13 | 18.4 | 4.86 | 4.76 | 16.115 | 15.99 | 0.8 | 0.875 | 7.05 | 0.17 | PS001062-A291119-3 | CK002686-D161219 | CK002687-D171219 | 7.198 | 7.198 | 7.209 | 5.695 | 5.715 | 7.259 | 7.259 | 7.259 | Rec-CK002495-D020819 | 2019-12-16 16:55 | 15.3 | 18.9 | 6 | Rec-CK002687-D171219 | 2019-12-17 16:50 | 15.3 | 18.5 | 5.9 | 3 | 3 | На контроль |  | 1580 | 14 | 1930 | 40.5 | 80.1 | 1920 | 35 | 38 | 166 | 200 | 129 | 166.5 | 25.48 | 170 | 155 | 2020-01-09 | 32 | 35 | 39 | 78.9 | 80 | 81 | 30 | 37 | 44 | 129.4 | 130 | 130.7 | 165.9 | 167.4 | 168.9 | 0.39 | 0.39 | 0.39 | 700 | 8000 | 0 | 0 | 1920 | 99.48 |  |  | 2019-12-04 | 2019-12-04 | 2019-11-06 | 701 | 2018-06-06 | 2295 | 0.0001055556 | -0.007372222 | 0.007477778 | 5.661 | 10.40972 | 0.0001764706 | -0.007276471 | 0.007452941 | 5.687941 | 10.45447 | PS001062-A291119 | 0.010625 | 1.984625 | 0.00975 | 0.013625 | 4.889375 | 4.948 | 4.585 | 5.034
968 | PS001062-A291119-1/1-1 | 1100 | 28565 | 28566 | 1437.915 | 7.25925 | 7.5657 | 131.64 | 81.445 | 166.47 | 6.54 | 1.725 | 0.47 | 18.67 | 1.71 | 0.53 | 17.86 | 17.405 | 4.63 | 3.02 | 15.31 | 15.235 | 0.48 | 0.075 | 7.35 | 0.11 | PS001062-A291119-1 | CK002685-D131219 | CK002685-D131219 | 7.2305 | 7.2305 | 7.23 | 5.68 | 5.685 | 7.291 | 7.291 | 7.291 | Rec-CK002495-D020819 | 2019-12-13 08:20 | 15.4 | 12.3 | 6 | Rec-CK002495-D020819 | 2019-12-13 08:20 | 15.4 | 12.3 | 6 | 3 | 3 | На контроль |  | 1590 | 14 | 1930 | 41 | 80.1 | 1920 | 35 | 38 | 166 | 200 | 129 | 166.5 | 26.02 | 178 | 163 | 2020-01-09 | 32.7 | 36.6 | 39.1 | 78.2 | 80 | 81.4 | 29 | 36 | 43 | 129.4 | 130.1 | 131.2 | 166.3 | 167.4 | 168.7 | 0.37 | 0.37 | 0.37 | 700 | 7000 | 0 | 0 | 1920 |  |  |  | 2019-12-04 | 2019-12-04 | 2019-11-06 | 701 | 2018-06-06 | 2295 | 0.0001411765 | -0.007447059 | 0.007588235 | 5.790176 | 10.45735 | 0.0001411765 | -0.007447059 | 0.007588235 | 5.790176 | 10.45735 | PS001062-A291119 | 0.010625 | 1.984625 | 0.00975 | 0.013625 | 4.889375 | 4.948 | 4.585 | 5.034
969 | PS001062-A291119-1/1-2 | 1100 | 28567 | 28568 | 1411.895 | 7.2489 | 7.5794 | 131.72 | 81.32 | 166.45 | 6.41 | 1.42 | 0.425 | 16.25 | 1.79 | 0.445 | 17.615 | 17.51 | 5.025 | 4.855 | 15.39 | 15.195 | 0.395 | 0.07 | 7.3 | 0.08 | PS001062-A291119-1 | CK002685-D131219 | CK002685-D131219 | 7.2305 | 7.2305 | 7.23 | 5.68 | 5.685 | 7.291 | 7.291 | 7.291 | Rec-CK002495-D020819 | 2019-12-13 08:20 | 15.4 | 12.3 | 6 | Rec-CK002495-D020819 | 2019-12-13 08:20 | 15.4 | 12.3 | 6 | 3 | 3 | На контроль |  | 1590 | 14 | 1930 | 41 | 80.1 | 1920 | 35 | 38 | 166 | 200 | 129 | 166.5 | 26.02 | 178 | 163 | 2020-01-09 | 32.7 | 36.6 | 39.1 | 78.2 | 80 | 81.4 | 29 | 36 | 43 | 129.4 | 130.1 | 131.2 | 166.3 | 167.4 | 168.7 | 0.37 | 0.37 | 0.37 | 700 | 7000 | 0 | 0 | 1920 |  |  |  | 2019-12-04 | 2019-12-04 | 2019-11-06 | 701 | 2018-06-06 | 2295 | 0.0001411765 | -0.007447059 | 0.007588235 | 5.790176 | 10.45735 | 0.0001411765 | -0.007447059 | 0.007588235 | 5.790176 | 10.45735 | PS001062-A291119 | 0.010625 | 1.984625 | 0.00975 | 0.013625 | 4.889375 | 4.948 | 4.585 | 5.034
970 | PS001062-A291119-1/1-3 | 1200 | 28569 | 28570 | 1383.88 | 7.21645 | 7.5678 | 131.445 | 81.125 | 166.65 | 6.27 | 0.77 | 0.64 | 9.305 | 1.715 | 0.245 | 17.685 | 17.595 | 3.89 | 4.5 | 15.575 | 15.315 | 0.215 | 0.19 | 7.35 | 0.12 | PS001062-A291119-1 | CK002685-D131219 | CK002685-D131219 | 7.2305 | 7.2305 | 7.23 | 5.68 | 5.685 | 7.291 | 7.291 | 7.291 | Rec-CK002495-D020819 | 2019-12-13 08:20 | 15.4 | 12.3 | 6 | Rec-CK002495-D020819 | 2019-12-13 08:20 | 15.4 | 12.3 | 6 | 3 | 3 | На контроль |  | 1590 | 14 | 1930 | 41 | 80.1 | 1920 | 35 | 38 | 166 | 200 | 129 | 166.5 | 26.02 | 178 | 163 | 2020-01-09 | 32.7 | 36.6 | 39.1 | 78.2 | 80 | 81.4 | 29 | 36 | 43 | 129.4 | 130.1 | 131.2 | 166.3 | 167.4 | 168.7 | 0.37 | 0.37 | 0.37 | 700 | 7000 | 0 | 0 | 1920 |  |  |  | 2019-12-04 | 2019-12-04 | 2019-11-06 | 701 | 2018-06-06 | 2295 | 0.0001411765 | -0.007447059 | 0.007588235 | 5.790176 | 10.45735 | 0.0001411765 | -0.007447059 | 0.007588235 | 5.790176 | 10.45735 | PS001062-A291119 | 0.010625 | 1.984625 | 0.00975 | 0.013625 | 4.889375 | 4.948 | 4.585 | 5.034
971 | PS001062-A291119-1/1-4 | 1200 | 28571 | 28572 | 1364.04 | 7.201 | 7.5544 | 131.42 | 81.145 | 166.835 | 6.205 | 0.33 | 0.375 | 6.065 | 1.76 | 0.19 | 18.08 | 17.945 | 2.125 | 2.445 | 15.875 | 15.44 | 0.26 | 0.37 | 7.45 | 0.12 | PS001062-A291119-1 | CK002685-D131219 | CK002685-D131219 | 7.2305 | 7.2305 | 7.23 | 5.68 | 5.685 | 7.291 | 7.291 | 7.291 | Rec-CK002495-D020819 | 2019-12-13 08:20 | 15.4 | 12.3 | 6 | Rec-CK002495-D020819 | 2019-12-13 08:20 | 15.4 | 12.3 | 6 | 3 | 3 | На контроль |  | 1590 | 14 | 1930 | 41 | 80.1 | 1920 | 35 | 38 | 166 | 200 | 129 | 166.5 | 26.02 | 178 | 163 | 2020-01-09 | 32.7 | 36.6 | 39.1 | 78.2 | 80 | 81.4 | 29 | 36 | 43 | 129.4 | 130.1 | 131.2 | 166.3 | 167.4 | 168.7 | 0.37 | 0.37 | 0.37 | 700 | 7000 | 0 | 0 | 1920 |  |  |  | 2019-12-04 | 2019-12-04 | 2019-11-06 | 701 | 2018-06-06 | 2295 | 0.0001411765 | -0.007447059 | 0.007588235 | 5.790176 | 10.45735 | 0.0001411765 | -0.007447059 | 0.007588235 | 5.790176 | 10.45735 | PS001062-A291119 | 0.010625 | 1.984625 | 0.00975 | 0.013625 | 4.889375 | 4.948 | 4.585 | 5.034
972 | PS001065-A091219-1/1-2 | 1000 | 28596 | 28597 | 1358.255 | 7.25975 | 7.60085 | 131.01 | 80.975 | 166.82 | 6.375 | 0.13 | 0.44 | 5.94 | 1.685 | 0.27 | 17.88 | 18.16 | 4.49 | 4.19 | 15.625 | 15.7 | 0.315 | 0.31 | 7.2 | 0.18 | PS001065-A091219-1 | CK002697-D241219 | CK002697-D241219 | 7.1995 | 7.1995 | 7.201 | 5.7 | 5.695 | 7.2605 | 7.2605 | 7.2605 | Rec-CK002689-D181219 | 2019-12-24 08:50 | 24.1 | 15.3 | 5.5 | Rec-CK002689-D181219 | 2019-12-24 08:50 | 24.1 | 15.3 | 5.5 | 3 | 3 | На контроль |  | 1600 | 13.7 | 1930 | 40 | 80.2 | 1920 | 35 | 38 | 166 | 200 | 129 | 166.5 | 25.93 | 169 | 154 | 2020-01-10 | 32 | 35.5 | 39 | 78.7 | 80.3 | 81.2 | 31 | 37 | 43 | 129.5 | 130.2 | 130.7 | 166.2 | 167.2 | 168.2 | 0.38 | 0.38 | 0.38 | 650 | 7000 | 0 | 0 | 1920 | 98.48 |  |  | 2019-12-04 | 2019-12-04 | 2019-11-06 | 707 | 2018-06-06 | 2301 | 0.0002588235 | -0.007270588 | 0.007529412 | 5.775765 | 10.42182 | 0.0002588235 | -0.007270588 | 0.007529412 | 5.775765 | 10.42182 | PS001065-A091219 | 0.01045714 | 1.978571 | 0.01371429 | 0.03485714 | 4.844571 | 4.968 | 4.175 | 5.052
973 | PS001061-A281119-3/1-1 | 1100 | 28616 | 28617 | 1421.76 | 7.3185 | 7.661 | 131.16 | 81.125 | 166.525 | 6.37 | 0.18 | 0.29 | 9.405 | 1.815 | 0.095 | 17.58 | 17.675 | 2.395 | 2.365 | 16.165 | 16.065 | 0.765 | 0.685 | 6.85 | 0.09 | PS001061-A281119-3 | CK002694-A201219 | CK002694-A201219 | 7.172 | 7.172 | 7.172 | 5.7 | 5.71 | 7.233 | 7.233 | 7.233 | Rec-CK002690-A181219-161-20191219 | 2019-12-20 16:40 | 14.9 | 18.2 | 17.3 | Rec-CK002690-A181219-161-20191219 | 2019-12-20 16:40 | 14.9 | 18.2 | 17.3 | 1 | 1 | На контроль |  | 1600 | 14 | 1930 | 40 | 80.2 | 1920 | 35 | 38 | 166 | 200 | 130 | 168.5 | 25.46 | 177 | 162 | 2020-01-11 | 33 | 36 | 38.1 | 78.7 | 80 | 81.5 | 30 | 36 | 42 | 129.2 | 130 | 130.7 | 166.1 | 167 | 168.4 | 0.39 | 0.39 | 0.39 | 700 | 9000 | 0 | 0 | 1920 |  |  |  | 2019-12-04 | 2019-12-04 | 2019-11-06 | 713 | 2018-06-06 | 2307 | -0.00013125 | -0.00729375 | 0.0071625 | 5.8000625 | 10.68525 | -0.00013125 | -0.00729375 | 0.0071625 | 5.8000625 | 10.68525 | PS001061-A281119 | 0.010575 | 1.9945 | 0.015375 | 0.013 | 4.90675 | 4.97 | 4.612 | 5.036
974 | PS001061-A281119-3/1-2 | 1100 | 28618 | 28619 | 1400.755 | 7.3101 | 7.6463 | 131.38 | 81.19 | 166.15 | 6.285 | 0.47 | 0.4 | 9.4 | 1.6 | 0.1 | 18.3 | 18.185 | 4.025 | 2.19 | 15.985 | 15.99 | 0.63 | 0.675 | 7.25 | 0.12 | PS001061-A281119-3 | CK002694-A201219 | CK002694-A201219 | 7.172 | 7.172 | 7.172 | 5.7 | 5.71 | 7.233 | 7.233 | 7.233 | Rec-CK002690-A181219-161-20191219 | 2019-12-20 16:40 | 14.9 | 18.2 | 17.3 | Rec-CK002690-A181219-161-20191219 | 2019-12-20 16:40 | 14.9 | 18.2 | 17.3 | 1 | 1 | На контроль |  | 1600 | 14 | 1930 | 40 | 80.2 | 1920 | 35 | 38 | 166 | 200 | 130 | 168.5 | 25.46 | 177 | 162 | 2020-01-11 | 33 | 36 | 38.1 | 78.7 | 80 | 81.5 | 30 | 36 | 42 | 129.2 | 130 | 130.7 | 166.1 | 167 | 168.4 | 0.39 | 0.39 | 0.39 | 700 | 9000 | 0 | 0 | 1920 |  |  |  | 2019-12-04 | 2019-12-04 | 2019-11-06 | 713 | 2018-06-06 | 2307 | -0.00013125 | -0.00729375 | 0.0071625 | 5.8000625 | 10.68525 | -0.00013125 | -0.00729375 | 0.0071625 | 5.8000625 | 10.68525 | PS001061-A281119 | 0.010575 | 1.9945 | 0.015375 | 0.013 | 4.90675 | 4.97 | 4.612 | 5.036
975 | PS001061-A281119-3/1-3 | 1100 | 28620 | 28621 | 1409.005 | 7.3455 | 7.6603 | 131.525 | 81.35 | 166.39 | 6.43 | 0.74 | 0.68 | 9.785 | 1.635 | 0.245 | 18.77 | 18.305 | 6.05 | 3.535 | 15.915 | 16.005 | 0.545 | 0.715 | 7.5 | 0.13 | PS001061-A281119-3 | CK002694-A201219 | CK002694-A201219 | 7.172 | 7.172 | 7.172 | 5.7 | 5.71 | 7.233 | 7.233 | 7.233 | Rec-CK002690-A181219-161-20191219 | 2019-12-20 16:40 | 14.9 | 18.2 | 17.3 | Rec-CK002690-A181219-161-20191219 | 2019-12-20 16:40 | 14.9 | 18.2 | 17.3 | 1 | 1 | На контроль |  | 1600 | 14 | 1930 | 40 | 80.2 | 1920 | 35 | 38 | 166 | 200 | 130 | 168.5 | 25.46 | 177 | 162 | 2020-01-11 | 33 | 36 | 38.1 | 78.7 | 80 | 81.5 | 30 | 36 | 42 | 129.2 | 130 | 130.7 | 166.1 | 167 | 168.4 | 0.39 | 0.39 | 0.39 | 700 | 9000 | 0 | 0 | 1920 |  |  |  | 2019-12-04 | 2019-12-04 | 2019-11-06 | 713 | 2018-06-06 | 2307 | -0.00013125 | -0.00729375 | 0.0071625 | 5.8000625 | 10.68525 | -0.00013125 | -0.00729375 | 0.0071625 | 5.8000625 | 10.68525 | PS001061-A281119 | 0.010575 | 1.9945 | 0.015375 | 0.013 | 4.90675 | 4.97 | 4.612 | 5.036
976 | PS001061-A281119-3/1-4 | 1100 | 28622 | 28623 | 1410.365 | 7.35975 | 7.6681 | 131.285 | 81.25 | 166.61 | 6.495 | 0.72 | 0.615 | 6.035 | 1.57 | 0.225 | 18.92 | 18.48 | 3.955 | 3.785 | 15.97 | 15.97 | 0.595 | 0.71 | 7.55 | 0.1 | PS001061-A281119-3 | CK002694-A201219 | CK002694-A201219 | 7.172 | 7.172 | 7.172 | 5.7 | 5.71 | 7.233 | 7.233 | 7.233 | Rec-CK002690-A181219-161-20191219 | 2019-12-20 16:40 | 14.9 | 18.2 | 17.3 | Rec-CK002690-A181219-161-20191219 | 2019-12-20 16:40 | 14.9 | 18.2 | 17.3 | 1 | 1 | На контроль |  | 1600 | 14 | 1930 | 40 | 80.2 | 1920 | 35 | 38 | 166 | 200 | 130 | 168.5 | 25.46 | 177 | 162 | 2020-01-11 | 33 | 36 | 38.1 | 78.7 | 80 | 81.5 | 30 | 36 | 42 | 129.2 | 130 | 130.7 | 166.1 | 167 | 168.4 | 0.39 | 0.39 | 0.39 | 700 | 9000 | 0 | 0 | 1920 |  |  |  | 2019-12-04 | 2019-12-04 | 2019-11-06 | 713 | 2018-06-06 | 2307 | -0.00013125 | -0.00729375 | 0.0071625 | 5.8000625 | 10.68525 | -0.00013125 | -0.00729375 | 0.0071625 | 5.8000625 | 10.68525 | PS001061-A281119 | 0.010575 | 1.9945 | 0.015375 | 0.013 | 4.90675 | 4.97 | 4.612 | 5.036
977 | PS001061-A281119-3/1-5 | 1100 | 28624 | 28625 | 1389.075 | 7.34515 | 7.6654 | 131.33 | 81.13 | 166.36 | 6.395 | 0.57 | 0.47 | 3.615 | 1.5 | 0.145 | 18.71 | 18.69 | 1.85 | 3.075 | 16.08 | 15.95 | 0.595 | 0.675 | 7.45 | 0.13 | PS001061-A281119-3 | CK002694-A201219 | CK002694-A201219 | 7.172 | 7.172 | 7.172 | 5.7 | 5.71 | 7.233 | 7.233 | 7.233 | Rec-CK002690-A181219-161-20191219 | 2019-12-20 16:40 | 14.9 | 18.2 | 17.3 | Rec-CK002690-A181219-161-20191219 | 2019-12-20 16:40 | 14.9 | 18.2 | 17.3 | 1 | 1 | На контроль |  | 1600 | 14 | 1930 | 40 | 80.2 | 1920 | 35 | 38 | 166 | 200 | 130 | 168.5 | 25.46 | 177 | 162 | 2020-01-11 | 33 | 36 | 38.1 | 78.7 | 80 | 81.5 | 30 | 36 | 42 | 129.2 | 130 | 130.7 | 166.1 | 167 | 168.4 | 0.39 | 0.39 | 0.39 | 700 | 9000 | 0 | 0 | 1920 |  |  |  | 2019-12-04 | 2019-12-04 | 2019-11-06 | 713 | 2018-06-06 | 2307 | -0.00013125 | -0.00729375 | 0.0071625 | 5.8000625 | 10.68525 | -0.00013125 | -0.00729375 | 0.0071625 | 5.8000625 | 10.68525 | PS001061-A281119 | 0.010575 | 1.9945 | 0.015375 | 0.013 | 4.90675 | 4.97 | 4.612 | 5.036
978 | PS001061-A281119-3/1-6 | 1100 | 28626 | 28627 | 1382.27 | 7.3662 | 7.6883 | 131.405 | 81.01 | 166.405 | 6.395 | 0.405 | 0.385 | 4.795 | 1.45 | 0.125 | 18.52 | 18.445 | 1.865 | 3.07 | 16.055 | 15.965 | 0.675 | 0.745 | 7.4 | 0.08 | PS001061-A281119-3 | CK002694-A201219 | CK002694-A201219 | 7.172 | 7.172 | 7.172 | 5.7 | 5.71 | 7.233 | 7.233 | 7.233 | Rec-CK002690-A181219-161-20191219 | 2019-12-20 16:40 | 14.9 | 18.2 | 17.3 | Rec-CK002690-A181219-161-20191219 | 2019-12-20 16:40 | 14.9 | 18.2 | 17.3 | 1 | 1 | На контроль |  | 1600 | 14 | 1930 | 40 | 80.2 | 1920 | 35 | 38 | 166 | 200 | 130 | 168.5 | 25.46 | 177 | 162 | 2020-01-11 | 33 | 36 | 38.1 | 78.7 | 80 | 81.5 | 30 | 36 | 42 | 129.2 | 130 | 130.7 | 166.1 | 167 | 168.4 | 0.39 | 0.39 | 0.39 | 700 | 9000 | 0 | 0 | 1920 |  |  |  | 2019-12-04 | 2019-12-04 | 2019-11-06 | 713 | 2018-06-06 | 2307 | -0.00013125 | -0.00729375 | 0.0071625 | 5.8000625 | 10.68525 | -0.00013125 | -0.00729375 | 0.0071625 | 5.8000625 | 10.68525 | PS001061-A281119 | 0.010575 | 1.9945 | 0.015375 | 0.013 | 4.90675 | 4.97 | 4.612 | 5.036
979 | PS001061-A281119-3/1-7 | 1100 | 28628 | 28629 | 1375.365 | 7.3574 | 7.68385 | 131.31 | 81 | 166.66 | 6.36 | 0.38 | 0.455 | 4.75 | 1.51 | 0.1 | 18.55 | 18.455 | 2.325 | 3.16 | 15.965 | 15.95 | 0.78 | 0.745 | 7.55 | 0.09 | PS001061-A281119-3 | CK002694-A201219 | CK002694-A201219 | 7.172 | 7.172 | 7.172 | 5.7 | 5.71 | 7.233 | 7.233 | 7.233 | Rec-CK002690-A181219-161-20191219 | 2019-12-20 16:40 | 14.9 | 18.2 | 17.3 | Rec-CK002690-A181219-161-20191219 | 2019-12-20 16:40 | 14.9 | 18.2 | 17.3 | 1 | 1 | На контроль |  | 1600 | 14 | 1930 | 40 | 80.2 | 1920 | 35 | 38 | 166 | 200 | 130 | 168.5 | 25.46 | 177 | 162 | 2020-01-11 | 33 | 36 | 38.1 | 78.7 | 80 | 81.5 | 30 | 36 | 42 | 129.2 | 130 | 130.7 | 166.1 | 167 | 168.4 | 0.39 | 0.39 | 0.39 | 700 | 9000 | 0 | 0 | 1920 |  |  |  | 2019-12-04 | 2019-12-04 | 2019-11-06 | 713 | 2018-06-06 | 2307 | -0.00013125 | -0.00729375 | 0.0071625 | 5.8000625 | 10.68525 | -0.00013125 | -0.00729375 | 0.0071625 | 5.8000625 | 10.68525 | PS001061-A281119 | 0.010575 | 1.9945 | 0.015375 | 0.013 | 4.90675 | 4.97 | 4.612 | 5.036
980 | PS001061-A281119-3/1-8 | 1100 | 28630 | 28631 | 1392.665 | 7.339 | 7.6742 | 131.265 | 81.075 | 166.65 | 6.295 | 0.53 | 0.48 | 6.79 | 1.645 | 0.115 | 18.84 | 18.78 | 2.695 | 3.065 | 15.975 | 15.83 | 0.705 | 0.7 | 7.75 | 0.12 | PS001061-A281119-3 | CK002694-A201219 | CK002694-A201219 | 7.172 | 7.172 | 7.172 | 5.7 | 5.71 | 7.233 | 7.233 | 7.233 | Rec-CK002690-A181219-161-20191219 | 2019-12-20 16:40 | 14.9 | 18.2 | 17.3 | Rec-CK002690-A181219-161-20191219 | 2019-12-20 16:40 | 14.9 | 18.2 | 17.3 | 1 | 1 | На контроль |  | 1600 | 14 | 1930 | 40 | 80.2 | 1920 | 35 | 38 | 166 | 200 | 130 | 168.5 | 25.46 | 177 | 162 | 2020-01-11 | 33 | 36 | 38.1 | 78.7 | 80 | 81.5 | 30 | 36 | 42 | 129.2 | 130 | 130.7 | 166.1 | 167 | 168.4 | 0.39 | 0.39 | 0.39 | 700 | 9000 | 0 | 0 | 1920 |  |  |  | 2019-12-04 | 2019-12-04 | 2019-11-06 | 713 | 2018-06-06 | 2307 | -0.00013125 | -0.00729375 | 0.0071625 | 5.8000625 | 10.68525 | -0.00013125 | -0.00729375 | 0.0071625 | 5.8000625 | 10.68525 | PS001061-A281119 | 0.010575 | 1.9945 | 0.015375 | 0.013 | 4.90675 | 4.97 | 4.612 | 5.036
981 | PS001062-A291119-2/1-2 | 1200 | 28685 | 28686 | 1398.43 | 7.23005 | 7.5597 | 131.45 | 81.23 | 166.535 | 6.3 | 0.445 | 0.34 | 6.81 | 1.585 | 0.415 | 18.33 | 18.37 | 3.255 | 4.28 | 15.445 | 16.275 | 0.17 | 0.03 | 7.5 | 0.13 | PS001062-A291119-2 | CK002692-A191219 | CK002692-A191219 | 7.212 | 7.212 | 7.2255 | 5.7 | 5.7 | 7.273 | 7.273 | 7.273 | Rec-CK002690-A181219-161-20191219 | 2019-12-19 16:55 | 15 | 18.8 | 17.3 | Rec-CK002690-A181219-161-20191219 | 2019-12-19 16:55 | 15 | 18.8 | 17.3 | 1 | 1 | На контроль |  | 1600 | 13.9 | 1930 | 40 | 80.2 | 1920 | 35 | 38 | 166 | 200 | 129 | 167 | 25.68 | 166 | 151 | 2020-01-13 | 31.2 | 34.5 | 37 | 77.3 | 79.9 | 81.9 | 26 | 32 | 38 | 129.1 | 130 | 131.3 | 166.4 | 167.8 | 168.7 | 0.39 | 0.39 | 0.39 | 700 | 6000 | 0 | 0 | 1920 |  |  |  | 2019-12-04 | 2019-12-04 | 2019-11-06 | 718 | 2018-06-06 | 2312 | 0.0001 | -0.00723125 | 0.00733125 | 5.8011875 | 10.6568125 | 0.0001 | -0.00723125 | 0.00733125 | 5.8011875 | 10.6568125 | PS001062-A291119 | 0.010625 | 1.984625 | 0.00975 | 0.013625 | 4.889375 | 4.948 | 4.585 | 5.034
982 | PS001064-A061219-1/1-1 | 1200 | 28732 | 28733 | 1455.17 | 7.435 | 7.7446 | 131.285 | 81.315 | 166.415 | 6.51 | 0.74 | 0.49 | 9.815 | 1.26 | 0.455 | 18.01 | 17.68 | 5.835 | 5.315 | 15.78 | 15.985 | 0.445 | 0.38 | 6.8 | 0.09 | PS001064-A061219-1 | CK002696-D231219 | CK002696-D231219 | 7.2065 | 7.2065 | 7.2145 | 5.7 | 5.695 | 7.2675 | 7.2675 | 7.2675 | Rec-CK002689-D181219 | 2019-12-23 08:30 | 24.2 | 15.9 | 5.5 | Rec-CK002689-D181219 | 2019-12-23 08:30 | 24.2 | 15.9 | 5.5 | 3 | 3 | На контроль |  | 1600 | 14 | 1930 | 40 | 80.2 | 1920 | 35 | 38 | 166 | 200 | 129 | 167 | 25.46 | 170 | 155 | 2020-01-14 | 34 | 37 | 39 | 78.6 | 79.9 | 81.2 | 30 | 36 | 42 | 129.1 | 130 | 130.8 | 166.2 | 167.4 | 168.5 | 0.39 | 0.39 | 0.39 | 800 | 8000 | 0 | 0 | 1920 | 98.89 |  |  | 2019-12-04 | 2019-12-04 | 2019-11-06 | 735 | 2018-06-06 | 2329 | 0.0002705882 | -0.007247059 | 0.007517647 | 5.783294 | 10.48806 | 0.0002705882 | -0.007247059 | 0.007517647 | 5.783294 | 10.48806 | PS001064-A061219 | 0.0100375 | 2.004875 | 0.012125 | 0.015375 | 4.973875 | 5.032 | 4.659 | 5.124
983 | PS001064-A061219-1/1-2 | 1200 | 28734 | 28735 | 1433.755 | 7.4058 | 7.73365 | 131.715 | 81.085 | 166.56 | 6.435 | 0.785 | 0.51 | 7.305 | 1.175 | 0.37 | 18.44 | 18.055 | 4.94 | 3.87 | 15.66 | 16.11 | 0.41 | 0.445 | 7.05 | 0.08 | PS001064-A061219-1 | CK002696-D231219 | CK002696-D231219 | 7.2065 | 7.2065 | 7.2145 | 5.7 | 5.695 | 7.2675 | 7.2675 | 7.2675 | Rec-CK002689-D181219 | 2019-12-23 08:30 | 24.2 | 15.9 | 5.5 | Rec-CK002689-D181219 | 2019-12-23 08:30 | 24.2 | 15.9 | 5.5 | 3 | 3 | На контроль |  | 1600 | 14 | 1930 | 40 | 80.2 | 1920 | 35 | 38 | 166 | 200 | 129 | 167 | 25.46 | 170 | 155 | 2020-01-14 | 34 | 37 | 39 | 78.6 | 79.9 | 81.2 | 30 | 36 | 42 | 129.1 | 130 | 130.8 | 166.2 | 167.4 | 168.5 | 0.39 | 0.39 | 0.39 | 800 | 8000 | 0 | 0 | 1920 | 98.89 |  |  | 2019-12-04 | 2019-12-04 | 2019-11-06 | 735 | 2018-06-06 | 2329 | 0.0002705882 | -0.007247059 | 0.007517647 | 5.783294 | 10.48806 | 0.0002705882 | -0.007247059 | 0.007517647 | 5.783294 | 10.48806 | PS001064-A061219 | 0.0100375 | 2.004875 | 0.012125 | 0.015375 | 4.973875 | 5.032 | 4.659 | 5.124
984 | PS001064-A061219-1/1-3 | 1050 | 28736 | 28737 | 1424.03 | 7.389 | 7.7197 | 131.64 | 80.855 | 166.475 | 6.43 | 0.465 | 0.55 | 9.27 | 1.17 | 0.3 | 18.515 | 18.165 | 4.495 | 3.885 | 15.73 | 16.07 | 0.52 | 0.73 | 7.1 | 0.12 | PS001064-A061219-1 | CK002696-D231219 | CK002696-D231219 | 7.2065 | 7.2065 | 7.2145 | 5.7 | 5.695 | 7.2675 | 7.2675 | 7.2675 | Rec-CK002689-D181219 | 2019-12-23 08:30 | 24.2 | 15.9 | 5.5 | Rec-CK002689-D181219 | 2019-12-23 08:30 | 24.2 | 15.9 | 5.5 | 3 | 3 | На контроль |  | 1600 | 14 | 1930 | 40 | 80.2 | 1920 | 35 | 38 | 166 | 200 | 129 | 167 | 25.46 | 170 | 155 | 2020-01-14 | 34 | 37 | 39 | 78.6 | 79.9 | 81.2 | 30 | 36 | 42 | 129.1 | 130 | 130.8 | 166.2 | 167.4 | 168.5 | 0.39 | 0.39 | 0.39 | 800 | 8000 | 0 | 0 | 1920 | 98.89 |  |  | 2019-12-04 | 2019-12-04 | 2019-11-06 | 735 | 2018-06-06 | 2329 | 0.0002705882 | -0.007247059 | 0.007517647 | 5.783294 | 10.48806 | 0.0002705882 | -0.007247059 | 0.007517647 | 5.783294 | 10.48806 | PS001064-A061219 | 0.0100375 | 2.004875 | 0.012125 | 0.015375 | 4.973875 | 5.032 | 4.659 | 5.124
985 | PS001064-A061219-1/1-4 | 1200 | 28738 | 28739 | 1432.365 | 7.39835 | 7.70485 | 131.525 | 80.96 | 166.115 | 6.455 | 0.445 | 0.445 | 7.37 | 1.155 | 0.385 | 18.11 | 18.465 | 5.165 | 3.285 | 15.95 | 15.99 | 0.505 | 0.53 | 7.1 | 0.14 | PS001064-A061219-1 | CK002696-D231219 | CK002696-D231219 | 7.2065 | 7.2065 | 7.2145 | 5.7 | 5.695 | 7.2675 | 7.2675 | 7.2675 | Rec-CK002689-D181219 | 2019-12-23 08:30 | 24.2 | 15.9 | 5.5 | Rec-CK002689-D181219 | 2019-12-23 08:30 | 24.2 | 15.9 | 5.5 | 3 | 3 | На контроль |  | 1600 | 14 | 1930 | 40 | 80.2 | 1920 | 35 | 38 | 166 | 200 | 129 | 167 | 25.46 | 170 | 155 | 2020-01-14 | 34 | 37 | 39 | 78.6 | 79.9 | 81.2 | 30 | 36 | 42 | 129.1 | 130 | 130.8 | 166.2 | 167.4 | 168.5 | 0.39 | 0.39 | 0.39 | 800 | 8000 | 0 | 0 | 1920 | 98.89 |  |  | 2019-12-04 | 2019-12-04 | 2019-11-06 | 735 | 2018-06-06 | 2329 | 0.0002705882 | -0.007247059 | 0.007517647 | 5.783294 | 10.48806 | 0.0002705882 | -0.007247059 | 0.007517647 | 5.783294 | 10.48806 | PS001064-A061219 | 0.0100375 | 2.004875 | 0.012125 | 0.015375 | 4.973875 | 5.032 | 4.659 | 5.124
986 | PS001064-A061219-1/1-5 | 1200 | 28740 | 28741 | 1429.005 | 7.39645 | 7.7186 | 131.65 | 81.025 | 166.11 | 6.485 | 0.515 | 0.75 | 3.885 | 1.09 | 0.21 | 18.18 | 18 | 5.565 | 2.99 | 15.79 | 16.25 | 0.565 | 0.445 | 6.85 | 0.13 | PS001064-A061219-1 | CK002696-D231219 | CK002696-D231219 | 7.2065 | 7.2065 | 7.2145 | 5.7 | 5.695 | 7.2675 | 7.2675 | 7.2675 | Rec-CK002689-D181219 | 2019-12-23 08:30 | 24.2 | 15.9 | 5.5 | Rec-CK002689-D181219 | 2019-12-23 08:30 | 24.2 | 15.9 | 5.5 | 3 | 3 | На контроль |  | 1600 | 14 | 1930 | 40 | 80.2 | 1920 | 35 | 38 | 166 | 200 | 129 | 167 | 25.46 | 170 | 155 | 2020-01-14 | 34 | 37 | 39 | 78.6 | 79.9 | 81.2 | 30 | 36 | 42 | 129.1 | 130 | 130.8 | 166.2 | 167.4 | 168.5 | 0.39 | 0.39 | 0.39 | 800 | 8000 | 0 | 0 | 1920 | 98.89 |  |  | 2019-12-04 | 2019-12-04 | 2019-11-06 | 735 | 2018-06-06 | 2329 | 0.0002705882 | -0.007247059 | 0.007517647 | 5.783294 | 10.48806 | 0.0002705882 | -0.007247059 | 0.007517647 | 5.783294 | 10.48806 | PS001064-A061219 | 0.0100375 | 2.004875 | 0.012125 | 0.015375 | 4.973875 | 5.032 | 4.659 | 5.124
987 | PS001064-A061219-1/1-6 | 1050 | 28742 | 28744 | 1428.19 | 7.41075 | 7.7476 | 131.52 | 80.96 | 166.27 | 6.495 | 0.345 | 0.84 | 8.15 | 1.025 | 0.175 | 17.795 | 17.75 | 3.89 | 2.41 | 15.955 | 16.205 | 0.565 | 0.475 | 6.8 | 0.14 | PS001064-A061219-1 | CK002696-D231219 | CK002696-D231219 | 7.2065 | 7.2065 | 7.2145 | 5.7 | 5.695 | 7.2675 | 7.2675 | 7.2675 | Rec-CK002689-D181219 | 2019-12-23 08:30 | 24.2 | 15.9 | 5.5 | Rec-CK002689-D181219 | 2019-12-23 08:30 | 24.2 | 15.9 | 5.5 | 3 | 3 | На контроль |  | 1600 | 14 | 1930 | 40 | 80.2 | 1920 | 35 | 38 | 166 | 200 | 129 | 167 | 25.46 | 170 | 155 | 2020-01-14 | 34 | 37 | 39 | 78.6 | 79.9 | 81.2 | 30 | 36 | 42 | 129.1 | 130 | 130.8 | 166.2 | 167.4 | 168.5 | 0.39 | 0.39 | 0.39 | 800 | 8000 | 0 | 0 | 1920 | 98.89 |  |  | 2019-12-04 | 2019-12-04 | 2019-11-06 | 735 | 2018-06-06 | 2329 | 0.0002705882 | -0.007247059 | 0.007517647 | 5.783294 | 10.48806 | 0.0002705882 | -0.007247059 | 0.007517647 | 5.783294 | 10.48806 | PS001064-A061219 | 0.0100375 | 2.004875 | 0.012125 | 0.015375 | 4.973875 | 5.032 | 4.659 | 5.124
988 | PS001066-A101219-2/1-2 | 1200 | 28745 | 28746 | 1469.04 | 7.25765 | 7.57865 | 131.93 | 81.555 | 166.4 | 6.405 | 1.205 | 0.43 | 15.525 | 0.965 | 0.525 | 18.235 | 18.115 | 5.075 | 5.525 | 15.46 | 15.015 | 0.31 | 0.355 | 7.7 | 0.11 | PS001066-A101219-2 | CK002700-D261219 | CK002700-D261219 | 7.1895 | 7.1895 | 7.1945 | 5.7 | 5.705 | 7.2505 | 7.2505 | 7.2505 | Rec-CK002689-D181219 | 2019-12-26 08:30 | 23.9 | 14.9 | 18 | Rec-CK002689-D181219 | 2019-12-26 08:30 | 23.9 | 14.9 | 18 | 3 | 3 | На контроль |  | 1620 | 13.6 | 1930 | 40 | 80.2 | 1920 | 35 | 38 | 166 | 200 | 129 | 167 | 26.08 | 203 | 188 | 2020-01-14 | 34 | 37 | 39 | 77.8 | 80 | 81.9 | 31 | 37 | 43 | 129.2 | 130.3 | 131.4 | 166.2 | 167.5 | 168.7 | 0.37 | 0.37 | 0.37 | 650 | 9000 | 0 | 0 | 1920 |  |  |  | 2019-12-04 | 2019-12-04 |  | 735 | 2018-06-06 | 2329 | 0.0006294118 | -0.007235294 | 0.007864706 | 5.767 | 10.43429 | 0.0006294118 | -0.007235294 | 0.007864706 | 5.767 | 10.43429 | PS001066-A101219 | 0.01055714 | 2.035857 | 0.01214286 | 0.007142857 | 5.003429 | 5.041 | 4.788 | 5.092
989 | PS001066-A101219-2/1-3 | 1050 | 28747 | 28748 | 1370.455 | 7.25635 | 7.609 | 131.845 | 81.325 | 166.83 | 6.265 | 0.13 | 0.54 | 7.365 | 1.04 | 0.35 | 17.585 | 17.455 | 5.095 | 3.52 | 15.8 | 15.515 | 0.04 | 0.14 | 7.1 | 0.1 | PS001066-A101219-2 | CK002700-D261219 | CK002700-D261219 | 7.1895 | 7.1895 | 7.1945 | 5.7 | 5.705 | 7.2505 | 7.2505 | 7.2505 | Rec-CK002689-D181219 | 2019-12-26 08:30 | 23.9 | 14.9 | 18 | Rec-CK002689-D181219 | 2019-12-26 08:30 | 23.9 | 14.9 | 18 | 3 | 3 | На контроль |  | 1620 | 13.6 | 1930 | 40 | 80.2 | 1920 | 35 | 38 | 166 | 200 | 129 | 167 | 26.08 | 203 | 188 | 2020-01-14 | 34 | 37 | 39 | 77.8 | 80 | 81.9 | 31 | 37 | 43 | 129.2 | 130.3 | 131.4 | 166.2 | 167.5 | 168.7 | 0.37 | 0.37 | 0.37 | 650 | 9000 | 0 | 0 | 1920 |  |  |  | 2019-12-04 | 2019-12-04 |  | 735 | 2018-06-06 | 2329 | 0.0006294118 | -0.007235294 | 0.007864706 | 5.767 | 10.43429 | 0.0006294118 | -0.007235294 | 0.007864706 | 5.767 | 10.43429 | PS001066-A101219 | 0.01055714 | 2.035857 | 0.01214286 | 0.007142857 | 5.003429 | 5.041 | 4.788 | 5.092
990 | PS001066-A101219-2/1-4 | 1050 | 28749 | 28750 | 1383.055 | 7.27915 | 7.62235 | 131.75 | 81.15 | 166.685 | 6.32 | 0.105 | 0.6 | 5.525 | 0.98 | 0.07 | 17.7 | 17.705 | 3.235 | 2.49 | 15.755 | 15.655 | 0.09 | 0.095 | 7.2 | 0.1 | PS001066-A101219-2 | CK002700-D261219 | CK002700-D261219 | 7.1895 | 7.1895 | 7.1945 | 5.7 | 5.705 | 7.2505 | 7.2505 | 7.2505 | Rec-CK002689-D181219 | 2019-12-26 08:30 | 23.9 | 14.9 | 18 | Rec-CK002689-D181219 | 2019-12-26 08:30 | 23.9 | 14.9 | 18 | 3 | 3 | На контроль |  | 1620 | 13.6 | 1930 | 40 | 80.2 | 1920 | 35 | 38 | 166 | 200 | 129 | 167 | 26.08 | 203 | 188 | 2020-01-14 | 34 | 37 | 39 | 77.8 | 80 | 81.9 | 31 | 37 | 43 | 129.2 | 130.3 | 131.4 | 166.2 | 167.5 | 168.7 | 0.37 | 0.37 | 0.37 | 650 | 9000 | 0 | 0 | 1920 |  |  |  | 2019-12-04 | 2019-12-04 |  | 735 | 2018-06-06 | 2329 | 0.0006294118 | -0.007235294 | 0.007864706 | 5.767 | 10.43429 | 0.0006294118 | -0.007235294 | 0.007864706 | 5.767 | 10.43429 | PS001066-A101219 | 0.01055714 | 2.035857 | 0.01214286 | 0.007142857 | 5.003429 | 5.041 | 4.788 | 5.092
991 | PS001066-A101219-2/1-5 | 1080 | 28751 | 28752 | 1388.435 | 7.2656 | 7.59995 | 131.805 | 81.025 | 166.35 | 6.35 | 0.345 | 0.555 | 4.38 | 1.005 | 0.14 | 18.185 | 18.295 | 2.785 | 2.32 | 15.81 | 15.615 | 0.075 | 0.1 | 7.55 | 0.14 | PS001066-A101219-2 | CK002700-D261219 | CK002700-D261219 | 7.1895 | 7.1895 | 7.1945 | 5.7 | 5.705 | 7.2505 | 7.2505 | 7.2505 | Rec-CK002689-D181219 | 2019-12-26 08:30 | 23.9 | 14.9 | 18 | Rec-CK002689-D181219 | 2019-12-26 08:30 | 23.9 | 14.9 | 18 | 3 | 3 | На контроль |  | 1620 | 13.6 | 1930 | 40 | 80.2 | 1920 | 35 | 38 | 166 | 200 | 129 | 167 | 26.08 | 203 | 188 | 2020-01-14 | 34 | 37 | 39 | 77.8 | 80 | 81.9 | 31 | 37 | 43 | 129.2 | 130.3 | 131.4 | 166.2 | 167.5 | 168.7 | 0.37 | 0.37 | 0.37 | 650 | 9000 | 0 | 0 | 1920 |  |  |  | 2019-12-04 | 2019-12-04 |  | 735 | 2018-06-06 | 2329 | 0.0006294118 | -0.007235294 | 0.007864706 | 5.767 | 10.43429 | 0.0006294118 | -0.007235294 | 0.007864706 | 5.767 | 10.43429 | PS001066-A101219 | 0.01055714 | 2.035857 | 0.01214286 | 0.007142857 | 5.003429 | 5.041 | 4.788 | 5.092
992 | PS001065-A091219-2/1-1 | 1200 | 28789 | 28790 | 1416.44 | 7.3004 | 7.6086 | 131.44 | 80.82 | 166.115 | 6.31 | 1.43 | 0.545 | 11.31 | 0.975 | 0.22 | 17.77 | 18.025 | 4.3 | 5.17 | 15.485 | 15.5 | 0.255 | 0.22 | 7.05 | 0.11 | PS001065-A091219-2 | CK002695-D211219 | CK002695-D211219 | 7.172 | 7.172 | 7.174 | 5.695 | 5.69 | 7.233 | 7.233 | 7.233 | Rec-CK002689-D181219 | 2019-12-21 10:00 | 24.2 | 16.6 | 5.6 | Rec-CK002689-D181219 | 2019-12-21 10:00 | 24.2 | 16.6 | 5.6 | 3 | 3 | На контроль |  | 1620 | 14 | 1930 | 40 | 79.6 | 1920 | 32 | 38 | 166 | 200 | 129 | 168.5 | 25.48 | 195 | 180 | 2020-01-15 | 33 | 37 | 40 | 77.3 | 79.5 | 80.8 | 29 | 36 | 44 | 129 | 129.9 | 130.8 | 165.8 | 167.2 | 168.6 | 0.4 | 0.4 | 0.4 | 650 | 10000 | 0 | 0 | 1920 |  |  |  | 2019-12-04 | 2019-12-04 | 2019-11-06 | 742 | 2018-06-06 | 2336 | 0.0001470588 | -0.007317647 | 0.007464706 | 5.693412 | 10.456 | 0.0001470588 | -0.007317647 | 0.007464706 | 5.693412 | 10.456 | PS001065-A091219 | 0.01045714 | 1.978571 | 0.01371429 | 0.03485714 | 4.844571 | 4.968 | 4.175 | 5.052
993 | PS001065-A091219-2/1-2 | 1200 | 28791 | 28792 | 1444.695 | 7.2499 | 7.5929 | 131.65 | 80.93 | 166.195 | 6.425 | 1.595 | 0.53 | 18.435 | 1.04 | 0.245 | 18.38 | 18.215 | 3.685 | 3.16 | 15.45 | 15.535 | 0.22 | 0.225 | 7.25 | 0.14 | PS001065-A091219-2 | CK002695-D211219 | CK002695-D211219 | 7.172 | 7.172 | 7.174 | 5.695 | 5.69 | 7.233 | 7.233 | 7.233 | Rec-CK002689-D181219 | 2019-12-21 10:00 | 24.2 | 16.6 | 5.6 | Rec-CK002689-D181219 | 2019-12-21 10:00 | 24.2 | 16.6 | 5.6 | 3 | 3 | На контроль |  | 1620 | 14 | 1930 | 40 | 79.6 | 1920 | 32 | 38 | 166 | 200 | 129 | 168.5 | 25.48 | 195 | 180 | 2020-01-15 | 33 | 37 | 40 | 77.3 | 79.5 | 80.8 | 29 | 36 | 44 | 129 | 129.9 | 130.8 | 165.8 | 167.2 | 168.6 | 0.4 | 0.4 | 0.4 | 650 | 10000 | 0 | 0 | 1920 |  |  |  | 2019-12-04 | 2019-12-04 | 2019-11-06 | 742 | 2018-06-06 | 2336 | 0.0001470588 | -0.007317647 | 0.007464706 | 5.693412 | 10.456 | 0.0001470588 | -0.007317647 | 0.007464706 | 5.693412 | 10.456 | PS001065-A091219 | 0.01045714 | 1.978571 | 0.01371429 | 0.03485714 | 4.844571 | 4.968 | 4.175 | 5.052
994 | PS001065-A091219-2/1-3 | 1100 | 28793 | 28794 | 1446.65 | 7.2652 | 7.603 | 131.37 | 80.76 | 166.335 | 6.47 | 1.34 | 0.655 | 16.65 | 1 | 0.305 | 18.19 | 18.18 | 2.33 | 3.185 | 15.84 | 15.32 | 0.195 | 0.195 | 7.15 | 0.09 | PS001065-A091219-2 | CK002695-D211219 | CK002695-D211219 | 7.172 | 7.172 | 7.174 | 5.695 | 5.69 | 7.233 | 7.233 | 7.233 | Rec-CK002689-D181219 | 2019-12-21 10:00 | 24.2 | 16.6 | 5.6 | Rec-CK002689-D181219 | 2019-12-21 10:00 | 24.2 | 16.6 | 5.6 | 3 | 3 | На контроль |  | 1620 | 14 | 1930 | 40 | 79.6 | 1920 | 32 | 38 | 166 | 200 | 129 | 168.5 | 25.48 | 195 | 180 | 2020-01-15 | 33 | 37 | 40 | 77.3 | 79.5 | 80.8 | 29 | 36 | 44 | 129 | 129.9 | 130.8 | 165.8 | 167.2 | 168.6 | 0.4 | 0.4 | 0.4 | 650 | 10000 | 0 | 0 | 1920 |  |  |  | 2019-12-04 | 2019-12-04 | 2019-11-06 | 742 | 2018-06-06 | 2336 | 0.0001470588 | -0.007317647 | 0.007464706 | 5.693412 | 10.456 | 0.0001470588 | -0.007317647 | 0.007464706 | 5.693412 | 10.456 | PS001065-A091219 | 0.01045714 | 1.978571 | 0.01371429 | 0.03485714 | 4.844571 | 4.968 | 4.175 | 5.052
995 | PS001065-A091219-2/1-4 | 1200 | 28795 | 28796 | 1387.74 | 7.2984 | 7.63795 | 131.165 | 80.68 | 166.575 | 6.34 | 0.49 | 0.73 | 7.05 | 0.99 | 0.325 | 17.5 | 18.21 | 4.71 | 1.34 | 16.01 | 15.82 | 0.195 | 0.295 | 7 | 0.08 | PS001065-A091219-2 | CK002695-D211219 | CK002695-D211219 | 7.172 | 7.172 | 7.174 | 5.695 | 5.69 | 7.233 | 7.233 | 7.233 | Rec-CK002689-D181219 | 2019-12-21 10:00 | 24.2 | 16.6 | 5.6 | Rec-CK002689-D181219 | 2019-12-21 10:00 | 24.2 | 16.6 | 5.6 | 3 | 3 | На контроль |  | 1620 | 14 | 1930 | 40 | 79.6 | 1920 | 32 | 38 | 166 | 200 | 129 | 168.5 | 25.48 | 195 | 180 | 2020-01-15 | 33 | 37 | 40 | 77.3 | 79.5 | 80.8 | 29 | 36 | 44 | 129 | 129.9 | 130.8 | 165.8 | 167.2 | 168.6 | 0.4 | 0.4 | 0.4 | 650 | 10000 | 0 | 0 | 1920 |  |  |  | 2019-12-04 | 2019-12-04 | 2019-11-06 | 742 | 2018-06-06 | 2336 | 0.0001470588 | -0.007317647 | 0.007464706 | 5.693412 | 10.456 | 0.0001470588 | -0.007317647 | 0.007464706 | 5.693412 | 10.456 | PS001065-A091219 | 0.01045714 | 1.978571 | 0.01371429 | 0.03485714 | 4.844571 | 4.968 | 4.175 | 5.052
996 | PS001065-A091219-2/1-5 | 1050 | 28797 | 28798 | 1397.5 | 7.3109 | 7.64815 | 131.21 | 80.685 | 166.715 | 6.4 | 0.49 | 0.385 | 6.05 | 1.11 | 0.26 | 18.115 | 18.545 | 4.71 | 1.55 | 15.695 | 16.115 | 0.305 | 0.275 | 7.25 | 0.12 | PS001065-A091219-2 | CK002695-D211219 | CK002695-D211219 | 7.172 | 7.172 | 7.174 | 5.695 | 5.69 | 7.233 | 7.233 | 7.233 | Rec-CK002689-D181219 | 2019-12-21 10:00 | 24.2 | 16.6 | 5.6 | Rec-CK002689-D181219 | 2019-12-21 10:00 | 24.2 | 16.6 | 5.6 | 3 | 3 | На контроль |  | 1620 | 14 | 1930 | 40 | 79.6 | 1920 | 32 | 38 | 166 | 200 | 129 | 168.5 | 25.48 | 195 | 180 | 2020-01-15 | 33 | 37 | 40 | 77.3 | 79.5 | 80.8 | 29 | 36 | 44 | 129 | 129.9 | 130.8 | 165.8 | 167.2 | 168.6 | 0.4 | 0.4 | 0.4 | 650 | 10000 | 0 | 0 | 1920 |  |  |  | 2019-12-04 | 2019-12-04 | 2019-11-06 | 742 | 2018-06-06 | 2336 | 0.0001470588 | -0.007317647 | 0.007464706 | 5.693412 | 10.456 | 0.0001470588 | -0.007317647 | 0.007464706 | 5.693412 | 10.456 | PS001065-A091219 | 0.01045714 | 1.978571 | 0.01371429 | 0.03485714 | 4.844571 | 4.968 | 4.175 | 5.052
997 | PS001066-A101219-1/1-1 | 1100 | 28823 | 28824 | 1388.185 | 7.22285 | 7.5774 | 131.255 | 81.305 | 166.875 | 6.275 | 0.35 | 0.885 | 11.695 | 1.09 | 0.285 | 17.68 | 16.865 | 2.71 | 4.98 | 15.675 | 15.365 | 0.155 | 0.435 | 6.8 | 0.12 | PS001066-A101219-1 | CK002691-D191219 | CK002691-D191219 | 7.1705 | 7.1705 | 7.1815 | 5.69 | 5.7 | 7.2315 | 7.2315 | 7.2315 | Rec-CK002689-D181219 | 2019-12-19 16:45 | 15 | 17.5 | 5.7 | Rec-CK002689-D181219 | 2019-12-19 16:45 | 15 | 17.5 | 5.7 | 3 | 3 | На контроль |  | 1620 | 13.6 | 1930 | 40 | 80.2 | 1920 | 35 | 38 | 166 | 200 | 129 | 167 | 26.12 | 191 | 176 | 2020-01-16 | 33 | 36 | 37.8 | 78.4 | 80 | 81.3 | 28 | 36 | 40 | 129.5 | 130 | 130.7 | 166.2 | 168 | 168.5 | 0.37 | 0.37 | 0.37 | 700 | 10000 | 0 | 0 | 1920 | 98.78 |  |  | 2019-12-04 | 2019-12-04 | 2019-11-06 | 749 | 2018-06-06 | 2343 | 0.0002277778 | -0.007238889 | 0.007466667 | 5.767389 | 10.46683 | 0.0002277778 | -0.007238889 | 0.007466667 | 5.767389 | 10.46683 | PS001066-A101219 | 0.01055714 | 2.035857 | 0.01214286 | 0.007142857 | 5.003429 | 5.041 | 4.788 | 5.092
998 | PS001066-A101219-1/1-2 | 1100 | 28825 | 28826 | 1379.41 | 7.2433 | 7.59895 | 131.315 | 81.145 | 166.39 | 6.27 | 0.11 | 0.655 | 8.225 | 1.14 | 0.185 | 17.865 | 17.14 | 1.88 | 2.24 | 15.81 | 15.295 | 0.285 | 0.43 | 6.85 | 0.08 | PS001066-A101219-1 | CK002691-D191219 | CK002691-D191219 | 7.1705 | 7.1705 | 7.1815 | 5.69 | 5.7 | 7.2315 | 7.2315 | 7.2315 | Rec-CK002689-D181219 | 2019-12-19 16:45 | 15 | 17.5 | 5.7 | Rec-CK002689-D181219 | 2019-12-19 16:45 | 15 | 17.5 | 5.7 | 3 | 3 | На контроль |  | 1620 | 13.6 | 1930 | 40 | 80.2 | 1920 | 35 | 38 | 166 | 200 | 129 | 167 | 26.12 | 191 | 176 | 2020-01-16 | 33 | 36 | 37.8 | 78.4 | 80 | 81.3 | 28 | 36 | 40 | 129.5 | 130 | 130.7 | 166.2 | 168 | 168.5 | 0.37 | 0.37 | 0.37 | 700 | 10000 | 0 | 0 | 1920 | 98.78 |  |  | 2019-12-04 | 2019-12-04 | 2019-11-06 | 749 | 2018-06-06 | 2343 | 0.0002277778 | -0.007238889 | 0.007466667 | 5.767389 | 10.46683 | 0.0002277778 | -0.007238889 | 0.007466667 | 5.767389 | 10.46683 | PS001066-A101219 | 0.01055714 | 2.035857 | 0.01214286 | 0.007142857 | 5.003429 | 5.041 | 4.788 | 5.092
999 | PS001066-A101219-1/1-3 | 1100 | 28827 | 28828 | 1378.545 | 7.2668 | 7.60305 | 131.41 | 81.205 | 166.6 | 6.225 | 0.35 | 0.41 | 6.645 | 1 | 0.165 | 17.865 | 17.575 | 2.565 | 2.165 | 15.815 | 15.43 | 0.29 | 0.405 | 6.9 | 0.13 | PS001066-A101219-1 | CK002691-D191219 | CK002691-D191219 | 7.1705 | 7.1705 | 7.1815 | 5.69 | 5.7 | 7.2315 | 7.2315 | 7.2315 | Rec-CK002689-D181219 | 2019-12-19 16:45 | 15 | 17.5 | 5.7 | Rec-CK002689-D181219 | 2019-12-19 16:45 | 15 | 17.5 | 5.7 | 3 | 3 | На контроль |  | 1620 | 13.6 | 1930 | 40 | 80.2 | 1920 | 35 | 38 | 166 | 200 | 129 | 167 | 26.12 | 191 | 176 | 2020-01-16 | 33 | 36 | 37.8 | 78.4 | 80 | 81.3 | 28 | 36 | 40 | 129.5 | 130 | 130.7 | 166.2 | 168 | 168.5 | 0.37 | 0.37 | 0.37 | 700 | 10000 | 0 | 0 | 1920 | 98.78 |  |  | 2019-12-04 | 2019-12-04 | 2019-11-06 | 749 | 2018-06-06 | 2343 | 0.0002277778 | -0.007238889 | 0.007466667 | 5.767389 | 10.46683 | 0.0002277778 | -0.007238889 | 0.007466667 | 5.767389 | 10.46683 | PS001066-A101219 | 0.01055714 | 2.035857 | 0.01214286 | 0.007142857 | 5.003429 | 5.041 | 4.788 | 5.092
1000 | PS001066-A101219-1/1-4 | 1100 | 28829 | 28830 | 1378.05 | 7.2707 | 7.6089 | 131.59 | 81.245 | 166.6 | 6.235 | 0.57 | 0.455 | 10.255 | 0.935 | 0.105 | 17.89 | 17.8 | 2.675 | 2.59 | 15.595 | 15.615 | 0.295 | 0.385 | 6.95 | 0.07 | PS001066-A101219-1 | CK002691-D191219 | CK002691-D191219 | 7.1705 | 7.1705 | 7.1815 | 5.69 | 5.7 | 7.2315 | 7.2315 | 7.2315 | Rec-CK002689-D181219 | 2019-12-19 16:45 | 15 | 17.5 | 5.7 | Rec-CK002689-D181219 | 2019-12-19 16:45 | 15 | 17.5 | 5.7 | 3 | 3 | На контроль |  | 1620 | 13.6 | 1930 | 40 | 80.2 | 1920 | 35 | 38 | 166 | 200 | 129 | 167 | 26.12 | 191 | 176 | 2020-01-16 | 33 | 36 | 37.8 | 78.4 | 80 | 81.3 | 28 | 36 | 40 | 129.5 | 130 | 130.7 | 166.2 | 168 | 168.5 | 0.37 | 0.37 | 0.37 | 700 | 10000 | 0 | 0 | 1920 | 98.78 |  |  | 2019-12-04 | 2019-12-04 | 2019-11-06 | 749 | 2018-06-06 | 2343 | 0.0002277778 | -0.007238889 | 0.007466667 | 5.767389 | 10.46683 | 0.0002277778 | -0.007238889 | 0.007466667 | 5.767389 | 10.46683 | PS001066-A101219 | 0.01055714 | 2.035857 | 0.01214286 | 0.007142857 | 5.003429 | 5.041 | 4.788 | 5.092
1001 | PS001066-A101219-1/1-5 | 1100 | 28831 | 28832 | 1374.9 | 7.2517 | 7.60385 | 131.605 | 81.2 | 166.48 | 6.275 | 0.505 | 0.675 | 7.95 | 1.21 | 0.13 | 17.885 | 17.8 | 2.29 | 2.78 | 15.41 | 15.69 | 0.4 | 0.4 | 6.95 | 0.12 | PS001066-A101219-1 | CK002691-D191219 | CK002691-D191219 | 7.1705 | 7.1705 | 7.1815 | 5.69 | 5.7 | 7.2315 | 7.2315 | 7.2315 | Rec-CK002689-D181219 | 2019-12-19 16:45 | 15 | 17.5 | 5.7 | Rec-CK002689-D181219 | 2019-12-19 16:45 | 15 | 17.5 | 5.7 | 3 | 3 | На контроль |  | 1620 | 13.6 | 1930 | 40 | 80.2 | 1920 | 35 | 38 | 166 | 200 | 129 | 167 | 26.12 | 191 | 176 | 2020-01-16 | 33 | 36 | 37.8 | 78.4 | 80 | 81.3 | 28 | 36 | 40 | 129.5 | 130 | 130.7 | 166.2 | 168 | 168.5 | 0.37 | 0.37 | 0.37 | 700 | 10000 | 0 | 0 | 1920 | 98.78 |  |  | 2019-12-04 | 2019-12-04 | 2019-11-06 | 749 | 2018-06-06 | 2343 | 0.0002277778 | -0.007238889 | 0.007466667 | 5.767389 | 10.46683 | 0.0002277778 | -0.007238889 | 0.007466667 | 5.767389 | 10.46683 | PS001066-A101219 | 0.01055714 | 2.035857 | 0.01214286 | 0.007142857 | 5.003429 | 5.041 | 4.788 | 5.092
1002 | PS001066-A101219-1/1-6 | 1100 | 28833 | 28834 | 1378.315 | 7.26005 | 7.59625 | 131.46 | 81.205 | 166.23 | 6.28 | 0.36 | 0.585 | 4.83 | 0.975 | 0.24 | 17.725 | 17.75 | 2.935 | 2.465 | 15.6 | 15.545 | 0.36 | 0.41 | 6.95 | 0.14 | PS001066-A101219-1 | CK002691-D191219 | CK002691-D191219 | 7.1705 | 7.1705 | 7.1815 | 5.69 | 5.7 | 7.2315 | 7.2315 | 7.2315 | Rec-CK002689-D181219 | 2019-12-19 16:45 | 15 | 17.5 | 5.7 | Rec-CK002689-D181219 | 2019-12-19 16:45 | 15 | 17.5 | 5.7 | 3 | 3 | На контроль |  | 1620 | 13.6 | 1930 | 40 | 80.2 | 1920 | 35 | 38 | 166 | 200 | 129 | 167 | 26.12 | 191 | 176 | 2020-01-16 | 33 | 36 | 37.8 | 78.4 | 80 | 81.3 | 28 | 36 | 40 | 129.5 | 130 | 130.7 | 166.2 | 168 | 168.5 | 0.37 | 0.37 | 0.37 | 700 | 10000 | 0 | 0 | 1920 | 98.78 |  |  | 2019-12-04 | 2019-12-04 | 2019-11-06 | 749 | 2018-06-06 | 2343 | 0.0002277778 | -0.007238889 | 0.007466667 | 5.767389 | 10.46683 | 0.0002277778 | -0.007238889 | 0.007466667 | 5.767389 | 10.46683 | PS001066-A101219 | 0.01055714 | 2.035857 | 0.01214286 | 0.007142857 | 5.003429 | 5.041 | 4.788 | 5.092
1003 | PS001066-A101219-1/1-7 | 1100 | 28835 | 28836 | 1380.945 | 7.2672 | 7.588 | 131.56 | 81.305 | 166.195 | 6.345 | 0.345 | 0.35 | 4.525 | 0.86 | 0.305 | 17.845 | 17.88 | 3.285 | 2.415 | 15.91 | 15.31 | 0.305 | 0.39 | 7.05 | 0.1 | PS001066-A101219-1 | CK002691-D191219 | CK002691-D191219 | 7.1705 | 7.1705 | 7.1815 | 5.69 | 5.7 | 7.2315 | 7.2315 | 7.2315 | Rec-CK002689-D181219 | 2019-12-19 16:45 | 15 | 17.5 | 5.7 | Rec-CK002689-D181219 | 2019-12-19 16:45 | 15 | 17.5 | 5.7 | 3 | 3 | На контроль |  | 1620 | 13.6 | 1930 | 40 | 80.2 | 1920 | 35 | 38 | 166 | 200 | 129 | 167 | 26.12 | 191 | 176 | 2020-01-16 | 33 | 36 | 37.8 | 78.4 | 80 | 81.3 | 28 | 36 | 40 | 129.5 | 130 | 130.7 | 166.2 | 168 | 168.5 | 0.37 | 0.37 | 0.37 | 700 | 10000 | 0 | 0 | 1920 | 98.78 |  |  | 2019-12-04 | 2019-12-04 | 2019-11-06 | 749 | 2018-06-06 | 2343 | 0.0002277778 | -0.007238889 | 0.007466667 | 5.767389 | 10.46683 | 0.0002277778 | -0.007238889 | 0.007466667 | 5.767389 | 10.46683 | PS001066-A101219 | 0.01055714 | 2.035857 | 0.01214286 | 0.007142857 | 5.003429 | 5.041 | 4.788 | 5.092
1004 | PS001066-A101219-1/1-8 | 1100 | 28837 | 28838 | 1386.375 | 7.2651 | 7.58135 | 131.635 | 81.26 | 166.675 | 6.335 | 0.45 | 0.805 | 3.7 | 0.935 | 0.34 | 18.175 | 18.135 | 3.27 | 2.67 | 15.95 | 15.2 | 0.435 | 0.42 | 7.1 | 0.09 | PS001066-A101219-1 | CK002691-D191219 | CK002691-D191219 | 7.1705 | 7.1705 | 7.1815 | 5.69 | 5.7 | 7.2315 | 7.2315 | 7.2315 | Rec-CK002689-D181219 | 2019-12-19 16:45 | 15 | 17.5 | 5.7 | Rec-CK002689-D181219 | 2019-12-19 16:45 | 15 | 17.5 | 5.7 | 3 | 3 | На контроль |  | 1620 | 13.6 | 1930 | 40 | 80.2 | 1920 | 35 | 38 | 166 | 200 | 129 | 167 | 26.12 | 191 | 176 | 2020-01-16 | 33 | 36 | 37.8 | 78.4 | 80 | 81.3 | 28 | 36 | 40 | 129.5 | 130 | 130.7 | 166.2 | 168 | 168.5 | 0.37 | 0.37 | 0.37 | 700 | 10000 | 0 | 0 | 1920 | 98.78 |  |  | 2019-12-04 | 2019-12-04 | 2019-11-06 | 749 | 2018-06-06 | 2343 | 0.0002277778 | -0.007238889 | 0.007466667 | 5.767389 | 10.46683 | 0.0002277778 | -0.007238889 | 0.007466667 | 5.767389 | 10.46683 | PS001066-A101219 | 0.01055714 | 2.035857 | 0.01214286 | 0.007142857 | 5.003429 | 5.041 | 4.788 | 5.092
1005 | PS001066-A101219-1/1-9 | 1100 | 28839 | 28840 | 1396.69 | 7.26605 | 7.58215 | 131.555 | 81.17 | 166.805 | 6.32 | 0.615 | 1.075 | 4.525 | 1.06 | 0.315 | 18.445 | 18.395 | 3.105 | 3.115 | 15.535 | 15.475 | 0.49 | 0.46 | 7.3 | 0.11 | PS001066-A101219-1 | CK002691-D191219 | CK002691-D191219 | 7.1705 | 7.1705 | 7.1815 | 5.69 | 5.7 | 7.2315 | 7.2315 | 7.2315 | Rec-CK002689-D181219 | 2019-12-19 16:45 | 15 | 17.5 | 5.7 | Rec-CK002689-D181219 | 2019-12-19 16:45 | 15 | 17.5 | 5.7 | 3 | 3 | На контроль |  | 1620 | 13.6 | 1930 | 40 | 80.2 | 1920 | 35 | 38 | 166 | 200 | 129 | 167 | 26.12 | 191 | 176 | 2020-01-16 | 33 | 36 | 37.8 | 78.4 | 80 | 81.3 | 28 | 36 | 40 | 129.5 | 130 | 130.7 | 166.2 | 168 | 168.5 | 0.37 | 0.37 | 0.37 | 700 | 10000 | 0 | 0 | 1920 | 98.78 |  |  | 2019-12-04 | 2019-12-04 | 2019-11-06 | 749 | 2018-06-06 | 2343 | 0.0002277778 | -0.007238889 | 0.007466667 | 5.767389 | 10.46683 | 0.0002277778 | -0.007238889 | 0.007466667 | 5.767389 | 10.46683 | PS001066-A101219 | 0.01055714 | 2.035857 | 0.01214286 | 0.007142857 | 5.003429 | 5.041 | 4.788 | 5.092
1006 | PS001067-A111219-1/1-2 | 1200 | 28862 | 28863 | 1381.325 | 7.2291 | 7.57135 | 131.3 | 80.94 | 166.45 | 6.245 | 0.505 | 0.275 | 9.64 | 1.41 | 0.375 | 17.545 | 17.47 | 4.78 | 2.515 | 15.65 | 15.34 | 0.195 | 0.265 | 6.9 | 0.15 | PS001067-A111219-1 | CK002703-D281219 | CK002693-D201219 | 7.1915 | 7.1915 | 7.194 | 5.685 | 5.705 | 7.2525 | 7.2525 | 7.2525 | Rec-CK002701-D271219 | 2019-12-28 08:25 | 23.8 | 13.9 | 17.9 | Rec-CK002689-D181219 | 2019-12-20 16:55 | 14.9 | 17 | 5.7 | 3 | 3 | На контроль |  | 1620 | 13.6 | 1930 | 40 | 80.2 | 1920 | 35 | 38 | 166 | 200 | 129 | 167 | 26.1 | 163 | 148 | 2020-01-17 | 19.7 | 29.5 | 38.3 | 77.6 | 82 | 105.1 | 18 | 40 | 82 | 129.2 | 136.5 | 141.4 | 149.6 | 160.2 | 174.1 | 0.37 | 0.37 | 0.37 | 700 | 6000 | 0 | 0 | 1920 |  |  |  | 2019-12-04 | 2019-12-04 | 2019-11-06 | 761 | 2018-06-06 | 2455 | 0.0001833333 | -0.00725 | 0.007433333 | 5.766389 | 10.47822 | 0.0002352941 | -0.007205882 | 0.007441176 | 5.745941 | 10.47324 | PS001067-A111219 | 0.0105375 | 2.008125 | 0.013625 | 0.014875 | 4.9485 | 5.009 | 4.645 | 5.096
1007 | PS001067-A111219-1/1-3 | 1200 | 28864 | 28865 | 1372.255 | 7.2255 | 7.57915 | 131.21 | 80.78 | 166.435 | 6.265 | 0.415 | 0.205 | 9.175 | 1.395 | 0.21 | 17.825 | 17.57 | 2.33 | 1.975 | 15.715 | 15.55 | 0.215 | 0.22 | 6.95 | 0.15 | PS001067-A111219-1 | CK002703-D281219 | CK002693-D201219 | 7.1915 | 7.1915 | 7.194 | 5.685 | 5.705 | 7.2525 | 7.2525 | 7.2525 | Rec-CK002701-D271219 | 2019-12-28 08:25 | 23.8 | 13.9 | 17.9 | Rec-CK002689-D181219 | 2019-12-20 16:55 | 14.9 | 17 | 5.7 | 3 | 3 | На контроль |  | 1620 | 13.6 | 1930 | 40 | 80.2 | 1920 | 35 | 38 | 166 | 200 | 129 | 167 | 26.1 | 163 | 148 | 2020-01-17 | 19.7 | 29.5 | 38.3 | 77.6 | 82 | 105.1 | 18 | 40 | 82 | 129.2 | 136.5 | 141.4 | 149.6 | 160.2 | 174.1 | 0.37 | 0.37 | 0.37 | 700 | 6000 | 0 | 0 | 1920 |  |  |  | 2019-12-04 | 2019-12-04 | 2019-11-06 | 761 | 2018-06-06 | 2455 | 0.0001833333 | -0.00725 | 0.007433333 | 5.766389 | 10.47822 | 0.0002352941 | -0.007205882 | 0.007441176 | 5.745941 | 10.47324 | PS001067-A111219 | 0.0105375 | 2.008125 | 0.013625 | 0.014875 | 4.9485 | 5.009 | 4.645 | 5.096
1008 | PS001067-A111219-2/1-1-1-1 | 1050 | 28876 | 28877 | 1356.835 | 7.2124 | 7.58265 | 131.44 | 81.15 | 166.45 | 6.2 | 0.4 | 0.59 | 5.93 | 0.975 | 0.12 | 18.025 | 17.9 | 3.74 | 3.43 | 15.78 | 15.555 | 0.48 | 0.45 | 7.1 | 0.15 | PS001067-A111219-2 | CK002703-D281219 | CK002689-D181219 | 7.196 | 7.196 | 7.196 | 5.69 | 5.69 | 7.257 | 7.257 | 7.257 | Rec-CK002701-D271219 | 2019-12-28 08:25 | 23.8 | 13.9 | 17.9 | Rec-CK002689-D181219 | 2019-12-18 17:00 | 15.1 | 18 | 5.8 | 3 | 3 | На контроль |  | 1620 | 13.8 | 1930 | 40 | 80.2 | 1920 | 35 | 38 | 166 | 200 | 129 | 167 | 25.8 | 175 | 160 | 2020-01-17 | 34.1 | 38.2 | 40.2 | 79.1 | 80.1 | 81.2 | 30 | 37.5 | 45 | 129.5 | 130.2 | 131 | 165.9 | 166.8 | 168.3 | 0.38 | 0.38 | 0.38 | 700 | 9000 | 0 | 0 | 1920 |  |  |  | 2019-12-04 | 2019-12-04 | 2019-11-06 | 761 | 2018-06-06 | 2455 | 0.0001833333 | -0.00725 | 0.007433333 | 5.766389 | 10.47822 | 0.0002166667 | -0.007272222 | 0.007488889 | 5.714944 | 10.44167 | PS001067-A111219 | 0.0105375 | 2.008125 | 0.013625 | 0.014875 | 4.9485 | 5.009 | 4.645 | 5.096
1009 | PS001067-A111219-2/1-1-1 | 1050 | 28878 | 28879 | 1376.22 | 7.26335 | 7.61105 | 131.615 | 81.105 | 166.87 | 6.21 | 0.42 | 0.605 | 5.99 | 1 | 0.11 | 18.16 | 18.315 | 3.275 | 1.8 | 15.935 | 15.62 | 0.39 | 0.475 | 7.2 | 0.1 | PS001067-A111219-2 | CK002703-D281219 | CK002689-D181219 | 7.196 | 7.196 | 7.196 | 5.69 | 5.69 | 7.257 | 7.257 | 7.257 | Rec-CK002701-D271219 | 2019-12-28 08:25 | 23.8 | 13.9 | 17.9 | Rec-CK002689-D181219 | 2019-12-18 17:00 | 15.1 | 18 | 5.8 | 3 | 3 | На контроль |  | 1620 | 13.8 | 1930 | 40 | 80.2 | 1920 | 35 | 38 | 166 | 200 | 129 | 167 | 25.8 | 175 | 160 | 2020-01-17 | 34.1 | 38.2 | 40.2 | 79.1 | 80.1 | 81.2 | 30 | 37.5 | 45 | 129.5 | 130.2 | 131 | 165.9 | 166.8 | 168.3 | 0.38 | 0.38 | 0.38 | 700 | 9000 | 0 | 0 | 1920 |  |  |  | 2019-12-04 | 2019-12-04 | 2019-11-06 | 761 | 2018-06-06 | 2455 | 0.0001833333 | -0.00725 | 0.007433333 | 5.766389 | 10.47822 | 0.0002166667 | -0.007272222 | 0.007488889 | 5.714944 | 10.44167 | PS001067-A111219 | 0.0105375 | 2.008125 | 0.013625 | 0.014875 | 4.9485 | 5.009 | 4.645 | 5.096
1010 | PS001068-A121219-2/1-1 | 1200 | 28918 | 28919 | 1371.455 | 7.1939 | 7.51295 | 131.355 | 80.975 | 166.2 | 6.23 | 0.49 | 0.535 | 5.49 | 1.465 | 0.265 | 18.07 | 18.535 | 2.465 | 2.995 | 15.63 | 15.66 | 0.065 | 0.06 | 7.35 | 0.1 | PS001068-A121219-2 | CK002701-D271219 | CK002708-D050120 | 7.176 | 7.176 | 7.173 | 5.695 | 5.71 | 7.237 | 7.237 | 7.237 | Rec-CK002701-D271219 | 2019-12-27 08:35 | 23.9 | 14.4 | 18 | Rec-CK002701-D271219 | 2020-01-05 09:30 | 23.4 | 11.8 | 17.5 | 3 | 3 | На контроль |  | 1595 | 14 | 1930 | 41 | 80 | 1925 | 35 | 38 | 166 | 200 | 129 | 167 | 25.95 | 192 | 177 | 2020-01-20 | 23 | 34 | 41 | 58 | 80 | 88 | 15 | 35 | 41 | 118 | 129 | 138 | 164 | 167 | 169 | 0.39 | 0.39 | 0.39 | 1000 | 8600 | 0 | 4 | 1925 |  |  |  | 2019-12-04 | 2019-12-04 | 2019-11-06 | 773 | 2018-06-06 | 2467 | [5 empty] | 0.0003888889 | -0.007222222 | 0.007611111 | 5.682722 | 10.43106 | PS001068-A121219
1011 | PS001068-A121219-2/1-2 | 700 | 28920 | 28921 | 1400.33 | 7.2087 | 7.52245 | 131.42 | 81.24 | 166.26 | 6.305 | 0.635 | 0.915 | 10.765 | 1.23 | 0.27 | 18.8 | 17.81 | 4.94 | 3.04 | 15.495 | 15.73 | 0.055 | 0.05 | 7.4 | 0.11 | PS001068-A121219-2 | CK002701-D271219 | CK002708-D050120 | 7.176 | 7.176 | 7.173 | 5.695 | 5.71 | 7.237 | 7.237 | 7.237 | Rec-CK002701-D271219 | 2019-12-27 08:35 | 23.9 | 14.4 | 18 | Rec-CK002701-D271219 | 2020-01-05 09:30 | 23.4 | 11.8 | 17.5 | 3 | 3 | На контроль |  | 1595 | 14 | 1930 | 41 | 80 | 1925 | 35 | 38 | 166 | 200 | 129 | 167 | 25.95 | 192 | 177 | 2020-01-20 | 23 | 34 | 41 | 58 | 80 | 88 | 15 | 35 | 41 | 118 | 129 | 138 | 164 | 167 | 169 | 0.39 | 0.39 | 0.39 | 1000 | 8600 | 0 | 4 | 1925 |  |  |  | 2019-12-04 | 2019-12-04 | 2019-11-06 | 773 | 2018-06-06 | 2467 | [5 empty] | 0.0003888889 | -0.007222222 | 0.007611111 | 5.682722 | 10.43106 | PS001068-A121219
1012 | PS001068-A121219-2/1-4 | 1100 | 28924 | 28925 | 1385.32 | 7.2119 | 7.5335 | 131.595 | 81.115 | 166.225 | 6.27 | 0.715 | 0.775 | 5.9 | 1.18 | 0.24 | 18.1 | 18.23 | 4.095 | 2.355 | 15.72 | 15.295 | 0.2 | 0.18 | 7.4 | 0.13 | PS001068-A121219-2 | CK002701-D271219 | CK002708-D050120 | 7.176 | 7.176 | 7.173 | 5.695 | 5.71 | 7.237 | 7.237 | 7.237 | Rec-CK002701-D271219 | 2019-12-27 08:35 | 23.9 | 14.4 | 18 | Rec-CK002701-D271219 | 2020-01-05 09:30 | 23.4 | 11.8 | 17.5 | 3 | 3 | На контроль |  | 1595 | 14 | 1930 | 41 | 80 | 1925 | 35 | 38 | 166 | 200 | 129 | 167 | 25.95 | 192 | 177 | 2020-01-20 | 23 | 34 | 41 | 58 | 80 | 88 | 15 | 35 | 41 | 118 | 129 | 138 | 164 | 167 | 169 | 0.39 | 0.39 | 0.39 | 1000 | 8600 | 0 | 4 | 1925 |  |  |  | 2019-12-04 | 2019-12-04 | 2019-11-06 | 773 | 2018-06-06 | 2467 | [5 empty] | 0.0003888889 | -0.007222222 | 0.007611111 | 5.682722 | 10.43106 | PS001068-A121219
1013 | PS001068-A121219-2/1-5 | 1100 | 28926 | 28927 | 1387.83 | 7.22225 | 7.5555 | 131.3 | 80.845 | 166.33 | 6.265 | 0.53 | 0.9 | 5.12 | 1.44 | 0.265 | 17.9 | 18.105 | 1.875 | 2.205 | 15.845 | 15.335 | 0.225 | 0.165 | 7.25 | 0.11 | PS001068-A121219-2 | CK002701-D271219 | CK002708-D050120 | 7.176 | 7.176 | 7.173 | 5.695 | 5.71 | 7.237 | 7.237 | 7.237 | Rec-CK002701-D271219 | 2019-12-27 08:35 | 23.9 | 14.4 | 18 | Rec-CK002701-D271219 | 2020-01-05 09:30 | 23.4 | 11.8 | 17.5 | 3 | 3 | На контроль |  | 1595 | 14 | 1930 | 41 | 80 | 1925 | 35 | 38 | 166 | 200 | 129 | 167 | 25.95 | 192 | 177 | 2020-01-20 | 23 | 34 | 41 | 58 | 80 | 88 | 15 | 35 | 41 | 118 | 129 | 138 | 164 | 167 | 169 | 0.39 | 0.39 | 0.39 | 1000 | 8600 | 0 | 4 | 1925 |  |  |  | 2019-12-04 | 2019-12-04 | 2019-11-06 | 773 | 2018-06-06 | 2467 | [5 empty] | 0.0003888889 | -0.007222222 | 0.007611111 | 5.682722 | 10.43106 | PS001068-A121219
1014 | PS001068-A121219-2/1-6 | 1100 | 28928 | 28929 | 1374.51 | 7.21855 | 7.55865 | 131.17 | 80.71 | 166.69 | 6.25 | 0.34 | 0.66 | 3.81 | 1.325 | 0.32 | 17.88 | 17.995 | 2.435 | 2.385 | 15.785 | 15.345 | 0.24 | 0.17 | 7.3 | 0.07 | PS001068-A121219-2 | CK002701-D271219 | CK002708-D050120 | 7.176 | 7.176 | 7.173 | 5.695 | 5.71 | 7.237 | 7.237 | 7.237 | Rec-CK002701-D271219 | 2019-12-27 08:35 | 23.9 | 14.4 | 18 | Rec-CK002701-D271219 | 2020-01-05 09:30 | 23.4 | 11.8 | 17.5 | 3 | 3 | На контроль |  | 1595 | 14 | 1930 | 41 | 80 | 1925 | 35 | 38 | 166 | 200 | 129 | 167 | 25.95 | 192 | 177 | 2020-01-20 | 23 | 34 | 41 | 58 | 80 | 88 | 15 | 35 | 41 | 118 | 129 | 138 | 164 | 167 | 169 | 0.39 | 0.39 | 0.39 | 1000 | 8600 | 0 | 4 | 1925 |  |  |  | 2019-12-04 | 2019-12-04 | 2019-11-06 | 773 | 2018-06-06 | 2467 | [5 empty] | 0.0003888889 | -0.007222222 | 0.007611111 | 5.682722 | 10.43106 | PS001068-A121219
1015 | PS001068-A121219-2/1-7 | 1200 | 28930 | 28931 | 1366.76 | 7.2262 | 7.5637 | 131.345 | 80.795 | 166.555 | 6.245 | 0.26 | 0.51 | 3.265 | 1.11 | 0.395 | 17.955 | 18.03 | 2.765 | 2.55 | 15.9 | 15.185 | 0.18 | 0.155 | 7.35 | 0.14 | PS001068-A121219-2 | CK002701-D271219 | CK002708-D050120 | 7.176 | 7.176 | 7.173 | 5.695 | 5.71 | 7.237 | 7.237 | 7.237 | Rec-CK002701-D271219 | 2019-12-27 08:35 | 23.9 | 14.4 | 18 | Rec-CK002701-D271219 | 2020-01-05 09:30 | 23.4 | 11.8 | 17.5 | 3 | 3 | На контроль |  | 1595 | 14 | 1930 | 41 | 80 | 1925 | 35 | 38 | 166 | 200 | 129 | 167 | 25.95 | 192 | 177 | 2020-01-20 | 23 | 34 | 41 | 58 | 80 | 88 | 15 | 35 | 41 | 118 | 129 | 138 | 164 | 167 | 169 | 0.39 | 0.39 | 0.39 | 1000 | 8600 | 0 | 4 | 1925 |  |  |  | 2019-12-04 | 2019-12-04 | 2019-11-06 | 773 | 2018-06-06 | 2467 | [5 empty] | 0.0003888889 | -0.007222222 | 0.007611111 | 5.682722 | 10.43106 | PS001068-A121219
1016 | PS001069-A131219-3/1-5-1 | 1050 | 29005 | 29006 | 1398.82 | 7.25635 | 7.58395 | 131.52 | 81.14 | 166.46 | 6.29 | 0.705 | 0.795 | 8.245 | 1.24 | 0.315 | 18.825 | 18.735 | 5.52 | 3.595 | 15.67 | 16.02 | 0.695 | 0.63 | 8.2 | 0.1 | PS001069-A131219-3 | CK002178-A200918 | CK002178-A200918 | 7.1315 | 7.1315 | 7.1325 | 5.8 | 5.805 | 7.2325 | 7.2325 | 7.2325 | Rec-CK002108-A110518 | 2018-09-20 13:20 | 23.3 | 12.2 | 17.1 | Rec-CK002108-A110518 | 2018-09-20 13:20 | 23.3 | 12.2 | 17.1 | 1 | 1 | На контроль |  | 1620 | 14 | 1930 | 40 | 80.2 | 1920 | 35 | 38 | 166 | 200 | 129 | 169 | 25.39 | 193 | 178 | 2020-01-21 | 34 | 35 | 37 | 78.4 | 80 | 81.6 | 31 | 36 | 40 | 129.5 | 130 | 130.9 | 166.3 | 167.5 | 168.5 | 0.4 | 0.4 | 0.4 | 700 | 9000 | 0 | 0 | 1920 | 98.8 |  |  | 2019-12-04 | 2019-12-04 | 2019-11-06 | 783 | 2018-06-06 | 2477 | -0.00031875 | -0.0073125 | 0.00699375 | 5.7830625 | 10.692375 | -0.00031875 | -0.0073125 | 0.00699375 | 5.7830625 | 10.692375 | PS001069-A131219 | 0.010675 | 1.9825 | 0.013625 | 0.02125 | 4.89475 | 4.9435 | 4.598 | 5.038
1017 | PS001069-A131219-3/1-1 | 1200 | 33005 | 33006 | 1394.785 | 7.26865 | 7.59675 | 131.92 | 80.96 | 164.055 | 6.36 | 0.21 | 1.005 | 9.365 | 1.235 | 0.265 | 18.665 | 18.335 | 5.13 | 4.505 | 16.12 | 15.945 | 0.405 | 0.215 | 7.75 | 0.13 | PS001069-A131219-3 | CK002178-A200918 | CK002178-A200918 | 7.1315 | 7.1315 | 7.1325 | 5.8 | 5.805 | 7.2325 | 7.2325 | 7.2325 | Rec-CK002108-A110518 | 2018-09-20 13:20 | 23.3 | 12.2 | 17.1 | Rec-CK002108-A110518 | 2018-09-20 13:20 | 23.3 | 12.2 | 17.1 | 1 | 1 | На контроль |  | 1620 | 14 | 1930 | 40 | 80.2 | 1920 | 35 | 38 | 166 | 200 | 129 | 169 | 25.39 | 193 | 178 | 2020-01-21 | 34 | 35 | 37 | 78.4 | 80 | 81.6 | 31 | 36 | 40 | 129.5 | 130 | 130.9 | 166.3 | 167.5 | 168.5 | 0.4 | 0.4 | 0.4 | 700 | 9000 | 0 | 0 | 1920 | 98.8 |  |  | 2019-12-04 | 2019-12-04 | 2019-11-06 | 783 | 2018-06-06 | 2477 | -0.00031875 | -0.0073125 | 0.00699375 | 5.7830625 | 10.692375 | -0.00031875 | -0.0073125 | 0.00699375 | 5.7830625 | 10.692375 | PS001069-A131219 | 0.010675 | 1.9825 | 0.013625 | 0.02125 | 4.89475 | 4.9435 | 4.598 | 5.038
1018 | PS001069-A131219-3/1-2 | 1200 | 33007 | 33008 | 1386.725 | 7.2665 | 7.5949 | 131.745 | 80.995 | 163.985 | 6.345 | 0.185 | 0.82 | 7.415 | 1.35 | 0.33 | 18.465 | 18.475 | 5.265 | 6.025 | 16.13 | 15.825 | 0.365 | 0.3 | 7.65 | 0.12 | PS001069-A131219-3 | CK002178-A200918 | CK002178-A200918 | 7.1315 | 7.1315 | 7.1325 | 5.8 | 5.805 | 7.2325 | 7.2325 | 7.2325 | Rec-CK002108-A110518 | 2018-09-20 13:20 | 23.3 | 12.2 | 17.1 | Rec-CK002108-A110518 | 2018-09-20 13:20 | 23.3 | 12.2 | 17.1 | 1 | 1 | На контроль |  | 1620 | 14 | 1930 | 40 | 80.2 | 1920 | 35 | 38 | 166 | 200 | 129 | 169 | 25.39 | 193 | 178 | 2020-01-21 | 34 | 35 | 37 | 78.4 | 80 | 81.6 | 31 | 36 | 40 | 129.5 | 130 | 130.9 | 166.3 | 167.5 | 168.5 | 0.4 | 0.4 | 0.4 | 700 | 9000 | 0 | 0 | 1920 | 98.8 |  |  | 2019-12-04 | 2019-12-04 | 2019-11-06 | 783 | 2018-06-06 | 2477 | -0.00031875 | -0.0073125 | 0.00699375 | 5.7830625 | 10.692375 | -0.00031875 | -0.0073125 | 0.00699375 | 5.7830625 | 10.692375 | PS001069-A131219 | 0.010675 | 1.9825 | 0.013625 | 0.02125 | 4.89475 | 4.9435 | 4.598 | 5.038
1019 | PS001069-A131219-3/1-3 | 1200 | 33009 | 33010 | 1396.625 | 7.2649 | 7.581 | 131.885 | 81.205 | 164.125 | 6.405 | 0.5 | 0.555 | 8.04 | 1.29 | 0.2 | 18.49 | 18.465 | 6.095 | 6.57 | 15.87 | 15.995 | 0.58 | 0.66 | 7.8 | 0.1 | PS001069-A131219-3 | CK002178-A200918 | CK002178-A200918 | 7.1315 | 7.1315 | 7.1325 | 5.8 | 5.805 | 7.2325 | 7.2325 | 7.2325 | Rec-CK002108-A110518 | 2018-09-20 13:20 | 23.3 | 12.2 | 17.1 | Rec-CK002108-A110518 | 2018-09-20 13:20 | 23.3 | 12.2 | 17.1 | 1 | 1 | На контроль |  | 1620 | 14 | 1930 | 40 | 80.2 | 1920 | 35 | 38 | 166 | 200 | 129 | 169 | 25.39 | 193 | 178 | 2020-01-21 | 34 | 35 | 37 | 78.4 | 80 | 81.6 | 31 | 36 | 40 | 129.5 | 130 | 130.9 | 166.3 | 167.5 | 168.5 | 0.4 | 0.4 | 0.4 | 700 | 9000 | 0 | 0 | 1920 | 98.8 |  |  | 2019-12-04 | 2019-12-04 | 2019-11-06 | 783 | 2018-06-06 | 2477 | -0.00031875 | -0.0073125 | 0.00699375 | 5.7830625 | 10.692375 | -0.00031875 | -0.0073125 | 0.00699375 | 5.7830625 | 10.692375 | PS001069-A131219 | 0.010675 | 1.9825 | 0.013625 | 0.02125 | 4.89475 | 4.9435 | 4.598 | 5.038
1020 | PS001069-A131219-3/1-4 | 1200 | 33011 | 33012 | 1421 | 7.2762 | 7.58805 | 131.73 | 81.065 | 164.74 | 6.48 | 0.845 | 0.54 | 11.8 | 0.995 | 0.145 | 18.575 | 18.64 | 6.305 | 5.04 | 15.695 | 15.94 | 0.665 | 0.795 | 8 | 0.12 | PS001069-A131219-3 | CK002178-A200918 | CK002178-A200918 | 7.1315 | 7.1315 | 7.1325 | 5.8 | 5.805 | 7.2325 | 7.2325 | 7.2325 | Rec-CK002108-A110518 | 2018-09-20 13:20 | 23.3 | 12.2 | 17.1 | Rec-CK002108-A110518 | 2018-09-20 13:20 | 23.3 | 12.2 | 17.1 | 1 | 1 | На контроль |  | 1620 | 14 | 1930 | 40 | 80.2 | 1920 | 35 | 38 | 166 | 200 | 129 | 169 | 25.39 | 193 | 178 | 2020-01-21 | 34 | 35 | 37 | 78.4 | 80 | 81.6 | 31 | 36 | 40 | 129.5 | 130 | 130.9 | 166.3 | 167.5 | 168.5 | 0.4 | 0.4 | 0.4 | 700 | 9000 | 0 | 0 | 1920 | 98.8 |  |  | 2019-12-04 | 2019-12-04 | 2019-11-06 | 783 | 2018-06-06 | 2477 | -0.00031875 | -0.0073125 | 0.00699375 | 5.7830625 | 10.692375 | -0.00031875 | -0.0073125 | 0.00699375 | 5.7830625 | 10.692375 | PS001069-A131219 | 0.010675 | 1.9825 | 0.013625 | 0.02125 | 4.89475 | 4.9435 | 4.598 | 5.038
1021 | PS001069-A131219-3/1-6 | 1100 | 33013 | 33014 | 1406.37 | 7.28415 | 7.62725 | 132.15 | 81.135 | 164.425 | 6.275 | 0.385 | 0.36 | 5.595 | 1.285 | 0.19 | 18.76 | 18.47 | 2.785 | 4.67 | 15.925 | 16.19 | 0.68 | 0.705 | 7.85 | 0.14 | PS001069-A131219-3 | CK002178-A200918 | CK002178-A200918 | 7.1315 | 7.1315 | 7.1325 | 5.8 | 5.805 | 7.2325 | 7.2325 | 7.2325 | Rec-CK002108-A110518 | 2018-09-20 13:20 | 23.3 | 12.2 | 17.1 | Rec-CK002108-A110518 | 2018-09-20 13:20 | 23.3 | 12.2 | 17.1 | 1 | 1 | На контроль |  | 1620 | 14 | 1930 | 40 | 80.2 | 1920 | 35 | 38 | 166 | 200 | 129 | 169 | 25.39 | 193 | 178 | 2020-01-21 | 34 | 35 | 37 | 78.4 | 80 | 81.6 | 31 | 36 | 40 | 129.5 | 130 | 130.9 | 166.3 | 167.5 | 168.5 | 0.4 | 0.4 | 0.4 | 700 | 9000 | 0 | 0 | 1920 | 98.8 |  |  | 2019-12-04 | 2019-12-04 | 2019-11-06 | 783 | 2018-06-06 | 2477 | -0.00031875 | -0.0073125 | 0.00699375 | 5.7830625 | 10.692375 | -0.00031875 | -0.0073125 | 0.00699375 | 5.7830625 | 10.692375 | PS001069-A131219 | 0.010675 | 1.9825 | 0.013625 | 0.02125 | 4.89475 | 4.9435 | 4.598 | 5.038
1022 | PS001069-A131219-3/1-7 | 1100 | 33015 | 33016 | 1387.275 | 7.2745 | 7.6115 | 132.35 | 81.115 | 164.375 | 6.25 | 0.475 | 0.175 | 4.585 | 1.285 | 0.25 | 19.105 | 18.665 | 2.485 | 4.285 | 15.845 | 16.25 | 0.62 | 0.685 | 8 | 0.14 | PS001069-A131219-3 | CK002178-A200918 | CK002178-A200918 | 7.1315 | 7.1315 | 7.1325 | 5.8 | 5.805 | 7.2325 | 7.2325 | 7.2325 | Rec-CK002108-A110518 | 2018-09-20 13:20 | 23.3 | 12.2 | 17.1 | Rec-CK002108-A110518 | 2018-09-20 13:20 | 23.3 | 12.2 | 17.1 | 1 | 1 | На контроль |  | 1620 | 14 | 1930 | 40 | 80.2 | 1920 | 35 | 38 | 166 | 200 | 129 | 169 | 25.39 | 193 | 178 | 2020-01-21 | 34 | 35 | 37 | 78.4 | 80 | 81.6 | 31 | 36 | 40 | 129.5 | 130 | 130.9 | 166.3 | 167.5 | 168.5 | 0.4 | 0.4 | 0.4 | 700 | 9000 | 0 | 0 | 1920 | 98.8 |  |  | 2019-12-04 | 2019-12-04 | 2019-11-06 | 783 | 2018-06-06 | 2477 | -0.00031875 | -0.0073125 | 0.00699375 | 5.7830625 | 10.692375 | -0.00031875 | -0.0073125 | 0.00699375 | 5.7830625 | 10.692375 | PS001069-A131219 | 0.010675 | 1.9825 | 0.013625 | 0.02125 | 4.89475 | 4.9435 | 4.598 | 5.038
1023 | PS001072-A251219-2/1-1 | 1200 | 29113 | 29114 | 1394.495 | 7.27065 | 7.61715 | 131.1 | 81.205 | 166.12 | 6.285 | 0.42 | 0.3 | 6.7 | 1.18 | 0.185 | 17.625 | 17.865 | 4.42 | 5.095 | 15.61 | 15.69 | 0.475 | 0.48 | 7.35 | 0.12 | PS001072-A251219-2 | CK002719-A130120 | CK002719-A130120 | 7.194 | 7.194 | 7.1935 | 5.695 | 5.7 | 7.255 | 7.255 | 7.255 | Rec-CK002690-A181219-161-20191219 | 2020-01-13 08:30 | 22.9 | 14.9 | 17 | Rec-CK002690-A181219-161-20191219 | 2020-01-13 08:30 | 22.9 | 14.9 | 17 | 1 | 1 | На контроль |  | 1620 | 13.6 | 1930 | 40 | 80.2 | 1920 | 35 | 38 | 166 | 200 | 129 | 167 | 26.13 | 172 | 157 | 2020-01-23 | 34 | 36 | 38 | 78.3 | 80 | 81.6 | 29 | 35 | 42 | 129.1 | 130 | 130.7 | 166 | 165 | 168 | 0.37 | 0.37 | 0.37 | 700 | 8000 | 0 | 0 | 1920 |  |  |  | 2019-12-04 | 2019-12-04 | 2019-11-06 | 805 | 2018-06-06 | 2499 | -0.0001266667 | -0.007293333 | 0.007166667 | 5.823333 | 10.69287 | -0.0001266667 | -0.007293333 | 0.007166667 | 5.823333 | 10.69287 | PS001072-A251219 | 0.01055 | 2.01625 | 0.011625 | 0.02325 | 4.9365 | 4.9985 | 4.624 | 5.078
1024 | PS001072-A251219-2/1-2 | 1200 | 29115 | 30180 | 1384.745 | 7.27405 | 7.6219 | 131.675 | 81.195 | 165.615 | 6.28 | 0.365 | 0.39 | 9.5 | 1.33 | 0.25 | 17.76 | 17.54 | 3.14 | 3.805 | 15.525 | 15.825 | 0.275 | 0.3 | 7.3 | 0.14 | PS001072-A251219-2 | CK002719-A130120 | CK002719-A130120 | 7.194 | 7.194 | 7.1935 | 5.695 | 5.7 | 7.255 | 7.255 | 7.255 | Rec-CK002690-A181219-161-20191219 | 2020-01-13 08:30 | 22.9 | 14.9 | 17 | Rec-CK002690-A181219-161-20191219 | 2020-01-13 08:30 | 22.9 | 14.9 | 17 | 1 | 1 | На контроль |  | 1620 | 13.6 | 1930 | 40 | 80.2 | 1920 | 35 | 38 | 166 | 200 | 129 | 167 | 26.13 | 172 | 157 | 2020-01-23 | 34 | 36 | 38 | 78.3 | 80 | 81.6 | 29 | 35 | 42 | 129.1 | 130 | 130.7 | 166 | 165 | 168 | 0.37 | 0.37 | 0.37 | 700 | 8000 | 0 | 0 | 1920 |  |  |  | 2019-12-04 | 2019-12-04 | 2019-11-06 | 805 | 2018-06-06 | 2499 | -0.0001266667 | -0.007293333 | 0.007166667 | 5.823333 | 10.69287 | -0.0001266667 | -0.007293333 | 0.007166667 | 5.823333 | 10.69287 | PS001072-A251219 | 0.01055 | 2.01625 | 0.011625 | 0.02325 | 4.9365 | 4.9985 | 4.624 | 5.078
1025 | PS001072-A251219-2/1-3 | 1100 | 30181 | 30182 | 1399.04 | 7.2856 | 7.6285 | 132.355 | 81.455 | 165.3 | 6.285 | 0.39 | 1 | 10.675 | 1.51 | 0.25 | 17.795 | 17.55 | 2.56 | 3.335 | 15.7 | 15.765 | 0.245 | 0.215 | 7.35 | 0.11 | PS001072-A251219-2 | CK002719-A130120 | CK002719-A130120 | 7.194 | 7.194 | 7.1935 | 5.695 | 5.7 | 7.255 | 7.255 | 7.255 | Rec-CK002690-A181219-161-20191219 | 2020-01-13 08:30 | 22.9 | 14.9 | 17 | Rec-CK002690-A181219-161-20191219 | 2020-01-13 08:30 | 22.9 | 14.9 | 17 | 1 | 1 | На контроль |  | 1620 | 13.6 | 1930 | 40 | 80.2 | 1920 | 35 | 38 | 166 | 200 | 129 | 167 | 26.13 | 172 | 157 | 2020-01-23 | 34 | 36 | 38 | 78.3 | 80 | 81.6 | 29 | 35 | 42 | 129.1 | 130 | 130.7 | 166 | 165 | 168 | 0.37 | 0.37 | 0.37 | 700 | 8000 | 0 | 0 | 1920 |  |  |  | 2019-12-04 | 2019-12-04 | 2019-11-06 | 805 | 2018-06-06 | 2499 | -0.0001266667 | -0.007293333 | 0.007166667 | 5.823333 | 10.69287 | -0.0001266667 | -0.007293333 | 0.007166667 | 5.823333 | 10.69287 | PS001072-A251219 | 0.01055 | 2.01625 | 0.011625 | 0.02325 | 4.9365 | 4.9985 | 4.624 | 5.078
1026 | PS001072-A251219-2/1-4 | 1100 | 30183 | 30184 | 1392.9 | 7.3181 | 7.652 | 132.235 | 81.24 | 165.29 | 6.3 | 0.435 | 0.85 | 7.265 | 1.315 | 0.145 | 17.795 | 17.895 | 3.265 | 3.04 | 15.87 | 15.525 | 0.19 | 0.22 | 7.45 | 0.07 | PS001072-A251219-2 | CK002719-A130120 | CK002719-A130120 | 7.194 | 7.194 | 7.1935 | 5.695 | 5.7 | 7.255 | 7.255 | 7.255 | Rec-CK002690-A181219-161-20191219 | 2020-01-13 08:30 | 22.9 | 14.9 | 17 | Rec-CK002690-A181219-161-20191219 | 2020-01-13 08:30 | 22.9 | 14.9 | 17 | 1 | 1 | На контроль |  | 1620 | 13.6 | 1930 | 40 | 80.2 | 1920 | 35 | 38 | 166 | 200 | 129 | 167 | 26.13 | 172 | 157 | 2020-01-23 | 34 | 36 | 38 | 78.3 | 80 | 81.6 | 29 | 35 | 42 | 129.1 | 130 | 130.7 | 166 | 165 | 168 | 0.37 | 0.37 | 0.37 | 700 | 8000 | 0 | 0 | 1920 |  |  |  | 2019-12-04 | 2019-12-04 | 2019-11-06 | 805 | 2018-06-06 | 2499 | -0.0001266667 | -0.007293333 | 0.007166667 | 5.823333 | 10.69287 | -0.0001266667 | -0.007293333 | 0.007166667 | 5.823333 | 10.69287 | PS001072-A251219 | 0.01055 | 2.01625 | 0.011625 | 0.02325 | 4.9365 | 4.9985 | 4.624 | 5.078
1027 | PS001072-A251219-2/1-5 | 1100 | 30185 | 30186 | 1377.53 | 7.31495 | 7.64405 | 132.16 | 81.04 | 165.42 | 6.33 | 0.56 | 0.45 | 5.065 | 1.245 | 0.12 | 17.84 | 18.025 | 3.44 | 3.255 | 15.685 | 15.62 | 0.22 | 0.195 | 7.5 | 0.11 | PS001072-A251219-2 | CK002719-A130120 | CK002719-A130120 | 7.194 | 7.194 | 7.1935 | 5.695 | 5.7 | 7.255 | 7.255 | 7.255 | Rec-CK002690-A181219-161-20191219 | 2020-01-13 08:30 | 22.9 | 14.9 | 17 | Rec-CK002690-A181219-161-20191219 | 2020-01-13 08:30 | 22.9 | 14.9 | 17 | 1 | 1 | На контроль |  | 1620 | 13.6 | 1930 | 40 | 80.2 | 1920 | 35 | 38 | 166 | 200 | 129 | 167 | 26.13 | 172 | 157 | 2020-01-23 | 34 | 36 | 38 | 78.3 | 80 | 81.6 | 29 | 35 | 42 | 129.1 | 130 | 130.7 | 166 | 165 | 168 | 0.37 | 0.37 | 0.37 | 700 | 8000 | 0 | 0 | 1920 |  |  |  | 2019-12-04 | 2019-12-04 | 2019-11-06 | 805 | 2018-06-06 | 2499 | -0.0001266667 | -0.007293333 | 0.007166667 | 5.823333 | 10.69287 | -0.0001266667 | -0.007293333 | 0.007166667 | 5.823333 | 10.69287 | PS001072-A251219 | 0.01055 | 2.01625 | 0.011625 | 0.02325 | 4.9365 | 4.9985 | 4.624 | 5.078
1028 | PS001072-A251219-2/1-6 | 1100 | 32476 | 32479 | 1376.66 | 7.2885 | 7.62385 | 132.1 | 81.095 | 163.835 | 6.27 | 0.655 | 0.48 | 5.125 | 1.41 | 0.1 | 17.975 | 18.095 | 3.26 | 3.245 | 15.485 | 15.74 | 0.205 | 0.195 | 7.6 | 0.09 | PS001072-A251219-2 | CK002719-A130120 | CK002719-A130120 | 7.194 | 7.194 | 7.1935 | 5.695 | 5.7 | 7.255 | 7.255 | 7.255 | Rec-CK002690-A181219-161-20191219 | 2020-01-13 08:30 | 22.9 | 14.9 | 17 | Rec-CK002690-A181219-161-20191219 | 2020-01-13 08:30 | 22.9 | 14.9 | 17 | 1 | 1 | На контроль |  | 1620 | 13.6 | 1930 | 40 | 80.2 | 1920 | 35 | 38 | 166 | 200 | 129 | 167 | 26.13 | 172 | 157 | 2020-01-23 | 34 | 36 | 38 | 78.3 | 80 | 81.6 | 29 | 35 | 42 | 129.1 | 130 | 130.7 | 166 | 165 | 168 | 0.37 | 0.37 | 0.37 | 700 | 8000 | 0 | 0 | 1920 |  |  |  | 2019-12-04 | 2019-12-04 | 2019-11-06 | 805 | 2018-06-06 | 2499 | -0.0001266667 | -0.007293333 | 0.007166667 | 5.823333 | 10.69287 | -0.0001266667 | -0.007293333 | 0.007166667 | 5.823333 | 10.69287 | PS001072-A251219 | 0.01055 | 2.01625 | 0.011625 | 0.02325 | 4.9365 | 4.9985 | 4.624 | 5.078
1029 | PS001072-A251219-2/1-7 | 1100 | 32480 | 32481 | 1407.7 | 7.2887 | 7.6104 | 132.26 | 81.245 | 163.99 | 6.225 | 0.755 | 0.555 | 6.495 | 1.25 | 0.11 | 18.435 | 18.435 | 3.15 | 3.16 | 15.435 | 15.715 | 0.115 | 0.2 | 7.9 | 0.17 | PS001072-A251219-2 | CK002719-A130120 | CK002719-A130120 | 7.194 | 7.194 | 7.1935 | 5.695 | 5.7 | 7.255 | 7.255 | 7.255 | Rec-CK002690-A181219-161-20191219 | 2020-01-13 08:30 | 22.9 | 14.9 | 17 | Rec-CK002690-A181219-161-20191219 | 2020-01-13 08:30 | 22.9 | 14.9 | 17 | 1 | 1 | На контроль |  | 1620 | 13.6 | 1930 | 40 | 80.2 | 1920 | 35 | 38 | 166 | 200 | 129 | 167 | 26.13 | 172 | 157 | 2020-01-23 | 34 | 36 | 38 | 78.3 | 80 | 81.6 | 29 | 35 | 42 | 129.1 | 130 | 130.7 | 166 | 165 | 168 | 0.37 | 0.37 | 0.37 | 700 | 8000 | 0 | 0 | 1920 |  |  |  | 2019-12-04 | 2019-12-04 | 2019-11-06 | 805 | 2018-06-06 | 2499 | -0.0001266667 | -0.007293333 | 0.007166667 | 5.823333 | 10.69287 | -0.0001266667 | -0.007293333 | 0.007166667 | 5.823333 | 10.69287 | PS001072-A251219 | 0.01055 | 2.01625 | 0.011625 | 0.02325 | 4.9365 | 4.9985 | 4.624 | 5.078
1030 | PS001074-A271219-2/1-1 | 600 | 29257 | 29258 | 1398.7 | 7.2624 | 7.59125 | 131.25 | 81.21 | 167.01 | 6.295 | 1.125 | 0.39 | 10.505 | 1.81 | 0.235 | 17.33 | 17.535 | 5.09 | 8.045 | 15.275 | 15.34 | 0.19 | 0.025 | 6.5 | 0.14 | PS001074-A271219-2 | CK002726-D160120 | CK002726-D160120 | 7.188 | 7.188 | 7.187 | 5.695 | 5.705 | 7.249 | 7.249 | 7.249 | Rec-CK002721-D130120 | 2020-01-16 08:20 | 22.3 | 11.2 | 16.8 | Rec-CK002721-D130120 | 2020-01-16 08:20 | 22.3 | 11.2 | 16.8 | 3 | 3 | На контроль |  | 1620 | 13.65 | 1930 | 40 | 80.2 | 1920 | 35 | 38 | 166 | 200 | 129 | 168.5 | 25.95 | 186 | 171 | 2020-01-27 | 33.3 | 36 | 38 | 78.9 | 80 | 81.4 | 30 | 35 | 41 | 129.5 | 130 | 130.9 | 166.4 | 168 | 168.5 | 0.37 | 0.37 | 0.37 | 700 | 1000 | 0 | 0 | 1920 |  |  |  | 2019-12-04 | 2019-12-04 | 2019-11-06 | 823 | 2018-06-06 | 2517 | 0.0001235294 | -0.0072 | 0.007323529 | 5.817941 | 10.64494 | 0.0001235294 | -0.0072 | 0.007323529 | 5.817941 | 10.64494 | PS001074-A271219
1031 | PS001074-A271219-2/1-5-1 | 800 | 29272 | 29273 | 1392.38 | 7.27665 | 7.59455 | 131.05 | 81.355 | 166.835 | 6.2 | 0.775 | 0.39 | 8.675 | 1.195 | 0.09 | 17.94 | 17.7 | 4.24 | 1.965 | 15.55 | 15.405 | 0.095 | 0.125 | 6.75 | 0.09 | PS001074-A271219-2 | CK002726-D160120 | CK002726-D160120 | 7.188 | 7.188 | 7.187 | 5.695 | 5.705 | 7.249 | 7.249 | 7.249 | Rec-CK002721-D130120 | 2020-01-16 08:20 | 22.3 | 11.2 | 16.8 | Rec-CK002721-D130120 | 2020-01-16 08:20 | 22.3 | 11.2 | 16.8 | 3 | 3 | На контроль |  | 1620 | 13.65 | 1930 | 40 | 80.2 | 1920 | 35 | 38 | 166 | 200 | 129 | 168.5 | 25.95 | 186 | 171 | 2020-01-27 | 33.3 | 36 | 38 | 78.9 | 80 | 81.4 | 30 | 35 | 41 | 129.5 | 130 | 130.9 | 166.4 | 168 | 168.5 | 0.37 | 0.37 | 0.37 | 700 | 1000 | 0 | 0 | 1920 |  |  |  | 2019-12-04 | 2019-12-04 | 2019-11-06 | 823 | 2018-06-06 | 2517 | 0.0001235294 | -0.0072 | 0.007323529 | 5.817941 | 10.64494 | 0.0001235294 | -0.0072 | 0.007323529 | 5.817941 | 10.64494 | PS001074-A271219
1032 | PS001074-A271219-2/1-2 | 1200 | 30199 | 30200 | 1459.91 | 7.2701 | 7.59885 | 132.43 | 81.43 | 165.465 | 6.355 | 1.51 | 0.28 | 25.91 | 1.135 | 0.325 | 18.015 | 18.015 | 6.06 | 5.125 | 15.39 | 15.08 | 0.145 | 0.07 | 6.9 | 0.09 | PS001074-A271219-2 | CK002726-D160120 | CK002726-D160120 | 7.188 | 7.188 | 7.187 | 5.695 | 5.705 | 7.249 | 7.249 | 7.249 | Rec-CK002721-D130120 | 2020-01-16 08:20 | 22.3 | 11.2 | 16.8 | Rec-CK002721-D130120 | 2020-01-16 08:20 | 22.3 | 11.2 | 16.8 | 3 | 3 | На контроль |  | 1620 | 13.65 | 1930 | 40 | 80.2 | 1920 | 35 | 38 | 166 | 200 | 129 | 168.5 | 25.95 | 186 | 171 | 2020-01-27 | 33.3 | 36 | 38 | 78.9 | 80 | 81.4 | 30 | 35 | 41 | 129.5 | 130 | 130.9 | 166.4 | 168 | 168.5 | 0.37 | 0.37 | 0.37 | 700 | 1000 | 0 | 0 | 1920 |  |  |  | 2019-12-04 | 2019-12-04 | 2019-11-06 | 823 | 2018-06-06 | 2517 | 0.0001235294 | -0.0072 | 0.007323529 | 5.817941 | 10.64494 | 0.0001235294 | -0.0072 | 0.007323529 | 5.817941 | 10.64494 | PS001074-A271219
1033 | PS001074-A271219-2/1-3 | 1100 | 30201 | 30202 | 1457.995 | 7.23885 | 7.57075 | 132.425 | 81.18 | 165.64 | 6.25 | 1.7 | 0.315 | 24.62 | 1.525 | 0.315 | 18.205 | 18.16 | 7.505 | 4.935 | 15.37 | 14.86 | 0.085 | 0.055 | 7.15 | 0.13 | PS001074-A271219-2 | CK002726-D160120 | CK002726-D160120 | 7.188 | 7.188 | 7.187 | 5.695 | 5.705 | 7.249 | 7.249 | 7.249 | Rec-CK002721-D130120 | 2020-01-16 08:20 | 22.3 | 11.2 | 16.8 | Rec-CK002721-D130120 | 2020-01-16 08:20 | 22.3 | 11.2 | 16.8 | 3 | 3 | На контроль |  | 1620 | 13.65 | 1930 | 40 | 80.2 | 1920 | 35 | 38 | 166 | 200 | 129 | 168.5 | 25.95 | 186 | 171 | 2020-01-27 | 33.3 | 36 | 38 | 78.9 | 80 | 81.4 | 30 | 35 | 41 | 129.5 | 130 | 130.9 | 166.4 | 168 | 168.5 | 0.37 | 0.37 | 0.37 | 700 | 1000 | 0 | 0 | 1920 |  |  |  | 2019-12-04 | 2019-12-04 | 2019-11-06 | 823 | 2018-06-06 | 2517 | 0.0001235294 | -0.0072 | 0.007323529 | 5.817941 | 10.64494 | 0.0001235294 | -0.0072 | 0.007323529 | 5.817941 | 10.64494 | PS001074-A271219
1034 | PS001074-A271219-2/1-6 | 1050 | 30203 | 30204 | 1379.21 | 7.25655 | 7.60485 | 132.395 | 81.085 | 165.395 | 6.235 | 0.325 | 0.38 | 11.015 | 1.54 | 0.225 | 17.49 | 17.585 | 2.73 | 2.63 | 15.45 | 15.8 | 0.27 | 0.215 | 6.6 | 0.1 | PS001074-A271219-2 | CK002726-D160120 | CK002726-D160120 | 7.188 | 7.188 | 7.187 | 5.695 | 5.705 | 7.249 | 7.249 | 7.249 | Rec-CK002721-D130120 | 2020-01-16 08:20 | 22.3 | 11.2 | 16.8 | Rec-CK002721-D130120 | 2020-01-16 08:20 | 22.3 | 11.2 | 16.8 | 3 | 3 | На контроль |  | 1620 | 13.65 | 1930 | 40 | 80.2 | 1920 | 35 | 38 | 166 | 200 | 129 | 168.5 | 25.95 | 186 | 171 | 2020-01-27 | 33.3 | 36 | 38 | 78.9 | 80 | 81.4 | 30 | 35 | 41 | 129.5 | 130 | 130.9 | 166.4 | 168 | 168.5 | 0.37 | 0.37 | 0.37 | 700 | 1000 | 0 | 0 | 1920 |  |  |  | 2019-12-04 | 2019-12-04 | 2019-11-06 | 823 | 2018-06-06 | 2517 | 0.0001235294 | -0.0072 | 0.007323529 | 5.817941 | 10.64494 | 0.0001235294 | -0.0072 | 0.007323529 | 5.817941 | 10.64494 | PS001074-A271219
1035 | PS001074-A271219-2/1-7 | 1050 | 30205 | 30213 | 1401.08 | 7.2853 | 7.63465 | 132.425 | 80.865 | 165.695 | 6.31 | 0.31 | 0.375 | 10.02 | 1.355 | 0.26 | 17.425 | 17.455 | 2.175 | 2.325 | 15.435 | 15.835 | 0.245 | 0.22 | 6.55 | 0.22 | PS001074-A271219-2 | CK002726-D160120 | CK002726-D160120 | 7.188 | 7.188 | 7.187 | 5.695 | 5.705 | 7.249 | 7.249 | 7.249 | Rec-CK002721-D130120 | 2020-01-16 08:20 | 22.3 | 11.2 | 16.8 | Rec-CK002721-D130120 | 2020-01-16 08:20 | 22.3 | 11.2 | 16.8 | 3 | 3 | На контроль |  | 1620 | 13.65 | 1930 | 40 | 80.2 | 1920 | 35 | 38 | 166 | 200 | 129 | 168.5 | 25.95 | 186 | 171 | 2020-01-27 | 33.3 | 36 | 38 | 78.9 | 80 | 81.4 | 30 | 35 | 41 | 129.5 | 130 | 130.9 | 166.4 | 168 | 168.5 | 0.37 | 0.37 | 0.37 | 700 | 1000 | 0 | 0 | 1920 |  |  |  | 2019-12-04 | 2019-12-04 | 2019-11-06 | 823 | 2018-06-06 | 2517 | 0.0001235294 | -0.0072 | 0.007323529 | 5.817941 | 10.64494 | 0.0001235294 | -0.0072 | 0.007323529 | 5.817941 | 10.64494 | PS001074-A271219
1036 | PS001085-A290120-2/1-1 | 1050 | 30049 | 30050 | 1395.075 | 7.16035 | 7.51955 | 131.97 | 81.23 | 166.18 | 6.25 | 0.465 | 0.63 | 7.395 | 1.44 | 0.13 | 17.61 | 17.715 | 3.07 | 1.845 | 15.855 | 15.755 | 0.055 | 0.045 | 6.7 | 0.1 | PS001085-A290120-2 | CK002746-D290120 | CK002748-D300120 | 7.175 | 7.175 | 7.176 | 5.705 | 5.72 | 7.236 | 7.236 | 7.236 | Rec-CK002721-D130120 | 2020-01-29 08:30 | 21 | 12.3 | 15.5 | Rec-CK002721-D130120 | 2020-01-30 10:25 | 20.9 | 11.7 | 15.5 | 3 | 3 | На контроль |  | 1585 | 14 | 1935 | 42.5 | 80.3 | 1925 | 35 | 38 | 166 | 200 | 129 | 166.5 | 25.78 | 189 | 174 | 2020-02-19 | 32 | 35 | 37 | 77.7 | 80 | 82.1 | 26 | 32 | 38 | 129 | 130 | 131.1 | 166.4 | 167.6 | 168.7 | 0.38 | 0.38 | 0.38 | 650 | 10000 | 0 | 0 | 1925 |  |  |  | 2020-02-05 | 2020-02-05 | 2019-11-06 | 959 | 2018-06-06 | 2653 | -1.764706e-05 | -0.007258824 | 0.007241176 | 5.740176 | 10.53741 | 0.0001058824 | -0.007241176 | 0.007347059 | 5.837824 | 10.57294 | PS001085-A290120 | 0.0107625 | 1.969125 | 0.011375 | 0.012125 | 4.863125 | 4.9475 | 4.506 | 5.01
1037 | PS001085-A290120-2/1-2 | 1050 | 30051 | 30052 | 1391.415 | 7.1949 | 7.53335 | 132.175 | 81.18 | 166.41 | 6.265 | 0.54 | 0.645 | 6.125 | 1.37 | 0.06 | 18.1 | 17.96 | 1.54 | 2.065 | 15.93 | 15.785 | 0.065 | 0.055 | 6.85 | 0.1 | PS001085-A290120-2 | CK002746-D290120 | CK002748-D300120 | 7.175 | 7.175 | 7.176 | 5.705 | 5.72 | 7.236 | 7.236 | 7.236 | Rec-CK002721-D130120 | 2020-01-29 08:30 | 21 | 12.3 | 15.5 | Rec-CK002721-D130120 | 2020-01-30 10:25 | 20.9 | 11.7 | 15.5 | 3 | 3 | На контроль |  | 1585 | 14 | 1935 | 42.5 | 80.3 | 1925 | 35 | 38 | 166 | 200 | 129 | 166.5 | 25.78 | 189 | 174 | 2020-02-19 | 32 | 35 | 37 | 77.7 | 80 | 82.1 | 26 | 32 | 38 | 129 | 130 | 131.1 | 166.4 | 167.6 | 168.7 | 0.38 | 0.38 | 0.38 | 650 | 10000 | 0 | 0 | 1925 |  |  |  | 2020-02-05 | 2020-02-05 | 2019-11-06 | 959 | 2018-06-06 | 2653 | -1.764706e-05 | -0.007258824 | 0.007241176 | 5.740176 | 10.53741 | 0.0001058824 | -0.007241176 | 0.007347059 | 5.837824 | 10.57294 | PS001085-A290120 | 0.0107625 | 1.969125 | 0.011375 | 0.012125 | 4.863125 | 4.9475 | 4.506 | 5.01
1038 | PS001085-A290120-2/1-3 | 1050 | 30053 | 30054 | 1382.47 | 7.21175 | 7.53495 | 132.215 | 81.205 | 166.435 | 6.285 | 0.6 | 0.47 | 4.215 | 1.315 | 0.17 | 18.145 | 18.125 | 2.05 | 1.865 | 15.965 | 15.715 | 0.075 | 0.075 | 6.9 | 0.14 | PS001085-A290120-2 | CK002746-D290120 | CK002748-D300120 | 7.175 | 7.175 | 7.176 | 5.705 | 5.72 | 7.236 | 7.236 | 7.236 | Rec-CK002721-D130120 | 2020-01-29 08:30 | 21 | 12.3 | 15.5 | Rec-CK002721-D130120 | 2020-01-30 10:25 | 20.9 | 11.7 | 15.5 | 3 | 3 | На контроль |  | 1585 | 14 | 1935 | 42.5 | 80.3 | 1925 | 35 | 38 | 166 | 200 | 129 | 166.5 | 25.78 | 189 | 174 | 2020-02-19 | 32 | 35 | 37 | 77.7 | 80 | 82.1 | 26 | 32 | 38 | 129 | 130 | 131.1 | 166.4 | 167.6 | 168.7 | 0.38 | 0.38 | 0.38 | 650 | 10000 | 0 | 0 | 1925 |  |  |  | 2020-02-05 | 2020-02-05 | 2019-11-06 | 959 | 2018-06-06 | 2653 | -1.764706e-05 | -0.007258824 | 0.007241176 | 5.740176 | 10.53741 | 0.0001058824 | -0.007241176 | 0.007347059 | 5.837824 | 10.57294 | PS001085-A290120 | 0.0107625 | 1.969125 | 0.011375 | 0.012125 | 4.863125 | 4.9475 | 4.506 | 5.01
1039 | PS001085-A290120-2/1-4 | 1050 | 30055 | 30056 | 1373.44 | 7.19825 | 7.5268 | 131.805 | 81.525 | 166.275 | 6.435 | 0.62 | 0.545 | 4.405 | 1.405 | 0.235 | 18.16 | 18.125 | 2.05 | 2.285 | 16.02 | 15.74 | 0.05 | 0.12 | 6.9 | 0.1 | PS001085-A290120-2 | CK002746-D290120 | CK002748-D300120 | 7.175 | 7.175 | 7.176 | 5.705 | 5.72 | 7.236 | 7.236 | 7.236 | Rec-CK002721-D130120 | 2020-01-29 08:30 | 21 | 12.3 | 15.5 | Rec-CK002721-D130120 | 2020-01-30 10:25 | 20.9 | 11.7 | 15.5 | 3 | 3 | На контроль |  | 1585 | 14 | 1935 | 42.5 | 80.3 | 1925 | 35 | 38 | 166 | 200 | 129 | 166.5 | 25.78 | 189 | 174 | 2020-02-19 | 32 | 35 | 37 | 77.7 | 80 | 82.1 | 26 | 32 | 38 | 129 | 130 | 131.1 | 166.4 | 167.6 | 168.7 | 0.38 | 0.38 | 0.38 | 650 | 10000 | 0 | 0 | 1925 |  |  |  | 2020-02-05 | 2020-02-05 | 2019-11-06 | 959 | 2018-06-06 | 2653 | -1.764706e-05 | -0.007258824 | 0.007241176 | 5.740176 | 10.53741 | 0.0001058824 | -0.007241176 | 0.007347059 | 5.837824 | 10.57294 | PS001085-A290120 | 0.0107625 | 1.969125 | 0.011375 | 0.012125 | 4.863125 | 4.9475 | 4.506 | 5.01
1040 | PS001085-A290120-2/1-5 | 1050 | 30057 | 30058 | 1375.495 | 7.1986 | 7.5219 | 131.695 | 81.695 | 166.435 | 6.39 | 0.495 | 0.73 | 5.545 | 1.335 | 0.17 | 18.33 | 18.235 | 1.985 | 2.23 | 16.04 | 15.835 | 0.055 | 0.12 | 6.9 | 0.08 | PS001085-A290120-2 | CK002746-D290120 | CK002748-D300120 | 7.175 | 7.175 | 7.176 | 5.705 | 5.72 | 7.236 | 7.236 | 7.236 | Rec-CK002721-D130120 | 2020-01-29 08:30 | 21 | 12.3 | 15.5 | Rec-CK002721-D130120 | 2020-01-30 10:25 | 20.9 | 11.7 | 15.5 | 3 | 3 | На контроль |  | 1585 | 14 | 1935 | 42.5 | 80.3 | 1925 | 35 | 38 | 166 | 200 | 129 | 166.5 | 25.78 | 189 | 174 | 2020-02-19 | 32 | 35 | 37 | 77.7 | 80 | 82.1 | 26 | 32 | 38 | 129 | 130 | 131.1 | 166.4 | 167.6 | 168.7 | 0.38 | 0.38 | 0.38 | 650 | 10000 | 0 | 0 | 1925 |  |  |  | 2020-02-05 | 2020-02-05 | 2019-11-06 | 959 | 2018-06-06 | 2653 | -1.764706e-05 | -0.007258824 | 0.007241176 | 5.740176 | 10.53741 | 0.0001058824 | -0.007241176 | 0.007347059 | 5.837824 | 10.57294 | PS001085-A290120 | 0.0107625 | 1.969125 | 0.011375 | 0.012125 | 4.863125 | 4.9475 | 4.506 | 5.01
1041 | PS001085-A290120-2/1-6 | 1100 | 30061 | 30062 | 1368.2 | 7.15815 | 7.4937 | 131.85 | 81.255 | 165.97 | 6.215 | 0.63 | 0.39 | 4.405 | 1.31 | 0.11 | 18.19 | 18.29 | 3.05 | 2.31 | 15.84 | 15.785 | 0.135 | 0.06 | 6.9 | 0.08 | PS001085-A290120-2 | CK002746-D290120 | CK002748-D300120 | 7.175 | 7.175 | 7.176 | 5.705 | 5.72 | 7.236 | 7.236 | 7.236 | Rec-CK002721-D130120 | 2020-01-29 08:30 | 21 | 12.3 | 15.5 | Rec-CK002721-D130120 | 2020-01-30 10:25 | 20.9 | 11.7 | 15.5 | 3 | 3 | На контроль |  | 1585 | 14 | 1935 | 42.5 | 80.3 | 1925 | 35 | 38 | 166 | 200 | 129 | 166.5 | 25.78 | 189 | 174 | 2020-02-19 | 32 | 35 | 37 | 77.7 | 80 | 82.1 | 26 | 32 | 38 | 129 | 130 | 131.1 | 166.4 | 167.6 | 168.7 | 0.38 | 0.38 | 0.38 | 650 | 10000 | 0 | 0 | 1925 |  |  |  | 2020-02-05 | 2020-02-05 | 2019-11-06 | 959 | 2018-06-06 | 2653 | -1.764706e-05 | -0.007258824 | 0.007241176 | 5.740176 | 10.53741 | 0.0001058824 | -0.007241176 | 0.007347059 | 5.837824 | 10.57294 | PS001085-A290120 | 0.0107625 | 1.969125 | 0.011375 | 0.012125 | 4.863125 | 4.9475 | 4.506 | 5.01
1042 | PS001085-A290120-2/1-7 | 1100 | 30063 | 30064 | 1366.155 | 7.16105 | 7.4949 | 131.65 | 81.45 | 166.305 | 6.255 | 0.51 | 0.485 | 5.575 | 1.27 | 0.14 | 18.415 | 18.505 | 3.1 | 2.38 | 15.94 | 15.71 | 0.1 | 0.025 | 7 | 0.07 | PS001085-A290120-2 | CK002746-D290120 | CK002748-D300120 | 7.175 | 7.175 | 7.176 | 5.705 | 5.72 | 7.236 | 7.236 | 7.236 | Rec-CK002721-D130120 | 2020-01-29 08:30 | 21 | 12.3 | 15.5 | Rec-CK002721-D130120 | 2020-01-30 10:25 | 20.9 | 11.7 | 15.5 | 3 | 3 | На контроль |  | 1585 | 14 | 1935 | 42.5 | 80.3 | 1925 | 35 | 38 | 166 | 200 | 129 | 166.5 | 25.78 | 189 | 174 | 2020-02-19 | 32 | 35 | 37 | 77.7 | 80 | 82.1 | 26 | 32 | 38 | 129 | 130 | 131.1 | 166.4 | 167.6 | 168.7 | 0.38 | 0.38 | 0.38 | 650 | 10000 | 0 | 0 | 1925 |  |  |  | 2020-02-05 | 2020-02-05 | 2019-11-06 | 959 | 2018-06-06 | 2653 | -1.764706e-05 | -0.007258824 | 0.007241176 | 5.740176 | 10.53741 | 0.0001058824 | -0.007241176 | 0.007347059 | 5.837824 | 10.57294 | PS001085-A290120 | 0.0107625 | 1.969125 | 0.011375 | 0.012125 | 4.863125 | 4.9475 | 4.506 | 5.01
1043 | PS001085-A290120-2/1-8 | 1100 | 30065 | 30066 | 1400.42 | 7.15625 | 7.4956 | 131.85 | 81.51 | 166.44 | 6.29 | 0.545 | 0.835 | 8.03 | 1.425 | 0.105 | 18.865 | 18.835 | 2.75 | 2.61 | 15.9 | 15.64 | 0.055 | 0.015 | 7.3 | 0.12 | PS001085-A290120-2 | CK002746-D290120 | CK002748-D300120 | 7.175 | 7.175 | 7.176 | 5.705 | 5.72 | 7.236 | 7.236 | 7.236 | Rec-CK002721-D130120 | 2020-01-29 08:30 | 21 | 12.3 | 15.5 | Rec-CK002721-D130120 | 2020-01-30 10:25 | 20.9 | 11.7 | 15.5 | 3 | 3 | На контроль |  | 1585 | 14 | 1935 | 42.5 | 80.3 | 1925 | 35 | 38 | 166 | 200 | 129 | 166.5 | 25.78 | 189 | 174 | 2020-02-19 | 32 | 35 | 37 | 77.7 | 80 | 82.1 | 26 | 32 | 38 | 129 | 130 | 131.1 | 166.4 | 167.6 | 168.7 | 0.38 | 0.38 | 0.38 | 650 | 10000 | 0 | 0 | 1925 |  |  |  | 2020-02-05 | 2020-02-05 | 2019-11-06 | 959 | 2018-06-06 | 2653 | -1.764706e-05 | -0.007258824 | 0.007241176 | 5.740176 | 10.53741 | 0.0001058824 | -0.007241176 | 0.007347059 | 5.837824 | 10.57294 | PS001085-A290120 | 0.0107625 | 1.969125 | 0.011375 | 0.012125 | 4.863125 | 4.9475 | 4.506 | 5.01
1044 | PS001085-A290120-3/1-1 | 1100 | 30068 | 30069 | 1398.59 | 7.28505 | 7.6485 | 132.325 | 81 | 166.22 | 6.365 | 0.23 | 0.625 | 11.915 | 1.5 | 0.17 | 17.68 | 17.605 | 1.98 | 2.33 | 16.09 | 16.165 | 0.58 | 0.5 | 6.55 | 0.08 | PS001085-A290120-3 | CK002749-D310120 | CK002743-D270120 | 7.1735 | 7.1735 | 7.1785 | 5.705 | 5.71 |  |  |  | Rec-CK002749-D310120 | 2020-01-31 16:30 | 20.8 | 15.5 | 15.3 | Rec-CK002721-D130120 | 2020-01-27 11:20 | 21.2 | 14.3 | 15.8 | 3 | 3 | На контроль |  | 1635 | 14 | 1935 | 40 | 80.2 | 1925 | 35 | 38 | 166 | 200 | 129 | 167 | 25.52 | 189 | 174 | 2020-02-20 | 33 | 36 | 38 | 78 | 80 | 82 | 28 | 33 | 39 | 129 | 130 | 131 | 166 | 167 | 169 | 0.39 | 0.39 | 0.39 | 700 | 10000 | 0 | 0 | 1925 | 98.28 |  |  | 2020-02-05 | 2020-02-05 | 2019-11-06 | 966 | 2018-06-06 | 2660 | 0.0003235294 | -0.007305882 | 0.007629412 | 5.823765 | 10.56588 | 0.0002055556 | -0.007222222 | 0.007427778 | 5.849444 | 10.55811 | PS001085-A290120 | 0.0107625 | 1.969125 | 0.011375 | 0.012125 | 4.863125 | 4.9475 | 4.506 | 5.01
1045 | PS001085-A290120-3/1-2 | 1050 | 30070 | 30071 | 1374.845 | 7.2653 | 7.6012 | 131.82 | 81.085 | 166.115 | 6.315 | 0.52 | 0.475 | 6.475 | 1.515 | 0.19 | 18.09 | 18.03 | 1.46 | 2.995 | 15.89 | 16.31 | 0.63 | 0.525 | 6.7 | 0.16 | PS001085-A290120-3 | CK002749-D310120 | CK002743-D270120 | 7.1735 | 7.1735 | 7.1785 | 5.705 | 5.71 |  |  |  | Rec-CK002749-D310120 | 2020-01-31 16:30 | 20.8 | 15.5 | 15.3 | Rec-CK002721-D130120 | 2020-01-27 11:20 | 21.2 | 14.3 | 15.8 | 3 | 3 | На контроль |  | 1635 | 14 | 1935 | 40 | 80.2 | 1925 | 35 | 38 | 166 | 200 | 129 | 167 | 25.52 | 189 | 174 | 2020-02-20 | 33 | 36 | 38 | 78 | 80 | 82 | 28 | 33 | 39 | 129 | 130 | 131 | 166 | 167 | 169 | 0.39 | 0.39 | 0.39 | 700 | 10000 | 0 | 0 | 1925 | 98.28 |  |  | 2020-02-05 | 2020-02-05 | 2019-11-06 | 966 | 2018-06-06 | 2660 | 0.0003235294 | -0.007305882 | 0.007629412 | 5.823765 | 10.56588 | 0.0002055556 | -0.007222222 | 0.007427778 | 5.849444 | 10.55811 | PS001085-A290120 | 0.0107625 | 1.969125 | 0.011375 | 0.012125 | 4.863125 | 4.9475 | 4.506 | 5.01
1046 | PS001085-A290120-3/1-4 | 1200 | 30072 | 30073 | 1376.05 | 7.2456 | 7.58435 | 132.195 | 81.105 | 166.095 | 6.22 | 0.505 | 0.43 | 7.805 | 1.535 | 0.095 | 18.025 | 18.06 | 1.585 | 2.17 | 15.835 | 16.295 | 0.635 | 0.58 | 6.7 | 0.1 | PS001085-A290120-3 | CK002749-D310120 | CK002743-D270120 | 7.1735 | 7.1735 | 7.1785 | 5.705 | 5.71 |  |  |  | Rec-CK002749-D310120 | 2020-01-31 16:30 | 20.8 | 15.5 | 15.3 | Rec-CK002721-D130120 | 2020-01-27 11:20 | 21.2 | 14.3 | 15.8 | 3 | 3 | На контроль |  | 1635 | 14 | 1935 | 40 | 80.2 | 1925 | 35 | 38 | 166 | 200 | 129 | 167 | 25.52 | 189 | 174 | 2020-02-20 | 33 | 36 | 38 | 78 | 80 | 82 | 28 | 33 | 39 | 129 | 130 | 131 | 166 | 167 | 169 | 0.39 | 0.39 | 0.39 | 700 | 10000 | 0 | 0 | 1925 | 98.28 |  |  | 2020-02-05 | 2020-02-05 | 2019-11-06 | 966 | 2018-06-06 | 2660 | 0.0003235294 | -0.007305882 | 0.007629412 | 5.823765 | 10.56588 | 0.0002055556 | -0.007222222 | 0.007427778 | 5.849444 | 10.55811 | PS001085-A290120 | 0.0107625 | 1.969125 | 0.011375 | 0.012125 | 4.863125 | 4.9475 | 4.506 | 5.01
1047 | PS001085-A290120-3/1-6 | 1050 | 30076 | 30077 | 1368.575 | 7.19745 | 7.543 | 131.995 | 81.13 | 166.205 | 6.22 | 0.745 | 0.48 | 5.455 | 1.72 | 0.07 | 18.45 | 18.25 | 3.63 | 2.88 | 16.11 | 15.865 | 0.74 | 0.71 | 6.8 | 0.13 | PS001085-A290120-3 | CK002749-D310120 | CK002743-D270120 | 7.1735 | 7.1735 | 7.1785 | 5.705 | 5.71 |  |  |  | Rec-CK002749-D310120 | 2020-01-31 16:30 | 20.8 | 15.5 | 15.3 | Rec-CK002721-D130120 | 2020-01-27 11:20 | 21.2 | 14.3 | 15.8 | 3 | 3 | На контроль |  | 1635 | 14 | 1935 | 40 | 80.2 | 1925 | 35 | 38 | 166 | 200 | 129 | 167 | 25.52 | 189 | 174 | 2020-02-20 | 33 | 36 | 38 | 78 | 80 | 82 | 28 | 33 | 39 | 129 | 130 | 131 | 166 | 167 | 169 | 0.39 | 0.39 | 0.39 | 700 | 10000 | 0 | 0 | 1925 | 98.28 |  |  | 2020-02-05 | 2020-02-05 | 2019-11-06 | 966 | 2018-06-06 | 2660 | 0.0003235294 | -0.007305882 | 0.007629412 | 5.823765 | 10.56588 | 0.0002055556 | -0.007222222 | 0.007427778 | 5.849444 | 10.55811 | PS001085-A290120 | 0.0107625 | 1.969125 | 0.011375 | 0.012125 | 4.863125 | 4.9475 | 4.506 | 5.01
1048 | PS001085-A290120-3/1-7 | 1050 | 30078 | 30079 | 1368.52 | 7.2133 | 7.5604 | 131.905 | 81.23 | 166.095 | 6.27 | 0.415 | 0.21 | 4.185 | 1.605 | 0.105 | 18.29 | 18.055 | 2.315 | 3.175 | 16.095 | 16.095 | 0.76 | 0.7 | 6.7 | 0.14 | PS001085-A290120-3 | CK002749-D310120 | CK002743-D270120 | 7.1735 | 7.1735 | 7.1785 | 5.705 | 5.71 |  |  |  | Rec-CK002749-D310120 | 2020-01-31 16:30 | 20.8 | 15.5 | 15.3 | Rec-CK002721-D130120 | 2020-01-27 11:20 | 21.2 | 14.3 | 15.8 | 3 | 3 | На контроль |  | 1635 | 14 | 1935 | 40 | 80.2 | 1925 | 35 | 38 | 166 | 200 | 129 | 167 | 25.52 | 189 | 174 | 2020-02-20 | 33 | 36 | 38 | 78 | 80 | 82 | 28 | 33 | 39 | 129 | 130 | 131 | 166 | 167 | 169 | 0.39 | 0.39 | 0.39 | 700 | 10000 | 0 | 0 | 1925 | 98.28 |  |  | 2020-02-05 | 2020-02-05 | 2019-11-06 | 966 | 2018-06-06 | 2660 | 0.0003235294 | -0.007305882 | 0.007629412 | 5.823765 | 10.56588 | 0.0002055556 | -0.007222222 | 0.007427778 | 5.849444 | 10.55811 | PS001085-A290120 | 0.0107625 | 1.969125 | 0.011375 | 0.012125 | 4.863125 | 4.9475 | 4.506 | 5.01
1049 | PS001085-A290120-3/1-8 | 1050 | 30080 | 30081 | 1372.155 | 7.21595 | 7.5603 | 131.86 | 81.115 | 166.12 | 6.21 | 0.305 | 0.375 | 5.21 | 1.62 | 0.145 | 18.345 | 18.29 | 1.91 | 1.97 | 16.125 | 16.11 | 0.65 | 0.685 | 6.8 | 0.18 | PS001085-A290120-3 | CK002749-D310120 | CK002743-D270120 | 7.1735 | 7.1735 | 7.1785 | 5.705 | 5.71 |  |  |  | Rec-CK002749-D310120 | 2020-01-31 16:30 | 20.8 | 15.5 | 15.3 | Rec-CK002721-D130120 | 2020-01-27 11:20 | 21.2 | 14.3 | 15.8 | 3 | 3 | На контроль |  | 1635 | 14 | 1935 | 40 | 80.2 | 1925 | 35 | 38 | 166 | 200 | 129 | 167 | 25.52 | 189 | 174 | 2020-02-20 | 33 | 36 | 38 | 78 | 80 | 82 | 28 | 33 | 39 | 129 | 130 | 131 | 166 | 167 | 169 | 0.39 | 0.39 | 0.39 | 700 | 10000 | 0 | 0 | 1925 | 98.28 |  |  | 2020-02-05 | 2020-02-05 | 2019-11-06 | 966 | 2018-06-06 | 2660 | 0.0003235294 | -0.007305882 | 0.007629412 | 5.823765 | 10.56588 | 0.0002055556 | -0.007222222 | 0.007427778 | 5.849444 | 10.55811 | PS001085-A290120 | 0.0107625 | 1.969125 | 0.011375 | 0.012125 | 4.863125 | 4.9475 | 4.506 | 5.01
1050 | PS001085-A290120-3/1-9 | 1100 | 30082 | 30083 | 1383.785 | 7.2039 | 7.5518 | 132.13 | 81.045 | 166.385 | 6.16 | 0.595 | 0.43 | 8.68 | 1.555 | 0.195 | 18.915 | 18.885 | 2.11 | 2.2 | 16.045 | 16.17 | 0.655 | 0.735 | 7.1 | 0.19 | PS001085-A290120-3 | CK002749-D310120 | CK002743-D270120 | 7.1735 | 7.1735 | 7.1785 | 5.705 | 5.71 |  |  |  | Rec-CK002749-D310120 | 2020-01-31 16:30 | 20.8 | 15.5 | 15.3 | Rec-CK002721-D130120 | 2020-01-27 11:20 | 21.2 | 14.3 | 15.8 | 3 | 3 | На контроль |  | 1635 | 14 | 1935 | 40 | 80.2 | 1925 | 35 | 38 | 166 | 200 | 129 | 167 | 25.52 | 189 | 174 | 2020-02-20 | 33 | 36 | 38 | 78 | 80 | 82 | 28 | 33 | 39 | 129 | 130 | 131 | 166 | 167 | 169 | 0.39 | 0.39 | 0.39 | 700 | 10000 | 0 | 0 | 1925 | 98.28 |  |  | 2020-02-05 | 2020-02-05 | 2019-11-06 | 966 | 2018-06-06 | 2660 | 0.0003235294 | -0.007305882 | 0.007629412 | 5.823765 | 10.56588 | 0.0002055556 | -0.007222222 | 0.007427778 | 5.849444 | 10.55811 | PS001085-A290120 | 0.0107625 | 1.969125 | 0.011375 | 0.012125 | 4.863125 | 4.9475 | 4.506 | 5.01
1051 | PS001086-A290120-1/1-1 | 1100 | 30125 | 30126 | 1382.085 | 7.16965 | 7.4934 | 131.905 | 80.98 | 166.21 | 6.175 | 0.605 | 0.565 | 6.425 | 1.48 | 0.46 | 17.775 | 17.88 | 2.14 | 2.545 | 15.135 | 16.005 | 0.345 | 0.175 | 7.45 | 0.14 | PS001086-A290120-1 | CK002756-A040220 | CK002754-A040220 | 7.1955 | 7.1955 | 7.1845 | 5.71 | 5.715 |  |  |  | Rec-CK002690-A181219 | 2020-02-04 17:00 | 20.4 | 12.9 | 16.2 | Rec-CK002690-A181219 | 2020-02-04 08:20 | 20.5 | 13.4 | 16.2 | 1 | 1 | На контроль |  | 1635 | 13.5 | 1935 | 40 | 80.2 | 1925 | 35 | 38 | 166 | 200 | 129 | 167 | 26.14 | 198 | 173 | 2020-02-21 | 34 | 37.4 | 40.8 | 77.8 | 80.1 | 82.2 | 30 | 37 | 44 | 129 | 130.1 | 131.2 | 166.2 | 167.6 | 168.6 | 0.38 | 0.38 | 0.38 | 650 | 11000 | 0 | 0 | 1925 |  |  |  | 2020-02-05 | 2020-02-05 | 2019-11-06 | 973 | 2018-06-06 | 2667 | -0.0001066667 | -0.007373333 | 0.007266667 | 5.854333 | 10.7084 | -0.0001117647 | -0.007435294 | 0.007323529 | 5.853941 | 10.70124 | PS001086-A290120 | 0.0108 | 2.00525 | 0.019375 | 0.01625 | 4.905625 | 4.97 | 4.601 | 5.031
1052 | PS001086-A290120-1/1-3 | 1050 | 31085 | 31084 | 1394.81 | 7.20265 | 7.5064 | 132.315 | 81.09 | 164.785 | 6.405 | 0.94 | 0.905 | 4.665 | 1.88 | 0.535 | 17.98 | 18.04 | 5.23 | 3.16 | 15.545 | 15.56 | 0.325 | 0.105 | 7.6 | 0.08 | PS001086-A290120-1 | CK002756-A040220 | CK002754-A040220 | 7.1955 | 7.1955 | 7.1845 | 5.71 | 5.715 |  |  |  | Rec-CK002690-A181219 | 2020-02-04 17:00 | 20.4 | 12.9 | 16.2 | Rec-CK002690-A181219 | 2020-02-04 08:20 | 20.5 | 13.4 | 16.2 | 1 | 1 | На контроль |  | 1635 | 13.5 | 1935 | 40 | 80.2 | 1925 | 35 | 38 | 166 | 200 | 129 | 167 | 26.14 | 198 | 173 | 2020-02-21 | 34 | 37.4 | 40.8 | 77.8 | 80.1 | 82.2 | 30 | 37 | 44 | 129 | 130.1 | 131.2 | 166.2 | 167.6 | 168.6 | 0.38 | 0.38 | 0.38 | 650 | 11000 | 0 | 0 | 1925 |  |  |  | 2020-02-05 | 2020-02-05 | 2019-11-06 | 973 | 2018-06-06 | 2667 | -0.0001066667 | -0.007373333 | 0.007266667 | 5.854333 | 10.7084 | -0.0001117647 | -0.007435294 | 0.007323529 | 5.853941 | 10.70124 | PS001086-A290120 | 0.0108 | 2.00525 | 0.019375 | 0.01625 | 4.905625 | 4.97 | 4.601 | 5.031
1053 | PS001086-A290120-1/1-2 | 1100 | 30127 | 31086 | 1365.055 | 7.16665 | 7.49305 | 132.19 | 81 | 165.47 | 6.22 | 0.78 | 0.585 | 6.4 | 1.655 | 0.535 | 18 | 17.985 | 3.79 | 3.145 | 15.07 | 15.985 | 0.335 | 0.125 | 7.6 | 0.18 | PS001086-A290120-1 | CK002756-A040220 | CK002754-A040220 | 7.1955 | 7.1955 | 7.1845 | 5.71 | 5.715 |  |  |  | Rec-CK002690-A181219 | 2020-02-04 17:00 | 20.4 | 12.9 | 16.2 | Rec-CK002690-A181219 | 2020-02-04 08:20 | 20.5 | 13.4 | 16.2 | 1 | 1 | На контроль |  | 1635 | 13.5 | 1935 | 40 | 80.2 | 1925 | 35 | 38 | 166 | 200 | 129 | 167 | 26.14 | 198 | 173 | 2020-02-21 | 34 | 37.4 | 40.8 | 77.8 | 80.1 | 82.2 | 30 | 37 | 44 | 129 | 130.1 | 131.2 | 166.2 | 167.6 | 168.6 | 0.38 | 0.38 | 0.38 | 650 | 11000 | 0 | 0 | 1925 |  |  |  | 2020-02-05 | 2020-02-05 | 2019-11-06 | 973 | 2018-06-06 | 2667 | -0.0001066667 | -0.007373333 | 0.007266667 | 5.854333 | 10.7084 | -0.0001117647 | -0.007435294 | 0.007323529 | 5.853941 | 10.70124 | PS001086-A290120 | 0.0108 | 2.00525 | 0.019375 | 0.01625 | 4.905625 | 4.97 | 4.601 | 5.031
1054 | PS001086-A290120-3/1-3 | 1200 | 30158 | 30159 | 1376.33 | 7.2231 | 7.55655 | 131.525 | 80.71 | 165.865 | 6.18 | 0.7 | 0.285 | 3.715 | 1.51 | 0.145 | 17.17 | 17.78 | 7.42 | 4.71 | 15.155 | 15.275 | 0.1 | 0.045 | 6.9 | 0.14 | PS001086-A290120-3 | CK002763-D110220 | CK002763-D110220 | 7.1775 | 7.1775 | 7.176 | 5.715 | 5.7 | 7.2385 | 7.2385 | 7.2385 | Rec-CK002749-D310120 | 2020-02-11 09:05 | 19.9 | 14 | 14.4 | Rec-CK002749-D310120 | 2020-02-11 09:05 | 19.9 | 14 | 14.4 | 3 | 3 | На контроль |  | 1635 | 13.55 | 1935 | 40 | 80.2 | 1925 | 35 | 38 | 166 | 200 | 129 | 168.5 | 26.22 | 199 | 184 | 2020-02-22 | 29.9 | 35 | 42 | 78.1 | 80.2 | 81.7 | 25 | 37 | 47 | 128 | 129 | 130 | 165.8 | 167.5 | 169.3 | 0.36 | 0.36 | 0.36 | 650 | 11000 | 0 | 2 | 1925 |  |  |  | 2020-02-05 | 2020-02-05 | 2019-11-06 | 980 | 2018-06-06 | 2674 | 0.0002705882 | -0.007464706 | 0.007735294 | 5.738471 | 10.45112 | 0.0002705882 | -0.007464706 | 0.007735294 | 5.738471 | 10.45112 | PS001086-A290120 | 0.0108 | 2.00525 | 0.019375 | 0.01625 | 4.905625 | 4.97 | 4.601 | 5.031
1055 | PS001086-A290120-3/1-4 | 1200 | 30160 | 30161 | 1358.58 | 7.22245 | 7.55395 | 131.73 | 80.905 | 165.695 | 6.18 | 0.74 | 0.425 | 9.525 | 1.315 | 0.155 | 18.005 | 17.57 | 4.96 | 5.535 | 15.335 | 15.33 | 0.1 | 0.035 | 7 | 0.1 | PS001086-A290120-3 | CK002763-D110220 | CK002763-D110220 | 7.1775 | 7.1775 | 7.176 | 5.715 | 5.7 | 7.2385 | 7.2385 | 7.2385 | Rec-CK002749-D310120 | 2020-02-11 09:05 | 19.9 | 14 | 14.4 | Rec-CK002749-D310120 | 2020-02-11 09:05 | 19.9 | 14 | 14.4 | 3 | 3 | На контроль |  | 1635 | 13.55 | 1935 | 40 | 80.2 | 1925 | 35 | 38 | 166 | 200 | 129 | 168.5 | 26.22 | 199 | 184 | 2020-02-22 | 29.9 | 35 | 42 | 78.1 | 80.2 | 81.7 | 25 | 37 | 47 | 128 | 129 | 130 | 165.8 | 167.5 | 169.3 | 0.36 | 0.36 | 0.36 | 650 | 11000 | 0 | 2 | 1925 |  |  |  | 2020-02-05 | 2020-02-05 | 2019-11-06 | 980 | 2018-06-06 | 2674 | 0.0002705882 | -0.007464706 | 0.007735294 | 5.738471 | 10.45112 | 0.0002705882 | -0.007464706 | 0.007735294 | 5.738471 | 10.45112 | PS001086-A290120 | 0.0108 | 2.00525 | 0.019375 | 0.01625 | 4.905625 | 4.97 | 4.601 | 5.031
1056 | PS001086-A290120-3/1-5 | 1200 | 30162 | 30163 | 1372.405 | 7.26625 | 7.59025 | 131.72 | 80.885 | 165.535 | 6.33 | 1.005 | 0.485 | 8.295 | 1.55 | 0.085 | 17.775 | 17.765 | 4.89 | 5.66 | 15.47 | 15.515 | 0.035 | 0.065 | 7 | 0.13 | PS001086-A290120-3 | CK002763-D110220 | CK002763-D110220 | 7.1775 | 7.1775 | 7.176 | 5.715 | 5.7 | 7.2385 | 7.2385 | 7.2385 | Rec-CK002749-D310120 | 2020-02-11 09:05 | 19.9 | 14 | 14.4 | Rec-CK002749-D310120 | 2020-02-11 09:05 | 19.9 | 14 | 14.4 | 3 | 3 | На контроль |  | 1635 | 13.55 | 1935 | 40 | 80.2 | 1925 | 35 | 38 | 166 | 200 | 129 | 168.5 | 26.22 | 199 | 184 | 2020-02-22 | 29.9 | 35 | 42 | 78.1 | 80.2 | 81.7 | 25 | 37 | 47 | 128 | 129 | 130 | 165.8 | 167.5 | 169.3 | 0.36 | 0.36 | 0.36 | 650 | 11000 | 0 | 2 | 1925 |  |  |  | 2020-02-05 | 2020-02-05 | 2019-11-06 | 980 | 2018-06-06 | 2674 | 0.0002705882 | -0.007464706 | 0.007735294 | 5.738471 | 10.45112 | 0.0002705882 | -0.007464706 | 0.007735294 | 5.738471 | 10.45112 | PS001086-A290120 | 0.0108 | 2.00525 | 0.019375 | 0.01625 | 4.905625 | 4.97 | 4.601 | 5.031
1057 | PS001086-A290120-3/1-1 | 1200 | 30154 | 31075 | 1372.83 | 7.15525 | 7.4988 | 131.4 | 80.655 | 165.94 | 6.175 | 1.185 | 0.81 | 5.515 | 1.56 | 0.235 | 17.49 | 17.445 | 2.615 | 2.41 | 15.59 | 15.35 | 0.16 | 0.03 | 6.8 | 0.12 | PS001086-A290120-3 | CK002763-D110220 | CK002763-D110220 | 7.1775 | 7.1775 | 7.176 | 5.715 | 5.7 | 7.2385 | 7.2385 | 7.2385 | Rec-CK002749-D310120 | 2020-02-11 09:05 | 19.9 | 14 | 14.4 | Rec-CK002749-D310120 | 2020-02-11 09:05 | 19.9 | 14 | 14.4 | 3 | 3 | На контроль |  | 1635 | 13.55 | 1935 | 40 | 80.2 | 1925 | 35 | 38 | 166 | 200 | 129 | 168.5 | 26.22 | 199 | 184 | 2020-02-22 | 29.9 | 35 | 42 | 78.1 | 80.2 | 81.7 | 25 | 37 | 47 | 128 | 129 | 130 | 165.8 | 167.5 | 169.3 | 0.36 | 0.36 | 0.36 | 650 | 11000 | 0 | 2 | 1925 |  |  |  | 2020-02-05 | 2020-02-05 | 2019-11-06 | 980 | 2018-06-06 | 2674 | 0.0002705882 | -0.007464706 | 0.007735294 | 5.738471 | 10.45112 | 0.0002705882 | -0.007464706 | 0.007735294 | 5.738471 | 10.45112 | PS001086-A290120 | 0.0108 | 2.00525 | 0.019375 | 0.01625 | 4.905625 | 4.97 | 4.601 | 5.031
1058 | PS001086-A290120-3/1-2 | 1200 | 31076 | 31074 | 1363.5 | 7.1979 | 7.5404 | 131.63 | 80.78 | 165.22 | 6.15 | 1.01 | 0.905 | 5.28 | 1.725 | 0.19 | 17.285 | 17.54 | 4.505 | 3.425 | 15.44 | 15.38 | 0.16 | 0.01 | 6.8 | 0.1 | PS001086-A290120-3 | CK002763-D110220 | CK002763-D110220 | 7.1775 | 7.1775 | 7.176 | 5.715 | 5.7 | 7.2385 | 7.2385 | 7.2385 | Rec-CK002749-D310120 | 2020-02-11 09:05 | 19.9 | 14 | 14.4 | Rec-CK002749-D310120 | 2020-02-11 09:05 | 19.9 | 14 | 14.4 | 3 | 3 | На контроль |  | 1635 | 13.55 | 1935 | 40 | 80.2 | 1925 | 35 | 38 | 166 | 200 | 129 | 168.5 | 26.22 | 199 | 184 | 2020-02-22 | 29.9 | 35 | 42 | 78.1 | 80.2 | 81.7 | 25 | 37 | 47 | 128 | 129 | 130 | 165.8 | 167.5 | 169.3 | 0.36 | 0.36 | 0.36 | 650 | 11000 | 0 | 2 | 1925 |  |  |  | 2020-02-05 | 2020-02-05 | 2019-11-06 | 980 | 2018-06-06 | 2674 | 0.0002705882 | -0.007464706 | 0.007735294 | 5.738471 | 10.45112 | 0.0002705882 | -0.007464706 | 0.007735294 | 5.738471 | 10.45112 | PS001086-A290120 | 0.0108 | 2.00525 | 0.019375 | 0.01625 | 4.905625 | 4.97 | 4.601 | 5.031
1059 | PS001075-A281219-2/1-5 | 1100 | 30173 | 30172 | 1374.615 | 7.25745 | 7.60245 | 131.89 | 80.565 | 165.54 | 6.21 | 0.225 | 0.375 | 4.905 | 1.515 | 0.16 | 17.98 | 17.99 | 2.985 | 2.82 | 15.555 | 15.795 | 0.31 | 0.41 | 6.6 | 0.1 | PS001075-A281219-2 | CK002716-D100120 | CK002721-D130120 | 7.1895 | 7.1895 | 7.194 | 5.69 | 5.695 | 7.2505 | 7.2505 | 7.2505 | Rec-CK002701-D271219 | 2020-01-10 16:45 | 23 | 14.5 | 17.4 | Rec-CK002721-D130120 | 2020-01-13 08:20 | 22.9 | 13 | 17.1 | 3 | 3 | На контроль |  | 1600 | 14 | 1930 | 41.5 | 79.7 | 1920 | 35 | 38 | 166 | 200 | 129 | 166.5 | 25.88 | 184 | 169 | 2020-01-28 | 33.4 | 36 | 37.4 | 78.2 | 80 | 80.6 | 30 | 35 | 41 | 129.2 | 130 | 130.5 | 166.3 | 168 | 168.4 | 0.37 | 0.37 | 0.37 | 700 | 10000 | 0 | 0 | 1920 |  |  |  | 2019-12-04 | 2019-12-04 | 2019-11-06 | 833 | 2018-06-06 | 2527 | -0.0001882353 | -0.007223529 | 0.007035294 | 5.968412 | 10.59965 | 0.0001388889 | -0.007133333 | 0.007272222 | 5.865333 | 10.53372 | PS001075-A281219 | 0.010575 | 2.011375 | 0.01525 | 0.021875 | 4.937875 | 4.9995 | 4.62 | 5.084
1060 | PS001075-A281219-2/1-4 | 1100 | 30175 | 30174 | 1384.455 | 7.26645 | 7.59375 | 131.75 | 80.545 | 165.625 | 6.295 | 0.18 | 0.435 | 4.36 | 1.255 | 0.22 | 17.72 | 17.845 | 2.985 | 3.17 | 15.74 | 15.47 | 0.275 | 0.38 | 6.55 | 0.19 | PS001075-A281219-2 | CK002716-D100120 | CK002721-D130120 | 7.1895 | 7.1895 | 7.194 | 5.69 | 5.695 | 7.2505 | 7.2505 | 7.2505 | Rec-CK002701-D271219 | 2020-01-10 16:45 | 23 | 14.5 | 17.4 | Rec-CK002721-D130120 | 2020-01-13 08:20 | 22.9 | 13 | 17.1 | 3 | 3 | На контроль |  | 1600 | 14 | 1930 | 41.5 | 79.7 | 1920 | 35 | 38 | 166 | 200 | 129 | 166.5 | 25.88 | 184 | 169 | 2020-01-28 | 33.4 | 36 | 37.4 | 78.2 | 80 | 80.6 | 30 | 35 | 41 | 129.2 | 130 | 130.5 | 166.3 | 168 | 168.4 | 0.37 | 0.37 | 0.37 | 700 | 10000 | 0 | 0 | 1920 |  |  |  | 2019-12-04 | 2019-12-04 | 2019-11-06 | 833 | 2018-06-06 | 2527 | -0.0001882353 | -0.007223529 | 0.007035294 | 5.968412 | 10.59965 | 0.0001388889 | -0.007133333 | 0.007272222 | 5.865333 | 10.53372 | PS001075-A281219 | 0.010575 | 2.011375 | 0.01525 | 0.021875 | 4.937875 | 4.9995 | 4.62 | 5.084
1061 | PS001075-A281219-2/1-3 | 1050 | 30177 | 30176 | 1373.595 | 7.2519 | 7.5915 | 131.715 | 80.51 | 165.595 | 6.245 | 0.63 | 0.485 | 8.7 | 1.505 | 0.125 | 17.895 | 17.71 | 3.17 | 3.485 | 15.62 | 15.57 | 0.365 | 0.42 | 6.5 | 0.17 | PS001075-A281219-2 | CK002716-D100120 | CK002721-D130120 | 7.1895 | 7.1895 | 7.194 | 5.69 | 5.695 | 7.2505 | 7.2505 | 7.2505 | Rec-CK002701-D271219 | 2020-01-10 16:45 | 23 | 14.5 | 17.4 | Rec-CK002721-D130120 | 2020-01-13 08:20 | 22.9 | 13 | 17.1 | 3 | 3 | На контроль |  | 1600 | 14 | 1930 | 41.5 | 79.7 | 1920 | 35 | 38 | 166 | 200 | 129 | 166.5 | 25.88 | 184 | 169 | 2020-01-28 | 33.4 | 36 | 37.4 | 78.2 | 80 | 80.6 | 30 | 35 | 41 | 129.2 | 130 | 130.5 | 166.3 | 168 | 168.4 | 0.37 | 0.37 | 0.37 | 700 | 10000 | 0 | 0 | 1920 |  |  |  | 2019-12-04 | 2019-12-04 | 2019-11-06 | 833 | 2018-06-06 | 2527 | -0.0001882353 | -0.007223529 | 0.007035294 | 5.968412 | 10.59965 | 0.0001388889 | -0.007133333 | 0.007272222 | 5.865333 | 10.53372 | PS001075-A281219 | 0.010575 | 2.011375 | 0.01525 | 0.021875 | 4.937875 | 4.9995 | 4.62 | 5.084
1062 | PS001075-A281219-2/1-2 | 1200 | 30179 | 30178 | 1371.185 | 7.2228 | 7.55965 | 131.92 | 80.595 | 165.65 | 6.3 | 0.735 | 0.6 | 7.085 | 1.04 | 0.165 | 17.775 | 17.62 | 2.7 | 4.97 | 15.7 | 15.28 | 0.38 | 0.39 | 6.55 | 0.1 | PS001075-A281219-2 | CK002716-D100120 | CK002721-D130120 | 7.1895 | 7.1895 | 7.194 | 5.69 | 5.695 | 7.2505 | 7.2505 | 7.2505 | Rec-CK002701-D271219 | 2020-01-10 16:45 | 23 | 14.5 | 17.4 | Rec-CK002721-D130120 | 2020-01-13 08:20 | 22.9 | 13 | 17.1 | 3 | 3 | На контроль |  | 1600 | 14 | 1930 | 41.5 | 79.7 | 1920 | 35 | 38 | 166 | 200 | 129 | 166.5 | 25.88 | 184 | 169 | 2020-01-28 | 33.4 | 36 | 37.4 | 78.2 | 80 | 80.6 | 30 | 35 | 41 | 129.2 | 130 | 130.5 | 166.3 | 168 | 168.4 | 0.37 | 0.37 | 0.37 | 700 | 10000 | 0 | 0 | 1920 |  |  |  | 2019-12-04 | 2019-12-04 | 2019-11-06 | 833 | 2018-06-06 | 2527 | -0.0001882353 | -0.007223529 | 0.007035294 | 5.968412 | 10.59965 | 0.0001388889 | -0.007133333 | 0.007272222 | 5.865333 | 10.53372 | PS001075-A281219 | 0.010575 | 2.011375 | 0.01525 | 0.021875 | 4.937875 | 4.9995 | 4.62 | 5.084
1063 | PS001075-A281219-2/1-6 | 1100 | 32482 | 32483 | 1384.655 | 7.2564 | 7.59575 | 131.7 | 80.685 | 164.565 | 6.19 | 0.235 | 0.505 | 7.845 | 1.295 | 0.195 | 18.145 | 18.215 | 3.095 | 2.705 | 15.665 | 15.635 | 0.34 | 0.385 | 6.7 | 0.11 | PS001075-A281219-2 | CK002716-D100120 | CK002721-D130120 | 7.1895 | 7.1895 | 7.194 | 5.69 | 5.695 | 7.2505 | 7.2505 | 7.2505 | Rec-CK002701-D271219 | 2020-01-10 16:45 | 23 | 14.5 | 17.4 | Rec-CK002721-D130120 | 2020-01-13 08:20 | 22.9 | 13 | 17.1 | 3 | 3 | На контроль |  | 1600 | 14 | 1930 | 41.5 | 79.7 | 1920 | 35 | 38 | 166 | 200 | 129 | 166.5 | 25.88 | 184 | 169 | 2020-01-28 | 33.4 | 36 | 37.4 | 78.2 | 80 | 80.6 | 30 | 35 | 41 | 129.2 | 130 | 130.5 | 166.3 | 168 | 168.4 | 0.37 | 0.37 | 0.37 | 700 | 10000 | 0 | 0 | 1920 |  |  |  | 2019-12-04 | 2019-12-04 | 2019-11-06 | 833 | 2018-06-06 | 2527 | -0.0001882353 | -0.007223529 | 0.007035294 | 5.968412 | 10.59965 | 0.0001388889 | -0.007133333 | 0.007272222 | 5.865333 | 10.53372 | PS001075-A281219 | 0.010575 | 2.011375 | 0.01525 | 0.021875 | 4.937875 | 4.9995 | 4.62 | 5.084
1064 | PS001075-A281219-2/1-7 | 1100 | 32484 | 32485 | 1408.745 | 7.2639 | 7.5924 | 131.88 | 80.71 | 164.51 | 6.295 | 0.38 | 0.72 | 11.05 | 1.13 | 0.255 | 18.305 | 18.45 | 3.32 | 2.935 | 15.845 | 15.33 | 0.385 | 0.385 | 6.95 | 0.19 | PS001075-A281219-2 | CK002716-D100120 | CK002721-D130120 | 7.1895 | 7.1895 | 7.194 | 5.69 | 5.695 | 7.2505 | 7.2505 | 7.2505 | Rec-CK002701-D271219 | 2020-01-10 16:45 | 23 | 14.5 | 17.4 | Rec-CK002721-D130120 | 2020-01-13 08:20 | 22.9 | 13 | 17.1 | 3 | 3 | На контроль |  | 1600 | 14 | 1930 | 41.5 | 79.7 | 1920 | 35 | 38 | 166 | 200 | 129 | 166.5 | 25.88 | 184 | 169 | 2020-01-28 | 33.4 | 36 | 37.4 | 78.2 | 80 | 80.6 | 30 | 35 | 41 | 129.2 | 130 | 130.5 | 166.3 | 168 | 168.4 | 0.37 | 0.37 | 0.37 | 700 | 10000 | 0 | 0 | 1920 |  |  |  | 2019-12-04 | 2019-12-04 | 2019-11-06 | 833 | 2018-06-06 | 2527 | -0.0001882353 | -0.007223529 | 0.007035294 | 5.968412 | 10.59965 | 0.0001388889 | -0.007133333 | 0.007272222 | 5.865333 | 10.53372 | PS001075-A281219 | 0.010575 | 2.011375 | 0.01525 | 0.021875 | 4.937875 | 4.9995 | 4.62 | 5.084
1065 | PS001074-A271219-3/1-2 | 1200 | 30191 | 30192 | 1396.205 | 7.38485 | 7.73135 | 132.545 | 81.605 | 165.915 | 6.37 | 0.835 | 0.53 | 7.095 | 1.675 | 0.25 | 17.75 | 17.975 | 3.36 | 5.09 | 15.89 | 15.81 | 0.3 | 0.35 | 6.55 | 0.11 | PS001074-A271219-3 | CK002725-D150120 | CK002725-D150120 | 7.189 | 7.189 | 7.19 | 5.7 | 5.69 | 7.25 | 7.25 | 7.25 | Rec-CK002721-D130120 | 2020-01-15 16:50 | 22.4 | 11.8 | 16.8 | Rec-CK002721-D130120 | 2020-01-15 16:50 | 22.4 | 11.8 | 16.8 | 3 | 3 | На контроль |  | 1595 | 14 | 1930 | 38.5 | 80.3 | 1920 | 35 | 38 | 166 | 200 | 129 | 166.5 | 25.82 | 175 | 160 | 2020-01-28 | 33 | 34.5 | 36 | 78.2 | 80.1 | 81.7 | 30 | 34 | 38 | 129.1 | 130.1 | 131 | 166.6 | 167.6 | 168.6 | 0.38 | 0.38 | 0.38 | 650 | 7000 | 0 | 0 | 1920 |  |  |  | 2019-12-04 | 2019-12-04 | 2019-11-06 | 835 | 2018-06-06 | 2529 | 0.00016875 | -0.00726875 | 0.0074375 | 5.7829375 | 10.4964375 | 0.00016875 | -0.00726875 | 0.0074375 | 5.7829375 | 10.4964375 | PS001074-A271219
1066 | PS001074-A271219-3/1-3 | 1100 | 30193 | 30194 | 1388.335 | 7.3843 | 7.72125 | 132.285 | 81.415 | 165.64 | 6.425 | 0.68 | 0.4 | 5.045 | 1.23 | 0.195 | 17.785 | 18.05 | 2.785 | 2.6 | 15.985 | 15.965 | 0.185 | 0.245 | 6.6 | 0.1 | PS001074-A271219-3 | CK002725-D150120 | CK002725-D150120 | 7.189 | 7.189 | 7.19 | 5.7 | 5.69 | 7.25 | 7.25 | 7.25 | Rec-CK002721-D130120 | 2020-01-15 16:50 | 22.4 | 11.8 | 16.8 | Rec-CK002721-D130120 | 2020-01-15 16:50 | 22.4 | 11.8 | 16.8 | 3 | 3 | На контроль |  | 1595 | 14 | 1930 | 38.5 | 80.3 | 1920 | 35 | 38 | 166 | 200 | 129 | 166.5 | 25.82 | 175 | 160 | 2020-01-28 | 33 | 34.5 | 36 | 78.2 | 80.1 | 81.7 | 30 | 34 | 38 | 129.1 | 130.1 | 131 | 166.6 | 167.6 | 168.6 | 0.38 | 0.38 | 0.38 | 650 | 7000 | 0 | 0 | 1920 |  |  |  | 2019-12-04 | 2019-12-04 | 2019-11-06 | 835 | 2018-06-06 | 2529 | 0.00016875 | -0.00726875 | 0.0074375 | 5.7829375 | 10.4964375 | 0.00016875 | -0.00726875 | 0.0074375 | 5.7829375 | 10.4964375 | PS001074-A271219
1067 | PS001074-A271219-3/1-4 | 1100 | 30195 | 30196 | 1383.58 | 7.36535 | 7.7007 | 132.065 | 81.22 | 165.855 | 6.365 | 0.695 | 0.47 | 7.215 | 0.965 | 0.21 | 18.05 | 18.23 | 3.655 | 2.795 | 15.9 | 15.975 | 0.255 | 0.245 | 6.85 | 0.16 | PS001074-A271219-3 | CK002725-D150120 | CK002725-D150120 | 7.189 | 7.189 | 7.19 | 5.7 | 5.69 | 7.25 | 7.25 | 7.25 | Rec-CK002721-D130120 | 2020-01-15 16:50 | 22.4 | 11.8 | 16.8 | Rec-CK002721-D130120 | 2020-01-15 16:50 | 22.4 | 11.8 | 16.8 | 3 | 3 | На контроль |  | 1595 | 14 | 1930 | 38.5 | 80.3 | 1920 | 35 | 38 | 166 | 200 | 129 | 166.5 | 25.82 | 175 | 160 | 2020-01-28 | 33 | 34.5 | 36 | 78.2 | 80.1 | 81.7 | 30 | 34 | 38 | 129.1 | 130.1 | 131 | 166.6 | 167.6 | 168.6 | 0.38 | 0.38 | 0.38 | 650 | 7000 | 0 | 0 | 1920 |  |  |  | 2019-12-04 | 2019-12-04 | 2019-11-06 | 835 | 2018-06-06 | 2529 | 0.00016875 | -0.00726875 | 0.0074375 | 5.7829375 | 10.4964375 | 0.00016875 | -0.00726875 | 0.0074375 | 5.7829375 | 10.4964375 | PS001074-A271219
1068 | PS001074-A271219-3/1-5 | 1100 | 30197 | 30198 | 1404.27 | 7.353 | 7.6796 | 132.115 | 81.255 | 165.71 | 6.38 | 0.83 | 0.695 | 8.16 | 1.14 | 0.205 | 18.565 | 18.735 | 3.57 | 2.035 | 15.73 | 16.01 | 0.33 | 0.26 | 7.15 | 0.18 | PS001074-A271219-3 | CK002725-D150120 | CK002725-D150120 | 7.189 | 7.189 | 7.19 | 5.7 | 5.69 | 7.25 | 7.25 | 7.25 | Rec-CK002721-D130120 | 2020-01-15 16:50 | 22.4 | 11.8 | 16.8 | Rec-CK002721-D130120 | 2020-01-15 16:50 | 22.4 | 11.8 | 16.8 | 3 | 3 | На контроль |  | 1595 | 14 | 1930 | 38.5 | 80.3 | 1920 | 35 | 38 | 166 | 200 | 129 | 166.5 | 25.82 | 175 | 160 | 2020-01-28 | 33 | 34.5 | 36 | 78.2 | 80.1 | 81.7 | 30 | 34 | 38 | 129.1 | 130.1 | 131 | 166.6 | 167.6 | 168.6 | 0.38 | 0.38 | 0.38 | 650 | 7000 | 0 | 0 | 1920 |  |  |  | 2019-12-04 | 2019-12-04 | 2019-11-06 | 835 | 2018-06-06 | 2529 | 0.00016875 | -0.00726875 | 0.0074375 | 5.7829375 | 10.4964375 | 0.00016875 | -0.00726875 | 0.0074375 | 5.7829375 | 10.4964375 | PS001074-A271219
1069 | PS001075-A281219-1/1-1 | 1080 | 30229 | 30230 | 1412.5 | 7.25135 | 7.577 | 131.825 | 81.135 | 166.02 | 6.255 | 0.42 | 0.445 | 10.66 | 1.285 | 0.325 | 17.465 | 17.3 | 4.735 | 2.035 | 15.565 | 15.415 | 0.205 | 0.02 | 6.65 | 0.19 | PS001075-A281219-1 | CK002730-D200120 | CK002707-D050120 | 7.191 | 7.191 | 7.193 | 5.715 | 5.72 | 7.252 | 7.252 | 7.252 | Rec-CK002721-D130120 | 2020-01-20 09:00 | 22.1 | 15 | 16.6 | Rec-CK002701-D271219 | 2020-01-05 | 23.5 | 12.5 | 17.2 | 3 | 3 | На контроль |  | 1600 | 14 | 1930 | 41.5 | 80.1 | 1920 | 35 | 38 | 166 | 200 | 129 | 166.5 | 26.1 | 186 | 171 | 2020-02-06 | 34 | 35.5 | 37 | 79.2 | 80.1 | 80.9 | 30 | 35 | 40 | 129.6 | 130.1 | 130.7 | 166.5 | 167.5 | 168.5 | 0.37 | 0.37 | 0.37 | 650 | 10000 | 0 | 0 | 1920 | 98.82 |  |  | 2020-02-05 | 2020-02-05 | 2019-11-06 | 865 | 2018-06-06 | 2559 | 0.0001352941 | -0.007211765 | 0.007347059 | 5.809294 | 10.52724 | 1.764706e-05 | -0.007217647 | 0.007235294 | 5.838882 | 10.45806 | PS001075-A281219 | 0.010575 | 2.011375 | 0.01525 | 0.021875 | 4.937875 | 4.9995 | 4.62 | 5.084
1070 | PS001075-A281219-1/1-2 | 1050 | 30231 | 30232 | 1412.165 | 7.2847 | 7.5736 | 131.875 | 81.15 | 165.945 | 6.51 | 0.595 | 0.27 | 6.76 | 1.11 | 0.52 | 17.79 | 17.735 | 2.645 | 2.95 | 15.695 | 15.68 | 0.11 | 0.015 | 6.7 | 0.14 | PS001075-A281219-1 | CK002730-D200120 | CK002707-D050120 | 7.191 | 7.191 | 7.193 | 5.715 | 5.72 | 7.252 | 7.252 | 7.252 | Rec-CK002721-D130120 | 2020-01-20 09:00 | 22.1 | 15 | 16.6 | Rec-CK002701-D271219 | 2020-01-05 | 23.5 | 12.5 | 17.2 | 3 | 3 | На контроль |  | 1600 | 14 | 1930 | 41.5 | 80.1 | 1920 | 35 | 38 | 166 | 200 | 129 | 166.5 | 26.1 | 186 | 171 | 2020-02-06 | 34 | 35.5 | 37 | 79.2 | 80.1 | 80.9 | 30 | 35 | 40 | 129.6 | 130.1 | 130.7 | 166.5 | 167.5 | 168.5 | 0.37 | 0.37 | 0.37 | 650 | 10000 | 0 | 0 | 1920 | 98.82 |  |  | 2020-02-05 | 2020-02-05 | 2019-11-06 | 865 | 2018-06-06 | 2559 | 0.0001352941 | -0.007211765 | 0.007347059 | 5.809294 | 10.52724 | 1.764706e-05 | -0.007217647 | 0.007235294 | 5.838882 | 10.45806 | PS001075-A281219 | 0.010575 | 2.011375 | 0.01525 | 0.021875 | 4.937875 | 4.9995 | 4.62 | 5.084
1071 | PS001075-A281219-1/1-3 | 1050 | 30233 | 30234 | 1389.975 | 7.268 | 7.57575 | 131.88 | 81.175 | 165.665 | 6.37 | 0.51 | 0.255 | 9 | 1.505 | 0.41 | 17.79 | 17.835 | 2.495 | 2.905 | 16.035 | 15.315 | 0.105 | 0.055 | 6.85 | 0.13 | PS001075-A281219-1 | CK002730-D200120 | CK002707-D050120 | 7.191 | 7.191 | 7.193 | 5.715 | 5.72 | 7.252 | 7.252 | 7.252 | Rec-CK002721-D130120 | 2020-01-20 09:00 | 22.1 | 15 | 16.6 | Rec-CK002701-D271219 | 2020-01-05 | 23.5 | 12.5 | 17.2 | 3 | 3 | На контроль |  | 1600 | 14 | 1930 | 41.5 | 80.1 | 1920 | 35 | 38 | 166 | 200 | 129 | 166.5 | 26.1 | 186 | 171 | 2020-02-06 | 34 | 35.5 | 37 | 79.2 | 80.1 | 80.9 | 30 | 35 | 40 | 129.6 | 130.1 | 130.7 | 166.5 | 167.5 | 168.5 | 0.37 | 0.37 | 0.37 | 650 | 10000 | 0 | 0 | 1920 | 98.82 |  |  | 2020-02-05 | 2020-02-05 | 2019-11-06 | 865 | 2018-06-06 | 2559 | 0.0001352941 | -0.007211765 | 0.007347059 | 5.809294 | 10.52724 | 1.764706e-05 | -0.007217647 | 0.007235294 | 5.838882 | 10.45806 | PS001075-A281219 | 0.010575 | 2.011375 | 0.01525 | 0.021875 | 4.937875 | 4.9995 | 4.62 | 5.084
1072 | PS001075-A281219-1/1-4 | 1050 | 30235 | 30236 | 1388.165 | 7.2607 | 7.58025 | 131.91 | 80.995 | 165.6 | 6.32 | 0.645 | 0.43 | 7.61 | 1.79 | 0.305 | 17.775 | 17.845 | 3.06 | 2.99 | 16 | 15.345 | 0.12 | 0.065 | 6.85 | 0.1 | PS001075-A281219-1 | CK002730-D200120 | CK002707-D050120 | 7.191 | 7.191 | 7.193 | 5.715 | 5.72 | 7.252 | 7.252 | 7.252 | Rec-CK002721-D130120 | 2020-01-20 09:00 | 22.1 | 15 | 16.6 | Rec-CK002701-D271219 | 2020-01-05 | 23.5 | 12.5 | 17.2 | 3 | 3 | На контроль |  | 1600 | 14 | 1930 | 41.5 | 80.1 | 1920 | 35 | 38 | 166 | 200 | 129 | 166.5 | 26.1 | 186 | 171 | 2020-02-06 | 34 | 35.5 | 37 | 79.2 | 80.1 | 80.9 | 30 | 35 | 40 | 129.6 | 130.1 | 130.7 | 166.5 | 167.5 | 168.5 | 0.37 | 0.37 | 0.37 | 650 | 10000 | 0 | 0 | 1920 | 98.82 |  |  | 2020-02-05 | 2020-02-05 | 2019-11-06 | 865 | 2018-06-06 | 2559 | 0.0001352941 | -0.007211765 | 0.007347059 | 5.809294 | 10.52724 | 1.764706e-05 | -0.007217647 | 0.007235294 | 5.838882 | 10.45806 | PS001075-A281219 | 0.010575 | 2.011375 | 0.01525 | 0.021875 | 4.937875 | 4.9995 | 4.62 | 5.084
1073 | PS001075-A281219-1/1-5 | 1100 | 30237 | 30238 | 1397.79 | 7.25995 | 7.57985 | 131.935 | 81.115 | 165.765 | 6.26 | 0.71 | 0.375 | 4.985 | 1.605 | 0.33 | 17.94 | 17.985 | 2.335 | 2.115 | 16.03 | 15.37 | 0.155 | 0.025 | 6.85 | 0.1 | PS001075-A281219-1 | CK002730-D200120 | CK002707-D050120 | 7.191 | 7.191 | 7.193 | 5.715 | 5.72 | 7.252 | 7.252 | 7.252 | Rec-CK002721-D130120 | 2020-01-20 09:00 | 22.1 | 15 | 16.6 | Rec-CK002701-D271219 | 2020-01-05 | 23.5 | 12.5 | 17.2 | 3 | 3 | На контроль |  | 1600 | 14 | 1930 | 41.5 | 80.1 | 1920 | 35 | 38 | 166 | 200 | 129 | 166.5 | 26.1 | 186 | 171 | 2020-02-06 | 34 | 35.5 | 37 | 79.2 | 80.1 | 80.9 | 30 | 35 | 40 | 129.6 | 130.1 | 130.7 | 166.5 | 167.5 | 168.5 | 0.37 | 0.37 | 0.37 | 650 | 10000 | 0 | 0 | 1920 | 98.82 |  |  | 2020-02-05 | 2020-02-05 | 2019-11-06 | 865 | 2018-06-06 | 2559 | 0.0001352941 | -0.007211765 | 0.007347059 | 5.809294 | 10.52724 | 1.764706e-05 | -0.007217647 | 0.007235294 | 5.838882 | 10.45806 | PS001075-A281219 | 0.010575 | 2.011375 | 0.01525 | 0.021875 | 4.937875 | 4.9995 | 4.62 | 5.084
1074 | PS001075-A281219-1/1-8 | 1100 | 30240 | 30242 | 1418.725 | 7.22595 | 7.54705 | 131.93 | 81.085 | 165.49 | 6.235 | 0.89 | 0.235 | 7.785 | 1.24 | 0.21 | 18.68 | 18.69 | 2.52 | 3.115 | 15.745 | 15.405 | 0.115 | 0.08 | 7.4 | 0.12 | PS001075-A281219-1 | CK002730-D200120 | CK002707-D050120 | 7.191 | 7.191 | 7.193 | 5.715 | 5.72 | 7.252 | 7.252 | 7.252 | Rec-CK002721-D130120 | 2020-01-20 09:00 | 22.1 | 15 | 16.6 | Rec-CK002701-D271219 | 2020-01-05 | 23.5 | 12.5 | 17.2 | 3 | 3 | На контроль |  | 1600 | 14 | 1930 | 41.5 | 80.1 | 1920 | 35 | 38 | 166 | 200 | 129 | 166.5 | 26.1 | 186 | 171 | 2020-02-06 | 34 | 35.5 | 37 | 79.2 | 80.1 | 80.9 | 30 | 35 | 40 | 129.6 | 130.1 | 130.7 | 166.5 | 167.5 | 168.5 | 0.37 | 0.37 | 0.37 | 650 | 10000 | 0 | 0 | 1920 | 98.82 |  |  | 2020-02-05 | 2020-02-05 | 2019-11-06 | 865 | 2018-06-06 | 2559 | 0.0001352941 | -0.007211765 | 0.007347059 | 5.809294 | 10.52724 | 1.764706e-05 | -0.007217647 | 0.007235294 | 5.838882 | 10.45806 | PS001075-A281219 | 0.010575 | 2.011375 | 0.01525 | 0.021875 | 4.937875 | 4.9995 | 4.62 | 5.084
1075 | PS001075-A281219-1/1-6 | 1100 | 30239 | 30265 | 1392.96 | 7.2418 | 7.56835 | 131.505 | 81.125 | 165.98 | 6.195 | 0.58 | 0.28 | 6.13 | 1.23 | 0.375 | 17.985 | 18.01 | 1.905 | 2.8 | 15.59 | 15.78 | 0.09 | 0.045 | 6.9 | 0.12 | PS001075-A281219-1 | CK002730-D200120 | CK002707-D050120 | 7.191 | 7.191 | 7.193 | 5.715 | 5.72 | 7.252 | 7.252 | 7.252 | Rec-CK002721-D130120 | 2020-01-20 09:00 | 22.1 | 15 | 16.6 | Rec-CK002701-D271219 | 2020-01-05 | 23.5 | 12.5 | 17.2 | 3 | 3 | На контроль |  | 1600 | 14 | 1930 | 41.5 | 80.1 | 1920 | 35 | 38 | 166 | 200 | 129 | 166.5 | 26.1 | 186 | 171 | 2020-02-06 | 34 | 35.5 | 37 | 79.2 | 80.1 | 80.9 | 30 | 35 | 40 | 129.6 | 130.1 | 130.7 | 166.5 | 167.5 | 168.5 | 0.37 | 0.37 | 0.37 | 650 | 10000 | 0 | 0 | 1920 | 98.82 |  |  | 2020-02-05 | 2020-02-05 | 2019-11-06 | 865 | 2018-06-06 | 2559 | 0.0001352941 | -0.007211765 | 0.007347059 | 5.809294 | 10.52724 | 1.764706e-05 | -0.007217647 | 0.007235294 | 5.838882 | 10.45806 | PS001075-A281219 | 0.010575 | 2.011375 | 0.01525 | 0.021875 | 4.937875 | 4.9995 | 4.62 | 5.084
1076 | PS001075-A281219-1/1-7 | 1100 | 30266 | 30241 | 1392.55 | 7.23595 | 7.56115 | 131.525 | 81.015 | 165.86 | 6.2 | 0.65 | 0.215 | 5.975 | 1.305 | 0.365 | 18.165 | 18.23 | 2.315 | 3.795 | 15.485 | 15.77 | 0.085 | 0.09 | 7.05 | 0.13 | PS001075-A281219-1 | CK002730-D200120 | CK002707-D050120 | 7.191 | 7.191 | 7.193 | 5.715 | 5.72 | 7.252 | 7.252 | 7.252 | Rec-CK002721-D130120 | 2020-01-20 09:00 | 22.1 | 15 | 16.6 | Rec-CK002701-D271219 | 2020-01-05 | 23.5 | 12.5 | 17.2 | 3 | 3 | На контроль |  | 1600 | 14 | 1930 | 41.5 | 80.1 | 1920 | 35 | 38 | 166 | 200 | 129 | 166.5 | 26.1 | 186 | 171 | 2020-02-06 | 34 | 35.5 | 37 | 79.2 | 80.1 | 80.9 | 30 | 35 | 40 | 129.6 | 130.1 | 130.7 | 166.5 | 167.5 | 168.5 | 0.37 | 0.37 | 0.37 | 650 | 10000 | 0 | 0 | 1920 | 98.82 |  |  | 2020-02-05 | 2020-02-05 | 2019-11-06 | 865 | 2018-06-06 | 2559 | 0.0001352941 | -0.007211765 | 0.007347059 | 5.809294 | 10.52724 | 1.764706e-05 | -0.007217647 | 0.007235294 | 5.838882 | 10.45806 | PS001075-A281219 | 0.010575 | 2.011375 | 0.01525 | 0.021875 | 4.937875 | 4.9995 | 4.62 | 5.084
1077 | PS001076-A040120-1/1-2 | 600 | 30257 | 30258 | 1408.245 | 7.35065 | 7.66845 | 131.88 | 81.545 | 165.86 | 6.495 | 0.81 | 0.535 | 5.7 | 1.42 | 0.11 | 17.885 | 17.84 | 4.65 | 6.51 | 15.485 | 15.845 | 0.2 | 0.265 | 6.7 | 0.13 | PS001076-A040120-1 | CK002730-D200120 | CK002731-D200120 | 7.187 | 7.187 | 7.1895 | 5.685 | 5.71 | 7.248 | 7.248 | 7.248 | Rec-CK002721-D130120 | 2020-01-20 09:00 | 22.1 | 15 | 16.6 | Rec-CK002721-D130120 | 2020-01-20 17:20 | 22.1 | 14.4 | 16.6 | 3 | 3 | На контроль |  | 1600 | 14 | 1930 | 38 | 80.4 | 1920 | 35 | 38 | 166 | 200 | 129 | 166.5 | 25.97 | 162 | 147 | 2020-02-03 | 35.1 | 37 | 38.7 | 78.7 | 80 | 82 | 34 | 39 | 43 | 129.3 | 130 | 130.9 | 166.6 | 168 | 168.7 | 0.41 | 0.41 | 0.41 | 1000 | 6700 | 0 | 0 | 1920 |  |  |  | 2019-12-04 | 2019-12-04 | 2019-11-06 | 847 | 2018-06-06 | 2541 | 0.0001352941 | -0.007211765 | 0.007347059 | 5.809294 | 10.52724 | 0.0001222222 | -0.007244444 | 0.007366667 | 5.806111 | 10.527 | PS001076-A040120 | 0.01035 | 2.023625 | 0.01575 | 0.011625 | 4.953875 | 5.017 | 4.667 | 5.09
1078 | PS001076-A040120-1/1-1 | 1050 | 30259 | 30260 | 1397.555 | 7.35245 | 7.67015 | 132.07 | 81.315 | 166.035 | 6.315 | 0.435 | 0.965 | 10.08 | 1.35 | 0.435 | 17.56 | 17.975 | 5.44 | 4.585 | 15.905 | 15.355 | 0.26 | 0.225 | 6.65 | 0.11 | PS001076-A040120-1 | CK002730-D200120 | CK002731-D200120 | 7.187 | 7.187 | 7.1895 | 5.685 | 5.71 | 7.248 | 7.248 | 7.248 | Rec-CK002721-D130120 | 2020-01-20 09:00 | 22.1 | 15 | 16.6 | Rec-CK002721-D130120 | 2020-01-20 17:20 | 22.1 | 14.4 | 16.6 | 3 | 3 | На контроль |  | 1600 | 14 | 1930 | 38 | 80.4 | 1920 | 35 | 38 | 166 | 200 | 129 | 166.5 | 25.97 | 162 | 147 | 2020-02-03 | 35.1 | 37 | 38.7 | 78.7 | 80 | 82 | 34 | 39 | 43 | 129.3 | 130 | 130.9 | 166.6 | 168 | 168.7 | 0.41 | 0.41 | 0.41 | 1000 | 6700 | 0 | 0 | 1920 |  |  |  | 2019-12-04 | 2019-12-04 | 2019-11-06 | 847 | 2018-06-06 | 2541 | 0.0001352941 | -0.007211765 | 0.007347059 | 5.809294 | 10.52724 | 0.0001222222 | -0.007244444 | 0.007366667 | 5.806111 | 10.527 | PS001076-A040120 | 0.01035 | 2.023625 | 0.01575 | 0.011625 | 4.953875 | 5.017 | 4.667 | 5.09
1079 | PS001076-A040120-1/1-3 | 1200 | 30261 | 30262 | 1406.085 | 7.31685 | 7.64915 | 131.75 | 81.33 | 166.505 | 6.38 | 0.315 | 0.34 | 7.235 | 1.305 | 0.14 | 17.635 | 17.875 | 3.995 | 2.37 | 15.825 | 15.615 | 0.195 | 0.2 | 6.75 | 0.13 | PS001076-A040120-1 | CK002730-D200120 | CK002731-D200120 | 7.187 | 7.187 | 7.1895 | 5.685 | 5.71 | 7.248 | 7.248 | 7.248 | Rec-CK002721-D130120 | 2020-01-20 09:00 | 22.1 | 15 | 16.6 | Rec-CK002721-D130120 | 2020-01-20 17:20 | 22.1 | 14.4 | 16.6 | 3 | 3 | На контроль |  | 1600 | 14 | 1930 | 38 | 80.4 | 1920 | 35 | 38 | 166 | 200 | 129 | 166.5 | 25.97 | 162 | 147 | 2020-02-03 | 35.1 | 37 | 38.7 | 78.7 | 80 | 82 | 34 | 39 | 43 | 129.3 | 130 | 130.9 | 166.6 | 168 | 168.7 | 0.41 | 0.41 | 0.41 | 1000 | 6700 | 0 | 0 | 1920 |  |  |  | 2019-12-04 | 2019-12-04 | 2019-11-06 | 847 | 2018-06-06 | 2541 | 0.0001352941 | -0.007211765 | 0.007347059 | 5.809294 | 10.52724 | 0.0001222222 | -0.007244444 | 0.007366667 | 5.806111 | 10.527 | PS001076-A040120 | 0.01035 | 2.023625 | 0.01575 | 0.011625 | 4.953875 | 5.017 | 4.667 | 5.09
1080 | PS001076-A040120-1/1-4 | 1200 | 30263 | 30264 | 1416.48 | 7.33185 | 7.68695 | 131.51 | 81.275 | 167.13 | 6.425 | 0.275 | 0.33 | 7.185 | 1.14 | 0.205 | 17.35 | 17.58 | 3.105 | 1.95 | 15.99 | 15.52 | 0.17 | 0.2 | 6.6 | 0.16 | PS001076-A040120-1 | CK002730-D200120 | CK002731-D200120 | 7.187 | 7.187 | 7.1895 | 5.685 | 5.71 | 7.248 | 7.248 | 7.248 | Rec-CK002721-D130120 | 2020-01-20 09:00 | 22.1 | 15 | 16.6 | Rec-CK002721-D130120 | 2020-01-20 17:20 | 22.1 | 14.4 | 16.6 | 3 | 3 | На контроль |  | 1600 | 14 | 1930 | 38 | 80.4 | 1920 | 35 | 38 | 166 | 200 | 129 | 166.5 | 25.97 | 162 | 147 | 2020-02-03 | 35.1 | 37 | 38.7 | 78.7 | 80 | 82 | 34 | 39 | 43 | 129.3 | 130 | 130.9 | 166.6 | 168 | 168.7 | 0.41 | 0.41 | 0.41 | 1000 | 6700 | 0 | 0 | 1920 |  |  |  | 2019-12-04 | 2019-12-04 | 2019-11-06 | 847 | 2018-06-06 | 2541 | 0.0001352941 | -0.007211765 | 0.007347059 | 5.809294 | 10.52724 | 0.0001222222 | -0.007244444 | 0.007366667 | 5.806111 | 10.527 | PS001076-A040120 | 0.01035 | 2.023625 | 0.01575 | 0.011625 | 4.953875 | 5.017 | 4.667 | 5.09
1081 | PS001075-A281219-3/1-1-1-1 | 1050 | 30251 | 30252 | 1354.105 | 7.3704 | 7.7096 | 131.655 | 81.195 | 166.535 | 6.255 | 0.4 | 0.36 | 5.265 | 1.5 | 0.125 | 18.155 | 18.215 | 3.475 | 1.87 | 15.62 | 15.97 | 0.065 | 0.045 | 6.85 | 0.19 | PS001075-A281219-3 | CK002729-D180120 | CK002728-D170120 | 7.1875 | 7.1875 | 7.1905 | 5.695 | 5.69 | 7.2485 | 7.2485 | 7.2485 | Rec-CK002721-D130120 | 2020-01-18 08:40 | 22.1 | 15.3 | 16.6 | Rec-CK002721-D130120 | 2020-01-17 17:10 | 22.1 | 15.8 | 16.5 | 3 | 3 | На контроль |  | 1620 | 13.8 | 1930 | 40 | 80.2 | 1920 | 35 | 38 | 166 | 200 | 129 | 168 | 25.82 | 180 | 165 | 2020-01-29 | 33 | 36 | 37.1 | 78.6 | 80 | 81.4 | 30 | 35 | 40 | 129.4 | 130 | 130.8 | 166.8 | 168 | 168.6 | 0.38 | 0.38 | 0.38 | 700 | 8000 | 0 | 0 | 1920 |  |  |  | 2019-12-04 | 2019-12-04 | 2019-11-06 | 841 | 2018-06-06 | 2535 | 0.0001352941 | -0.007194118 | 0.007329412 | 5.803412 | 10.53935 | 9.444444e-05 | -0.007194444 | 0.007288889 | 5.801722 | 10.43694 | PS001075-A281219 | 0.010575 | 2.011375 | 0.01525 | 0.021875 | 4.937875 | 4.9995 | 4.62 | 5.084
1082 | PS001081-A090120-2/1-1 | 1100 | 30472 | 30473 | 1384.585 | 7.18145 | 7.5038 | 131.845 | 81.12 | 165.815 | 6.195 | 0.775 | 0.715 | 6.51 | 1.635 | 0.265 | 17.845 | 17.805 | 2.25 | 4.355 | 15.53 | 15.69 | 0.665 | 0.58 | 6.55 | 0.14 | PS001081-A090120-2 | CK002729-D180120 | CK002739-D230120 | 7.1765 | 7.1765 | 7.188 | 5.695 | 5.675 | 7.2375 | 7.2375 | 7.2375 | Rec-CK002721-D130120 | 2020-01-18 08:40 | 22.1 | 15.3 | 16.6 | Rec-CK002721-D130120 | 2020-01-23 16:35 | 21.5 | 11.6 | 16.2 | 3 | 3 | На контроль |  | 1620 | 13.6 | 1930 | 40 | 80.2 | 1920 | 35 | 38 | 166 | 200 | 129 | 167 | 26.05 | 200 | 185 | 2020-02-14 | 33.4 | 37 | 38.1 | 78.8 | 80 | 81.2 | 30 | 35 | 41 | 129.5 | 130 | 130.7 | 166.5 | 167 | 168.7 | 0.38 | 0.38 | 0.38 | 700 | 11000 | 0 | 0 | 1920 |  |  |  | 2020-02-05 | 2020-02-05 | 2019-11-06 | 925 | 2018-06-06 | 2619 | 0.0001352941 | -0.007194118 | 0.007329412 | 5.803412 | 10.53935 | 0.0001941176 | -0.007152941 | 0.007347059 | 5.867294 | 10.57088 | PS001081-A090120 | 0.0107125 | 2.00675 | 0.01925 | 0.00925 | 4.902875 | 4.968 | 4.621 | 5.035
1083 | PS001081-A090120-2/1-2 | 1100 | 30474 | 30475 | 1386.245 | 7.1944 | 7.5283 | 131.915 | 81.09 | 165.625 | 6.17 | 0.845 | 0.635 | 6.08 | 1.55 | 0.14 | 17.77 | 17.92 | 2.815 | 4.22 | 15.59 | 15.61 | 0.615 | 0.62 | 6.6 | 0.09 | PS001081-A090120-2 | CK002729-D180120 | CK002739-D230120 | 7.1765 | 7.1765 | 7.188 | 5.695 | 5.675 | 7.2375 | 7.2375 | 7.2375 | Rec-CK002721-D130120 | 2020-01-18 08:40 | 22.1 | 15.3 | 16.6 | Rec-CK002721-D130120 | 2020-01-23 16:35 | 21.5 | 11.6 | 16.2 | 3 | 3 | На контроль |  | 1620 | 13.6 | 1930 | 40 | 80.2 | 1920 | 35 | 38 | 166 | 200 | 129 | 167 | 26.05 | 200 | 185 | 2020-02-14 | 33.4 | 37 | 38.1 | 78.8 | 80 | 81.2 | 30 | 35 | 41 | 129.5 | 130 | 130.7 | 166.5 | 167 | 168.7 | 0.38 | 0.38 | 0.38 | 700 | 11000 | 0 | 0 | 1920 |  |  |  | 2020-02-05 | 2020-02-05 | 2019-11-06 | 925 | 2018-06-06 | 2619 | 0.0001352941 | -0.007194118 | 0.007329412 | 5.803412 | 10.53935 | 0.0001941176 | -0.007152941 | 0.007347059 | 5.867294 | 10.57088 | PS001081-A090120 | 0.0107125 | 2.00675 | 0.01925 | 0.00925 | 4.902875 | 4.968 | 4.621 | 5.035
1084 | PS001081-A090120-2/1-3 | 1050 | 30476 | 30477 | 1379.385 | 7.20335 | 7.54445 | 132.04 | 81.065 | 165.515 | 6.18 | 0.755 | 0.385 | 6.99 | 1.73 | 0.15 | 17.68 | 17.92 | 2.68 | 2.87 | 15.6 | 15.625 | 0.615 | 0.625 | 6.6 | 0.1 | PS001081-A090120-2 | CK002729-D180120 | CK002739-D230120 | 7.1765 | 7.1765 | 7.188 | 5.695 | 5.675 | 7.2375 | 7.2375 | 7.2375 | Rec-CK002721-D130120 | 2020-01-18 08:40 | 22.1 | 15.3 | 16.6 | Rec-CK002721-D130120 | 2020-01-23 16:35 | 21.5 | 11.6 | 16.2 | 3 | 3 | На контроль |  | 1620 | 13.6 | 1930 | 40 | 80.2 | 1920 | 35 | 38 | 166 | 200 | 129 | 167 | 26.05 | 200 | 185 | 2020-02-14 | 33.4 | 37 | 38.1 | 78.8 | 80 | 81.2 | 30 | 35 | 41 | 129.5 | 130 | 130.7 | 166.5 | 167 | 168.7 | 0.38 | 0.38 | 0.38 | 700 | 11000 | 0 | 0 | 1920 |  |  |  | 2020-02-05 | 2020-02-05 | 2019-11-06 | 925 | 2018-06-06 | 2619 | 0.0001352941 | -0.007194118 | 0.007329412 | 5.803412 | 10.53935 | 0.0001941176 | -0.007152941 | 0.007347059 | 5.867294 | 10.57088 | PS001081-A090120 | 0.0107125 | 2.00675 | 0.01925 | 0.00925 | 4.902875 | 4.968 | 4.621 | 5.035
1085 | PS001081-A090120-2/1-4 | 1050 | 30478 | 30479 | 1373.13 | 7.21465 | 7.5574 | 131.85 | 80.975 | 165.73 | 6.165 | 0.74 | 0.29 | 4.875 | 1.755 | 0.29 | 18.005 | 18.065 | 3.48 | 2.39 | 15.62 | 15.69 | 0.615 | 0.63 | 6.65 | 0.09 | PS001081-A090120-2 | CK002729-D180120 | CK002739-D230120 | 7.1765 | 7.1765 | 7.188 | 5.695 | 5.675 | 7.2375 | 7.2375 | 7.2375 | Rec-CK002721-D130120 | 2020-01-18 08:40 | 22.1 | 15.3 | 16.6 | Rec-CK002721-D130120 | 2020-01-23 16:35 | 21.5 | 11.6 | 16.2 | 3 | 3 | На контроль |  | 1620 | 13.6 | 1930 | 40 | 80.2 | 1920 | 35 | 38 | 166 | 200 | 129 | 167 | 26.05 | 200 | 185 | 2020-02-14 | 33.4 | 37 | 38.1 | 78.8 | 80 | 81.2 | 30 | 35 | 41 | 129.5 | 130 | 130.7 | 166.5 | 167 | 168.7 | 0.38 | 0.38 | 0.38 | 700 | 11000 | 0 | 0 | 1920 |  |  |  | 2020-02-05 | 2020-02-05 | 2019-11-06 | 925 | 2018-06-06 | 2619 | 0.0001352941 | -0.007194118 | 0.007329412 | 5.803412 | 10.53935 | 0.0001941176 | -0.007152941 | 0.007347059 | 5.867294 | 10.57088 | PS001081-A090120 | 0.0107125 | 2.00675 | 0.01925 | 0.00925 | 4.902875 | 4.968 | 4.621 | 5.035
1086 | PS001081-A090120-2/1-5 | 1050 | 30480 | 30481 | 1369.825 | 7.21285 | 7.5576 | 131.8 | 80.885 | 165.725 | 6.125 | 0.68 | 0.335 | 5.475 | 1.585 | 0.2 | 18.11 | 17.935 | 3.15 | 2.265 | 15.59 | 15.76 | 0.67 | 0.655 | 6.65 | 0.11 | PS001081-A090120-2 | CK002729-D180120 | CK002739-D230120 | 7.1765 | 7.1765 | 7.188 | 5.695 | 5.675 | 7.2375 | 7.2375 | 7.2375 | Rec-CK002721-D130120 | 2020-01-18 08:40 | 22.1 | 15.3 | 16.6 | Rec-CK002721-D130120 | 2020-01-23 16:35 | 21.5 | 11.6 | 16.2 | 3 | 3 | На контроль |  | 1620 | 13.6 | 1930 | 40 | 80.2 | 1920 | 35 | 38 | 166 | 200 | 129 | 167 | 26.05 | 200 | 185 | 2020-02-14 | 33.4 | 37 | 38.1 | 78.8 | 80 | 81.2 | 30 | 35 | 41 | 129.5 | 130 | 130.7 | 166.5 | 167 | 168.7 | 0.38 | 0.38 | 0.38 | 700 | 11000 | 0 | 0 | 1920 |  |  |  | 2020-02-05 | 2020-02-05 | 2019-11-06 | 925 | 2018-06-06 | 2619 | 0.0001352941 | -0.007194118 | 0.007329412 | 5.803412 | 10.53935 | 0.0001941176 | -0.007152941 | 0.007347059 | 5.867294 | 10.57088 | PS001081-A090120 | 0.0107125 | 2.00675 | 0.01925 | 0.00925 | 4.902875 | 4.968 | 4.621 | 5.035
1087 | PS001081-A090120-2/1-6 | 1050 | 30482 | 30483 | 1370.37 | 7.21915 | 7.5543 | 131.73 | 80.845 | 165.705 | 6.135 | 0.605 | 0.6 | 6.865 | 1.435 | 0.07 | 17.865 | 17.865 | 2.54 | 2.745 | 15.62 | 15.72 | 0.74 | 0.67 | 6.65 | 0.12 | PS001081-A090120-2 | CK002729-D180120 | CK002739-D230120 | 7.1765 | 7.1765 | 7.188 | 5.695 | 5.675 | 7.2375 | 7.2375 | 7.2375 | Rec-CK002721-D130120 | 2020-01-18 08:40 | 22.1 | 15.3 | 16.6 | Rec-CK002721-D130120 | 2020-01-23 16:35 | 21.5 | 11.6 | 16.2 | 3 | 3 | На контроль |  | 1620 | 13.6 | 1930 | 40 | 80.2 | 1920 | 35 | 38 | 166 | 200 | 129 | 167 | 26.05 | 200 | 185 | 2020-02-14 | 33.4 | 37 | 38.1 | 78.8 | 80 | 81.2 | 30 | 35 | 41 | 129.5 | 130 | 130.7 | 166.5 | 167 | 168.7 | 0.38 | 0.38 | 0.38 | 700 | 11000 | 0 | 0 | 1920 |  |  |  | 2020-02-05 | 2020-02-05 | 2019-11-06 | 925 | 2018-06-06 | 2619 | 0.0001352941 | -0.007194118 | 0.007329412 | 5.803412 | 10.53935 | 0.0001941176 | -0.007152941 | 0.007347059 | 5.867294 | 10.57088 | PS001081-A090120 | 0.0107125 | 2.00675 | 0.01925 | 0.00925 | 4.902875 | 4.968 | 4.621 | 5.035
1088 | PS001081-A090120-2/1-7 | 1050 | 30484 | 30485 | 1377.435 | 7.2184 | 7.54995 | 131.435 | 81.135 | 165.965 | 6.185 | 0.61 | 0.625 | 7.52 | 1.58 | 0.2 | 17.985 | 17.85 | 3.155 | 3.425 | 15.605 | 15.85 | 0.76 | 0.67 | 6.65 | 0.09 | PS001081-A090120-2 | CK002729-D180120 | CK002739-D230120 | 7.1765 | 7.1765 | 7.188 | 5.695 | 5.675 | 7.2375 | 7.2375 | 7.2375 | Rec-CK002721-D130120 | 2020-01-18 08:40 | 22.1 | 15.3 | 16.6 | Rec-CK002721-D130120 | 2020-01-23 16:35 | 21.5 | 11.6 | 16.2 | 3 | 3 | На контроль |  | 1620 | 13.6 | 1930 | 40 | 80.2 | 1920 | 35 | 38 | 166 | 200 | 129 | 167 | 26.05 | 200 | 185 | 2020-02-14 | 33.4 | 37 | 38.1 | 78.8 | 80 | 81.2 | 30 | 35 | 41 | 129.5 | 130 | 130.7 | 166.5 | 167 | 168.7 | 0.38 | 0.38 | 0.38 | 700 | 11000 | 0 | 0 | 1920 |  |  |  | 2020-02-05 | 2020-02-05 | 2019-11-06 | 925 | 2018-06-06 | 2619 | 0.0001352941 | -0.007194118 | 0.007329412 | 5.803412 | 10.53935 | 0.0001941176 | -0.007152941 | 0.007347059 | 5.867294 | 10.57088 | PS001081-A090120 | 0.0107125 | 2.00675 | 0.01925 | 0.00925 | 4.902875 | 4.968 | 4.621 | 5.035
1089 | PS001081-A090120-2/1-8 | 1100 | 30486 | 30487 | 1385.995 | 7.2121 | 7.5474 | 131.44 | 81.305 | 166.035 | 6.21 | 0.66 | 0.525 | 6.945 | 1.785 | 0.215 | 18.225 | 17.925 | 3.105 | 2.93 | 15.66 | 15.78 | 0.765 | 0.72 | 6.75 | 0.14 | PS001081-A090120-2 | CK002729-D180120 | CK002739-D230120 | 7.1765 | 7.1765 | 7.188 | 5.695 | 5.675 | 7.2375 | 7.2375 | 7.2375 | Rec-CK002721-D130120 | 2020-01-18 08:40 | 22.1 | 15.3 | 16.6 | Rec-CK002721-D130120 | 2020-01-23 16:35 | 21.5 | 11.6 | 16.2 | 3 | 3 | На контроль |  | 1620 | 13.6 | 1930 | 40 | 80.2 | 1920 | 35 | 38 | 166 | 200 | 129 | 167 | 26.05 | 200 | 185 | 2020-02-14 | 33.4 | 37 | 38.1 | 78.8 | 80 | 81.2 | 30 | 35 | 41 | 129.5 | 130 | 130.7 | 166.5 | 167 | 168.7 | 0.38 | 0.38 | 0.38 | 700 | 11000 | 0 | 0 | 1920 |  |  |  | 2020-02-05 | 2020-02-05 | 2019-11-06 | 925 | 2018-06-06 | 2619 | 0.0001352941 | -0.007194118 | 0.007329412 | 5.803412 | 10.53935 | 0.0001941176 | -0.007152941 | 0.007347059 | 5.867294 | 10.57088 | PS001081-A090120 | 0.0107125 | 2.00675 | 0.01925 | 0.00925 | 4.902875 | 4.968 | 4.621 | 5.035
1090 | PS001081-A090120-2/1-9 | 1100 | 30488 | 30489 | 1402.155 | 7.2183 | 7.5477 | 131.61 | 81.105 | 166.23 | 6.215 | 0.57 | 0.605 | 8.13 | 1.48 | 0.165 | 18.465 | 18.43 | 2.925 | 2.52 | 15.76 | 15.51 | 0.74 | 0.77 | 7 | 0.14 | PS001081-A090120-2 | CK002729-D180120 | CK002739-D230120 | 7.1765 | 7.1765 | 7.188 | 5.695 | 5.675 | 7.2375 | 7.2375 | 7.2375 | Rec-CK002721-D130120 | 2020-01-18 08:40 | 22.1 | 15.3 | 16.6 | Rec-CK002721-D130120 | 2020-01-23 16:35 | 21.5 | 11.6 | 16.2 | 3 | 3 | На контроль |  | 1620 | 13.6 | 1930 | 40 | 80.2 | 1920 | 35 | 38 | 166 | 200 | 129 | 167 | 26.05 | 200 | 185 | 2020-02-14 | 33.4 | 37 | 38.1 | 78.8 | 80 | 81.2 | 30 | 35 | 41 | 129.5 | 130 | 130.7 | 166.5 | 167 | 168.7 | 0.38 | 0.38 | 0.38 | 700 | 11000 | 0 | 0 | 1920 |  |  |  | 2020-02-05 | 2020-02-05 | 2019-11-06 | 925 | 2018-06-06 | 2619 | 0.0001352941 | -0.007194118 | 0.007329412 | 5.803412 | 10.53935 | 0.0001941176 | -0.007152941 | 0.007347059 | 5.867294 | 10.57088 | PS001081-A090120 | 0.0107125 | 2.00675 | 0.01925 | 0.00925 | 4.902875 | 4.968 | 4.621 | 5.035
1091 | PS001076-A040120-2/1-1 | 1200 | 30267 | 30268 | 1384.055 | 7.32185 | 7.65325 | 131.745 | 81.185 | 165.66 | 6.345 | 0.455 | 0.54 | 4.6 | 1.44 | 0.38 | 18.135 | 18.055 | 4.495 | 4.385 | 15.64 | 15.755 | 0.17 | 0.17 | 7.65 | 0.11 | PS001076-A040120-2 | CK002734-A210120 | CK002512-A150819 | 7.2005 | 7.2005 | 7.2035 | 5.695 | 5.685 | 7.2615 | 7.2615 | 7.2615 | Rec-CK002690-A181219 | 2020-01-21 16:50 | 21.9 | 14 | 15.9 | Rec-CK002233-A160118 | 2019-08-14 22:00 | 18.3 | 11 | 7.4 | 1 | 1 | На контроль |  | 1620 | 13.8 | 1930 | 40 | 80.2 | 1920 | 35 | 38 | 166 | 200 | 129 | 168.5 | 25.79 | 170 | 160 | 2020-02-04 | 33 | 35 | 38 | 77.7 | 80 | 82.2 | 32 | 38 | 42 | 128.9 | 129.5 | 131.1 | 166.3 | 167.5 | 168.9 | 0.38 | 0.38 | 0.38 | 650 | 6500 | 0 | 1 | 1920 |  |  |  | 2019-12-04 | 2019-12-04 | 2019-11-06 | 857 | 2018-06-06 | 2551 | -0.0001588235 | -0.007435294 | 0.007276471 | 5.799353 | 10.68435 | -0.0003 | -0.007164286 | 0.006864286 | 5.686929 | 10.56986 | PS001076-A040120 | 0.01035 | 2.023625 | 0.01575 | 0.011625 | 4.953875 | 5.017 | 4.667 | 5.09
1092 | PS001076-A040120-2/1-2 | 1200 | 30269 | 30270 | 1407.55 | 7.30545 | 7.6339 | 131.82 | 81.08 | 165.935 | 6.38 | 0.47 | 0.545 | 6.86 | 1.525 | 0.215 | 18.57 | 18.515 | 2.865 | 2.595 | 15.805 | 15.525 | 0.05 | 0.065 | 8 | 0.13 | PS001076-A040120-2 | CK002734-A210120 | CK002512-A150819 | 7.2005 | 7.2005 | 7.2035 | 5.695 | 5.685 | 7.2615 | 7.2615 | 7.2615 | Rec-CK002690-A181219 | 2020-01-21 16:50 | 21.9 | 14 | 15.9 | Rec-CK002233-A160118 | 2019-08-14 22:00 | 18.3 | 11 | 7.4 | 1 | 1 | На контроль |  | 1620 | 13.8 | 1930 | 40 | 80.2 | 1920 | 35 | 38 | 166 | 200 | 129 | 168.5 | 25.79 | 170 | 160 | 2020-02-04 | 33 | 35 | 38 | 77.7 | 80 | 82.2 | 32 | 38 | 42 | 128.9 | 129.5 | 131.1 | 166.3 | 167.5 | 168.9 | 0.38 | 0.38 | 0.38 | 650 | 6500 | 0 | 1 | 1920 |  |  |  | 2019-12-04 | 2019-12-04 | 2019-11-06 | 857 | 2018-06-06 | 2551 | -0.0001588235 | -0.007435294 | 0.007276471 | 5.799353 | 10.68435 | -0.0003 | -0.007164286 | 0.006864286 | 5.686929 | 10.56986 | PS001076-A040120 | 0.01035 | 2.023625 | 0.01575 | 0.011625 | 4.953875 | 5.017 | 4.667 | 5.09
1093 | PS001077-A050120-2/1-1 | 1100 | 30347 | 30348 | 1390.815 | 7.28755 | 7.60025 | 131.825 | 81.63 | 165.73 | 6.43 | 0.805 | 0.525 | 6.285 | 2.01 | 0.195 | 17.77 | 17.395 | 5.515 | 6.485 | 15.795 | 15.485 | 0.075 | 0.185 | 6.7 | 0.15 | PS001077-A050120-2 | CK002632-D221019 | CK002735-D220120 | 7.1905 | 7.1905 | 7.193 | 5.695 | 5.695 |  |  |  | Rec-CK002495-D020819 | 2019-10-22 17:05 | 18.8 | 11.5 | 9.8 | Rec-CK002721-D130120 | 2020-01-22 08:20 | 21.8 | 12.3 | 16 | 3 | 3 | На контроль |  | 1590 | 14 | 1930 | 40.5 | 80.2 | 1920 | 35 | 38 | 166 | 200 | 129 | 166.5 | 25.83 | 172 | 157 | 2020-02-10 | 33 | 34.5 | 36 | 78.4 | 80.2 | 81.2 | 29 | 34.6 | 38 | 129.4 | 130.2 | 130.8 | 166.5 | 167.5 | 168.5 | 0.38 | 0.38 | 0.38 | 650 | 7600 | 0 | 0 | 1920 |  |  |  | 2020-02-05 | 2020-02-05 | 2019-11-06 | 887 | 2018-06-06 | 2581 | 0.0001176471 | -0.007411765 | 0.007529412 | 5.741706 | 10.43776 | 0.0002 | -0.007127778 | 0.007327778 | 5.904333 | 10.5415 | PS001077-A050120 | 0.01045 | 2.01325 | 0.0115 | 0.01825 | 4.9145 | 4.9995 | 4.543 | 5.062
1094 | PS001077-A050120-2/1-2 | 1100 | 30349 | 30351 | 1400.33 | 7.29215 | 7.60775 | 131.85 | 81.385 | 165.505 | 6.38 | 0.855 | 0.53 | 6.98 | 1.995 | 0.305 | 17.97 | 17.89 | 3.735 | 6.17 | 15.825 | 15.39 | 0.18 | 0.18 | 6.9 | 0.15 | PS001077-A050120-2 | CK002632-D221019 | CK002735-D220120 | 7.1905 | 7.1905 | 7.193 | 5.695 | 5.695 |  |  |  | Rec-CK002495-D020819 | 2019-10-22 17:05 | 18.8 | 11.5 | 9.8 | Rec-CK002721-D130120 | 2020-01-22 08:20 | 21.8 | 12.3 | 16 | 3 | 3 | На контроль |  | 1590 | 14 | 1930 | 40.5 | 80.2 | 1920 | 35 | 38 | 166 | 200 | 129 | 166.5 | 25.83 | 172 | 157 | 2020-02-10 | 33 | 34.5 | 36 | 78.4 | 80.2 | 81.2 | 29 | 34.6 | 38 | 129.4 | 130.2 | 130.8 | 166.5 | 167.5 | 168.5 | 0.38 | 0.38 | 0.38 | 650 | 7600 | 0 | 0 | 1920 |  |  |  | 2020-02-05 | 2020-02-05 | 2019-11-06 | 887 | 2018-06-06 | 2581 | 0.0001176471 | -0.007411765 | 0.007529412 | 5.741706 | 10.43776 | 0.0002 | -0.007127778 | 0.007327778 | 5.904333 | 10.5415 | PS001077-A050120 | 0.01045 | 2.01325 | 0.0115 | 0.01825 | 4.9145 | 4.9995 | 4.543 | 5.062
1095 | PS001077-A050120-2/1-3 | 1100 | 30352 | 30353 | 1396.575 | 7.30005 | 7.61575 | 131.73 | 81.31 | 165.66 | 6.3 | 0.885 | 0.52 | 9.05 | 1.77 | 0.475 | 18.02 | 17.93 | 4.75 | 5.2 | 15.595 | 15.73 | 0.165 | 0.14 | 6.9 | 0.16 | PS001077-A050120-2 | CK002632-D221019 | CK002735-D220120 | 7.1905 | 7.1905 | 7.193 | 5.695 | 5.695 |  |  |  | Rec-CK002495-D020819 | 2019-10-22 17:05 | 18.8 | 11.5 | 9.8 | Rec-CK002721-D130120 | 2020-01-22 08:20 | 21.8 | 12.3 | 16 | 3 | 3 | На контроль |  | 1590 | 14 | 1930 | 40.5 | 80.2 | 1920 | 35 | 38 | 166 | 200 | 129 | 166.5 | 25.83 | 172 | 157 | 2020-02-10 | 33 | 34.5 | 36 | 78.4 | 80.2 | 81.2 | 29 | 34.6 | 38 | 129.4 | 130.2 | 130.8 | 166.5 | 167.5 | 168.5 | 0.38 | 0.38 | 0.38 | 650 | 7600 | 0 | 0 | 1920 |  |  |  | 2020-02-05 | 2020-02-05 | 2019-11-06 | 887 | 2018-06-06 | 2581 | 0.0001176471 | -0.007411765 | 0.007529412 | 5.741706 | 10.43776 | 0.0002 | -0.007127778 | 0.007327778 | 5.904333 | 10.5415 | PS001077-A050120 | 0.01045 | 2.01325 | 0.0115 | 0.01825 | 4.9145 | 4.9995 | 4.543 | 5.062
1096 | PS001077-A050120-2/1-4 | 1050 | 30354 | 30355 | 1377.325 | 7.2991 | 7.6303 | 131.56 | 81.355 | 165.755 | 6.31 | 0.555 | 0.445 | 5.53 | 1.85 | 0.44 | 18.025 | 17.915 | 4.53 | 3.615 | 15.715 | 15.85 | 0.14 | 0.075 | 6.8 | 0.13 | PS001077-A050120-2 | CK002632-D221019 | CK002735-D220120 | 7.1905 | 7.1905 | 7.193 | 5.695 | 5.695 |  |  |  | Rec-CK002495-D020819 | 2019-10-22 17:05 | 18.8 | 11.5 | 9.8 | Rec-CK002721-D130120 | 2020-01-22 08:20 | 21.8 | 12.3 | 16 | 3 | 3 | На контроль |  | 1590 | 14 | 1930 | 40.5 | 80.2 | 1920 | 35 | 38 | 166 | 200 | 129 | 166.5 | 25.83 | 172 | 157 | 2020-02-10 | 33 | 34.5 | 36 | 78.4 | 80.2 | 81.2 | 29 | 34.6 | 38 | 129.4 | 130.2 | 130.8 | 166.5 | 167.5 | 168.5 | 0.38 | 0.38 | 0.38 | 650 | 7600 | 0 | 0 | 1920 |  |  |  | 2020-02-05 | 2020-02-05 | 2019-11-06 | 887 | 2018-06-06 | 2581 | 0.0001176471 | -0.007411765 | 0.007529412 | 5.741706 | 10.43776 | 0.0002 | -0.007127778 | 0.007327778 | 5.904333 | 10.5415 | PS001077-A050120 | 0.01045 | 2.01325 | 0.0115 | 0.01825 | 4.9145 | 4.9995 | 4.543 | 5.062
1097 | PS001077-A050120-2/1-5 | 1050 | 30356 | 30357 | 1368.865 | 7.30455 | 7.64925 | 131.4 | 81.2 | 165.785 | 6.395 | 0.395 | 0.55 | 5.375 | 1.825 | 0.27 | 17.865 | 17.95 | 2.845 | 3.29 | 15.99 | 15.765 | 0.18 | 0.095 | 6.7 | 0.11 | PS001077-A050120-2 | CK002632-D221019 | CK002735-D220120 | 7.1905 | 7.1905 | 7.193 | 5.695 | 5.695 |  |  |  | Rec-CK002495-D020819 | 2019-10-22 17:05 | 18.8 | 11.5 | 9.8 | Rec-CK002721-D130120 | 2020-01-22 08:20 | 21.8 | 12.3 | 16 | 3 | 3 | На контроль |  | 1590 | 14 | 1930 | 40.5 | 80.2 | 1920 | 35 | 38 | 166 | 200 | 129 | 166.5 | 25.83 | 172 | 157 | 2020-02-10 | 33 | 34.5 | 36 | 78.4 | 80.2 | 81.2 | 29 | 34.6 | 38 | 129.4 | 130.2 | 130.8 | 166.5 | 167.5 | 168.5 | 0.38 | 0.38 | 0.38 | 650 | 7600 | 0 | 0 | 1920 |  |  |  | 2020-02-05 | 2020-02-05 | 2019-11-06 | 887 | 2018-06-06 | 2581 | 0.0001176471 | -0.007411765 | 0.007529412 | 5.741706 | 10.43776 | 0.0002 | -0.007127778 | 0.007327778 | 5.904333 | 10.5415 | PS001077-A050120 | 0.01045 | 2.01325 | 0.0115 | 0.01825 | 4.9145 | 4.9995 | 4.543 | 5.062
1098 | PS001077-A050120-2/1-6 | 1050 | 30358 | 30359 | 1374.18 | 7.3122 | 7.65735 | 131.385 | 81.19 | 165.84 | 6.39 | 0.4 | 0.865 | 5.535 | 1.875 | 0.22 | 18.12 | 18.04 | 3.4 | 2.74 | 16.005 | 15.85 | 0.175 | 0.145 | 6.85 | 0.11 | PS001077-A050120-2 | CK002632-D221019 | CK002735-D220120 | 7.1905 | 7.1905 | 7.193 | 5.695 | 5.695 |  |  |  | Rec-CK002495-D020819 | 2019-10-22 17:05 | 18.8 | 11.5 | 9.8 | Rec-CK002721-D130120 | 2020-01-22 08:20 | 21.8 | 12.3 | 16 | 3 | 3 | На контроль |  | 1590 | 14 | 1930 | 40.5 | 80.2 | 1920 | 35 | 38 | 166 | 200 | 129 | 166.5 | 25.83 | 172 | 157 | 2020-02-10 | 33 | 34.5 | 36 | 78.4 | 80.2 | 81.2 | 29 | 34.6 | 38 | 129.4 | 130.2 | 130.8 | 166.5 | 167.5 | 168.5 | 0.38 | 0.38 | 0.38 | 650 | 7600 | 0 | 0 | 1920 |  |  |  | 2020-02-05 | 2020-02-05 | 2019-11-06 | 887 | 2018-06-06 | 2581 | 0.0001176471 | -0.007411765 | 0.007529412 | 5.741706 | 10.43776 | 0.0002 | -0.007127778 | 0.007327778 | 5.904333 | 10.5415 | PS001077-A050120 | 0.01045 | 2.01325 | 0.0115 | 0.01825 | 4.9145 | 4.9995 | 4.543 | 5.062
1099 | PS001077-A050120-2/1-7 | 1080 | 30360 | 30361 | 1389.89 | 7.26295 | 7.60215 | 131.555 | 81.165 | 166.155 | 6.355 | 0.425 | 1.59 | 8.235 | 2.025 | 0.19 | 18.685 | 18.61 | 2.715 | 2.49 | 16.045 | 15.725 | 0.11 | 0.135 | 7.25 | 0.17 | PS001077-A050120-2 | CK002632-D221019 | CK002735-D220120 | 7.1905 | 7.1905 | 7.193 | 5.695 | 5.695 |  |  |  | Rec-CK002495-D020819 | 2019-10-22 17:05 | 18.8 | 11.5 | 9.8 | Rec-CK002721-D130120 | 2020-01-22 08:20 | 21.8 | 12.3 | 16 | 3 | 3 | На контроль |  | 1590 | 14 | 1930 | 40.5 | 80.2 | 1920 | 35 | 38 | 166 | 200 | 129 | 166.5 | 25.83 | 172 | 157 | 2020-02-10 | 33 | 34.5 | 36 | 78.4 | 80.2 | 81.2 | 29 | 34.6 | 38 | 129.4 | 130.2 | 130.8 | 166.5 | 167.5 | 168.5 | 0.38 | 0.38 | 0.38 | 650 | 7600 | 0 | 0 | 1920 |  |  |  | 2020-02-05 | 2020-02-05 | 2019-11-06 | 887 | 2018-06-06 | 2581 | 0.0001176471 | -0.007411765 | 0.007529412 | 5.741706 | 10.43776 | 0.0002 | -0.007127778 | 0.007327778 | 5.904333 | 10.5415 | PS001077-A050120 | 0.01045 | 2.01325 | 0.0115 | 0.01825 | 4.9145 | 4.9995 | 4.543 | 5.062
1100 | PS001078-A060120-3/1-1 | 1100 | 30362 | 30363 | 1403.04 | 7.30545 | 7.62185 | 131.575 | 81.16 | 165.83 | 6.31 | 0.455 | 0.415 | 8.5 | 2.165 | 0.48 | 17.755 | 18.17 | 8.375 | 6.47 | 15.405 | 16.055 | 0.255 | 0.335 | 7.35 | 0.1 | PS001078-A060120-3 | CK002736-A220120 | CK002738-A230120 | 7.154 | 7.154 | 7.155 | 5.695 | 5.7 | 7.255 | 7.255 | 7.255 | Rec-CK002690-A181219 | 2020-01-22 17:10 | 21.8 | 13.5 | 15.8 | Rec-CK002690-A181219-161-20200123 | 2020-01-23 08:50 | 21.5 | 13.2 | 16.6 | 1 | 1 | На контроль |  | 1600 | 14 | 1935 | 41 | 80.2 | 1920 | 35 | 38 | 166 | 200 | 129 | 166.5 | 25.91 | 179 | 164 | 2020-02-08 | 30 | 35 | 40 | 78.3 | 80 | 81.5 | 27 | 35 | 44 | 129 | 130 | 130.9 | 166.2 | 167.5 | 168.8 | 0.38 | 0.38 | 0.38 | 650 | 7000 | 0 | 3 | 1920 |  |  |  | 2020-02-05 | 2020-02-05 | 2019-11-06 | 878 | 2018-06-06 | 2572 | -0.000125 | -0.007266667 | 0.007141667 | 5.901917 | 10.78917 | -0.0001875 | -0.0074125 | 0.007225 | 5.884625 | 10.730625 | PS001078-A060120 | 0.0106125 | 2.00875 | 0.013625 | 0.02125 | 4.9125 | 4.976 | 4.603 | 5.045
1101 | PS001078-A060120-3/1-2 | 1100 | 30364 | 30365 | 1403.945 | 7.30895 | 7.65935 | 131.3 | 80.88 | 166.25 | 6.245 | 0.46 | 0.505 | 9.865 | 2.065 | 0.33 | 17.5 | 17.7 | 8.68 | 4.365 | 15.62 | 15.885 | 0.28 | 0.19 | 7.15 | 0.12 | PS001078-A060120-3 | CK002736-A220120 | CK002738-A230120 | 7.154 | 7.154 | 7.155 | 5.695 | 5.7 | 7.255 | 7.255 | 7.255 | Rec-CK002690-A181219 | 2020-01-22 17:10 | 21.8 | 13.5 | 15.8 | Rec-CK002690-A181219-161-20200123 | 2020-01-23 08:50 | 21.5 | 13.2 | 16.6 | 1 | 1 | На контроль |  | 1600 | 14 | 1935 | 41 | 80.2 | 1920 | 35 | 38 | 166 | 200 | 129 | 166.5 | 25.91 | 179 | 164 | 2020-02-08 | 30 | 35 | 40 | 78.3 | 80 | 81.5 | 27 | 35 | 44 | 129 | 130 | 130.9 | 166.2 | 167.5 | 168.8 | 0.38 | 0.38 | 0.38 | 650 | 7000 | 0 | 3 | 1920 |  |  |  | 2020-02-05 | 2020-02-05 | 2019-11-06 | 878 | 2018-06-06 | 2572 | -0.000125 | -0.007266667 | 0.007141667 | 5.901917 | 10.78917 | -0.0001875 | -0.0074125 | 0.007225 | 5.884625 | 10.730625 | PS001078-A060120 | 0.0106125 | 2.00875 | 0.013625 | 0.02125 | 4.9125 | 4.976 | 4.603 | 5.045
1102 | PS001078-A060120-3/1-3 | 1100 | 30366 | 30367 | 1411.715 | 7.34055 | 7.685 | 131.365 | 80.77 | 166.105 | 6.205 | 0.39 | 0.44 | 9.42 | 1.725 | 0.13 | 17.72 | 17.705 | 5.625 | 2.475 | 15.625 | 15.76 | 0.26 | 0.14 | 7.35 | 0.14 | PS001078-A060120-3 | CK002736-A220120 | CK002738-A230120 | 7.154 | 7.154 | 7.155 | 5.695 | 5.7 | 7.255 | 7.255 | 7.255 | Rec-CK002690-A181219 | 2020-01-22 17:10 | 21.8 | 13.5 | 15.8 | Rec-CK002690-A181219-161-20200123 | 2020-01-23 08:50 | 21.5 | 13.2 | 16.6 | 1 | 1 | На контроль |  | 1600 | 14 | 1935 | 41 | 80.2 | 1920 | 35 | 38 | 166 | 200 | 129 | 166.5 | 25.91 | 179 | 164 | 2020-02-08 | 30 | 35 | 40 | 78.3 | 80 | 81.5 | 27 | 35 | 44 | 129 | 130 | 130.9 | 166.2 | 167.5 | 168.8 | 0.38 | 0.38 | 0.38 | 650 | 7000 | 0 | 3 | 1920 |  |  |  | 2020-02-05 | 2020-02-05 | 2019-11-06 | 878 | 2018-06-06 | 2572 | -0.000125 | -0.007266667 | 0.007141667 | 5.901917 | 10.78917 | -0.0001875 | -0.0074125 | 0.007225 | 5.884625 | 10.730625 | PS001078-A060120 | 0.0106125 | 2.00875 | 0.013625 | 0.02125 | 4.9125 | 4.976 | 4.603 | 5.045
1103 | PS001078-A060120-1/1-1 | 1100 | 30368 | 30369 | 1369.86 | 7.1958 | 7.5072 | 131.395 | 80.76 | 165.69 | 6.265 | 0.135 | 0.61 | 5.955 | 1.71 | 0.24 | 18.16 | 17.94 | 5.9 | 3.265 | 15.35 | 15.345 | 0.335 | 0.33 | 7.55 | 0.14 | PS001078-A060120-1 | CK002745-D280120 | CK002734-A210120 | 7.1835 | 7.1835 | 7.185 | 5.71 | 5.71 |  |  |  | Rec-CK002721-D130120 | 2020-01-28 16:30 | 21 | 12.9 | 15.5 | Rec-CK002690-A181219 | 2020-01-21 16:50 | 21.9 | 14 | 15.9 | 3 | 1 | На контроль |  | 1595 | 14 | 1930 | 39.5 | 79.8 | 1920 | 35 | 38 | 166 | 200 | 129 | 166.5 | 26.03 | 167 | 152 | 2020-02-10 | 33 | 35 | 37 | 77.6 | 80 | 82.6 | 31 | 37 | 43 | 128.5 | 129 | 131.2 | 165.8 | 167 | 168.8 | 0.37 | 0.37 | 0.37 | 650 | 6000 | 0 | 0 | 1920 | 98.61 |  |  | 2020-02-05 | 2020-02-05 | 2019-11-06 | 887 | 2018-06-06 | 2581 | 0.0002 | -0.007227778 | 0.007427778 | 5.7655 | 10.53528 | -0.0001588235 | -0.007435294 | 0.007276471 | 5.799353 | 10.68435 | PS001078-A060120 | 0.0106125 | 2.00875 | 0.013625 | 0.02125 | 4.9125 | 4.976 | 4.603 | 5.045
1104 | PS001078-A060120-1/1-2 | 1100 | 30370 | 30371 | 1386.24 | 7.2084 | 7.5121 | 131 | 80.65 | 165.645 | 6.285 | 0.435 | 0.55 | 6.13 | 1.6 | 0.335 | 18.415 | 18.31 | 3.26 | 3.16 | 15.435 | 15.25 | 0.3 | 0.195 | 7.8 | 0.15 | PS001078-A060120-1 | CK002745-D280120 | CK002734-A210120 | 7.1835 | 7.1835 | 7.185 | 5.71 | 5.71 |  |  |  | Rec-CK002721-D130120 | 2020-01-28 16:30 | 21 | 12.9 | 15.5 | Rec-CK002690-A181219 | 2020-01-21 16:50 | 21.9 | 14 | 15.9 | 3 | 1 | На контроль |  | 1595 | 14 | 1930 | 39.5 | 79.8 | 1920 | 35 | 38 | 166 | 200 | 129 | 166.5 | 26.03 | 167 | 152 | 2020-02-10 | 33 | 35 | 37 | 77.6 | 80 | 82.6 | 31 | 37 | 43 | 128.5 | 129 | 131.2 | 165.8 | 167 | 168.8 | 0.37 | 0.37 | 0.37 | 650 | 6000 | 0 | 0 | 1920 | 98.61 |  |  | 2020-02-05 | 2020-02-05 | 2019-11-06 | 887 | 2018-06-06 | 2581 | 0.0002 | -0.007227778 | 0.007427778 | 5.7655 | 10.53528 | -0.0001588235 | -0.007435294 | 0.007276471 | 5.799353 | 10.68435 | PS001078-A060120 | 0.0106125 | 2.00875 | 0.013625 | 0.02125 | 4.9125 | 4.976 | 4.603 | 5.045
1105 | PS001077-A050120-3/1-1 | 700 | 30372 | 30373 | 1401.435 | 7.43675 | 7.75355 | 132.145 | 81.815 | 166.365 | 6.44 | 1.105 | 0.885 | 8.14 | 1.965 | 0.425 | 17.75 | 17.85 | 7.11 | 7.22 | 15.61 | 15.55 | 0.25 | 0.115 | 6.95 | 0.1 | PS001077-A050120-3 | CK002745-D280120 | CK002745-D280120 | 7.1845 | 7.1845 | 7.1865 | 5.715 | 5.695 | 7.2455 | 7.2455 | 7.2455 | Rec-CK002721-D130120 | 2020-01-28 16:30 | 21 | 12.9 | 15.5 | Rec-CK002721-D130120 | 2020-01-28 16:30 | 21 | 12.9 | 15.5 | 3 | 3 | На контроль |  | 1600 | 14 | 1930 | 34 | 80.3 | 1920 | 35 | 38 | 166 | 200 | 129 | 166.5 | 25.97 | 149 | 134 | 2020-02-11 | 32 | 35 | 37 | 78.5 | 80.1 | 81.8 | 29 | 35 | 40 | 129.4 | 130.2 | 131.1 | 166.9 | 167.9 | 168.9 | 0.38 | 0.38 | 0.38 | 650 | 5500 | 0 | 0 | 1920 |  |  |  | 2020-02-05 | 2020-02-05 | 2019-11-06 | 895 | 2018-06-06 | 2589 | 0.0002 | -0.007227778 | 0.007427778 | 5.7655 | 10.53528 | 0.0002 | -0.007227778 | 0.007427778 | 5.7655 | 10.53528 | PS001077-A050120 | 0.01045 | 2.01325 | 0.0115 | 0.01825 | 4.9145 | 4.9995 | 4.543 | 5.062
1106 | PS001077-A050120-3/1-2 | 1050 | 30374 | 30375 | 1362.73 | 7.37675 | 7.72095 | 131.56 | 81.275 | 166.165 | 6.295 | 0.3 | 0.64 | 5.61 | 1.995 | 0.2 | 17.88 | 18.2 | 4.48 | 2.68 | 15.82 | 15.53 | 0.175 | 0.11 | 7.1 | 0.09 | PS001077-A050120-3 | CK002745-D280120 | CK002745-D280120 | 7.1845 | 7.1845 | 7.1865 | 5.715 | 5.695 | 7.2455 | 7.2455 | 7.2455 | Rec-CK002721-D130120 | 2020-01-28 16:30 | 21 | 12.9 | 15.5 | Rec-CK002721-D130120 | 2020-01-28 16:30 | 21 | 12.9 | 15.5 | 3 | 3 | На контроль |  | 1600 | 14 | 1930 | 34 | 80.3 | 1920 | 35 | 38 | 166 | 200 | 129 | 166.5 | 25.97 | 149 | 134 | 2020-02-11 | 32 | 35 | 37 | 78.5 | 80.1 | 81.8 | 29 | 35 | 40 | 129.4 | 130.2 | 131.1 | 166.9 | 167.9 | 168.9 | 0.38 | 0.38 | 0.38 | 650 | 5500 | 0 | 0 | 1920 |  |  |  | 2020-02-05 | 2020-02-05 | 2019-11-06 | 895 | 2018-06-06 | 2589 | 0.0002 | -0.007227778 | 0.007427778 | 5.7655 | 10.53528 | 0.0002 | -0.007227778 | 0.007427778 | 5.7655 | 10.53528 | PS001077-A050120 | 0.01045 | 2.01325 | 0.0115 | 0.01825 | 4.9145 | 4.9995 | 4.543 | 5.062
1107 | PS001077-A050120-3/1-3 | 1050 | 30377 | 30376 | 1380.66 | 7.38455 | 7.7178 | 131.405 | 81.155 | 166.205 | 6.365 | 0.45 | 0.48 | 6.42 | 1.85 | 0.23 | 18.22 | 18.27 | 3.24 | 2.815 | 15.76 | 15.515 | 0.065 | 0.11 | 7.35 | 0.07 | PS001077-A050120-3 | CK002745-D280120 | CK002745-D280120 | 7.1845 | 7.1845 | 7.1865 | 5.715 | 5.695 | 7.2455 | 7.2455 | 7.2455 | Rec-CK002721-D130120 | 2020-01-28 16:30 | 21 | 12.9 | 15.5 | Rec-CK002721-D130120 | 2020-01-28 16:30 | 21 | 12.9 | 15.5 | 3 | 3 | На контроль |  | 1600 | 14 | 1930 | 34 | 80.3 | 1920 | 35 | 38 | 166 | 200 | 129 | 166.5 | 25.97 | 149 | 134 | 2020-02-11 | 32 | 35 | 37 | 78.5 | 80.1 | 81.8 | 29 | 35 | 40 | 129.4 | 130.2 | 131.1 | 166.9 | 167.9 | 168.9 | 0.38 | 0.38 | 0.38 | 650 | 5500 | 0 | 0 | 1920 |  |  |  | 2020-02-05 | 2020-02-05 | 2019-11-06 | 895 | 2018-06-06 | 2589 | 0.0002 | -0.007227778 | 0.007427778 | 5.7655 | 10.53528 | 0.0002 | -0.007227778 | 0.007427778 | 5.7655 | 10.53528 | PS001077-A050120 | 0.01045 | 2.01325 | 0.0115 | 0.01825 | 4.9145 | 4.9995 | 4.543 | 5.062
1108 | PS001078-A060120-2/1-1 | 1050 | 30440 | 30441 | 1381.17 | 7.2042 | 7.5554 | 131.7 | 80.815 | 166.14 | 6.15 | 0.385 | 1.195 | 8.475 | 1.48 | 0.235 | 18.185 | 17.24 | 3.78 | 5.765 | 15.59 | 15.49 | 0.095 | 0.125 | 6.65 | 0.1 | PS001078-A060120-2 | CK002732-D210120 | CK002732-D210120 | 7.1925 | 7.1925 | 7.192 | 5.69 | 5.695 |  |  |  | Rec-CK002721-D130120 | 2020-01-21 08:20 | 22 | 13.5 | 16 | Rec-CK002721-D130120 | 2020-01-21 08:20 | 22 | 13.5 | 16 | 3 | 3 | На контроль |  | 1590 | 14 | 1930 | 37 | 80 | 1920 | 35 | 38 | 166 | 200 | 129 | 168.5 | 25.98 | 154 | 139 | 2020-02-11 | 33 | 35 | 36.2 | 78.2 | 80 | 81.4 | 29 | 34 | 37 | 128.9 | 130 | 130.7 | 166.1 | 167 | 168.4 | 0.37 | 0.37 | 0.37 | 700 | 4500 | 0 | 0 | 1920 |  |  |  | 2020-02-05 | 2020-02-05 | 2019-11-06 | 895 | 2018-06-06 | 2589 | 0.0001 | -0.007183333 | 0.007283333 | 5.826889 | 10.54328 | 0.0001 | -0.007183333 | 0.007283333 | 5.826889 | 10.54328 | PS001078-A060120 | 0.0106125 | 2.00875 | 0.013625 | 0.02125 | 4.9125 | 4.976 | 4.603 | 5.045
1109 | PS001078-A060120-2/1-2 | 1050 | 30442 | 30443 | 1374.52 | 7.22035 | 7.57075 | 131.705 | 80.865 | 166.205 | 6.195 | 0.44 | 0.425 | 6.92 | 1.525 | 0.145 | 18.19 | 17.29 | 2.48 | 3.505 | 15.53 | 15.635 | 0.08 | 0.065 | 6.8 | 0.14 | PS001078-A060120-2 | CK002732-D210120 | CK002732-D210120 | 7.1925 | 7.1925 | 7.192 | 5.69 | 5.695 |  |  |  | Rec-CK002721-D130120 | 2020-01-21 08:20 | 22 | 13.5 | 16 | Rec-CK002721-D130120 | 2020-01-21 08:20 | 22 | 13.5 | 16 | 3 | 3 | На контроль |  | 1590 | 14 | 1930 | 37 | 80 | 1920 | 35 | 38 | 166 | 200 | 129 | 168.5 | 25.98 | 154 | 139 | 2020-02-11 | 33 | 35 | 36.2 | 78.2 | 80 | 81.4 | 29 | 34 | 37 | 128.9 | 130 | 130.7 | 166.1 | 167 | 168.4 | 0.37 | 0.37 | 0.37 | 700 | 4500 | 0 | 0 | 1920 |  |  |  | 2020-02-05 | 2020-02-05 | 2019-11-06 | 895 | 2018-06-06 | 2589 | 0.0001 | -0.007183333 | 0.007283333 | 5.826889 | 10.54328 | 0.0001 | -0.007183333 | 0.007283333 | 5.826889 | 10.54328 | PS001078-A060120 | 0.0106125 | 2.00875 | 0.013625 | 0.02125 | 4.9125 | 4.976 | 4.603 | 5.045
1110 | PS001078-A060120-2/1-3 | 1050 | 30444 | 30445 | 1390.74 | 7.21605 | 7.55535 | 131.83 | 80.85 | 165.96 | 6.195 | 0.535 | 0.32 | 10.73 | 1.305 | 0.19 | 18.435 | 17.83 | 2.095 | 3.32 | 15.445 | 15.61 | 0.195 | 0.11 | 7.15 | 0.13 | PS001078-A060120-2 | CK002732-D210120 | CK002732-D210120 | 7.1925 | 7.1925 | 7.192 | 5.69 | 5.695 |  |  |  | Rec-CK002721-D130120 | 2020-01-21 08:20 | 22 | 13.5 | 16 | Rec-CK002721-D130120 | 2020-01-21 08:20 | 22 | 13.5 | 16 | 3 | 3 | На контроль |  | 1590 | 14 | 1930 | 37 | 80 | 1920 | 35 | 38 | 166 | 200 | 129 | 168.5 | 25.98 | 154 | 139 | 2020-02-11 | 33 | 35 | 36.2 | 78.2 | 80 | 81.4 | 29 | 34 | 37 | 128.9 | 130 | 130.7 | 166.1 | 167 | 168.4 | 0.37 | 0.37 | 0.37 | 700 | 4500 | 0 | 0 | 1920 |  |  |  | 2020-02-05 | 2020-02-05 | 2019-11-06 | 895 | 2018-06-06 | 2589 | 0.0001 | -0.007183333 | 0.007283333 | 5.826889 | 10.54328 | 0.0001 | -0.007183333 | 0.007283333 | 5.826889 | 10.54328 | PS001078-A060120 | 0.0106125 | 2.00875 | 0.013625 | 0.02125 | 4.9125 | 4.976 | 4.603 | 5.045
1111 | PS001083-A110120-3/1-6 | 1100 | 30516 | 30517 | 1371.625 | 7.3247 | 7.6907 | 132.125 | 81.035 | 165.675 | 6.36 | 0.28 | 0.805 | 4.995 | 2 | 0.12 | 18.435 | 18.405 | 2.855 | 2.45 | 15.965 | 15.945 | 0.175 | 0.105 | 6.65 | 0.11 | PS001083-A110120-3 | CK002732-D210120 | CK002735-D220120 | 7.1735 | 7.1735 | 7.177 | 5.71 | 5.705 |  |  |  | Rec-CK002721-D130120 | 2020-01-21 08:20 | 22 | 13.5 | 16 | Rec-CK002721-D130120 | 2020-01-22 08:20 | 21.8 | 12.3 | 16 | 3 | 3 | На контроль |  | 1620 | 14 | 1930 | 40 | 80.2 | 1920 | 35 | 38 | 166 | 200 | 129 | 168.5 | 25.44 | 180 | 165 | 2020-02-17 | 34 | 36 | 38 | 78.9 | 80.2 | 81.4 | 31 | 37 | 41 | 129.4 | 130 | 130.6 | 166.4 | 167.5 | 168.5 | 0.39 | 0.39 | 0.39 | 750 | 9000 | 0 | 0 | 1920 |  |  |  | 2020-02-05 | 2020-02-05 | 2019-11-06 | 941 | 2018-06-06 | 2635 | 0.0001 | -0.007183333 | 0.007283333 | 5.826889 | 10.54328 | 0.0002 | -0.007127778 | 0.007327778 | 5.904333 | 10.5415 | PS001083-A110120 | 0.0103875 | 2.006875 | 0.016 | 0.012875 | 4.957875 | 5.019 | 4.657 | 5.092
1112 | PS001083-A110120-3/1-7 | 1100 | 30518 | 30519 | 1374.98 | 7.38975 | 7.73275 | 132.325 | 80.985 | 165.345 | 6.44 | 0.31 | 0.57 | 3.08 | 1.62 | 0.16 | 18.47 | 18.485 | 3.155 | 2.435 | 15.88 | 16.08 | 0.22 | 0.12 | 6.75 | 0.14 | PS001083-A110120-3 | CK002732-D210120 | CK002735-D220120 | 7.1735 | 7.1735 | 7.177 | 5.71 | 5.705 |  |  |  | Rec-CK002721-D130120 | 2020-01-21 08:20 | 22 | 13.5 | 16 | Rec-CK002721-D130120 | 2020-01-22 08:20 | 21.8 | 12.3 | 16 | 3 | 3 | На контроль |  | 1620 | 14 | 1930 | 40 | 80.2 | 1920 | 35 | 38 | 166 | 200 | 129 | 168.5 | 25.44 | 180 | 165 | 2020-02-17 | 34 | 36 | 38 | 78.9 | 80.2 | 81.4 | 31 | 37 | 41 | 129.4 | 130 | 130.6 | 166.4 | 167.5 | 168.5 | 0.39 | 0.39 | 0.39 | 750 | 9000 | 0 | 0 | 1920 |  |  |  | 2020-02-05 | 2020-02-05 | 2019-11-06 | 941 | 2018-06-06 | 2635 | 0.0001 | -0.007183333 | 0.007283333 | 5.826889 | 10.54328 | 0.0002 | -0.007127778 | 0.007327778 | 5.904333 | 10.5415 | PS001083-A110120 | 0.0103875 | 2.006875 | 0.016 | 0.012875 | 4.957875 | 5.019 | 4.657 | 5.092
1113 | PS001083-A110120-3/1-4 | 1100 | 31073 | 31070 | 1377.505 | 7.36955 | 7.7148 | 131.605 | 80.85 | 165.22 | 6.5 | 0.495 | 0.89 | 5.465 | 1.885 | 0.235 | 18.34 | 18.395 | 3.53 | 3.89 | 15.95 | 16.11 | 0.04 | 0.055 | 6.5 | 0.15 | PS001083-A110120-3 | CK002732-D210120 | CK002735-D220120 | 7.1735 | 7.1735 | 7.177 | 5.71 | 5.705 |  |  |  | Rec-CK002721-D130120 | 2020-01-21 08:20 | 22 | 13.5 | 16 | Rec-CK002721-D130120 | 2020-01-22 08:20 | 21.8 | 12.3 | 16 | 3 | 3 | На контроль |  | 1620 | 14 | 1930 | 40 | 80.2 | 1920 | 35 | 38 | 166 | 200 | 129 | 168.5 | 25.44 | 180 | 165 | 2020-02-17 | 34 | 36 | 38 | 78.9 | 80.2 | 81.4 | 31 | 37 | 41 | 129.4 | 130 | 130.6 | 166.4 | 167.5 | 168.5 | 0.39 | 0.39 | 0.39 | 750 | 9000 | 0 | 0 | 1920 |  |  |  | 2020-02-05 | 2020-02-05 | 2019-11-06 | 941 | 2018-06-06 | 2635 | 0.0001 | -0.007183333 | 0.007283333 | 5.826889 | 10.54328 | 0.0002 | -0.007127778 | 0.007327778 | 5.904333 | 10.5415 | PS001083-A110120 | 0.0103875 | 2.006875 | 0.016 | 0.012875 | 4.957875 | 5.019 | 4.657 | 5.092
1114 | PS001083-A110120-3/1-1 | 1050 | 31117 | 31116 | 1391.74 | 7.3452 | 7.68765 | 131.665 | 80.935 | 165.185 | 6.3 | 0.295 | 0.96 | 8.8 | 1.44 | 0.175 | 18.215 | 18.075 | 4.21 | 3.005 | 16.07 | 15.94 | 0.09 | 0.07 | 6.5 | 0.18 | PS001083-A110120-3 | CK002732-D210120 | CK002735-D220120 | 7.1735 | 7.1735 | 7.177 | 5.71 | 5.705 |  |  |  | Rec-CK002721-D130120 | 2020-01-21 08:20 | 22 | 13.5 | 16 | Rec-CK002721-D130120 | 2020-01-22 08:20 | 21.8 | 12.3 | 16 | 3 | 3 | На контроль |  | 1620 | 14 | 1930 | 40 | 80.2 | 1920 | 35 | 38 | 166 | 200 | 129 | 168.5 | 25.44 | 180 | 165 | 2020-02-17 | 34 | 36 | 38 | 78.9 | 80.2 | 81.4 | 31 | 37 | 41 | 129.4 | 130 | 130.6 | 166.4 | 167.5 | 168.5 | 0.39 | 0.39 | 0.39 | 750 | 9000 | 0 | 0 | 1920 |  |  |  | 2020-02-05 | 2020-02-05 | 2019-11-06 | 941 | 2018-06-06 | 2635 | 0.0001 | -0.007183333 | 0.007283333 | 5.826889 | 10.54328 | 0.0002 | -0.007127778 | 0.007327778 | 5.904333 | 10.5415 | PS001083-A110120 | 0.0103875 | 2.006875 | 0.016 | 0.012875 | 4.957875 | 5.019 | 4.657 | 5.092
1115 | PS001083-A110120-3/1-2 | 1200 | 30508 | 31118 | 1369.33 | 7.34075 | 7.68335 | 131.99 | 81.095 | 165.01 | 6.345 | 0.235 | 0.445 | 5.585 | 1.51 | 0.13 | 18.185 | 18.205 | 2.8 | 3.9 | 15.965 | 15.91 | 0.03 | 0.025 | 6.65 | 0.18 | PS001083-A110120-3 | CK002732-D210120 | CK002735-D220120 | 7.1735 | 7.1735 | 7.177 | 5.71 | 5.705 |  |  |  | Rec-CK002721-D130120 | 2020-01-21 08:20 | 22 | 13.5 | 16 | Rec-CK002721-D130120 | 2020-01-22 08:20 | 21.8 | 12.3 | 16 | 3 | 3 | На контроль |  | 1620 | 14 | 1930 | 40 | 80.2 | 1920 | 35 | 38 | 166 | 200 | 129 | 168.5 | 25.44 | 180 | 165 | 2020-02-17 | 34 | 36 | 38 | 78.9 | 80.2 | 81.4 | 31 | 37 | 41 | 129.4 | 130 | 130.6 | 166.4 | 167.5 | 168.5 | 0.39 | 0.39 | 0.39 | 750 | 9000 | 0 | 0 | 1920 |  |  |  | 2020-02-05 | 2020-02-05 | 2019-11-06 | 941 | 2018-06-06 | 2635 | 0.0001 | -0.007183333 | 0.007283333 | 5.826889 | 10.54328 | 0.0002 | -0.007127778 | 0.007327778 | 5.904333 | 10.5415 | PS001083-A110120 | 0.0103875 | 2.006875 | 0.016 | 0.012875 | 4.957875 | 5.019 | 4.657 | 5.092
1116 | PS001083-A110120-3/1-3 | 1200 | 31119 | 31120 | 1383.23 | 7.35065 | 7.7003 | 131.89 | 80.895 | 164.65 | 6.355 | 0.26 | 0.47 | 6.735 | 1.49 | 0.22 | 18.225 | 18.245 | 3.375 | 3.87 | 15.925 | 16.03 | 0.045 | 0.04 | 6.55 | 0.1 | PS001083-A110120-3 | CK002732-D210120 | CK002735-D220120 | 7.1735 | 7.1735 | 7.177 | 5.71 | 5.705 |  |  |  | Rec-CK002721-D130120 | 2020-01-21 08:20 | 22 | 13.5 | 16 | Rec-CK002721-D130120 | 2020-01-22 08:20 | 21.8 | 12.3 | 16 | 3 | 3 | На контроль |  | 1620 | 14 | 1930 | 40 | 80.2 | 1920 | 35 | 38 | 166 | 200 | 129 | 168.5 | 25.44 | 180 | 165 | 2020-02-17 | 34 | 36 | 38 | 78.9 | 80.2 | 81.4 | 31 | 37 | 41 | 129.4 | 130 | 130.6 | 166.4 | 167.5 | 168.5 | 0.39 | 0.39 | 0.39 | 750 | 9000 | 0 | 0 | 1920 |  |  |  | 2020-02-05 | 2020-02-05 | 2019-11-06 | 941 | 2018-06-06 | 2635 | 0.0001 | -0.007183333 | 0.007283333 | 5.826889 | 10.54328 | 0.0002 | -0.007127778 | 0.007327778 | 5.904333 | 10.5415 | PS001083-A110120 | 0.0103875 | 2.006875 | 0.016 | 0.012875 | 4.957875 | 5.019 | 4.657 | 5.092
1117 | PS001083-A110120-3/1-5 | 1100 | 31122 | 31121 | 1367.67 | 7.32685 | 7.69285 | 131.755 | 81.03 | 164.97 | 6.38 | 0.44 | 0.905 | 5.965 | 1.375 | 0.14 | 18.43 | 18.485 | 3.055 | 2.555 | 16.04 | 15.99 | 0.075 | 0.07 | 6.55 | 0.14 | PS001083-A110120-3 | CK002732-D210120 | CK002735-D220120 | 7.1735 | 7.1735 | 7.177 | 5.71 | 5.705 |  |  |  | Rec-CK002721-D130120 | 2020-01-21 08:20 | 22 | 13.5 | 16 | Rec-CK002721-D130120 | 2020-01-22 08:20 | 21.8 | 12.3 | 16 | 3 | 3 | На контроль |  | 1620 | 14 | 1930 | 40 | 80.2 | 1920 | 35 | 38 | 166 | 200 | 129 | 168.5 | 25.44 | 180 | 165 | 2020-02-17 | 34 | 36 | 38 | 78.9 | 80.2 | 81.4 | 31 | 37 | 41 | 129.4 | 130 | 130.6 | 166.4 | 167.5 | 168.5 | 0.39 | 0.39 | 0.39 | 750 | 9000 | 0 | 0 | 1920 |  |  |  | 2020-02-05 | 2020-02-05 | 2019-11-06 | 941 | 2018-06-06 | 2635 | 0.0001 | -0.007183333 | 0.007283333 | 5.826889 | 10.54328 | 0.0002 | -0.007127778 | 0.007327778 | 5.904333 | 10.5415 | PS001083-A110120 | 0.0103875 | 2.006875 | 0.016 | 0.012875 | 4.957875 | 5.019 | 4.657 | 5.092
1118 | PS001081-A090120-1/1-2 | 1500 | 30446 | 30447 | 1394.205 | 7.20315 | 7.5142 | 132.05 | 81.415 | 166.01 | 6.225 | 0.92 | 0.545 | 5.555 | 1.5 | 0.25 | 17.935 | 17.875 | 4.365 | 3.635 | 15.76 | 15.47 | 0.02 | 0.05 | 7 | 0.14 | PS001081-A090120-1 | CK002744-D280120 | CK002746-D290120 | 7.1545 | 7.1545 | 7.156 | 5.71 | 5.725 | 7.2555 | 7.2555 | 7.2555 | Rec-CK002721-D130120 | 2020-01-28 07:35 | 21.1 | 13.7 | 15.8 | Rec-CK002721-D130120 | 2020-01-29 08:30 | 21 | 12.3 | 15.5 | 3 | 3 | На контроль |  | 1585 | 14 | 1935 | 43.5 | 80.2 | 1925 | 35 | 38 | 166 | 200 | 129 | 166.5 | 26.12 | 194 | 179 | 2020-02-12 | 33 | 35.5 | 38 | 78.9 | 79.6 | 81.3 | 29 | 35 | 41 | 129.5 | 130.4 | 130.9 | 166.4 | 167.3 | 168.7 | 0.4 | 0.4 | 40 | 750 | 10000 | 1 | 0 | 1925 |  |  |  | 2020-02-05 | 2020-02-05 | 2019-11-06 | 905 | 2018-06-06 | 2599 | 0.0001555556 | -0.007205556 | 0.007361111 | 5.784056 | 10.54072 | -1.764706e-05 | -0.007258824 | 0.007241176 | 5.740176 | 10.53741 | PS001081-A090120 | 0.0107125 | 2.00675 | 0.01925 | 0.00925 | 4.902875 | 4.968 | 4.621 | 5.035
1119 | PS001081-A090120-1/1-4 | 1050 | 30448 | 30449 | 1419.295 | 7.188 | 7.4894 | 132.18 | 81.335 | 165.72 | 6.17 | 0.915 | 0.57 | 4.585 | 1.185 | 0.31 | 18 | 18.205 | 2.775 | 5.03 | 16.005 | 15.155 | 0.055 | 0.08 | 7.1 | 0.16 | PS001081-A090120-1 | CK002744-D280120 | CK002746-D290120 | 7.1545 | 7.1545 | 7.156 | 5.71 | 5.725 | 7.2555 | 7.2555 | 7.2555 | Rec-CK002721-D130120 | 2020-01-28 07:35 | 21.1 | 13.7 | 15.8 | Rec-CK002721-D130120 | 2020-01-29 08:30 | 21 | 12.3 | 15.5 | 3 | 3 | На контроль |  | 1585 | 14 | 1935 | 43.5 | 80.2 | 1925 | 35 | 38 | 166 | 200 | 129 | 166.5 | 26.12 | 194 | 179 | 2020-02-12 | 33 | 35.5 | 38 | 78.9 | 79.6 | 81.3 | 29 | 35 | 41 | 129.5 | 130.4 | 130.9 | 166.4 | 167.3 | 168.7 | 0.4 | 0.4 | 40 | 750 | 10000 | 1 | 0 | 1925 |  |  |  | 2020-02-05 | 2020-02-05 | 2019-11-06 | 905 | 2018-06-06 | 2599 | 0.0001555556 | -0.007205556 | 0.007361111 | 5.784056 | 10.54072 | -1.764706e-05 | -0.007258824 | 0.007241176 | 5.740176 | 10.53741 | PS001081-A090120 | 0.0107125 | 2.00675 | 0.01925 | 0.00925 | 4.902875 | 4.968 | 4.621 | 5.035
1120 | PS001081-A090120-1/1-5 | 1100 | 30450 | 30451 | 1386.91 | 7.15315 | 7.4858 | 132.02 | 81.085 | 165.69 | 6.135 | 0.77 | 0.66 | 4.245 | 1.395 | 0.195 | 18.055 | 18.13 | 3.615 | 4.655 | 15.76 | 15.3 | 0.055 | 0.035 | 7.05 | 0.09 | PS001081-A090120-1 | CK002744-D280120 | CK002746-D290120 | 7.1545 | 7.1545 | 7.156 | 5.71 | 5.725 | 7.2555 | 7.2555 | 7.2555 | Rec-CK002721-D130120 | 2020-01-28 07:35 | 21.1 | 13.7 | 15.8 | Rec-CK002721-D130120 | 2020-01-29 08:30 | 21 | 12.3 | 15.5 | 3 | 3 | На контроль |  | 1585 | 14 | 1935 | 43.5 | 80.2 | 1925 | 35 | 38 | 166 | 200 | 129 | 166.5 | 26.12 | 194 | 179 | 2020-02-12 | 33 | 35.5 | 38 | 78.9 | 79.6 | 81.3 | 29 | 35 | 41 | 129.5 | 130.4 | 130.9 | 166.4 | 167.3 | 168.7 | 0.4 | 0.4 | 40 | 750 | 10000 | 1 | 0 | 1925 |  |  |  | 2020-02-05 | 2020-02-05 | 2019-11-06 | 905 | 2018-06-06 | 2599 | 0.0001555556 | -0.007205556 | 0.007361111 | 5.784056 | 10.54072 | -1.764706e-05 | -0.007258824 | 0.007241176 | 5.740176 | 10.53741 | PS001081-A090120 | 0.0107125 | 2.00675 | 0.01925 | 0.00925 | 4.902875 | 4.968 | 4.621 | 5.035
1121 | PS001081-A090120-1/1-6 | 1100 | 30452 | 30453 | 1371.535 | 7.1494 | 7.50575 | 131.7 | 80.94 | 166.085 | 6.09 | 0.32 | 0.44 | 5.575 | 1.55 | 0.165 | 17.835 | 17.85 | 3.395 | 3.04 | 15.52 | 15.715 | 0.11 | 0.02 | 6.85 | 0.12 | PS001081-A090120-1 | CK002744-D280120 | CK002746-D290120 | 7.1545 | 7.1545 | 7.156 | 5.71 | 5.725 | 7.2555 | 7.2555 | 7.2555 | Rec-CK002721-D130120 | 2020-01-28 07:35 | 21.1 | 13.7 | 15.8 | Rec-CK002721-D130120 | 2020-01-29 08:30 | 21 | 12.3 | 15.5 | 3 | 3 | На контроль |  | 1585 | 14 | 1935 | 43.5 | 80.2 | 1925 | 35 | 38 | 166 | 200 | 129 | 166.5 | 26.12 | 194 | 179 | 2020-02-12 | 33 | 35.5 | 38 | 78.9 | 79.6 | 81.3 | 29 | 35 | 41 | 129.5 | 130.4 | 130.9 | 166.4 | 167.3 | 168.7 | 0.4 | 0.4 | 40 | 750 | 10000 | 1 | 0 | 1925 |  |  |  | 2020-02-05 | 2020-02-05 | 2019-11-06 | 905 | 2018-06-06 | 2599 | 0.0001555556 | -0.007205556 | 0.007361111 | 5.784056 | 10.54072 | -1.764706e-05 | -0.007258824 | 0.007241176 | 5.740176 | 10.53741 | PS001081-A090120 | 0.0107125 | 2.00675 | 0.01925 | 0.00925 | 4.902875 | 4.968 | 4.621 | 5.035
1122 | PS001081-A090120-1/1-7 | 1100 | 30454 | 30455 | 1398.86 | 7.18005 | 7.52215 | 131.625 | 80.82 | 166.3 | 6.19 | 0.275 | 0.425 | 8.055 | 1.365 | 0.185 | 18.05 | 17.955 | 2.695 | 2.575 | 15.7 | 15.63 | 0.115 | 0.045 | 6.95 | 0.19 | PS001081-A090120-1 | CK002744-D280120 | CK002746-D290120 | 7.1545 | 7.1545 | 7.156 | 5.71 | 5.725 | 7.2555 | 7.2555 | 7.2555 | Rec-CK002721-D130120 | 2020-01-28 07:35 | 21.1 | 13.7 | 15.8 | Rec-CK002721-D130120 | 2020-01-29 08:30 | 21 | 12.3 | 15.5 | 3 | 3 | На контроль |  | 1585 | 14 | 1935 | 43.5 | 80.2 | 1925 | 35 | 38 | 166 | 200 | 129 | 166.5 | 26.12 | 194 | 179 | 2020-02-12 | 33 | 35.5 | 38 | 78.9 | 79.6 | 81.3 | 29 | 35 | 41 | 129.5 | 130.4 | 130.9 | 166.4 | 167.3 | 168.7 | 0.4 | 0.4 | 40 | 750 | 10000 | 1 | 0 | 1925 |  |  |  | 2020-02-05 | 2020-02-05 | 2019-11-06 | 905 | 2018-06-06 | 2599 | 0.0001555556 | -0.007205556 | 0.007361111 | 5.784056 | 10.54072 | -1.764706e-05 | -0.007258824 | 0.007241176 | 5.740176 | 10.53741 | PS001081-A090120 | 0.0107125 | 2.00675 | 0.01925 | 0.00925 | 4.902875 | 4.968 | 4.621 | 5.035
1123 | PS001082-A100120-1/1-2 | 1100 | 30456 | 30457 | 1387.165 | 7.16125 | 7.48165 | 131.805 | 81.19 | 165.395 | 6.28 | 0.53 | 0.605 | 6.94 | 1.48 | 0.29 | 17.63 | 17.53 | 3.02 | 3.79 | 15.635 | 15.24 | 0.035 | 0.155 | 6.65 | 0.1 | PS001082-A100120-1 | CK002737-D220120 | CK002737-D220120 | 7.1735 | 7.1735 | 7.172 | 5.7 | 5.7 |  |  |  | Rec-CK002721-D130120 | 2020-01-22 16:50 | 21.8 | 12.4 | 16.2 | Rec-CK002721-D130120 | 2020-01-22 16:50 | 21.8 | 12.4 | 16.2 | 3 | 3 | На контроль |  | 1620 | 13.55 | 1930 | 40 | 80.2 | 1920 | 35 | 38 | 166 | 200 | 129 | 167 | 26.15 | 192 | 167 | 2020-02-13 | 34 | 36 | 38 | 78 | 79.8 | 81.6 | 32 | 37 | 42 | 129.2 | 130 | 130.9 | 166.4 | 167.9 | 169.1 | 0.37 | 0.37 | 0.37 | 650 | 9000 | 0 | 0 | 1920 |  |  |  | 2020-02-05 | 2020-02-05 | 2019-11-06 | 917 | 2018-06-06 | 2611 | 0.0002117647 | -0.007135294 | 0.007347059 | 5.906706 | 10.57212 | 0.0002117647 | -0.007135294 | 0.007347059 | 5.906706 | 10.57212 | PS001082-A100120 | 0.0107875 | 1.991 | 0.013625 | 0.0105 | 4.888625 | 4.9445 | 4.597 | 5.02
1124 | PS001082-A100120-1/1-3 | 1100 | 30458 | 30459 | 1386.665 | 7.15425 | 7.48615 | 131.745 | 81.1 | 165.805 | 6.335 | 0.39 | 0.575 | 5.565 | 1.135 | 0.175 | 17.81 | 17.41 | 2.44 | 2.075 | 15.525 | 15.515 | 0.215 | 0.225 | 6.65 | 0.07 | PS001082-A100120-1 | CK002737-D220120 | CK002737-D220120 | 7.1735 | 7.1735 | 7.172 | 5.7 | 5.7 |  |  |  | Rec-CK002721-D130120 | 2020-01-22 16:50 | 21.8 | 12.4 | 16.2 | Rec-CK002721-D130120 | 2020-01-22 16:50 | 21.8 | 12.4 | 16.2 | 3 | 3 | На контроль |  | 1620 | 13.55 | 1930 | 40 | 80.2 | 1920 | 35 | 38 | 166 | 200 | 129 | 167 | 26.15 | 192 | 167 | 2020-02-13 | 34 | 36 | 38 | 78 | 79.8 | 81.6 | 32 | 37 | 42 | 129.2 | 130 | 130.9 | 166.4 | 167.9 | 169.1 | 0.37 | 0.37 | 0.37 | 650 | 9000 | 0 | 0 | 1920 |  |  |  | 2020-02-05 | 2020-02-05 | 2019-11-06 | 917 | 2018-06-06 | 2611 | 0.0002117647 | -0.007135294 | 0.007347059 | 5.906706 | 10.57212 | 0.0002117647 | -0.007135294 | 0.007347059 | 5.906706 | 10.57212 | PS001082-A100120 | 0.0107875 | 1.991 | 0.013625 | 0.0105 | 4.888625 | 4.9445 | 4.597 | 5.02
1125 | PS001082-A100120-1/1-4 | 1100 | 30460 | 30461 | 1401.3 | 7.153 | 7.4809 | 131.825 | 81.205 | 166.05 | 6.25 | 0.52 | 0.63 | 6.75 | 1.375 | 0.145 | 18.285 | 18.08 | 2.665 | 2.405 | 15.605 | 15.41 | 0.32 | 0.205 | 6.95 | 0.13 | PS001082-A100120-1 | CK002737-D220120 | CK002737-D220120 | 7.1735 | 7.1735 | 7.172 | 5.7 | 5.7 |  |  |  | Rec-CK002721-D130120 | 2020-01-22 16:50 | 21.8 | 12.4 | 16.2 | Rec-CK002721-D130120 | 2020-01-22 16:50 | 21.8 | 12.4 | 16.2 | 3 | 3 | На контроль |  | 1620 | 13.55 | 1930 | 40 | 80.2 | 1920 | 35 | 38 | 166 | 200 | 129 | 167 | 26.15 | 192 | 167 | 2020-02-13 | 34 | 36 | 38 | 78 | 79.8 | 81.6 | 32 | 37 | 42 | 129.2 | 130 | 130.9 | 166.4 | 167.9 | 169.1 | 0.37 | 0.37 | 0.37 | 650 | 9000 | 0 | 0 | 1920 |  |  |  | 2020-02-05 | 2020-02-05 | 2019-11-06 | 917 | 2018-06-06 | 2611 | 0.0002117647 | -0.007135294 | 0.007347059 | 5.906706 | 10.57212 | 0.0002117647 | -0.007135294 | 0.007347059 | 5.906706 | 10.57212 | PS001082-A100120 | 0.0107875 | 1.991 | 0.013625 | 0.0105 | 4.888625 | 4.9445 | 4.597 | 5.02
1126 | PS001083-A110120-1/1-3 | 1100 | 30464 | 30465 | 1436.545 | 7.31405 | 7.62745 | 132.37 | 81.65 | 165.225 | 6.455 | 1.39 | 0.675 | 7.885 | 1.62 | 0.24 | 17.955 | 17.94 | 1.82 | 7.095 | 15.38 | 15.475 | 0.365 | 0.295 | 7 | 0.08 | PS001083-A110120-1 | CK002758-D060220 | CK002758-D060220 | 7.1625 | 7.1625 | 7.1705 | 5.71 | 5.7 | 7.2235 | 7.2235 | 7.2235 | Rec-CK002749-D310120 | 2020-02-06 09:05 | 20.2 | 13.3 | 14.9 | Rec-CK002749-D310120 | 2020-02-06 09:05 | 20.2 | 13.3 | 14.9 | 3 | 3 | На контроль |  | 1590 | 14 | 1930 | 43.5 | 80.1 | 1920 | 35 | 38 | 166 | 200 | 129 | 166.5 | 25.85 | 207 | 192 | 2020-02-13 | 35.9 | 38 | 40.7 | 77 | 80 | 82.8 | 33 | 40 | 45 | 129.3 | 130 | 132.3 | 166.2 | 167 | 168.3 | 0.39 | 0.39 | 0.39 | 700 | 9500 | 0 | 1 | 1920 | 96.59 |  |  | 2020-02-05 | 2020-02-05 | 2019-11-06 | 917 | 2018-06-06 | 2611 | 0.0003 | -0.007383333 | 0.007683333 | 5.861444 | 10.557 | 0.0003 | -0.007383333 | 0.007683333 | 5.861444 | 10.557 | PS001083-A110120 | 0.0103875 | 2.006875 | 0.016 | 0.012875 | 4.957875 | 5.019 | 4.657 | 5.092
1127 | PS001083-A110120-1/1-4 | 1200 | 30466 | 30467 | 1393.66 | 7.28735 | 7.61945 | 132.025 | 81.085 | 165.7 | 6.245 | 0.555 | 0.47 | 9.15 | 1.745 | 0.095 | 17.94 | 17.975 | 3.295 | 2.655 | 15.4 | 15.53 | 0.39 | 0.415 | 6.95 | 0.11 | PS001083-A110120-1 | CK002758-D060220 | CK002758-D060220 | 7.1625 | 7.1625 | 7.1705 | 5.71 | 5.7 | 7.2235 | 7.2235 | 7.2235 | Rec-CK002749-D310120 | 2020-02-06 09:05 | 20.2 | 13.3 | 14.9 | Rec-CK002749-D310120 | 2020-02-06 09:05 | 20.2 | 13.3 | 14.9 | 3 | 3 | На контроль |  | 1590 | 14 | 1930 | 43.5 | 80.1 | 1920 | 35 | 38 | 166 | 200 | 129 | 166.5 | 25.85 | 207 | 192 | 2020-02-13 | 35.9 | 38 | 40.7 | 77 | 80 | 82.8 | 33 | 40 | 45 | 129.3 | 130 | 132.3 | 166.2 | 167 | 168.3 | 0.39 | 0.39 | 0.39 | 700 | 9500 | 0 | 1 | 1920 | 96.59 |  |  | 2020-02-05 | 2020-02-05 | 2019-11-06 | 917 | 2018-06-06 | 2611 | 0.0003 | -0.007383333 | 0.007683333 | 5.861444 | 10.557 | 0.0003 | -0.007383333 | 0.007683333 | 5.861444 | 10.557 | PS001083-A110120 | 0.0103875 | 2.006875 | 0.016 | 0.012875 | 4.957875 | 5.019 | 4.657 | 5.092
1128 | PS001083-A110120-1/1-5 | 1200 | 30468 | 30469 | 1367.955 | 7.28475 | 7.623 | 131.93 | 80.89 | 165.795 | 6.265 | 0.22 | 0.3 | 6.495 | 1.67 | 0.105 | 18.05 | 17.945 | 1.905 | 1.805 | 15.705 | 15.47 | 0.38 | 0.385 | 7 | 0.1 | PS001083-A110120-1 | CK002758-D060220 | CK002758-D060220 | 7.1625 | 7.1625 | 7.1705 | 5.71 | 5.7 | 7.2235 | 7.2235 | 7.2235 | Rec-CK002749-D310120 | 2020-02-06 09:05 | 20.2 | 13.3 | 14.9 | Rec-CK002749-D310120 | 2020-02-06 09:05 | 20.2 | 13.3 | 14.9 | 3 | 3 | На контроль |  | 1590 | 14 | 1930 | 43.5 | 80.1 | 1920 | 35 | 38 | 166 | 200 | 129 | 166.5 | 25.85 | 207 | 192 | 2020-02-13 | 35.9 | 38 | 40.7 | 77 | 80 | 82.8 | 33 | 40 | 45 | 129.3 | 130 | 132.3 | 166.2 | 167 | 168.3 | 0.39 | 0.39 | 0.39 | 700 | 9500 | 0 | 1 | 1920 | 96.59 |  |  | 2020-02-05 | 2020-02-05 | 2019-11-06 | 917 | 2018-06-06 | 2611 | 0.0003 | -0.007383333 | 0.007683333 | 5.861444 | 10.557 | 0.0003 | -0.007383333 | 0.007683333 | 5.861444 | 10.557 | PS001083-A110120 | 0.0103875 | 2.006875 | 0.016 | 0.012875 | 4.957875 | 5.019 | 4.657 | 5.092
1129 | PS001083-A110120-1/1-6 | 1200 | 30470 | 30471 | 1379.475 | 7.2862 | 7.61765 | 131.595 | 81.005 | 165.64 | 6.365 | 0.395 | 0.215 | 6.625 | 1.59 | 0.125 | 18.29 | 18.345 | 2.47 | 2.605 | 15.725 | 15.49 | 0.485 | 0.485 | 7.15 | 0.14 | PS001083-A110120-1 | CK002758-D060220 | CK002758-D060220 | 7.1625 | 7.1625 | 7.1705 | 5.71 | 5.7 | 7.2235 | 7.2235 | 7.2235 | Rec-CK002749-D310120 | 2020-02-06 09:05 | 20.2 | 13.3 | 14.9 | Rec-CK002749-D310120 | 2020-02-06 09:05 | 20.2 | 13.3 | 14.9 | 3 | 3 | На контроль |  | 1590 | 14 | 1930 | 43.5 | 80.1 | 1920 | 35 | 38 | 166 | 200 | 129 | 166.5 | 25.85 | 207 | 192 | 2020-02-13 | 35.9 | 38 | 40.7 | 77 | 80 | 82.8 | 33 | 40 | 45 | 129.3 | 130 | 132.3 | 166.2 | 167 | 168.3 | 0.39 | 0.39 | 0.39 | 700 | 9500 | 0 | 1 | 1920 | 96.59 |  |  | 2020-02-05 | 2020-02-05 | 2019-11-06 | 917 | 2018-06-06 | 2611 | 0.0003 | -0.007383333 | 0.007683333 | 5.861444 | 10.557 | 0.0003 | -0.007383333 | 0.007683333 | 5.861444 | 10.557 | PS001083-A110120 | 0.0103875 | 2.006875 | 0.016 | 0.012875 | 4.957875 | 5.019 | 4.657 | 5.092
1130 | PS001083-A110120-1/1-2 | 1200 | 31068 | 31069 | 1455.76 | 7.30955 | 7.6358 | 131.715 | 81.395 | 164.765 | 6.44 | 1.38 | 0.985 | 18.25 | 1.305 | 0.21 | 18.075 | 18.135 | 5.155 | 2.78 | 15.225 | 15.435 | 0.395 | 0.485 | 6.95 | 0.1 | PS001083-A110120-1 | CK002758-D060220 | CK002758-D060220 | 7.1625 | 7.1625 | 7.1705 | 5.71 | 5.7 | 7.2235 | 7.2235 | 7.2235 | Rec-CK002749-D310120 | 2020-02-06 09:05 | 20.2 | 13.3 | 14.9 | Rec-CK002749-D310120 | 2020-02-06 09:05 | 20.2 | 13.3 | 14.9 | 3 | 3 | На контроль |  | 1590 | 14 | 1930 | 43.5 | 80.1 | 1920 | 35 | 38 | 166 | 200 | 129 | 166.5 | 25.85 | 207 | 192 | 2020-02-13 | 35.9 | 38 | 40.7 | 77 | 80 | 82.8 | 33 | 40 | 45 | 129.3 | 130 | 132.3 | 166.2 | 167 | 168.3 | 0.39 | 0.39 | 0.39 | 700 | 9500 | 0 | 1 | 1920 | 96.59 |  |  | 2020-02-05 | 2020-02-05 | 2019-11-06 | 917 | 2018-06-06 | 2611 | 0.0003 | -0.007383333 | 0.007683333 | 5.861444 | 10.557 | 0.0003 | -0.007383333 | 0.007683333 | 5.861444 | 10.557 | PS001083-A110120 | 0.0103875 | 2.006875 | 0.016 | 0.012875 | 4.957875 | 5.019 | 4.657 | 5.092
1131 | PS001082-A100120-3/1-1 | 1100 | 30494 | 30495 | 1430.605 | 7.2827 | 7.6111 | 131.63 | 81.065 | 165.965 | 6.37 | 0.63 | 0.325 | 13.37 | 1.645 | 0.415 | 18.22 | 17.69 | 5.88 | 7.115 | 15.64 | 16.365 | 0.195 | 0.36 | 7.35 | 0.09 | PS001082-A100120-3 | CK002723-A140120 | CK002752-A030220 | 7.1885 | 7.1885 | 7.175 | 5.69 | 5.695 | 7.2495 | 7.2495 | 7.2495 | Rec-CK002690-A181219-161-20191219 | 2020-01-14 08:25 | 22.5 | 14.6 | 17 | Rec-CK002690-A181219 | 2020-02-03 16:45 | 20.7 | 14 | 16.2 | 1 | 1 | На контроль |  | 1630 | 13.8 | 1930 | 40 | 80.2 | 1920 | 35 | 38 | 166 | 200 | 129 | 167 | 25.77 | 178 | 163 | 2020-02-17 | 33 | 34.5 | 36 | 78.4 | 80.2 | 81.6 | 31 | 35 | 39 | 129 | 129.9 | 130.9 | 167 | 168.1 | 168.9 | 0.38 | 0.38 | 0.38 | 700 | 7000 | 0 | 0 | 1920 | 98.84 |  |  | 2020-02-05 | 2020-02-05 | 2019-11-06 | 941 | 2018-06-06 | 2635 | -0.0001875 | -0.0073 | 0.0071125 | 5.815 | 10.695 | -9.444444e-05 | -0.007477778 | 0.007383333 | 5.850333 | 10.67261 | PS001082-A100120 | 0.0107875 | 1.991 | 0.013625 | 0.0105 | 4.888625 | 4.9445 | 4.597 | 5.02
1132 | PS001082-A100120-3/1-2 | 1100 | 30496 | 30497 | 1424.955 | 7.27205 | 7.621 | 131.87 | 80.935 | 166.035 | 6.32 | 0.555 | 0.37 | 14.63 | 1.595 | 0.34 | 18.25 | 18.13 | 4.555 | 4.775 | 16.11 | 16.01 | 0.075 | 0.375 | 7.45 | 0.09 | PS001082-A100120-3 | CK002723-A140120 | CK002752-A030220 | 7.1885 | 7.1885 | 7.175 | 5.69 | 5.695 | 7.2495 | 7.2495 | 7.2495 | Rec-CK002690-A181219-161-20191219 | 2020-01-14 08:25 | 22.5 | 14.6 | 17 | Rec-CK002690-A181219 | 2020-02-03 16:45 | 20.7 | 14 | 16.2 | 1 | 1 | На контроль |  | 1630 | 13.8 | 1930 | 40 | 80.2 | 1920 | 35 | 38 | 166 | 200 | 129 | 167 | 25.77 | 178 | 163 | 2020-02-17 | 33 | 34.5 | 36 | 78.4 | 80.2 | 81.6 | 31 | 35 | 39 | 129 | 129.9 | 130.9 | 167 | 168.1 | 168.9 | 0.38 | 0.38 | 0.38 | 700 | 7000 | 0 | 0 | 1920 | 98.84 |  |  | 2020-02-05 | 2020-02-05 | 2019-11-06 | 941 | 2018-06-06 | 2635 | -0.0001875 | -0.0073 | 0.0071125 | 5.815 | 10.695 | -9.444444e-05 | -0.007477778 | 0.007383333 | 5.850333 | 10.67261 | PS001082-A100120 | 0.0107875 | 1.991 | 0.013625 | 0.0105 | 4.888625 | 4.9445 | 4.597 | 5.02
1133 | PS001082-A100120-3/1-3 | 1100 | 30498 | 30499 | 1414.35 | 7.268 | 7.6194 | 131.83 | 80.905 | 166.015 | 6.305 | 0.45 | 0.655 | 13.725 | 1.7 | 0.305 | 18.165 | 18.195 | 4.17 | 3.73 | 16.135 | 15.85 | 0.09 | 0.34 | 7.55 | 0.09 | PS001082-A100120-3 | CK002723-A140120 | CK002752-A030220 | 7.1885 | 7.1885 | 7.175 | 5.69 | 5.695 | 7.2495 | 7.2495 | 7.2495 | Rec-CK002690-A181219-161-20191219 | 2020-01-14 08:25 | 22.5 | 14.6 | 17 | Rec-CK002690-A181219 | 2020-02-03 16:45 | 20.7 | 14 | 16.2 | 1 | 1 | На контроль |  | 1630 | 13.8 | 1930 | 40 | 80.2 | 1920 | 35 | 38 | 166 | 200 | 129 | 167 | 25.77 | 178 | 163 | 2020-02-17 | 33 | 34.5 | 36 | 78.4 | 80.2 | 81.6 | 31 | 35 | 39 | 129 | 129.9 | 130.9 | 167 | 168.1 | 168.9 | 0.38 | 0.38 | 0.38 | 700 | 7000 | 0 | 0 | 1920 | 98.84 |  |  | 2020-02-05 | 2020-02-05 | 2019-11-06 | 941 | 2018-06-06 | 2635 | -0.0001875 | -0.0073 | 0.0071125 | 5.815 | 10.695 | -9.444444e-05 | -0.007477778 | 0.007383333 | 5.850333 | 10.67261 | PS001082-A100120 | 0.0107875 | 1.991 | 0.013625 | 0.0105 | 4.888625 | 4.9445 | 4.597 | 5.02
1134 | PS001082-A100120-3/1-4 | 1100 | 30500 | 30501 | 1407.9 | 7.3009 | 7.6323 | 131.9 | 80.9 | 165.915 | 6.32 | 0.3 | 0.62 | 8.545 | 1.84 | 0.255 | 17.97 | 18.245 | 3.64 | 3.25 | 16.04 | 15.835 | 0.07 | 0.15 | 7.55 | 0.08 | PS001082-A100120-3 | CK002723-A140120 | CK002752-A030220 | 7.1885 | 7.1885 | 7.175 | 5.69 | 5.695 | 7.2495 | 7.2495 | 7.2495 | Rec-CK002690-A181219-161-20191219 | 2020-01-14 08:25 | 22.5 | 14.6 | 17 | Rec-CK002690-A181219 | 2020-02-03 16:45 | 20.7 | 14 | 16.2 | 1 | 1 | На контроль |  | 1630 | 13.8 | 1930 | 40 | 80.2 | 1920 | 35 | 38 | 166 | 200 | 129 | 167 | 25.77 | 178 | 163 | 2020-02-17 | 33 | 34.5 | 36 | 78.4 | 80.2 | 81.6 | 31 | 35 | 39 | 129 | 129.9 | 130.9 | 167 | 168.1 | 168.9 | 0.38 | 0.38 | 0.38 | 700 | 7000 | 0 | 0 | 1920 | 98.84 |  |  | 2020-02-05 | 2020-02-05 | 2019-11-06 | 941 | 2018-06-06 | 2635 | -0.0001875 | -0.0073 | 0.0071125 | 5.815 | 10.695 | -9.444444e-05 | -0.007477778 | 0.007383333 | 5.850333 | 10.67261 | PS001082-A100120 | 0.0107875 | 1.991 | 0.013625 | 0.0105 | 4.888625 | 4.9445 | 4.597 | 5.02
1135 | PS001082-A100120-3/1-5 | 1100 | 30502 | 30503 | 1399.035 | 7.32375 | 7.64045 | 132.055 | 80.98 | 165.93 | 6.34 | 0.235 | 0.44 | 5.105 | 1.78 | 0.435 | 18.295 | 18.235 | 2.985 | 3.22 | 15.795 | 15.965 | 0.025 | 0.025 | 7.6 | 0.1 | PS001082-A100120-3 | CK002723-A140120 | CK002752-A030220 | 7.1885 | 7.1885 | 7.175 | 5.69 | 5.695 | 7.2495 | 7.2495 | 7.2495 | Rec-CK002690-A181219-161-20191219 | 2020-01-14 08:25 | 22.5 | 14.6 | 17 | Rec-CK002690-A181219 | 2020-02-03 16:45 | 20.7 | 14 | 16.2 | 1 | 1 | На контроль |  | 1630 | 13.8 | 1930 | 40 | 80.2 | 1920 | 35 | 38 | 166 | 200 | 129 | 167 | 25.77 | 178 | 163 | 2020-02-17 | 33 | 34.5 | 36 | 78.4 | 80.2 | 81.6 | 31 | 35 | 39 | 129 | 129.9 | 130.9 | 167 | 168.1 | 168.9 | 0.38 | 0.38 | 0.38 | 700 | 7000 | 0 | 0 | 1920 | 98.84 |  |  | 2020-02-05 | 2020-02-05 | 2019-11-06 | 941 | 2018-06-06 | 2635 | -0.0001875 | -0.0073 | 0.0071125 | 5.815 | 10.695 | -9.444444e-05 | -0.007477778 | 0.007383333 | 5.850333 | 10.67261 | PS001082-A100120 | 0.0107875 | 1.991 | 0.013625 | 0.0105 | 4.888625 | 4.9445 | 4.597 | 5.02
1136 | PS001082-A100120-3/1-6 | 1100 | 30504 | 30505 | 1408.4 | 7.3463 | 7.6582 | 132.16 | 81.04 | 166.085 | 6.27 | 0.555 | 0.505 | 6.25 | 1.88 | 0.305 | 18.755 | 18.615 | 2.535 | 3.23 | 15.625 | 15.99 | 0.11 | 0.105 | 7.85 | 0.13 | PS001082-A100120-3 | CK002723-A140120 | CK002752-A030220 | 7.1885 | 7.1885 | 7.175 | 5.69 | 5.695 | 7.2495 | 7.2495 | 7.2495 | Rec-CK002690-A181219-161-20191219 | 2020-01-14 08:25 | 22.5 | 14.6 | 17 | Rec-CK002690-A181219 | 2020-02-03 16:45 | 20.7 | 14 | 16.2 | 1 | 1 | На контроль |  | 1630 | 13.8 | 1930 | 40 | 80.2 | 1920 | 35 | 38 | 166 | 200 | 129 | 167 | 25.77 | 178 | 163 | 2020-02-17 | 33 | 34.5 | 36 | 78.4 | 80.2 | 81.6 | 31 | 35 | 39 | 129 | 129.9 | 130.9 | 167 | 168.1 | 168.9 | 0.38 | 0.38 | 0.38 | 700 | 7000 | 0 | 0 | 1920 | 98.84 |  |  | 2020-02-05 | 2020-02-05 | 2019-11-06 | 941 | 2018-06-06 | 2635 | -0.0001875 | -0.0073 | 0.0071125 | 5.815 | 10.695 | -9.444444e-05 | -0.007477778 | 0.007383333 | 5.850333 | 10.67261 | PS001082-A100120 | 0.0107875 | 1.991 | 0.013625 | 0.0105 | 4.888625 | 4.9445 | 4.597 | 5.02
1137 | PS001089-A310120-1/1-1 | 600 | 30571 | 30572 | 1371.58 | 7.27155 | 7.6083 | 131.915 | 80.86 | 166.875 | 6.33 | 0.605 | 0.73 | 10.04 | 1.21 | 0.22 | 17.305 | 17.25 | 5.415 | 2.525 | 15.285 | 15.595 | 0.07 | 0.02 | 6.75 | 0.18 | PS001089-A310120-1 | CK002767-D130220 | CK002760-D070220 | 7.175 | 7.175 | 7.1755 | 5.71 | 5.7 |  |  |  | Rec-CK002749-D310120 | 2020-02-13 17:05 | 19.7 | 15.6 | 14.1 | Rec-CK002749-D310120 | 2020-02-07 17:40 | 20.1 | 15.6 | 14.8 | 3 | 3 | На контроль |  | 1635 | 13.35 | 1930 | 40 | 80.2 | 1925 | 30 | 35 | 166 | 200 | 129 | 168.5 | 26.39 | 177 | 162 | 2020-03-05 | 31.2 | 33.5 | 36.5 | 78.6 | 80.1 | 81.4 | 26 | 32.5 | 39 | 129.2 | 130.3 | 130.7 | 167.5 | 168.4 | 169.8 | 0.34 | 0.34 | 0.34 | 700 | 10000 | 0 | 0 | 1925 |  |  |  | 2020-03-04 | 2020-03-04 | 2019-11-06 | 1038 | 2018-06-06 | 2732 | 0.0001882353 | -0.0074 | 0.007588235 | 5.793059 | 10.57829 | 0.000225 | -0.0074125 | 0.0076375 | 5.7548125 | 10.4698125 | PS001089-A310120 | 0.0104375 | 2.019375 | 0.012625 | 0.013125 | 4.973875 | 5.038 | 4.676 | 5.102
1138 | PS001089-A310120-1/1-2 | 600 | 30573 | 30574 | 1368.695 | 7.27415 | 7.6122 | 132.05 | 81.175 | 166.48 | 6.305 | 0.815 | 0.535 | 9.81 | 1.22 | 0.41 | 17.725 | 17.61 | 5.97 | 4.975 | 15.535 | 15.295 | 0.05 | 0.13 | 6.85 | 0.1 | PS001089-A310120-1 | CK002767-D130220 | CK002760-D070220 | 7.175 | 7.175 | 7.1755 | 5.71 | 5.7 |  |  |  | Rec-CK002749-D310120 | 2020-02-13 17:05 | 19.7 | 15.6 | 14.1 | Rec-CK002749-D310120 | 2020-02-07 17:40 | 20.1 | 15.6 | 14.8 | 3 | 3 | На контроль |  | 1635 | 13.35 | 1930 | 40 | 80.2 | 1925 | 30 | 35 | 166 | 200 | 129 | 168.5 | 26.39 | 177 | 162 | 2020-03-05 | 31.2 | 33.5 | 36.5 | 78.6 | 80.1 | 81.4 | 26 | 32.5 | 39 | 129.2 | 130.3 | 130.7 | 167.5 | 168.4 | 169.8 | 0.34 | 0.34 | 0.34 | 700 | 10000 | 0 | 0 | 1925 |  |  |  | 2020-03-04 | 2020-03-04 | 2019-11-06 | 1038 | 2018-06-06 | 2732 | 0.0001882353 | -0.0074 | 0.007588235 | 5.793059 | 10.57829 | 0.000225 | -0.0074125 | 0.0076375 | 5.7548125 | 10.4698125 | PS001089-A310120 | 0.0104375 | 2.019375 | 0.012625 | 0.013125 | 4.973875 | 5.038 | 4.676 | 5.102
1139 | PS001089-A310120-1/1-3 | 1100 | 30576 | 31188 | 1399.125 | 7.29465 | 7.6351 | 132.055 | 81.095 | 166.075 | 6.355 | 1.065 | 1.025 | 15.685 | 1.23 | 0.34 | 17.72 | 17.965 | 3.465 | 2.61 | 15.385 | 15.28 | 0.05 | 0.21 | 6.9 | 0.09 | PS001089-A310120-1 | CK002767-D130220 | CK002760-D070220 | 7.175 | 7.175 | 7.1755 | 5.71 | 5.7 |  |  |  | Rec-CK002749-D310120 | 2020-02-13 17:05 | 19.7 | 15.6 | 14.1 | Rec-CK002749-D310120 | 2020-02-07 17:40 | 20.1 | 15.6 | 14.8 | 3 | 3 | На контроль |  | 1635 | 13.35 | 1930 | 40 | 80.2 | 1925 | 30 | 35 | 166 | 200 | 129 | 168.5 | 26.39 | 177 | 162 | 2020-03-05 | 31.2 | 33.5 | 36.5 | 78.6 | 80.1 | 81.4 | 26 | 32.5 | 39 | 129.2 | 130.3 | 130.7 | 167.5 | 168.4 | 169.8 | 0.34 | 0.34 | 0.34 | 700 | 10000 | 0 | 0 | 1925 |  |  |  | 2020-03-04 | 2020-03-04 | 2019-11-06 | 1038 | 2018-06-06 | 2732 | 0.0001882353 | -0.0074 | 0.007588235 | 5.793059 | 10.57829 | 0.000225 | -0.0074125 | 0.0076375 | 5.7548125 | 10.4698125 | PS001089-A310120 | 0.0104375 | 2.019375 | 0.012625 | 0.013125 | 4.973875 | 5.038 | 4.676 | 5.102
1140 | PS001089-A310120-1/1-4 | 1050 | 31189 | 31190 | 1359.205 | 7.27405 | 7.62305 | 132.13 | 81.135 | 165.8 | 6.25 | 0.695 | 1.165 | 7.29 | 1.53 | 0.18 | 17.585 | 17.835 | 2.34 | 1.98 | 15.56 | 15.3 | 0.095 | 0.025 | 6.85 | 0.09 | PS001089-A310120-1 | CK002767-D130220 | CK002760-D070220 | 7.175 | 7.175 | 7.1755 | 5.71 | 5.7 |  |  |  | Rec-CK002749-D310120 | 2020-02-13 17:05 | 19.7 | 15.6 | 14.1 | Rec-CK002749-D310120 | 2020-02-07 17:40 | 20.1 | 15.6 | 14.8 | 3 | 3 | На контроль |  | 1635 | 13.35 | 1930 | 40 | 80.2 | 1925 | 30 | 35 | 166 | 200 | 129 | 168.5 | 26.39 | 177 | 162 | 2020-03-05 | 31.2 | 33.5 | 36.5 | 78.6 | 80.1 | 81.4 | 26 | 32.5 | 39 | 129.2 | 130.3 | 130.7 | 167.5 | 168.4 | 169.8 | 0.34 | 0.34 | 0.34 | 700 | 10000 | 0 | 0 | 1925 |  |  |  | 2020-03-04 | 2020-03-04 | 2019-11-06 | 1038 | 2018-06-06 | 2732 | 0.0001882353 | -0.0074 | 0.007588235 | 5.793059 | 10.57829 | 0.000225 | -0.0074125 | 0.0076375 | 5.7548125 | 10.4698125 | PS001089-A310120 | 0.0104375 | 2.019375 | 0.012625 | 0.013125 | 4.973875 | 5.038 | 4.676 | 5.102
1141 | PS001089-A310120-1/1-5 | 1050 | 31191 | 31192 | 1359.97 | 7.28015 | 7.62705 | 132.23 | 81.125 | 165.565 | 6.245 | 0.47 | 0.97 | 4.515 | 1.785 | 0.095 | 17.67 | 17.65 | 3.345 | 1.72 | 15.59 | 15.47 | 0.12 | 0.055 | 6.75 | 0.21 | PS001089-A310120-1 | CK002767-D130220 | CK002760-D070220 | 7.175 | 7.175 | 7.1755 | 5.71 | 5.7 |  |  |  | Rec-CK002749-D310120 | 2020-02-13 17:05 | 19.7 | 15.6 | 14.1 | Rec-CK002749-D310120 | 2020-02-07 17:40 | 20.1 | 15.6 | 14.8 | 3 | 3 | На контроль |  | 1635 | 13.35 | 1930 | 40 | 80.2 | 1925 | 30 | 35 | 166 | 200 | 129 | 168.5 | 26.39 | 177 | 162 | 2020-03-05 | 31.2 | 33.5 | 36.5 | 78.6 | 80.1 | 81.4 | 26 | 32.5 | 39 | 129.2 | 130.3 | 130.7 | 167.5 | 168.4 | 169.8 | 0.34 | 0.34 | 0.34 | 700 | 10000 | 0 | 0 | 1925 |  |  |  | 2020-03-04 | 2020-03-04 | 2019-11-06 | 1038 | 2018-06-06 | 2732 | 0.0001882353 | -0.0074 | 0.007588235 | 5.793059 | 10.57829 | 0.000225 | -0.0074125 | 0.0076375 | 5.7548125 | 10.4698125 | PS001089-A310120 | 0.0104375 | 2.019375 | 0.012625 | 0.013125 | 4.973875 | 5.038 | 4.676 | 5.102
1142 | PS001089-A310120-1/1-6 | 1100 | 31193 | 31194 | 1361.71 | 7.2682 | 7.6143 | 132.53 | 80.86 | 165.05 | 6.24 | 0.495 | 0.76 | 4.855 | 1.675 | 0.1 | 17.83 | 17.88 | 2.83 | 1.835 | 15.64 | 15.42 | 0.095 | 0.08 | 6.9 | 0.11 | PS001089-A310120-1 | CK002767-D130220 | CK002760-D070220 | 7.175 | 7.175 | 7.1755 | 5.71 | 5.7 |  |  |  | Rec-CK002749-D310120 | 2020-02-13 17:05 | 19.7 | 15.6 | 14.1 | Rec-CK002749-D310120 | 2020-02-07 17:40 | 20.1 | 15.6 | 14.8 | 3 | 3 | На контроль |  | 1635 | 13.35 | 1930 | 40 | 80.2 | 1925 | 30 | 35 | 166 | 200 | 129 | 168.5 | 26.39 | 177 | 162 | 2020-03-05 | 31.2 | 33.5 | 36.5 | 78.6 | 80.1 | 81.4 | 26 | 32.5 | 39 | 129.2 | 130.3 | 130.7 | 167.5 | 168.4 | 169.8 | 0.34 | 0.34 | 0.34 | 700 | 10000 | 0 | 0 | 1925 |  |  |  | 2020-03-04 | 2020-03-04 | 2019-11-06 | 1038 | 2018-06-06 | 2732 | 0.0001882353 | -0.0074 | 0.007588235 | 5.793059 | 10.57829 | 0.000225 | -0.0074125 | 0.0076375 | 5.7548125 | 10.4698125 | PS001089-A310120 | 0.0104375 | 2.019375 | 0.012625 | 0.013125 | 4.973875 | 5.038 | 4.676 | 5.102
1143 | PS001089-A310120-1/1-7 | 1050 | 31195 | 31196 | 1369.73 | 7.25805 | 7.6044 | 132.71 | 80.9 | 165 | 6.24 | 0.585 | 0.62 | 7.2 | 1.63 | 0.085 | 18.175 | 18.2 | 2.225 | 2.515 | 15.615 | 15.4 | 0.05 | 0.075 | 7.1 | 0.16 | PS001089-A310120-1 | CK002767-D130220 | CK002760-D070220 | 7.175 | 7.175 | 7.1755 | 5.71 | 5.7 |  |  |  | Rec-CK002749-D310120 | 2020-02-13 17:05 | 19.7 | 15.6 | 14.1 | Rec-CK002749-D310120 | 2020-02-07 17:40 | 20.1 | 15.6 | 14.8 | 3 | 3 | На контроль |  | 1635 | 13.35 | 1930 | 40 | 80.2 | 1925 | 30 | 35 | 166 | 200 | 129 | 168.5 | 26.39 | 177 | 162 | 2020-03-05 | 31.2 | 33.5 | 36.5 | 78.6 | 80.1 | 81.4 | 26 | 32.5 | 39 | 129.2 | 130.3 | 130.7 | 167.5 | 168.4 | 169.8 | 0.34 | 0.34 | 0.34 | 700 | 10000 | 0 | 0 | 1925 |  |  |  | 2020-03-04 | 2020-03-04 | 2019-11-06 | 1038 | 2018-06-06 | 2732 | 0.0001882353 | -0.0074 | 0.007588235 | 5.793059 | 10.57829 | 0.000225 | -0.0074125 | 0.0076375 | 5.7548125 | 10.4698125 | PS001089-A310120 | 0.0104375 | 2.019375 | 0.012625 | 0.013125 | 4.973875 | 5.038 | 4.676 | 5.102
1144 | PS001087-A300120-2/1-2 | 1200 | 31180 | 31181 | 1399.175 | 7.09945 | 7.48125 | 132.5 | 81.425 | 165.42 | 6.31 | 1.125 | 0.22 | 11.29 | 1.135 | 0.395 | 17.725 | 17.86 | 3.85 | 3.1 | 14.99 | 15.29 | 0.42 | 0.425 | 6.95 | 0.12 | PS001087-A300120-2 | CK002767-D130220 | CK002765-D120220 | 7.199 | 7.199 | 7.202 | 5.71 | 5.715 |  |  |  | Rec-CK002749-D310120 | 2020-02-13 17:05 | 19.7 | 15.6 | 14.1 | Rec-CK002749-D310120 | 2020-02-12 08:40 | 19.8 | 13 | 14.2 | 3 | 3 | На контроль |  | 1635 | 13.45 | 1940 | 40 | 80.2 | 1925 | 35 | 38 | 166 | 200 | 129 | 167.5 | 26.3 | 195 | 180 | 2020-03-03 | 35 | 37.2 | 39.4 | 78.3 | 80.1 | 81.9 | 33 | 38 | 43 | 129.4 | 130.6 | 131.1 | 166.9 | 168.2 | 169.1 | 0.38 | 0.38 | 0.38 | 700 | 9000 | 0 | 0 | 1925 |  |  |  | 2020-02-05 | 2020-02-05 | 2019-11-06 | 1030 | 2018-06-06 | 2724 | 0.0001882353 | -0.0074 | 0.007588235 | 5.793059 | 10.57829 | 0.0001117647 | -0.007423529 | 0.007535294 | 5.785824 | 10.56359 | PS001087-A300120 | 0.01075 | 1.996375 | 0.013375 | 0.011125 | 4.900125 | 4.9635 | 4.591 | 5.033
1145 | PS001087-A300120-2/1-3 | 1100 | 31182 | 31183 | 1377.16 | 7.1807 | 7.49805 | 131.545 | 81.375 | 165.875 | 6.31 | 0.8 | 0.67 | 7.47 | 1.255 | 0.235 | 17.42 | 17.96 | 3.075 | 3.995 | 15.285 | 15.25 | 0.455 | 0.425 | 6.85 | 0.09 | PS001087-A300120-2 | CK002767-D130220 | CK002765-D120220 | 7.199 | 7.199 | 7.202 | 5.71 | 5.715 |  |  |  | Rec-CK002749-D310120 | 2020-02-13 17:05 | 19.7 | 15.6 | 14.1 | Rec-CK002749-D310120 | 2020-02-12 08:40 | 19.8 | 13 | 14.2 | 3 | 3 | На контроль |  | 1635 | 13.45 | 1940 | 40 | 80.2 | 1925 | 35 | 38 | 166 | 200 | 129 | 167.5 | 26.3 | 195 | 180 | 2020-03-03 | 35 | 37.2 | 39.4 | 78.3 | 80.1 | 81.9 | 33 | 38 | 43 | 129.4 | 130.6 | 131.1 | 166.9 | 168.2 | 169.1 | 0.38 | 0.38 | 0.38 | 700 | 9000 | 0 | 0 | 1925 |  |  |  | 2020-02-05 | 2020-02-05 | 2019-11-06 | 1030 | 2018-06-06 | 2724 | 0.0001882353 | -0.0074 | 0.007588235 | 5.793059 | 10.57829 | 0.0001117647 | -0.007423529 | 0.007535294 | 5.785824 | 10.56359 | PS001087-A300120 | 0.01075 | 1.996375 | 0.013375 | 0.011125 | 4.900125 | 4.9635 | 4.591 | 5.033
1146 | PS001087-A300120-2/1-4 | 1100 | 31184 | 31185 | 1362.23 | 7.1682 | 7.50345 | 132.415 | 81.255 | 165.04 | 6.115 | 0.33 | 0.615 | 6.805 | 1.295 | 0.115 | 17.995 | 17.67 | 3.73 | 2.36 | 15.415 | 15.385 | 0.455 | 0.465 | 7.05 | 0.18 | PS001087-A300120-2 | CK002767-D130220 | CK002765-D120220 | 7.199 | 7.199 | 7.202 | 5.71 | 5.715 |  |  |  | Rec-CK002749-D310120 | 2020-02-13 17:05 | 19.7 | 15.6 | 14.1 | Rec-CK002749-D310120 | 2020-02-12 08:40 | 19.8 | 13 | 14.2 | 3 | 3 | На контроль |  | 1635 | 13.45 | 1940 | 40 | 80.2 | 1925 | 35 | 38 | 166 | 200 | 129 | 167.5 | 26.3 | 195 | 180 | 2020-03-03 | 35 | 37.2 | 39.4 | 78.3 | 80.1 | 81.9 | 33 | 38 | 43 | 129.4 | 130.6 | 131.1 | 166.9 | 168.2 | 169.1 | 0.38 | 0.38 | 0.38 | 700 | 9000 | 0 | 0 | 1925 |  |  |  | 2020-02-05 | 2020-02-05 | 2019-11-06 | 1030 | 2018-06-06 | 2724 | 0.0001882353 | -0.0074 | 0.007588235 | 5.793059 | 10.57829 | 0.0001117647 | -0.007423529 | 0.007535294 | 5.785824 | 10.56359 | PS001087-A300120 | 0.01075 | 1.996375 | 0.013375 | 0.011125 | 4.900125 | 4.9635 | 4.591 | 5.033
1147 | PS001087-A300120-2/1-5 | 1200 | 31186 | 31187 | 1390.135 | 7.201 | 7.5317 | 132.49 | 81.26 | 165.01 | 6.225 | 0.35 | 0.6 | 7.035 | 1.225 | 0.11 | 18.34 | 18.325 | 2.585 | 2.745 | 15.555 | 15.385 | 0.48 | 0.52 | 7.35 | 0.17 | PS001087-A300120-2 | CK002767-D130220 | CK002765-D120220 | 7.199 | 7.199 | 7.202 | 5.71 | 5.715 |  |  |  | Rec-CK002749-D310120 | 2020-02-13 17:05 | 19.7 | 15.6 | 14.1 | Rec-CK002749-D310120 | 2020-02-12 08:40 | 19.8 | 13 | 14.2 | 3 | 3 | На контроль |  | 1635 | 13.45 | 1940 | 40 | 80.2 | 1925 | 35 | 38 | 166 | 200 | 129 | 167.5 | 26.3 | 195 | 180 | 2020-03-03 | 35 | 37.2 | 39.4 | 78.3 | 80.1 | 81.9 | 33 | 38 | 43 | 129.4 | 130.6 | 131.1 | 166.9 | 168.2 | 169.1 | 0.38 | 0.38 | 0.38 | 700 | 9000 | 0 | 0 | 1925 |  |  |  | 2020-02-05 | 2020-02-05 | 2019-11-06 | 1030 | 2018-06-06 | 2724 | 0.0001882353 | -0.0074 | 0.007588235 | 5.793059 | 10.57829 | 0.0001117647 | -0.007423529 | 0.007535294 | 5.785824 | 10.56359 | PS001087-A300120 | 0.01075 | 1.996375 | 0.013375 | 0.011125 | 4.900125 | 4.9635 | 4.591 | 5.033
1148 | PS001089-A310120-3/1-1 | 700 | 30586 | 30587 | 1395.515 | 7.33135 | 7.68705 | 131.205 | 80.91 | 167.095 | 6.3 | 0.435 | 0.515 | 11.025 | 1.375 | 0.53 | 17.7 | 18.45 | 2.495 | 3.88 | 15.575 | 16.04 | 0.235 | 0.155 | 7.35 | 0.09 | PS001089-A310120-3 | CK002442-D140619 | CK002533-D230819 | 7.129 | 7.129 | 7.1305 | 5.77 | 5.755 |  |  |  | Rec-CK002268-D150219 | 2019-06-14 00:20 | 23.7 | 12 | 5.9 | Rec-CK002495-D020819 | 2019-08-23 08:00 | 17 | 14 | 14.4 | 3 | 3 | На контроль |  | 1635 | 13.7 | 1930 | 40 | 80.2 | 1925 | 30 | 35 | 166 | 200 | 129 | 167 | 25.9 | 174 | 159 | 2020-03-06 | 31 | 34 | 37 | 77.4 | 80 | 82.4 | 26 | 34 | 40 | 128.7 | 130 | 131.2 | 167.5 | 168.7 | 169.8 | 0.35 | 0.35 | 0.35 | 650 | 5000 | 0 | 0 | 1925 |  |  |  | 2020-03-04 | 2020-03-04 | 2019-11-06 | 1045 | 2018-06-06 | 2739 | 4.117647e-05 | -0.007464706 | 0.007505882 | 5.777059 | 10.25765 | 8.235294e-05 | -0.007311765 | 0.007394118 | 5.705412 | 10.41329 | PS001089-A310120 | 0.0104375 | 2.019375 | 0.012625 | 0.013125 | 4.973875 | 5.038 | 4.676 | 5.102
1149 | PS001089-A310120-3/1-2 | 1100 | 33031 | 33032 | 1390.94 | 7.33695 | 7.66765 | 131.555 | 80.675 | 166.45 | 6.325 | 0.315 | 0.73 | 10.215 | 1.235 | 0.39 | 18.415 | 18.75 | 3.61 | 2.79 | 15.79 | 15.295 | 0.21 | 0.12 | 7.75 | 0.13 | PS001089-A310120-3 | CK002442-D140619 | CK002533-D230819 | 7.129 | 7.129 | 7.1305 | 5.77 | 5.755 |  |  |  | Rec-CK002268-D150219 | 2019-06-14 00:20 | 23.7 | 12 | 5.9 | Rec-CK002495-D020819 | 2019-08-23 08:00 | 17 | 14 | 14.4 | 3 | 3 | На контроль |  | 1635 | 13.7 | 1930 | 40 | 80.2 | 1925 | 30 | 35 | 166 | 200 | 129 | 167 | 25.9 | 174 | 159 | 2020-03-06 | 31 | 34 | 37 | 77.4 | 80 | 82.4 | 26 | 34 | 40 | 128.7 | 130 | 131.2 | 167.5 | 168.7 | 169.8 | 0.35 | 0.35 | 0.35 | 650 | 5000 | 0 | 0 | 1925 |  |  |  | 2020-03-04 | 2020-03-04 | 2019-11-06 | 1045 | 2018-06-06 | 2739 | 4.117647e-05 | -0.007464706 | 0.007505882 | 5.777059 | 10.25765 | 8.235294e-05 | -0.007311765 | 0.007394118 | 5.705412 | 10.41329 | PS001089-A310120 | 0.0104375 | 2.019375 | 0.012625 | 0.013125 | 4.973875 | 5.038 | 4.676 | 5.102
1150 | PS001086-A290120-2/1-2 | 600 | 30616 | 30617 | 1425.52 | 7.1607 | 7.4629 | 131.285 | 80.48 | 166.58 | 6.26 | 1.26 | 0.61 | 14.155 | 1.865 | 0.285 | 18.1 | 18.12 | 4.685 | 3.125 | 15.245 | 15.23 | 0.08 | 0.135 | 7.75 | 0.09 | PS001086-A290120-2 | CK002750-A030220 | CK002750-A030220 | 7.178 | 7.178 | 7.1805 | 5.725 | 5.7 |  |  |  | Rec-CK002690-A181219-161-20200123 | 2020-02-03 08:30 | 20.8 | 14.6 | 16.2 | Rec-CK002690-A181219-161-20200123 | 2020-02-03 08:30 | 20.8 | 14.6 | 16.2 | 1 | 1 | На контроль |  | 1635 | 13.6 | 1935 | 40 | 80.2 | 1925 | 35 | 40 | 166 | 200 | 129 | 167 | 25.99 | 148 | 133 | 2020-03-10 | 34.8 | 36.2 | 37.7 | 78.3 | 80.2 | 81.3 | 32 | 37.5 | 41 | 129 | 129.8 | 130.6 | 167.3 | 168.2 | 169.1 | 0.37 | 0.37 | 0.37 | 750 | 600 | 0 | 0 | 1925 | 98.78 |  |  | 2020-03-04 | 2020-03-04 | 2019-11-06 | 1053 | 2018-06-06 | 2143 | -0.0001470588 | -0.007447059 | 0.0073 | 5.829882 | 10.66012 | -0.0001470588 | -0.007447059 | 0.0073 | 5.829882 | 10.66012 | PS001086-A290120 | 0.0108 | 2.00525 | 0.019375 | 0.01625 | 4.905625 | 4.97 | 4.601 | 5.031
1151 | PS001086-A290120-2/1-1 | 1050 | 31197 | 31198 | 1399.545 | 7.17505 | 7.46855 | 131.075 | 80.585 | 166.2 | 6.195 | 0.965 | 0.6 | 6.435 | 1.5 | 0.13 | 17.82 | 17.97 | 2.635 | 7.04 | 15.23 | 15.405 | 0.02 | 0.07 | 7.65 | 0.16 | PS001086-A290120-2 | CK002750-A030220 | CK002750-A030220 | 7.178 | 7.178 | 7.1805 | 5.725 | 5.7 |  |  |  | Rec-CK002690-A181219-161-20200123 | 2020-02-03 08:30 | 20.8 | 14.6 | 16.2 | Rec-CK002690-A181219-161-20200123 | 2020-02-03 08:30 | 20.8 | 14.6 | 16.2 | 1 | 1 | На контроль |  | 1635 | 13.6 | 1935 | 40 | 80.2 | 1925 | 35 | 40 | 166 | 200 | 129 | 167 | 25.99 | 148 | 133 | 2020-03-10 | 34.8 | 36.2 | 37.7 | 78.3 | 80.2 | 81.3 | 32 | 37.5 | 41 | 129 | 129.8 | 130.6 | 167.3 | 168.2 | 169.1 | 0.37 | 0.37 | 0.37 | 750 | 600 | 0 | 0 | 1925 | 98.78 |  |  | 2020-03-04 | 2020-03-04 | 2019-11-06 | 1053 | 2018-06-06 | 2143 | -0.0001470588 | -0.007447059 | 0.0073 | 5.829882 | 10.66012 | -0.0001470588 | -0.007447059 | 0.0073 | 5.829882 | 10.66012 | PS001086-A290120 | 0.0108 | 2.00525 | 0.019375 | 0.01625 | 4.905625 | 4.97 | 4.601 | 5.031
1152 | PS001086-A290120-2/1-3-1 | 1100 | 31199 | 31200 | 1400.645 | 7.15875 | 7.47755 | 132.315 | 80.985 | 165.125 | 6.235 | 1.07 | 0.76 | 8.705 | 1.955 | 0.16 | 18.135 | 18.195 | 3.04 | 3.245 | 15.61 | 15.265 | 0.05 | 0.025 | 7.7 | 0.18 | PS001086-A290120-2 | CK002750-A030220 | CK002750-A030220 | 7.178 | 7.178 | 7.1805 | 5.725 | 5.7 |  |  |  | Rec-CK002690-A181219-161-20200123 | 2020-02-03 08:30 | 20.8 | 14.6 | 16.2 | Rec-CK002690-A181219-161-20200123 | 2020-02-03 08:30 | 20.8 | 14.6 | 16.2 | 1 | 1 | На контроль |  | 1635 | 13.6 | 1935 | 40 | 80.2 | 1925 | 35 | 40 | 166 | 200 | 129 | 167 | 25.99 | 148 | 133 | 2020-03-10 | 34.8 | 36.2 | 37.7 | 78.3 | 80.2 | 81.3 | 32 | 37.5 | 41 | 129 | 129.8 | 130.6 | 167.3 | 168.2 | 169.1 | 0.37 | 0.37 | 0.37 | 750 | 600 | 0 | 0 | 1925 | 98.78 |  |  | 2020-03-04 | 2020-03-04 | 2019-11-06 | 1053 | 2018-06-06 | 2143 | -0.0001470588 | -0.007447059 | 0.0073 | 5.829882 | 10.66012 | -0.0001470588 | -0.007447059 | 0.0073 | 5.829882 | 10.66012 | PS001086-A290120 | 0.0108 | 2.00525 | 0.019375 | 0.01625 | 4.905625 | 4.97 | 4.601 | 5.031
1153 | PS001086-A290120-2/1-4 | 1200 | 31201 | 31202 | 1375.785 | 7.1578 | 7.4945 | 132.42 | 80.975 | 165.005 | 6.18 | 0.665 | 0.485 | 4.85 | 2.22 | 0.245 | 18.04 | 18.1 | 2.365 | 2.05 | 15.685 | 15.69 | 0.05 | 0.015 | 7.5 | 0.16 | PS001086-A290120-2 | CK002750-A030220 | CK002750-A030220 | 7.178 | 7.178 | 7.1805 | 5.725 | 5.7 |  |  |  | Rec-CK002690-A181219-161-20200123 | 2020-02-03 08:30 | 20.8 | 14.6 | 16.2 | Rec-CK002690-A181219-161-20200123 | 2020-02-03 08:30 | 20.8 | 14.6 | 16.2 | 1 | 1 | На контроль |  | 1635 | 13.6 | 1935 | 40 | 80.2 | 1925 | 35 | 40 | 166 | 200 | 129 | 167 | 25.99 | 148 | 133 | 2020-03-10 | 34.8 | 36.2 | 37.7 | 78.3 | 80.2 | 81.3 | 32 | 37.5 | 41 | 129 | 129.8 | 130.6 | 167.3 | 168.2 | 169.1 | 0.37 | 0.37 | 0.37 | 750 | 600 | 0 | 0 | 1925 | 98.78 |  |  | 2020-03-04 | 2020-03-04 | 2019-11-06 | 1053 | 2018-06-06 | 2143 | -0.0001470588 | -0.007447059 | 0.0073 | 5.829882 | 10.66012 | -0.0001470588 | -0.007447059 | 0.0073 | 5.829882 | 10.66012 | PS001086-A290120 | 0.0108 | 2.00525 | 0.019375 | 0.01625 | 4.905625 | 4.97 | 4.601 | 5.031
1154 | PS001086-A290120-2/1-5 | 1200 | 31203 | 31204 | 1393.155 | 7.1859 | 7.5119 | 132.215 | 81 | 165.13 | 6.215 | 0.705 | 0.82 | 4.72 | 2.31 | 0.17 | 18.43 | 18.485 | 2.44 | 2.555 | 15.65 | 15.895 | 0.08 | 0.005 | 7.75 | 0.21 | PS001086-A290120-2 | CK002750-A030220 | CK002750-A030220 | 7.178 | 7.178 | 7.1805 | 5.725 | 5.7 |  |  |  | Rec-CK002690-A181219-161-20200123 | 2020-02-03 08:30 | 20.8 | 14.6 | 16.2 | Rec-CK002690-A181219-161-20200123 | 2020-02-03 08:30 | 20.8 | 14.6 | 16.2 | 1 | 1 | На контроль |  | 1635 | 13.6 | 1935 | 40 | 80.2 | 1925 | 35 | 40 | 166 | 200 | 129 | 167 | 25.99 | 148 | 133 | 2020-03-10 | 34.8 | 36.2 | 37.7 | 78.3 | 80.2 | 81.3 | 32 | 37.5 | 41 | 129 | 129.8 | 130.6 | 167.3 | 168.2 | 169.1 | 0.37 | 0.37 | 0.37 | 750 | 600 | 0 | 0 | 1925 | 98.78 |  |  | 2020-03-04 | 2020-03-04 | 2019-11-06 | 1053 | 2018-06-06 | 2143 | -0.0001470588 | -0.007447059 | 0.0073 | 5.829882 | 10.66012 | -0.0001470588 | -0.007447059 | 0.0073 | 5.829882 | 10.66012 | PS001086-A290120 | 0.0108 | 2.00525 | 0.019375 | 0.01625 | 4.905625 | 4.97 | 4.601 | 5.031
1155 | PS001091-A110220-1/1-1 | 700 | 30769 | 30770 | 1442.3 | 7.27025 | 7.56625 | 131.41 | 80.98 | 166.58 | 6.445 | 1.63 | 0.475 | 15.135 | 1.93 | 0.345 | 17.93 | 17.575 | 6.76 | 4.615 | 14.965 | 14.635 | 0.515 | 0.28 | 7.4 | 0.09 | PS001091-A110220-1 | CK002771-D180220 | CK002773-D190220 | 7.1635 | 7.1635 | 7.164 | 5.7 | 5.695 |  |  |  | Rec-CK002749-D310120 | 2020-02-18 14:00 | 19.5 | 14 | 13.9 | Rec-CK002749-D310120 | 2020-02-19 08:40 | 19.4 | 12.9 | 13.7 | 3 | 3 | На контроль |  | 1635 | 13.25 | 1940 | 40 | 80.2 | 1925 | 35 | 38 | 166 | 200 | 129 | 167 | 26.5 | 173 | 158 | 2020-03-13 | 34 | 38 | 42 | 78 | 79.8 | 81.6 | 33 | 40 | 48 | 128.7 | 129.7 | 130.7 | 166.8 | 168 | 169.4 | 0.36 | 0.36 | 0.36 | 1000 | 6000 | 1 | 0 | 1925 |  |  |  | 2020-03-04 | 2020-03-04 | 2019-11-06 | 1083 | 2018-06-06 | 2777 | 0.0003058824 | -0.0074 | 0.007705882 | 5.814471 | 10.53047 | 0.0003611111 | -0.007416667 | 0.007777778 | 5.800389 | 10.52444 | PS001091-A110220 | 0.0107125 | 2.019625 | 0.015875 | 0.012125 | 4.96625 | 5.0305 | 4.664 | 5.097
1156 | PS001093-A140220-1/1-5 | 1200 | 30917 | 30918 | 1354.69 | 7.17405 | 7.51695 | 132.33 | 80.93 | 165.23 | 6.28 | 0.54 | 0.505 | 2.915 | 1.64 | 0.26 | 17.65 | 17.49 | 3.84 | 2.565 | 15.235 | 15.555 | 0.1 | 0.175 | 7.1 | 0.14 | PS001093-A140220-1 | CK002765-D120220 | CK002771-D180220 | 7.153 | 7.153 | 7.146 | 5.7 | 5.7 | 7.214 | 7.214 | 7.214 | Rec-CK002749-D310120 | 2020-02-12 08:40 | 19.8 | 13 | 14.2 | Rec-CK002749-D310120 | 2020-02-18 14:00 | 19.5 | 14 | 13.9 | 3 | 3 | На контроль |  | 1635 | 13.35 | 1930 | 40 | 80.2 | 1925 | 35 | 40 | 166 | 200 | 129 | 167 | 26.39 | 190 | 175 | 2020-03-18 | 33 | 36 | 39 | 78.3 | 80 | 81.3 | 30 | 37 | 45 | 129.3 | 130 | 130.6 | 166.9 | 167.9 | 168.9 | 0.36 | 0.36 | 0.36 | 650 | 11000 | 0 | 0 | 1925 | 99.47 |  |  | 2020-03-04 | 2020-03-04 | 2019-11-06 | 1114 | 2018-06-06 | 2808 | 0.0001117647 | -0.007423529 | 0.007535294 | 5.785824 | 10.56359 | 0.0003058824 | -0.0074 | 0.007705882 | 5.814471 | 10.53047 | PS001093-A140220 | 0.0108375 | 2.006125 | 0.019 | 0.013375 | 4.950875 | 5.0115 | 4.644 | 5.091
1157 | PS001093-A140220-1/1-6 | 1200 | 30919 | 30920 | 1362.405 | 7.1722 | 7.5113 | 132.455 | 80.96 | 165.37 | 6.35 | 0.52 | 0.38 | 4.42 | 2.04 | 0.31 | 17.855 | 17.77 | 3.425 | 2.445 | 15.07 | 15.575 | 0.165 | 0.16 | 7.35 | 0.29 | PS001093-A140220-1 | CK002765-D120220 | CK002771-D180220 | 7.153 | 7.153 | 7.146 | 5.7 | 5.7 | 7.214 | 7.214 | 7.214 | Rec-CK002749-D310120 | 2020-02-12 08:40 | 19.8 | 13 | 14.2 | Rec-CK002749-D310120 | 2020-02-18 14:00 | 19.5 | 14 | 13.9 | 3 | 3 | На контроль |  | 1635 | 13.35 | 1930 | 40 | 80.2 | 1925 | 35 | 40 | 166 | 200 | 129 | 167 | 26.39 | 190 | 175 | 2020-03-18 | 33 | 36 | 39 | 78.3 | 80 | 81.3 | 30 | 37 | 45 | 129.3 | 130 | 130.6 | 166.9 | 167.9 | 168.9 | 0.36 | 0.36 | 0.36 | 650 | 11000 | 0 | 0 | 1925 | 99.47 |  |  | 2020-03-04 | 2020-03-04 | 2019-11-06 | 1114 | 2018-06-06 | 2808 | 0.0001117647 | -0.007423529 | 0.007535294 | 5.785824 | 10.56359 | 0.0003058824 | -0.0074 | 0.007705882 | 5.814471 | 10.53047 | PS001093-A140220 | 0.0108375 | 2.006125 | 0.019 | 0.013375 | 4.950875 | 5.0115 | 4.644 | 5.091
1158 | PS001093-A140220-1/1-2 | 1200 | 31708 | 31709 | 1371.025 | 7.18115 | 7.5142 | 131.505 | 80.765 | 165.23 | 6.185 | 0.78 | 0.63 | 7.27 | 1.31 | 0.2 | 17.54 | 17.59 | 2 | 3.535 | 15.31 | 14.965 | 0.05 | 0.055 | 7.05 | 0.06 | PS001093-A140220-1 | CK002765-D120220 | CK002771-D180220 | 7.153 | 7.153 | 7.146 | 5.7 | 5.7 | 7.214 | 7.214 | 7.214 | Rec-CK002749-D310120 | 2020-02-12 08:40 | 19.8 | 13 | 14.2 | Rec-CK002749-D310120 | 2020-02-18 14:00 | 19.5 | 14 | 13.9 | 3 | 3 | На контроль |  | 1635 | 13.35 | 1930 | 40 | 80.2 | 1925 | 35 | 40 | 166 | 200 | 129 | 167 | 26.39 | 190 | 175 | 2020-03-18 | 33 | 36 | 39 | 78.3 | 80 | 81.3 | 30 | 37 | 45 | 129.3 | 130 | 130.6 | 166.9 | 167.9 | 168.9 | 0.36 | 0.36 | 0.36 | 650 | 11000 | 0 | 0 | 1925 | 99.47 |  |  | 2020-03-04 | 2020-03-04 | 2019-11-06 | 1114 | 2018-06-06 | 2808 | 0.0001117647 | -0.007423529 | 0.007535294 | 5.785824 | 10.56359 | 0.0003058824 | -0.0074 | 0.007705882 | 5.814471 | 10.53047 | PS001093-A140220 | 0.0108375 | 2.006125 | 0.019 | 0.013375 | 4.950875 | 5.0115 | 4.644 | 5.091
1159 | PS001093-A140220-1/1-3 | 1200 | 31710 | 31711 | 1363.345 | 7.17575 | 7.50935 | 131.335 | 80.92 | 165.375 | 6.22 | 0.71 | 0.73 | 5.325 | 1.115 | 0.225 | 17.595 | 17.625 | 2.235 | 2.165 | 15.1 | 15.45 | 0.11 | 0.105 | 7.05 | 0.21 | PS001093-A140220-1 | CK002765-D120220 | CK002771-D180220 | 7.153 | 7.153 | 7.146 | 5.7 | 5.7 | 7.214 | 7.214 | 7.214 | Rec-CK002749-D310120 | 2020-02-12 08:40 | 19.8 | 13 | 14.2 | Rec-CK002749-D310120 | 2020-02-18 14:00 | 19.5 | 14 | 13.9 | 3 | 3 | На контроль |  | 1635 | 13.35 | 1930 | 40 | 80.2 | 1925 | 35 | 40 | 166 | 200 | 129 | 167 | 26.39 | 190 | 175 | 2020-03-18 | 33 | 36 | 39 | 78.3 | 80 | 81.3 | 30 | 37 | 45 | 129.3 | 130 | 130.6 | 166.9 | 167.9 | 168.9 | 0.36 | 0.36 | 0.36 | 650 | 11000 | 0 | 0 | 1925 | 99.47 |  |  | 2020-03-04 | 2020-03-04 | 2019-11-06 | 1114 | 2018-06-06 | 2808 | 0.0001117647 | -0.007423529 | 0.007535294 | 5.785824 | 10.56359 | 0.0003058824 | -0.0074 | 0.007705882 | 5.814471 | 10.53047 | PS001093-A140220 | 0.0108375 | 2.006125 | 0.019 | 0.013375 | 4.950875 | 5.0115 | 4.644 | 5.091
1160 | PS001093-A140220-1/1-4 | 1200 | 31712 | 30916 | 1351.705 | 7.1661 | 7.50825 | 131.7 | 80.925 | 165.355 | 6.295 | 0.625 | 0.515 | 3.695 | 1.19 | 0.265 | 17.515 | 17.39 | 3.39 | 2.375 | 15.205 | 15.55 | 0.115 | 0.17 | 7.05 | 0.18 | PS001093-A140220-1 | CK002765-D120220 | CK002771-D180220 | 7.153 | 7.153 | 7.146 | 5.7 | 5.7 | 7.214 | 7.214 | 7.214 | Rec-CK002749-D310120 | 2020-02-12 08:40 | 19.8 | 13 | 14.2 | Rec-CK002749-D310120 | 2020-02-18 14:00 | 19.5 | 14 | 13.9 | 3 | 3 | На контроль |  | 1635 | 13.35 | 1930 | 40 | 80.2 | 1925 | 35 | 40 | 166 | 200 | 129 | 167 | 26.39 | 190 | 175 | 2020-03-18 | 33 | 36 | 39 | 78.3 | 80 | 81.3 | 30 | 37 | 45 | 129.3 | 130 | 130.6 | 166.9 | 167.9 | 168.9 | 0.36 | 0.36 | 0.36 | 650 | 11000 | 0 | 0 | 1925 | 99.47 |  |  | 2020-03-04 | 2020-03-04 | 2019-11-06 | 1114 | 2018-06-06 | 2808 | 0.0001117647 | -0.007423529 | 0.007535294 | 5.785824 | 10.56359 | 0.0003058824 | -0.0074 | 0.007705882 | 5.814471 | 10.53047 | PS001093-A140220 | 0.0108375 | 2.006125 | 0.019 | 0.013375 | 4.950875 | 5.0115 | 4.644 | 5.091
1161 | PS001093-A140220-1/1-1 | 1200 | 31713 | 31707 | 1376.455 | 7.15405 | 7.48875 | 131.27 | 80.765 | 165.355 | 6.165 | 0.91 | 0.535 | 8.58 | 1.2 | 0.31 | 17.595 | 17.57 | 2.74 | 5.075 | 15.42 | 14.675 | 0.125 | 0.13 | 7.05 | 0.1 | PS001093-A140220-1 | CK002765-D120220 | CK002771-D180220 | 7.153 | 7.153 | 7.146 | 5.7 | 5.7 | 7.214 | 7.214 | 7.214 | Rec-CK002749-D310120 | 2020-02-12 08:40 | 19.8 | 13 | 14.2 | Rec-CK002749-D310120 | 2020-02-18 14:00 | 19.5 | 14 | 13.9 | 3 | 3 | На контроль |  | 1635 | 13.35 | 1930 | 40 | 80.2 | 1925 | 35 | 40 | 166 | 200 | 129 | 167 | 26.39 | 190 | 175 | 2020-03-18 | 33 | 36 | 39 | 78.3 | 80 | 81.3 | 30 | 37 | 45 | 129.3 | 130 | 130.6 | 166.9 | 167.9 | 168.9 | 0.36 | 0.36 | 0.36 | 650 | 11000 | 0 | 0 | 1925 | 99.47 |  |  | 2020-03-04 | 2020-03-04 | 2019-11-06 | 1114 | 2018-06-06 | 2808 | 0.0001117647 | -0.007423529 | 0.007535294 | 5.785824 | 10.56359 | 0.0003058824 | -0.0074 | 0.007705882 | 5.814471 | 10.53047 | PS001093-A140220 | 0.0108375 | 2.006125 | 0.019 | 0.013375 | 4.950875 | 5.0115 | 4.644 | 5.091
1162 | PS001093-A140220-2/1-4 | 1100 | 30945 | 30946 | 1360.21 | 7.161 | 7.52365 | 132.345 | 81.125 | 165.265 | 6.115 | 0.42 | 0.59 | 6.62 | 1.5 | 0.125 | 17.86 | 17.345 | 3.355 | 3.755 | 15.625 | 15.475 | 0.085 | 0.15 | 6.9 | 0.22 | PS001093-A140220-2 | CK002781-D020320 | CK002781-D020320 | 7.146 | 7.146 | 7.143 | 5.695 | 5.705 | 7.207 | 7.207 | 7.207 | Rec-CK002749-D310120 | 2020-03-02 08:55 | 18.9 | 14.8 | 13.3 | Rec-CK002749-D310120 | 2020-03-02 08:55 | 18.9 | 14.8 | 13.3 | 3 | 3 | На контроль |  | 1635 | 13.55 | 1930 | 40 | 80.2 | 1925 | 35 | 40 | 166 | 200 | 129 | 167 | 26.17 | 173 | 158 | 2020-03-19 | 33.2 | 37 | 39 | 77.9 | 80 | 81.8 | 31 | 37 | 44 | 129 | 130 | 131.1 | 167.1 | 168 | 169.3 | 0.35 | 0.35 | 0.35 | 700 | 8000 | 0 | 0 | 1925 |  |  |  | 2020-03-04 | 2020-03-04 | 2019-11-06 | 1122 | 2018-06-06 | 2816 | 0.0001555556 | -0.007422222 | 0.007577778 | 5.786889 | 10.57456 | 0.0001555556 | -0.007422222 | 0.007577778 | 5.786889 | 10.57456 | PS001093-A140220 | 0.0108375 | 2.006125 | 0.019 | 0.013375 | 4.950875 | 5.0115 | 4.644 | 5.091
1163 | PS001093-A140220-2/1-3-1 | 600 | 30950 | 30951 | 1367.505 | 7.13525 | 7.5035 | 132.425 | 81.175 | 165.11 | 6.065 | 0.825 | 0.585 | 9.36 | 1.37 | 0.14 | 18.01 | 17.26 | 5.12 | 6.045 | 15.4 | 15.335 | 0.08 | 0.055 | 6.95 | 0.17 | PS001093-A140220-2 | CK002781-D020320 | CK002781-D020320 | 7.146 | 7.146 | 7.143 | 5.695 | 5.705 | 7.207 | 7.207 | 7.207 | Rec-CK002749-D310120 | 2020-03-02 08:55 | 18.9 | 14.8 | 13.3 | Rec-CK002749-D310120 | 2020-03-02 08:55 | 18.9 | 14.8 | 13.3 | 3 | 3 | На контроль |  | 1635 | 13.55 | 1930 | 40 | 80.2 | 1925 | 35 | 40 | 166 | 200 | 129 | 167 | 26.17 | 173 | 158 | 2020-03-19 | 33.2 | 37 | 39 | 77.9 | 80 | 81.8 | 31 | 37 | 44 | 129 | 130 | 131.1 | 167.1 | 168 | 169.3 | 0.35 | 0.35 | 0.35 | 700 | 8000 | 0 | 0 | 1925 |  |  |  | 2020-03-04 | 2020-03-04 | 2019-11-06 | 1122 | 2018-06-06 | 2816 | 0.0001555556 | -0.007422222 | 0.007577778 | 5.786889 | 10.57456 | 0.0001555556 | -0.007422222 | 0.007577778 | 5.786889 | 10.57456 | PS001093-A140220 | 0.0108375 | 2.006125 | 0.019 | 0.013375 | 4.950875 | 5.0115 | 4.644 | 5.091
1164 | PS001094-A140220-3/1-1 | 1050 | 30984 | 30985 | 1361.04 | 7.22145 | 7.5891 | 132.02 | 80.505 | 164.465 | 6.185 | 0.765 | 0.745 | 12.11 | 1.43 | 0.245 | 17.55 | 17.645 | 2.91 | 4.375 | 15.3 | 15.34 | 0.365 | 0.275 | 6.9 | 0.12 | PS001094-A140220-3 | CK002785-D040320 | CK002785-D040320 | 7.179 | 7.179 | 7.183 | 5.71 | 5.735 | 7.24 | 7.24 | 7.24 | Rec-CK002749-D310120 | 2020-03-04 17:10 | 18.7 | 13.3 | 13.2 | Rec-CK002749-D310120 | 2020-03-04 17:10 | 18.7 | 13.3 | 13.2 | 3 | 3 | На контроль |  | 1635 | 13.45 | 1940 | 40 | 80.2 | 1925 | 35 | 40 | 166 | 200 | 129 | 167 | 26.29 | 224 | 170 | 2020-03-20 | 36 | 38 | 40 | 78.7 | 80 | 81.3 | 35 | 38 | 45 | 129.3 | 130 | 130.6 | 166.7 | 168 | 168.8 | 0.37 | 0.37 | 0.37 | 650 | 8000 | 0 | 1 | 1925 |  |  |  | 2020-03-04 | 2020-03-04 | 2019-11-06 | 1133 | 2018-06-06 | 2827 | 0.0002823529 | -0.007447059 | 0.007729412 | 5.757353 | 10.46912 | 0.0002823529 | -0.007447059 | 0.007729412 | 5.757353 | 10.46912 | PS001094-A140220 | 0.010825 | 2.01125 | 0.018125 | 0.01475 | 4.941875 | 5.006 | 4.634 | 5.085
1165 | PS001094-A140220-3/1-2 | 1100 | 30986 | 30987 | 1362.7 | 7.2353 | 7.59635 | 132.12 | 80.51 | 164.36 | 6.16 | 0.73 | 0.745 | 11.15 | 1.33 | 0.24 | 17.63 | 17.66 | 3.74 | 3.705 | 15.25 | 15.37 | 0.32 | 0.25 | 6.9 | 0.06 | PS001094-A140220-3 | CK002785-D040320 | CK002785-D040320 | 7.179 | 7.179 | 7.183 | 5.71 | 5.735 | 7.24 | 7.24 | 7.24 | Rec-CK002749-D310120 | 2020-03-04 17:10 | 18.7 | 13.3 | 13.2 | Rec-CK002749-D310120 | 2020-03-04 17:10 | 18.7 | 13.3 | 13.2 | 3 | 3 | На контроль |  | 1635 | 13.45 | 1940 | 40 | 80.2 | 1925 | 35 | 40 | 166 | 200 | 129 | 167 | 26.29 | 224 | 170 | 2020-03-20 | 36 | 38 | 40 | 78.7 | 80 | 81.3 | 35 | 38 | 45 | 129.3 | 130 | 130.6 | 166.7 | 168 | 168.8 | 0.37 | 0.37 | 0.37 | 650 | 8000 | 0 | 1 | 1925 |  |  |  | 2020-03-04 | 2020-03-04 | 2019-11-06 | 1133 | 2018-06-06 | 2827 | 0.0002823529 | -0.007447059 | 0.007729412 | 5.757353 | 10.46912 | 0.0002823529 | -0.007447059 | 0.007729412 | 5.757353 | 10.46912 | PS001094-A140220 | 0.010825 | 2.01125 | 0.018125 | 0.01475 | 4.941875 | 5.006 | 4.634 | 5.085
1166 | PS001094-A140220-3/1-3 | 1200 | 30988 | 30989 | 1361.495 | 7.26535 | 7.60535 | 132.11 | 80.815 | 164.475 | 6.21 | 0.54 | 0.715 | 5.495 | 1.155 | 0.11 | 17.65 | 17.695 | 2.77 | 2.17 | 15.43 | 15.4 | 0.405 | 0.315 | 7 | 0.08 | PS001094-A140220-3 | CK002785-D040320 | CK002785-D040320 | 7.179 | 7.179 | 7.183 | 5.71 | 5.735 | 7.24 | 7.24 | 7.24 | Rec-CK002749-D310120 | 2020-03-04 17:10 | 18.7 | 13.3 | 13.2 | Rec-CK002749-D310120 | 2020-03-04 17:10 | 18.7 | 13.3 | 13.2 | 3 | 3 | На контроль |  | 1635 | 13.45 | 1940 | 40 | 80.2 | 1925 | 35 | 40 | 166 | 200 | 129 | 167 | 26.29 | 224 | 170 | 2020-03-20 | 36 | 38 | 40 | 78.7 | 80 | 81.3 | 35 | 38 | 45 | 129.3 | 130 | 130.6 | 166.7 | 168 | 168.8 | 0.37 | 0.37 | 0.37 | 650 | 8000 | 0 | 1 | 1925 |  |  |  | 2020-03-04 | 2020-03-04 | 2019-11-06 | 1133 | 2018-06-06 | 2827 | 0.0002823529 | -0.007447059 | 0.007729412 | 5.757353 | 10.46912 | 0.0002823529 | -0.007447059 | 0.007729412 | 5.757353 | 10.46912 | PS001094-A140220 | 0.010825 | 2.01125 | 0.018125 | 0.01475 | 4.941875 | 5.006 | 4.634 | 5.085
1167 | PS001094-A140220-3/1-4 | 1200 | 30990 | 30991 | 1361.56 | 7.26425 | 7.6001 | 132.125 | 81.025 | 164.62 | 6.175 | 0.415 | 0.765 | 5.955 | 1.23 | 0.1 | 17.77 | 17.745 | 3.07 | 2.43 | 15.475 | 15.49 | 0.415 | 0.355 | 7.05 | 0.17 | PS001094-A140220-3 | CK002785-D040320 | CK002785-D040320 | 7.179 | 7.179 | 7.183 | 5.71 | 5.735 | 7.24 | 7.24 | 7.24 | Rec-CK002749-D310120 | 2020-03-04 17:10 | 18.7 | 13.3 | 13.2 | Rec-CK002749-D310120 | 2020-03-04 17:10 | 18.7 | 13.3 | 13.2 | 3 | 3 | На контроль |  | 1635 | 13.45 | 1940 | 40 | 80.2 | 1925 | 35 | 40 | 166 | 200 | 129 | 167 | 26.29 | 224 | 170 | 2020-03-20 | 36 | 38 | 40 | 78.7 | 80 | 81.3 | 35 | 38 | 45 | 129.3 | 130 | 130.6 | 166.7 | 168 | 168.8 | 0.37 | 0.37 | 0.37 | 650 | 8000 | 0 | 1 | 1925 |  |  |  | 2020-03-04 | 2020-03-04 | 2019-11-06 | 1133 | 2018-06-06 | 2827 | 0.0002823529 | -0.007447059 | 0.007729412 | 5.757353 | 10.46912 | 0.0002823529 | -0.007447059 | 0.007729412 | 5.757353 | 10.46912 | PS001094-A140220 | 0.010825 | 2.01125 | 0.018125 | 0.01475 | 4.941875 | 5.006 | 4.634 | 5.085
1168 | PS001094-A140220-3/1-5 | 1200 | 30992 | 30994 | 1369.04 | 7.24405 | 7.5763 | 132.2 | 81.11 | 164.825 | 6.16 | 0.4 | 0.91 | 6.215 | 1.345 | 0.16 | 17.93 | 17.91 | 3.495 | 2.76 | 15.345 | 15.675 | 0.44 | 0.405 | 7.15 | 0.1 | PS001094-A140220-3 | CK002785-D040320 | CK002785-D040320 | 7.179 | 7.179 | 7.183 | 5.71 | 5.735 | 7.24 | 7.24 | 7.24 | Rec-CK002749-D310120 | 2020-03-04 17:10 | 18.7 | 13.3 | 13.2 | Rec-CK002749-D310120 | 2020-03-04 17:10 | 18.7 | 13.3 | 13.2 | 3 | 3 | На контроль |  | 1635 | 13.45 | 1940 | 40 | 80.2 | 1925 | 35 | 40 | 166 | 200 | 129 | 167 | 26.29 | 224 | 170 | 2020-03-20 | 36 | 38 | 40 | 78.7 | 80 | 81.3 | 35 | 38 | 45 | 129.3 | 130 | 130.6 | 166.7 | 168 | 168.8 | 0.37 | 0.37 | 0.37 | 650 | 8000 | 0 | 1 | 1925 |  |  |  | 2020-03-04 | 2020-03-04 | 2019-11-06 | 1133 | 2018-06-06 | 2827 | 0.0002823529 | -0.007447059 | 0.007729412 | 5.757353 | 10.46912 | 0.0002823529 | -0.007447059 | 0.007729412 | 5.757353 | 10.46912 | PS001094-A140220 | 0.010825 | 2.01125 | 0.018125 | 0.01475 | 4.941875 | 5.006 | 4.634 | 5.085
1169 | PS001094-A140220-3/1-6 | 1100 | 30995 | 30996 | 1378.68 | 7.24105 | 7.5678 | 132.195 | 81.09 | 164.83 | 6.255 | 0.495 | 0.64 | 5.1 | 1.295 | 0.16 | 18.145 | 18.145 | 3.34 | 2.73 | 15.48 | 15.48 | 0.46 | 0.5 | 7.3 | 0.09 | PS001094-A140220-3 | CK002785-D040320 | CK002785-D040320 | 7.179 | 7.179 | 7.183 | 5.71 | 5.735 | 7.24 | 7.24 | 7.24 | Rec-CK002749-D310120 | 2020-03-04 17:10 | 18.7 | 13.3 | 13.2 | Rec-CK002749-D310120 | 2020-03-04 17:10 | 18.7 | 13.3 | 13.2 | 3 | 3 | На контроль |  | 1635 | 13.45 | 1940 | 40 | 80.2 | 1925 | 35 | 40 | 166 | 200 | 129 | 167 | 26.29 | 224 | 170 | 2020-03-20 | 36 | 38 | 40 | 78.7 | 80 | 81.3 | 35 | 38 | 45 | 129.3 | 130 | 130.6 | 166.7 | 168 | 168.8 | 0.37 | 0.37 | 0.37 | 650 | 8000 | 0 | 1 | 1925 |  |  |  | 2020-03-04 | 2020-03-04 | 2019-11-06 | 1133 | 2018-06-06 | 2827 | 0.0002823529 | -0.007447059 | 0.007729412 | 5.757353 | 10.46912 | 0.0002823529 | -0.007447059 | 0.007729412 | 5.757353 | 10.46912 | PS001094-A140220 | 0.010825 | 2.01125 | 0.018125 | 0.01475 | 4.941875 | 5.006 | 4.634 | 5.085
1170 | PS001094-A140220-3/1-7 | 1100 | 30997 | 30998 | 1368.95 | 7.19525 | 7.5383 | 132.125 | 80.905 | 164.6 | 6.265 | 0.645 | 0.405 | 6.075 | 1.31 | 0.17 | 18.32 | 18.295 | 3.27 | 2.77 | 15.425 | 15.405 | 0.465 | 0.54 | 7.5 | 0.17 | PS001094-A140220-3 | CK002785-D040320 | CK002785-D040320 | 7.179 | 7.179 | 7.183 | 5.71 | 5.735 | 7.24 | 7.24 | 7.24 | Rec-CK002749-D310120 | 2020-03-04 17:10 | 18.7 | 13.3 | 13.2 | Rec-CK002749-D310120 | 2020-03-04 17:10 | 18.7 | 13.3 | 13.2 | 3 | 3 | На контроль |  | 1635 | 13.45 | 1940 | 40 | 80.2 | 1925 | 35 | 40 | 166 | 200 | 129 | 167 | 26.29 | 224 | 170 | 2020-03-20 | 36 | 38 | 40 | 78.7 | 80 | 81.3 | 35 | 38 | 45 | 129.3 | 130 | 130.6 | 166.7 | 168 | 168.8 | 0.37 | 0.37 | 0.37 | 650 | 8000 | 0 | 1 | 1925 |  |  |  | 2020-03-04 | 2020-03-04 | 2019-11-06 | 1133 | 2018-06-06 | 2827 | 0.0002823529 | -0.007447059 | 0.007729412 | 5.757353 | 10.46912 | 0.0002823529 | -0.007447059 | 0.007729412 | 5.757353 | 10.46912 | PS001094-A140220 | 0.010825 | 2.01125 | 0.018125 | 0.01475 | 4.941875 | 5.006 | 4.634 | 5.085
1171 | PS001093-A140220-3/1-1 | 1110 | 31047 | 31048 | 1359.25 | 7.21795 | 7.56935 | 132.05 | 80.595 | 165.265 | 6.255 | 0.325 | 0.65 | 6.305 | 1.335 | 0.28 | 17.77 | 17.855 | 2.2 | 2.485 | 15.295 | 15.755 | 0.36 | 0.365 | 7.05 | 0.12 | PS001093-A140220-3 | CK002783-D030320 | CK002783-D030320 | 7.1365 | 7.1365 | 7.1365 | 5.73 | 5.71 |  |  |  | Rec-CK002749-D310120 | 2020-03-03 08:30 | 18.8 | 14.2 | 13.2 | Rec-CK002749-D310120 | 2020-03-03 08:30 | 18.8 | 14.2 | 13.2 | 3 | 3 | На контроль |  | 1635 | 13.7 | 1940 | 40 | 79.8 | 1925 | 35 | 40 | 166 | 200 | 129 | 167 | 25.95 | 150 | 135 | 2020-03-20 | 33 | 35 | 37 | 77.9 | 79.8 | 81.5 | 31 | 36 | 41 | 128.9 | 129.9 | 130.8 | 167.3 | 168.3 | 169.2 | 0.36 | 0.36 | 0.36 | 650 | 6000 | 0 | 0 | 1925 |  |  |  | 2020-03-04 | 2020-03-04 | 2019-11-06 | 1133 | 2018-06-06 | 2827 | 0.0003388889 | -0.007455556 | 0.007794444 | 5.784 | 10.485 | 0.0003388889 | -0.007455556 | 0.007794444 | 5.784 | 10.485 | PS001093-A140220 | 0.0108375 | 2.006125 | 0.019 | 0.013375 | 4.950875 | 5.0115 | 4.644 | 5.091
1172 | PS001093-A140220-3/1-2-1 | 1110 | 31049 | 31050 | 1372.165 | 7.21775 | 7.55875 | 132.075 | 80.64 | 165.44 | 6.165 | 0.4 | 0.66 | 7.735 | 1.48 | 0.225 | 18.3 | 18.35 | 2.63 | 3.08 | 15.635 | 15.46 | 0.44 | 0.445 | 7.4 | 0.16 | PS001093-A140220-3 | CK002783-D030320 | CK002783-D030320 | 7.1365 | 7.1365 | 7.1365 | 5.73 | 5.71 |  |  |  | Rec-CK002749-D310120 | 2020-03-03 08:30 | 18.8 | 14.2 | 13.2 | Rec-CK002749-D310120 | 2020-03-03 08:30 | 18.8 | 14.2 | 13.2 | 3 | 3 | На контроль |  | 1635 | 13.7 | 1940 | 40 | 79.8 | 1925 | 35 | 40 | 166 | 200 | 129 | 167 | 25.95 | 150 | 135 | 2020-03-20 | 33 | 35 | 37 | 77.9 | 79.8 | 81.5 | 31 | 36 | 41 | 128.9 | 129.9 | 130.8 | 167.3 | 168.3 | 169.2 | 0.36 | 0.36 | 0.36 | 650 | 6000 | 0 | 0 | 1925 |  |  |  | 2020-03-04 | 2020-03-04 | 2019-11-06 | 1133 | 2018-06-06 | 2827 | 0.0003388889 | -0.007455556 | 0.007794444 | 5.784 | 10.485 | 0.0003388889 | -0.007455556 | 0.007794444 | 5.784 | 10.485 | PS001093-A140220 | 0.0108375 | 2.006125 | 0.019 | 0.013375 | 4.950875 | 5.0115 | 4.644 | 5.091
1173 | PS001094-A140220-1/1-1 | 1200 | 31051 | 31052 | 1396.885 | 7.20135 | 7.5399 | 132.115 | 81.05 | 165.47 | 6.355 | 0.555 | 0.91 | 11.265 | 1.465 | 0.235 | 17.23 | 17.275 | 1.74 | 3.295 | 15.7 | 15.185 | 0.11 | 0.17 | 6.65 | 0.26 | PS001094-A140220-1 | CK002779-D280220 | CK002779-D280220 | 7.207 | 7.207 | 7.1975 | 5.71 | 5.695 | 7.268 | 7.268 | 7.268 | Rec-CK002749-D310120 | 2020-02-28 15:30 | 19 | 15.8 | 13.6 | Rec-CK002749-D310120 | 2020-02-28 15:30 | 19 | 15.8 | 13.6 | 3 | 3 | На контроль |  | 1635 | 13.45 | 1940 | 40 | 80.2 | 1925 | 35 | 40 | 166 | 200 | 129 | 167 | 26.29 | 175 | 160 | 2020-03-24 | 32 | 35 | 38 | 78.4 | 80.2 | 81.4 | 28 | 35 | 43 | 129.2 | 130 | 130.7 | 166.7 | 168.5 | 169 | 0.36 | 0.36 | 0.36 | 650 | 9000 | 0 | 0 | 1925 | 99.07 |  |  | 2020-03-04 | 2020-03-04 | 2019-11-06 | 1152 | 2018-06-06 | 2846 | 0.0003263158 | -0.007405263 | 0.007731579 | 5.829789 | 10.50084 | 0.0003263158 | -0.007405263 | 0.007731579 | 5.829789 | 10.50084 | PS001094-A140220 | 0.010825 | 2.01125 | 0.018125 | 0.01475 | 4.941875 | 5.006 | 4.634 | 5.085
1174 | PS001094-A140220-1/1-2 | 1200 | 31053 | 31054 | 1376.745 | 7.1844 | 7.5221 | 132.025 | 81.23 | 165.245 | 6.26 | 0.625 | 0.72 | 5.315 | 1.535 | 0.31 | 17.755 | 17.675 | 1.765 | 2.62 | 15.815 | 15.08 | 0.025 | 0.13 | 6.85 | 0.16 | PS001094-A140220-1 | CK002779-D280220 | CK002779-D280220 | 7.207 | 7.207 | 7.1975 | 5.71 | 5.695 | 7.268 | 7.268 | 7.268 | Rec-CK002749-D310120 | 2020-02-28 15:30 | 19 | 15.8 | 13.6 | Rec-CK002749-D310120 | 2020-02-28 15:30 | 19 | 15.8 | 13.6 | 3 | 3 | На контроль |  | 1635 | 13.45 | 1940 | 40 | 80.2 | 1925 | 35 | 40 | 166 | 200 | 129 | 167 | 26.29 | 175 | 160 | 2020-03-24 | 32 | 35 | 38 | 78.4 | 80.2 | 81.4 | 28 | 35 | 43 | 129.2 | 130 | 130.7 | 166.7 | 168.5 | 169 | 0.36 | 0.36 | 0.36 | 650 | 9000 | 0 | 0 | 1925 | 99.07 |  |  | 2020-03-04 | 2020-03-04 | 2019-11-06 | 1152 | 2018-06-06 | 2846 | 0.0003263158 | -0.007405263 | 0.007731579 | 5.829789 | 10.50084 | 0.0003263158 | -0.007405263 | 0.007731579 | 5.829789 | 10.50084 | PS001094-A140220 | 0.010825 | 2.01125 | 0.018125 | 0.01475 | 4.941875 | 5.006 | 4.634 | 5.085
1175 | PS001094-A140220-1/1-3 | 1200 | 31055 | 31056 | 1368.67 | 7.1488 | 7.4868 | 132 | 81.23 | 165.02 | 6.145 | 0.425 | 0.555 | 4.265 | 1.43 | 0.26 | 17.82 | 17.69 | 2.17 | 2.12 | 15.725 | 15.165 | 0.03 | 0.125 | 6.9 | 0.13 | PS001094-A140220-1 | CK002779-D280220 | CK002779-D280220 | 7.207 | 7.207 | 7.1975 | 5.71 | 5.695 | 7.268 | 7.268 | 7.268 | Rec-CK002749-D310120 | 2020-02-28 15:30 | 19 | 15.8 | 13.6 | Rec-CK002749-D310120 | 2020-02-28 15:30 | 19 | 15.8 | 13.6 | 3 | 3 | На контроль |  | 1635 | 13.45 | 1940 | 40 | 80.2 | 1925 | 35 | 40 | 166 | 200 | 129 | 167 | 26.29 | 175 | 160 | 2020-03-24 | 32 | 35 | 38 | 78.4 | 80.2 | 81.4 | 28 | 35 | 43 | 129.2 | 130 | 130.7 | 166.7 | 168.5 | 169 | 0.36 | 0.36 | 0.36 | 650 | 9000 | 0 | 0 | 1925 | 99.07 |  |  | 2020-03-04 | 2020-03-04 | 2019-11-06 | 1152 | 2018-06-06 | 2846 | 0.0003263158 | -0.007405263 | 0.007731579 | 5.829789 | 10.50084 | 0.0003263158 | -0.007405263 | 0.007731579 | 5.829789 | 10.50084 | PS001094-A140220 | 0.010825 | 2.01125 | 0.018125 | 0.01475 | 4.941875 | 5.006 | 4.634 | 5.085
1176 | PS001094-A140220-1/1-4 | 570 | 31060 | 31061 | 1363.585 | 7.1673 | 7.493 | 132.05 | 81.095 | 165.2 | 6.275 | 0.575 | 0.735 | 5.07 | 1.605 | 0.245 | 17.605 | 17.625 | 2.205 | 1.935 | 15.485 | 15.32 | 0.215 | 0.18 | 7 | 0.3 | PS001094-A140220-1 | CK002779-D280220 | CK002779-D280220 | 7.207 | 7.207 | 7.1975 | 5.71 | 5.695 | 7.268 | 7.268 | 7.268 | Rec-CK002749-D310120 | 2020-02-28 15:30 | 19 | 15.8 | 13.6 | Rec-CK002749-D310120 | 2020-02-28 15:30 | 19 | 15.8 | 13.6 | 3 | 3 | На контроль |  | 1635 | 13.45 | 1940 | 40 | 80.2 | 1925 | 35 | 40 | 166 | 200 | 129 | 167 | 26.29 | 175 | 160 | 2020-03-24 | 32 | 35 | 38 | 78.4 | 80.2 | 81.4 | 28 | 35 | 43 | 129.2 | 130 | 130.7 | 166.7 | 168.5 | 169 | 0.36 | 0.36 | 0.36 | 650 | 9000 | 0 | 0 | 1925 | 99.07 |  |  | 2020-03-04 | 2020-03-04 | 2019-11-06 | 1152 | 2018-06-06 | 2846 | 0.0003263158 | -0.007405263 | 0.007731579 | 5.829789 | 10.50084 | 0.0003263158 | -0.007405263 | 0.007731579 | 5.829789 | 10.50084 | PS001094-A140220 | 0.010825 | 2.01125 | 0.018125 | 0.01475 | 4.941875 | 5.006 | 4.634 | 5.085
1177 | PS001094-A140220-1/1-5 | 1200 | 31062 | 31063 | 1372.55 | 7.17125 | 7.5005 | 132.27 | 81.3 | 165.02 | 6.14 | 0.37 | 0.415 | 4.905 | 1.61 | 0.34 | 17.94 | 17.855 | 2.09 | 2.015 | 15.83 | 15.125 | 0.115 | 0.125 | 7.05 | 0.13 | PS001094-A140220-1 | CK002779-D280220 | CK002779-D280220 | 7.207 | 7.207 | 7.1975 | 5.71 | 5.695 | 7.268 | 7.268 | 7.268 | Rec-CK002749-D310120 | 2020-02-28 15:30 | 19 | 15.8 | 13.6 | Rec-CK002749-D310120 | 2020-02-28 15:30 | 19 | 15.8 | 13.6 | 3 | 3 | На контроль |  | 1635 | 13.45 | 1940 | 40 | 80.2 | 1925 | 35 | 40 | 166 | 200 | 129 | 167 | 26.29 | 175 | 160 | 2020-03-24 | 32 | 35 | 38 | 78.4 | 80.2 | 81.4 | 28 | 35 | 43 | 129.2 | 130 | 130.7 | 166.7 | 168.5 | 169 | 0.36 | 0.36 | 0.36 | 650 | 9000 | 0 | 0 | 1925 | 99.07 |  |  | 2020-03-04 | 2020-03-04 | 2019-11-06 | 1152 | 2018-06-06 | 2846 | 0.0003263158 | -0.007405263 | 0.007731579 | 5.829789 | 10.50084 | 0.0003263158 | -0.007405263 | 0.007731579 | 5.829789 | 10.50084 | PS001094-A140220 | 0.010825 | 2.01125 | 0.018125 | 0.01475 | 4.941875 | 5.006 | 4.634 | 5.085
1178 | PS001094-A140220-1/1-6 | 1200 | 31064 | 31065 | 1366.87 | 7.1688 | 7.5118 | 132.125 | 81.17 | 165.235 | 6.105 | 0.365 | 0.585 | 6.015 | 1.925 | 0.165 | 17.985 | 18.005 | 2.47 | 2.285 | 15.66 | 15.295 | 0.095 | 0.075 | 7.1 | 0.1 | PS001094-A140220-1 | CK002779-D280220 | CK002779-D280220 | 7.207 | 7.207 | 7.1975 | 5.71 | 5.695 | 7.268 | 7.268 | 7.268 | Rec-CK002749-D310120 | 2020-02-28 15:30 | 19 | 15.8 | 13.6 | Rec-CK002749-D310120 | 2020-02-28 15:30 | 19 | 15.8 | 13.6 | 3 | 3 | На контроль |  | 1635 | 13.45 | 1940 | 40 | 80.2 | 1925 | 35 | 40 | 166 | 200 | 129 | 167 | 26.29 | 175 | 160 | 2020-03-24 | 32 | 35 | 38 | 78.4 | 80.2 | 81.4 | 28 | 35 | 43 | 129.2 | 130 | 130.7 | 166.7 | 168.5 | 169 | 0.36 | 0.36 | 0.36 | 650 | 9000 | 0 | 0 | 1925 | 99.07 |  |  | 2020-03-04 | 2020-03-04 | 2019-11-06 | 1152 | 2018-06-06 | 2846 | 0.0003263158 | -0.007405263 | 0.007731579 | 5.829789 | 10.50084 | 0.0003263158 | -0.007405263 | 0.007731579 | 5.829789 | 10.50084 | PS001094-A140220 | 0.010825 | 2.01125 | 0.018125 | 0.01475 | 4.941875 | 5.006 | 4.634 | 5.085
1179 | PS001094-A140220-1/1-7 | 1200 | 31066 | 31067 | 1368.255 | 7.1649 | 7.49695 | 132.115 | 81.06 | 165.22 | 6.205 | 0.685 | 0.75 | 6.48 | 1.945 | 0.065 | 17.98 | 18.155 | 2.675 | 2.36 | 15.36 | 15.46 | 0.135 | 0.1 | 7.2 | 0.12 | PS001094-A140220-1 | CK002779-D280220 | CK002779-D280220 | 7.207 | 7.207 | 7.1975 | 5.71 | 5.695 | 7.268 | 7.268 | 7.268 | Rec-CK002749-D310120 | 2020-02-28 15:30 | 19 | 15.8 | 13.6 | Rec-CK002749-D310120 | 2020-02-28 15:30 | 19 | 15.8 | 13.6 | 3 | 3 | На контроль |  | 1635 | 13.45 | 1940 | 40 | 80.2 | 1925 | 35 | 40 | 166 | 200 | 129 | 167 | 26.29 | 175 | 160 | 2020-03-24 | 32 | 35 | 38 | 78.4 | 80.2 | 81.4 | 28 | 35 | 43 | 129.2 | 130 | 130.7 | 166.7 | 168.5 | 169 | 0.36 | 0.36 | 0.36 | 650 | 9000 | 0 | 0 | 1925 | 99.07 |  |  | 2020-03-04 | 2020-03-04 | 2019-11-06 | 1152 | 2018-06-06 | 2846 | 0.0003263158 | -0.007405263 | 0.007731579 | 5.829789 | 10.50084 | 0.0003263158 | -0.007405263 | 0.007731579 | 5.829789 | 10.50084 | PS001094-A140220 | 0.010825 | 2.01125 | 0.018125 | 0.01475 | 4.941875 | 5.006 | 4.634 | 5.085
1180 | PS001082-A100120-2/1-1 | 1200 | 31081 | 31082 | 1379.865 | 7.1347 | 7.4884 | 131.89 | 80.755 | 164.22 | 6.145 | 1.895 | 0.625 | 4.625 | 1.545 | 0.21 | 17.89 | 17.875 | 2.58 | 3.2 | 15.75 | 16.09 | 0.28 | 0.195 | 6.6 | 0.15 | PS001082-A100120-2 | CK002731-D200120 | CK002741-D240120 | 7.1765 | 7.1765 | 7.173 | 5.71 | 5.715 | 7.2375 | 7.2375 | 7.2375 | Rec-CK002721-D130120 | 2020-01-20 17:20 | 22.1 | 14.4 | 16.6 | Rec-CK002721-D130120 | 2020-01-24 16:45 | 21.4 | 15.3 | 16 | 3 | 3 | На контроль |  | 1620 | 13.7 | 1930 | 40 | 80.2 | 1920 | 35 | 38 | 166 | 200 | 129 | 167 | 25.9 | 182 | 167 | 2020-02-15 | 32.1 | 38 | 42.2 | 78.5 | 80 | 81.6 | 28 | 38 | 46 | 128.9 | 130 | 130.6 | 165.8 | 167 | 168.8 | 0.39 | 0.39 | 0.39 | 700 | 9500 | 0 | 0 | 1920 |  |  |  | 2020-02-05 | 2020-02-05 | 2019-11-06 | 931 | 2018-06-06 | 2625 | 0.0001222222 | -0.007244444 | 0.007366667 | 5.806111 | 10.527 | -0.0001117647 | -0.007205882 | 0.007094118 | 5.852176 | 10.54965 | PS001082-A100120 | 0.0107875 | 1.991 | 0.013625 | 0.0105 | 4.888625 | 4.9445 | 4.597 | 5.02
1181 | PS001082-A100120-2/1-2 | 1200 | 31083 | 31125 | 1382.345 | 7.13595 | 7.49445 | 131.86 | 80.505 | 164.16 | 6.105 | 1.85 | 0.665 | 5.25 | 1.665 | 0.235 | 17.9 | 17.845 | 2.87 | 3.21 | 15.67 | 16.01 | 0.405 | 0.235 | 6.6 | 0.14 | PS001082-A100120-2 | CK002731-D200120 | CK002741-D240120 | 7.1765 | 7.1765 | 7.173 | 5.71 | 5.715 | 7.2375 | 7.2375 | 7.2375 | Rec-CK002721-D130120 | 2020-01-20 17:20 | 22.1 | 14.4 | 16.6 | Rec-CK002721-D130120 | 2020-01-24 16:45 | 21.4 | 15.3 | 16 | 3 | 3 | На контроль |  | 1620 | 13.7 | 1930 | 40 | 80.2 | 1920 | 35 | 38 | 166 | 200 | 129 | 167 | 25.9 | 182 | 167 | 2020-02-15 | 32.1 | 38 | 42.2 | 78.5 | 80 | 81.6 | 28 | 38 | 46 | 128.9 | 130 | 130.6 | 165.8 | 167 | 168.8 | 0.39 | 0.39 | 0.39 | 700 | 9500 | 0 | 0 | 1920 |  |  |  | 2020-02-05 | 2020-02-05 | 2019-11-06 | 931 | 2018-06-06 | 2625 | 0.0001222222 | -0.007244444 | 0.007366667 | 5.806111 | 10.527 | -0.0001117647 | -0.007205882 | 0.007094118 | 5.852176 | 10.54965 | PS001082-A100120 | 0.0107875 | 1.991 | 0.013625 | 0.0105 | 4.888625 | 4.9445 | 4.597 | 5.02
1182 | PS001081-A090120-3/1-1 | 1050 | 30043 | 31114 | 1401.625 | 7.2313 | 7.5854 | 131.29 | 80.725 | 166.195 | 6.175 | 0.47 | 0.765 | 8.705 | 1.76 | 0.17 | 17.15 | 17.63 | 3.345 | 3.19 | 15.575 | 15.535 | 0.125 | 0.045 | 6.65 | 0.09 | PS001081-A090120-3 | CK002747-D290120 | CK002748-D300120 | 7.172 | 7.172 | 7.172 | 5.705 | 5.695 |  |  |  | Rec-CK002721-D130120 | 2020-01-29 17:00 | 20.9 | 11.8 | 15.3 | Rec-CK002721-D130120 | 2020-01-30 10:25 | 20.9 | 11.7 | 15.5 | 3 | 3 | На контроль |  | 1630 | 13.6 | 1930 | 40 | 80.2 | 1920 | 35 | 38 | 166 | 200 | 129 | 167 | 26.11 | 170 | 155 | 2020-02-19 | 33 | 36 | 41 | 77.7 | 79.9 | 81.1 | 30 | 37 | 45 | 128.7 | 129.8 | 130.9 | 166.1 | 167.3 | 168.6 | 0.38 | 0.38 | 0.38 | 650 | 6000 | 0 | 0 | 1920 |  |  |  | 2020-02-05 | 2020-02-05 | 2019-11-06 | 959 | 2018-06-06 | 2653 | -3.888889e-05 | -0.007244444 | 0.007205556 | 5.746056 | 10.52156 | 0.0001058824 | -0.007241176 | 0.007347059 | 5.837824 | 10.57294 | PS001081-A090120 | 0.0107125 | 2.00675 | 0.01925 | 0.00925 | 4.902875 | 4.968 | 4.621 | 5.035
1183 | PS001081-A090120-3/1-2 | 1100 | 31113 | 31115 | 1402.73 | 7.23575 | 7.5847 | 131.585 | 80.89 | 165.475 | 6.215 | 0.45 | 0.685 | 5.995 | 1.775 | 0.15 | 17.695 | 17.745 | 2 | 2.165 | 15.46 | 15.65 | 0.155 | 0.135 | 6.85 | 0.14 | PS001081-A090120-3 | CK002747-D290120 | CK002748-D300120 | 7.172 | 7.172 | 7.172 | 5.705 | 5.695 |  |  |  | Rec-CK002721-D130120 | 2020-01-29 17:00 | 20.9 | 11.8 | 15.3 | Rec-CK002721-D130120 | 2020-01-30 10:25 | 20.9 | 11.7 | 15.5 | 3 | 3 | На контроль |  | 1630 | 13.6 | 1930 | 40 | 80.2 | 1920 | 35 | 38 | 166 | 200 | 129 | 167 | 26.11 | 170 | 155 | 2020-02-19 | 33 | 36 | 41 | 77.7 | 79.9 | 81.1 | 30 | 37 | 45 | 128.7 | 129.8 | 130.9 | 166.1 | 167.3 | 168.6 | 0.38 | 0.38 | 0.38 | 650 | 6000 | 0 | 0 | 1920 |  |  |  | 2020-02-05 | 2020-02-05 | 2019-11-06 | 959 | 2018-06-06 | 2653 | -3.888889e-05 | -0.007244444 | 0.007205556 | 5.746056 | 10.52156 | 0.0001058824 | -0.007241176 | 0.007347059 | 5.837824 | 10.57294 | PS001081-A090120 | 0.0107125 | 2.00675 | 0.01925 | 0.00925 | 4.902875 | 4.968 | 4.621 | 5.035
1184 | PS001094-A140220-2/1-1 | 1050 | 31142 | 31143 | 1381.61 | 7.1914 | 7.52415 | 132.45 | 81.36 | 165.455 | 6.285 | 0.795 | 0.68 | 6.065 | 1.6 | 0.285 | 17.42 | 17.85 | 3.405 | 7.495 | 15.515 | 15.6 | 0.125 | 0.135 | 6.9 | 0.14 | PS001094-A140220-2 | CK002786-D050320 | CK002786-D050320 | 7.1545 | 7.1545 | 7.1525 | 5.72 | 5.705 | 7.2555 | 7.2555 | 7.2555 | Rec-CK002749-D310120 | 2020-03-05 09:00 | 18.5 | 12.3 | 13 | Rec-CK002749-D310120 | 2020-03-05 09:00 | 18.5 | 12.3 | 13 | 3 | 3 | На контроль |  | 1635 | 13.55 | 1940 | 40 | 80.2 | 1925 | 35 | 40 | 166 | 200 | 129 | 167 | 26.18 | 164 | 149 | 2020-03-25 | 31.8 | 34 | 36.5 | 78.3 | 80 | 81.6 | 28 | 35 | 40 | 129.2 | 130 | 131 | 167.3 | 168.5 | 169.2 | 0.36 | 0.36 | 0.36 | 700 | 7500 | 0 | 0 | 1925 |  |  |  | 2020-03-04 | 2020-03-04 | 2019-11-06 | 1162 | 2018-06-06 | 2856 | 6.111111e-05 | -0.007433333 | 0.007494444 | 5.737778 | 10.45617 | 6.111111e-05 | -0.007433333 | 0.007494444 | 5.737778 | 10.45617 | PS001094-A140220 | 0.010825 | 2.01125 | 0.018125 | 0.01475 | 4.941875 | 5.006 | 4.634 | 5.085
1185 | PS001094-A140220-2/1-2-1 | 1165 | 31144 | 31145 | 1371.815 | 7.18715 | 7.538 | 132.255 | 81.085 | 165.35 | 6.15 | 0.525 | 1.035 | 5.37 | 1.425 | 0.375 | 18.085 | 17.52 | 4.055 | 3.605 | 15.075 | 15.865 | 0.27 | 0.21 | 7.05 | 0.15 | PS001094-A140220-2 | CK002786-D050320 | CK002786-D050320 | 7.1545 | 7.1545 | 7.1525 | 5.72 | 5.705 | 7.2555 | 7.2555 | 7.2555 | Rec-CK002749-D310120 | 2020-03-05 09:00 | 18.5 | 12.3 | 13 | Rec-CK002749-D310120 | 2020-03-05 09:00 | 18.5 | 12.3 | 13 | 3 | 3 | На контроль |  | 1635 | 13.55 | 1940 | 40 | 80.2 | 1925 | 35 | 40 | 166 | 200 | 129 | 167 | 26.18 | 164 | 149 | 2020-03-25 | 31.8 | 34 | 36.5 | 78.3 | 80 | 81.6 | 28 | 35 | 40 | 129.2 | 130 | 131 | 167.3 | 168.5 | 169.2 | 0.36 | 0.36 | 0.36 | 700 | 7500 | 0 | 0 | 1925 |  |  |  | 2020-03-04 | 2020-03-04 | 2019-11-06 | 1162 | 2018-06-06 | 2856 | 6.111111e-05 | -0.007433333 | 0.007494444 | 5.737778 | 10.45617 | 6.111111e-05 | -0.007433333 | 0.007494444 | 5.737778 | 10.45617 | PS001094-A140220 | 0.010825 | 2.01125 | 0.018125 | 0.01475 | 4.941875 | 5.006 | 4.634 | 5.085
1186 | PS001094-A140220-2/1-3 | 1200 | 31146 | 31147 | 1371.135 | 7.19415 | 7.5461 | 132.285 | 81.05 | 164.935 | 6.19 | 0.42 | 0.78 | 7.345 | 1.335 | 0.295 | 17.995 | 17.785 | 3.17 | 2.915 | 15.405 | 15.585 | 0.33 | 0.215 | 7.05 | 0.12 | PS001094-A140220-2 | CK002786-D050320 | CK002786-D050320 | 7.1545 | 7.1545 | 7.1525 | 5.72 | 5.705 | 7.2555 | 7.2555 | 7.2555 | Rec-CK002749-D310120 | 2020-03-05 09:00 | 18.5 | 12.3 | 13 | Rec-CK002749-D310120 | 2020-03-05 09:00 | 18.5 | 12.3 | 13 | 3 | 3 | На контроль |  | 1635 | 13.55 | 1940 | 40 | 80.2 | 1925 | 35 | 40 | 166 | 200 | 129 | 167 | 26.18 | 164 | 149 | 2020-03-25 | 31.8 | 34 | 36.5 | 78.3 | 80 | 81.6 | 28 | 35 | 40 | 129.2 | 130 | 131 | 167.3 | 168.5 | 169.2 | 0.36 | 0.36 | 0.36 | 700 | 7500 | 0 | 0 | 1925 |  |  |  | 2020-03-04 | 2020-03-04 | 2019-11-06 | 1162 | 2018-06-06 | 2856 | 6.111111e-05 | -0.007433333 | 0.007494444 | 5.737778 | 10.45617 | 6.111111e-05 | -0.007433333 | 0.007494444 | 5.737778 | 10.45617 | PS001094-A140220 | 0.010825 | 2.01125 | 0.018125 | 0.01475 | 4.941875 | 5.006 | 4.634 | 5.085
1187 | PS001094-A140220-2/1-4 | 1100 | 31148 | 31149 | 1374.555 | 7.2081 | 7.5482 | 132.155 | 81.045 | 164.905 | 6.14 | 0.29 | 0.605 | 6.905 | 1.2 | 0.22 | 17.82 | 17.91 | 3.28 | 3.29 | 15.9 | 15.2 | 0.36 | 0.22 | 7.1 | 0.12 | PS001094-A140220-2 | CK002786-D050320 | CK002786-D050320 | 7.1545 | 7.1545 | 7.1525 | 5.72 | 5.705 | 7.2555 | 7.2555 | 7.2555 | Rec-CK002749-D310120 | 2020-03-05 09:00 | 18.5 | 12.3 | 13 | Rec-CK002749-D310120 | 2020-03-05 09:00 | 18.5 | 12.3 | 13 | 3 | 3 | На контроль |  | 1635 | 13.55 | 1940 | 40 | 80.2 | 1925 | 35 | 40 | 166 | 200 | 129 | 167 | 26.18 | 164 | 149 | 2020-03-25 | 31.8 | 34 | 36.5 | 78.3 | 80 | 81.6 | 28 | 35 | 40 | 129.2 | 130 | 131 | 167.3 | 168.5 | 169.2 | 0.36 | 0.36 | 0.36 | 700 | 7500 | 0 | 0 | 1925 |  |  |  | 2020-03-04 | 2020-03-04 | 2019-11-06 | 1162 | 2018-06-06 | 2856 | 6.111111e-05 | -0.007433333 | 0.007494444 | 5.737778 | 10.45617 | 6.111111e-05 | -0.007433333 | 0.007494444 | 5.737778 | 10.45617 | PS001094-A140220 | 0.010825 | 2.01125 | 0.018125 | 0.01475 | 4.941875 | 5.006 | 4.634 | 5.085
1188 | PS001094-A140220-2/1-5 | 1100 | 31150 | 31151 | 1362.775 | 7.20845 | 7.5447 | 132.23 | 81 | 165.235 | 6.29 | 0.355 | 0.63 | 4.705 | 1.4 | 0.25 | 17.955 | 18.14 | 3.195 | 3.625 | 15.88 | 15.21 | 0.32 | 0.265 | 7.2 | 0.16 | PS001094-A140220-2 | CK002786-D050320 | CK002786-D050320 | 7.1545 | 7.1545 | 7.1525 | 5.72 | 5.705 | 7.2555 | 7.2555 | 7.2555 | Rec-CK002749-D310120 | 2020-03-05 09:00 | 18.5 | 12.3 | 13 | Rec-CK002749-D310120 | 2020-03-05 09:00 | 18.5 | 12.3 | 13 | 3 | 3 | На контроль |  | 1635 | 13.55 | 1940 | 40 | 80.2 | 1925 | 35 | 40 | 166 | 200 | 129 | 167 | 26.18 | 164 | 149 | 2020-03-25 | 31.8 | 34 | 36.5 | 78.3 | 80 | 81.6 | 28 | 35 | 40 | 129.2 | 130 | 131 | 167.3 | 168.5 | 169.2 | 0.36 | 0.36 | 0.36 | 700 | 7500 | 0 | 0 | 1925 |  |  |  | 2020-03-04 | 2020-03-04 | 2019-11-06 | 1162 | 2018-06-06 | 2856 | 6.111111e-05 | -0.007433333 | 0.007494444 | 5.737778 | 10.45617 | 6.111111e-05 | -0.007433333 | 0.007494444 | 5.737778 | 10.45617 | PS001094-A140220 | 0.010825 | 2.01125 | 0.018125 | 0.01475 | 4.941875 | 5.006 | 4.634 | 5.085
1189 | PS001094-A140220-2/1-6 | 1100 | 31152 | 31153 | 1369.065 | 7.19515 | 7.52735 | 132.22 | 81.09 | 165.28 | 6.41 | 0.52 | 0.595 | 5.175 | 1.57 | 0.285 | 18.37 | 18.455 | 3.89 | 2.925 | 15.475 | 15.59 | 0.345 | 0.315 | 7.35 | 0.13 | PS001094-A140220-2 | CK002786-D050320 | CK002786-D050320 | 7.1545 | 7.1545 | 7.1525 | 5.72 | 5.705 | 7.2555 | 7.2555 | 7.2555 | Rec-CK002749-D310120 | 2020-03-05 09:00 | 18.5 | 12.3 | 13 | Rec-CK002749-D310120 | 2020-03-05 09:00 | 18.5 | 12.3 | 13 | 3 | 3 | На контроль |  | 1635 | 13.55 | 1940 | 40 | 80.2 | 1925 | 35 | 40 | 166 | 200 | 129 | 167 | 26.18 | 164 | 149 | 2020-03-25 | 31.8 | 34 | 36.5 | 78.3 | 80 | 81.6 | 28 | 35 | 40 | 129.2 | 130 | 131 | 167.3 | 168.5 | 169.2 | 0.36 | 0.36 | 0.36 | 700 | 7500 | 0 | 0 | 1925 |  |  |  | 2020-03-04 | 2020-03-04 | 2019-11-06 | 1162 | 2018-06-06 | 2856 | 6.111111e-05 | -0.007433333 | 0.007494444 | 5.737778 | 10.45617 | 6.111111e-05 | -0.007433333 | 0.007494444 | 5.737778 | 10.45617 | PS001094-A140220 | 0.010825 | 2.01125 | 0.018125 | 0.01475 | 4.941875 | 5.006 | 4.634 | 5.085
1190 | PS001095-A100320-2/1-1 | 1200 | 31164 | 31165 | 1401.72 | 7.16285 | 7.5141 | 132.2 | 80.97 | 164.525 | 6.25 | 0.19 | 0.67 | 11.025 | 1.04 | 0.425 | 17.46 | 17.475 | 2.94 | 2.77 | 15.54 | 15.62 | 0.53 | 0.285 | 6.8 | 0.1 | PS001095-A100320-2 | CK002794-D160320 | CK002794-D160320 | 7.138 | 7.138 | 7.139 | 5.705 | 5.715 | 7.239 | 7.239 | 7.239 | Rec-CK002792-D130320 | 2020-03-16 17:20 | 18.2 | 12.6 | 12.6 | Rec-CK002792-D130320 | 2020-03-16 17:20 | 18.2 | 12.6 | 12.6 | 3 | 3 | На контроль |  | 1635 | 13.35 | 1940 | 40 | 80.2 | 1925 | 35 | 40 | 166 | 200 | 129 | 167 | 26.36 | 146 | 131 | 2020-03-26 | 34 | 36 | 38 | 78.9 | 80 | 81.3 | 31 | 36 | 42 | 129.3 | 129.8 | 130.4 | 166.7 | 167.7 | 168.7 | 0.36 | 0.36 | 0.36 | 650 | 6000 | 0 | 0 | 1925 |  |  |  | 2020-03-04 | 2020-03-04 | 2019-11-06 | 1172 | 2018-06-06 | 2866 | 0.0002588235 | -0.007452941 | 0.007711765 | 5.804765 | 10.521 | 0.0002588235 | -0.007452941 | 0.007711765 | 5.804765 | 10.521 | PS001095-A100320 | 0.011025 | 2.00325 | 0.014 | 0.011 | 4.9055 | 4.9575 | 4.61 | 5.03
1191 | PS001095-A100320-2/1-2 | 1200 | 31166 | 31167 | 1383.17 | 7.16165 | 7.503 | 132.245 | 81.225 | 164.32 | 6.21 | 0.29 | 0.515 | 7.625 | 1 | 0.29 | 17.93 | 17.86 | 3.42 | 2.955 | 15.425 | 15.67 | 0.36 | 0.215 | 7 | 0.15 | PS001095-A100320-2 | CK002794-D160320 | CK002794-D160320 | 7.138 | 7.138 | 7.139 | 5.705 | 5.715 | 7.239 | 7.239 | 7.239 | Rec-CK002792-D130320 | 2020-03-16 17:20 | 18.2 | 12.6 | 12.6 | Rec-CK002792-D130320 | 2020-03-16 17:20 | 18.2 | 12.6 | 12.6 | 3 | 3 | На контроль |  | 1635 | 13.35 | 1940 | 40 | 80.2 | 1925 | 35 | 40 | 166 | 200 | 129 | 167 | 26.36 | 146 | 131 | 2020-03-26 | 34 | 36 | 38 | 78.9 | 80 | 81.3 | 31 | 36 | 42 | 129.3 | 129.8 | 130.4 | 166.7 | 167.7 | 168.7 | 0.36 | 0.36 | 0.36 | 650 | 6000 | 0 | 0 | 1925 |  |  |  | 2020-03-04 | 2020-03-04 | 2019-11-06 | 1172 | 2018-06-06 | 2866 | 0.0002588235 | -0.007452941 | 0.007711765 | 5.804765 | 10.521 | 0.0002588235 | -0.007452941 | 0.007711765 | 5.804765 | 10.521 | PS001095-A100320 | 0.011025 | 2.00325 | 0.014 | 0.011 | 4.9055 | 4.9575 | 4.61 | 5.03
1192 | PS001095-A100320-2/1-3 | 1100 | 31168 | 31169 | 1380.505 | 7.16905 | 7.5107 | 132.315 | 81.245 | 164.2 | 6.19 | 0.38 | 0.67 | 4.44 | 1.04 | 0.19 | 17.81 | 17.79 | 3.16 | 2.91 | 15.35 | 15.7 | 0.12 | 0.16 | 7.05 | 0.12 | PS001095-A100320-2 | CK002794-D160320 | CK002794-D160320 | 7.138 | 7.138 | 7.139 | 5.705 | 5.715 | 7.239 | 7.239 | 7.239 | Rec-CK002792-D130320 | 2020-03-16 17:20 | 18.2 | 12.6 | 12.6 | Rec-CK002792-D130320 | 2020-03-16 17:20 | 18.2 | 12.6 | 12.6 | 3 | 3 | На контроль |  | 1635 | 13.35 | 1940 | 40 | 80.2 | 1925 | 35 | 40 | 166 | 200 | 129 | 167 | 26.36 | 146 | 131 | 2020-03-26 | 34 | 36 | 38 | 78.9 | 80 | 81.3 | 31 | 36 | 42 | 129.3 | 129.8 | 130.4 | 166.7 | 167.7 | 168.7 | 0.36 | 0.36 | 0.36 | 650 | 6000 | 0 | 0 | 1925 |  |  |  | 2020-03-04 | 2020-03-04 | 2019-11-06 | 1172 | 2018-06-06 | 2866 | 0.0002588235 | -0.007452941 | 0.007711765 | 5.804765 | 10.521 | 0.0002588235 | -0.007452941 | 0.007711765 | 5.804765 | 10.521 | PS001095-A100320 | 0.011025 | 2.00325 | 0.014 | 0.011 | 4.9055 | 4.9575 | 4.61 | 5.03
1193 | PS001095-A100320-2/1-4 | 1050 | 31170 | 31171 | 1378.13 | 7.1784 | 7.51595 | 132.3 | 81.025 | 164.405 | 6.13 | 0.38 | 0.805 | 7.265 | 0.955 | 0.32 | 17.8 | 17.885 | 2.49 | 2.795 | 15.335 | 15.68 | 0.1 | 0.19 | 7.1 | 0.16 | PS001095-A100320-2 | CK002794-D160320 | CK002794-D160320 | 7.138 | 7.138 | 7.139 | 5.705 | 5.715 | 7.239 | 7.239 | 7.239 | Rec-CK002792-D130320 | 2020-03-16 17:20 | 18.2 | 12.6 | 12.6 | Rec-CK002792-D130320 | 2020-03-16 17:20 | 18.2 | 12.6 | 12.6 | 3 | 3 | На контроль |  | 1635 | 13.35 | 1940 | 40 | 80.2 | 1925 | 35 | 40 | 166 | 200 | 129 | 167 | 26.36 | 146 | 131 | 2020-03-26 | 34 | 36 | 38 | 78.9 | 80 | 81.3 | 31 | 36 | 42 | 129.3 | 129.8 | 130.4 | 166.7 | 167.7 | 168.7 | 0.36 | 0.36 | 0.36 | 650 | 6000 | 0 | 0 | 1925 |  |  |  | 2020-03-04 | 2020-03-04 | 2019-11-06 | 1172 | 2018-06-06 | 2866 | 0.0002588235 | -0.007452941 | 0.007711765 | 5.804765 | 10.521 | 0.0002588235 | -0.007452941 | 0.007711765 | 5.804765 | 10.521 | PS001095-A100320 | 0.011025 | 2.00325 | 0.014 | 0.011 | 4.9055 | 4.9575 | 4.61 | 5.03
1194 | PS001095-A100320-2/1-5 | 1200 | 31172 | 31173 | 1360.495 | 7.1859 | 7.5037 | 132.385 | 80.955 | 164.75 | 6.195 | 0.595 | 0.455 | 6.93 | 1.01 | 0.175 | 18.285 | 18.245 | 2.405 | 2.745 | 15.325 | 15.595 | 0.14 | 0.21 | 7.35 | 0.11 | PS001095-A100320-2 | CK002794-D160320 | CK002794-D160320 | 7.138 | 7.138 | 7.139 | 5.705 | 5.715 | 7.239 | 7.239 | 7.239 | Rec-CK002792-D130320 | 2020-03-16 17:20 | 18.2 | 12.6 | 12.6 | Rec-CK002792-D130320 | 2020-03-16 17:20 | 18.2 | 12.6 | 12.6 | 3 | 3 | На контроль |  | 1635 | 13.35 | 1940 | 40 | 80.2 | 1925 | 35 | 40 | 166 | 200 | 129 | 167 | 26.36 | 146 | 131 | 2020-03-26 | 34 | 36 | 38 | 78.9 | 80 | 81.3 | 31 | 36 | 42 | 129.3 | 129.8 | 130.4 | 166.7 | 167.7 | 168.7 | 0.36 | 0.36 | 0.36 | 650 | 6000 | 0 | 0 | 1925 |  |  |  | 2020-03-04 | 2020-03-04 | 2019-11-06 | 1172 | 2018-06-06 | 2866 | 0.0002588235 | -0.007452941 | 0.007711765 | 5.804765 | 10.521 | 0.0002588235 | -0.007452941 | 0.007711765 | 5.804765 | 10.521 | PS001095-A100320 | 0.011025 | 2.00325 | 0.014 | 0.011 | 4.9055 | 4.9575 | 4.61 | 5.03
1195 | PS001099-A270320-1/1-1 | 1050 | 31797 | 31798 | 1384.495 | 7.21885 | 7.55345 | 132.05 | 80.795 | 166.47 | 6.265 | 1.035 | 0.865 | 8.75 | 1.41 | 0.33 | 18.7 | 18.55 | 3.275 | 3.225 | 15.245 | 15.375 | 0.13 | 0.11 | 7.7 | 0.1 | PS001099-A270320-1 | CK002794-D160320 | CK002811-D130420 | 7.1385 | 7.1385 | 7.137 | 5.685 | 5.7 | 7.2395 | 7.2395 | 7.2395 | Rec-CK002792-D130320 | 2020-03-16 17:20 | 18.2 | 12.6 | 12.6 | Rec-CK002749-D310120 | 2020-04-13 08:45 | 17.1 | 12.1 | 11.6 | 3 | 3 | На контроль |  | 1635 | 13.4 | 1940 | 40 | 79.8 | 1925 | 38 | 42 | 166 | 203 | 129 | 168.5 | 26.3 | 221 | 211 | 2020-04-22 | 38 | 42 | 46 | 60.4 | 75.6 | 92.8 | 36 | 46 | 57 | 118 | 126.5 | 135 | 165.7 | 168.9 | 172.4 | 0.4 | 0.4 | 0.4 | 800 | 11600 | 0 | 5 | 1925 |  |  |  | 2020-03-04 | 2020-03-04 | 2019-11-06 | 1285 | 2018-06-06 | 2979 | 0.0002588235 | -0.007452941 | 0.007711765 | 5.804765 | 10.521 | -3.888889e-05 | -0.007505556 | 0.007466667 | 5.829389 | 10.47233 | PS001099-A270320 | 0.01065 | 2.01425 | 0.0095 | 0.015 | 4.9245 | 4.9845 | 4.621 | 5.062
1196 | PS001089-A310120-2/1-1 | 1200 | 31205 | 31206 | 1353.475 | 7.22985 | 7.5895 | 132.03 | 80.52 | 165.14 | 6.225 | 0.59 | 0.72 | 7.04 | 1.755 | 0.325 | 17.925 | 17.765 | 4.545 | 2.395 | 15.555 | 15.455 | 0.3 | 0.255 | 6.95 | 0.1 | PS001089-A310120-2 | CK002772-D180220 | CK002772-D180220 | 7.176 | 7.176 | 7.173 | 5.71 | 5.695 |  |  |  | Rec-CK002749-D310120 | 2020-02-18 17:10 | 19.5 | 13.5 | 14 | Rec-CK002749-D310120 | 2020-02-18 17:10 | 19.5 | 13.5 | 14 | 3 | 3 | На контроль |  | 1635 | 13.6 | 1930 | 40 | 79.6 | 1925 | 35 | 40 | 166 | 200 | 129 | 167 | 25.9 | 153 | 138 | 2020-03-10 | 33 | 35 | 37 | 76.4 | 79 | 81.3 | 30 | 35 | 40 | 128.3 | 129.5 | 130.7 | 167.1 | 168.1 | 169.1 | 0.36 | 0.36 | 0.36 | 650 | 7000 | 0 | 2 | 1925 |  |  |  | 2020-03-04 | 2020-03-04 | 2019-11-06 | 1053 | 2018-06-06 | 2747 | 0.0004529412 | -0.007429412 | 0.007882353 | 5.810235 | 10.51812 | 0.0004529412 | -0.007429412 | 0.007882353 | 5.810235 | 10.51812 | PS001089-A310120 | 0.0104375 | 2.019375 | 0.012625 | 0.013125 | 4.973875 | 5.038 | 4.676 | 5.102
1197 | PS001089-A310120-2/1-2 | 1200 | 31207 | 31208 | 1362.235 | 7.2803 | 7.63025 | 131.865 | 79.985 | 165.035 | 6.22 | 0.46 | 0.93 | 3.965 | 1.785 | 0.375 | 17.84 | 17.96 | 2.075 | 2 | 15.695 | 15.47 | 0.145 | 0.27 | 6.8 | 0.08 | PS001089-A310120-2 | CK002772-D180220 | CK002772-D180220 | 7.176 | 7.176 | 7.173 | 5.71 | 5.695 |  |  |  | Rec-CK002749-D310120 | 2020-02-18 17:10 | 19.5 | 13.5 | 14 | Rec-CK002749-D310120 | 2020-02-18 17:10 | 19.5 | 13.5 | 14 | 3 | 3 | На контроль |  | 1635 | 13.6 | 1930 | 40 | 79.6 | 1925 | 35 | 40 | 166 | 200 | 129 | 167 | 25.9 | 153 | 138 | 2020-03-10 | 33 | 35 | 37 | 76.4 | 79 | 81.3 | 30 | 35 | 40 | 128.3 | 129.5 | 130.7 | 167.1 | 168.1 | 169.1 | 0.36 | 0.36 | 0.36 | 650 | 7000 | 0 | 2 | 1925 |  |  |  | 2020-03-04 | 2020-03-04 | 2019-11-06 | 1053 | 2018-06-06 | 2747 | 0.0004529412 | -0.007429412 | 0.007882353 | 5.810235 | 10.51812 | 0.0004529412 | -0.007429412 | 0.007882353 | 5.810235 | 10.51812 | PS001089-A310120 | 0.0104375 | 2.019375 | 0.012625 | 0.013125 | 4.973875 | 5.038 | 4.676 | 5.102
1198 | PS001089-A310120-2/1-3 | 1200 | 31209 | 31210 | 1362.77 | 7.3043 | 7.6489 | 131.56 | 79.98 | 165.13 | 6.205 | 0.44 | 1.305 | 4.465 | 1.92 | 0.31 | 18.35 | 18.01 | 2.675 | 2.535 | 15.345 | 15.835 | 0.15 | 0.31 | 7 | 0.1 | PS001089-A310120-2 | CK002772-D180220 | CK002772-D180220 | 7.176 | 7.176 | 7.173 | 5.71 | 5.695 |  |  |  | Rec-CK002749-D310120 | 2020-02-18 17:10 | 19.5 | 13.5 | 14 | Rec-CK002749-D310120 | 2020-02-18 17:10 | 19.5 | 13.5 | 14 | 3 | 3 | На контроль |  | 1635 | 13.6 | 1930 | 40 | 79.6 | 1925 | 35 | 40 | 166 | 200 | 129 | 167 | 25.9 | 153 | 138 | 2020-03-10 | 33 | 35 | 37 | 76.4 | 79 | 81.3 | 30 | 35 | 40 | 128.3 | 129.5 | 130.7 | 167.1 | 168.1 | 169.1 | 0.36 | 0.36 | 0.36 | 650 | 7000 | 0 | 2 | 1925 |  |  |  | 2020-03-04 | 2020-03-04 | 2019-11-06 | 1053 | 2018-06-06 | 2747 | 0.0004529412 | -0.007429412 | 0.007882353 | 5.810235 | 10.51812 | 0.0004529412 | -0.007429412 | 0.007882353 | 5.810235 | 10.51812 | PS001089-A310120 | 0.0104375 | 2.019375 | 0.012625 | 0.013125 | 4.973875 | 5.038 | 4.676 | 5.102
1199 | PS001089-A310120-2/1-4 | 1200 | 31211 | 31212 | 1362.53 | 7.2929 | 7.62555 | 131.545 | 80.14 | 165.175 | 6.275 | 0.53 | 1.52 | 6.75 | 1.965 | 0.275 | 18.55 | 18.345 | 2.48 | 2.59 | 15.285 | 15.835 | 0.3 | 0.36 | 7.3 | 0.21 | PS001089-A310120-2 | CK002772-D180220 | CK002772-D180220 | 7.176 | 7.176 | 7.173 | 5.71 | 5.695 |  |  |  | Rec-CK002749-D310120 | 2020-02-18 17:10 | 19.5 | 13.5 | 14 | Rec-CK002749-D310120 | 2020-02-18 17:10 | 19.5 | 13.5 | 14 | 3 | 3 | На контроль |  | 1635 | 13.6 | 1930 | 40 | 79.6 | 1925 | 35 | 40 | 166 | 200 | 129 | 167 | 25.9 | 153 | 138 | 2020-03-10 | 33 | 35 | 37 | 76.4 | 79 | 81.3 | 30 | 35 | 40 | 128.3 | 129.5 | 130.7 | 167.1 | 168.1 | 169.1 | 0.36 | 0.36 | 0.36 | 650 | 7000 | 0 | 2 | 1925 |  |  |  | 2020-03-04 | 2020-03-04 | 2019-11-06 | 1053 | 2018-06-06 | 2747 | 0.0004529412 | -0.007429412 | 0.007882353 | 5.810235 | 10.51812 | 0.0004529412 | -0.007429412 | 0.007882353 | 5.810235 | 10.51812 | PS001089-A310120 | 0.0104375 | 2.019375 | 0.012625 | 0.013125 | 4.973875 | 5.038 | 4.676 | 5.102
1200 | PS001090-A100220-2/1-2 | 1200 | 31213 | 31214 | 1357.145 | 7.1686 | 7.50355 | 132.155 | 80.72 | 164.745 | 5.985 | 0.54 | 0.37 | 8.04 | 2.095 | 0.38 | 17.455 | 17.9 | 6.665 | 2.31 | 15.105 | 14.955 | 0.315 | 0.33 | 7.3 | 0.17 | PS001090-A100220-2 | CK002556-D020919 | CK002462-A100719 | 7.1335 | 7.1335 | 7.13 | 5.735 | 5.72 |  |  |  | Rec-CK002495-D020819 | 2019-09-01 22:50 | 23.7 | 14 | 13.3 | Rec-CK002233-A160118 | 2019-07-09 22:39 | 21.3 | 14.5 | 8.7 | 3 | 1 | На контроль |  | 1570 | 13 | 1940 | 41 | 80.1 | 1925 | 35 | 38 | 166 | 200 | 129 | 166.5 | 26.55 | 180 | 165 | 2020-03-11 | 30 | 36 | 42 | 78.4 | 80 | 81.6 | 27 | 37 | 48 | 129 | 129.8 | 130.7 | 167.4 | 168.6 | 169.7 | 0.36 | 0.36 | 0.36 | 1000 | 7000 | 0 | 0 | 1925 | 97.18 |  |  | 2020-03-04 | 2020-03-04 | 2019-11-06 | 1063 | 2018-06-06 | 2757 | -0.0005823529 | -0.007376471 | 0.006794118 | 5.712941 | 10.41565 | -0.00023125 | -0.00725625 | 0.007025 | 5.735375 | 10.6096875 | PS001090-A100220 | 0.010825 | 2.030875 | 0.014125 | 0.016375 | 4.970875 | 5.0335 | 4.655 | 5.121
1201 | PS001090-A100220-2/1-3 | 1200 | 31215 | 31216 | 1357.955 | 7.16315 | 7.50245 | 132.305 | 80.54 | 164.845 | 6 | 0.62 | 0.935 | 6.315 | 1.985 | 0.415 | 17.555 | 17.705 | 6.11 | 2.13 | 15.035 | 14.875 | 0.495 | 0.57 | 7.2 | 0.11 | PS001090-A100220-2 | CK002556-D020919 | CK002462-A100719 | 7.1335 | 7.1335 | 7.13 | 5.735 | 5.72 |  |  |  | Rec-CK002495-D020819 | 2019-09-01 22:50 | 23.7 | 14 | 13.3 | Rec-CK002233-A160118 | 2019-07-09 22:39 | 21.3 | 14.5 | 8.7 | 3 | 1 | На контроль |  | 1570 | 13 | 1940 | 41 | 80.1 | 1925 | 35 | 38 | 166 | 200 | 129 | 166.5 | 26.55 | 180 | 165 | 2020-03-11 | 30 | 36 | 42 | 78.4 | 80 | 81.6 | 27 | 37 | 48 | 129 | 129.8 | 130.7 | 167.4 | 168.6 | 169.7 | 0.36 | 0.36 | 0.36 | 1000 | 7000 | 0 | 0 | 1925 | 97.18 |  |  | 2020-03-04 | 2020-03-04 | 2019-11-06 | 1063 | 2018-06-06 | 2757 | -0.0005823529 | -0.007376471 | 0.006794118 | 5.712941 | 10.41565 | -0.00023125 | -0.00725625 | 0.007025 | 5.735375 | 10.6096875 | PS001090-A100220 | 0.010825 | 2.030875 | 0.014125 | 0.016375 | 4.970875 | 5.0335 | 4.655 | 5.121
1202 | PS001084-A280120-2-1/1-1 | 1200 | 31217 | 31218 | 1391.25 | 7.2459 | 7.5883 | 131.335 | 79.7 | 164.5 | 6.23 | 0.525 | 0.475 | 5.35 | 2.29 | 0.245 | 17.195 | 16.99 | 4.97 | 3.38 | 15.415 | 15.61 | 0.095 | 0.09 | 7.65 | 0.1 | PS001084-A280120-2-1 | CK002659-D161119 | CK002659-D161119 | 7.2065 | 7.2065 | 7.2025 | 5.655 | 5.695 |  |  |  | Rec-CK002495-D020819 | 2019-11-16 | 17.1 | 3.8 | 6.8 | Rec-CK002495-D020819 | 2019-11-16 | 17.1 | 3.8 | 6.8 | 3 | 3 | На контроль |  | 1580 | 13 | 1940 | 30.5 | 79 | 1925 | 35 | 38 | 166 | 200 | 129 | 166.5 | 26.08 | 145 | 130 | 2020-03-11 | 35 | 37 | 39 | 76.4 | 80 | 81.7 | 32 | 37 | 42 | 128.2 | 129.3 | 130.5 | 166.7 | 167.7 | 168.9 | 0.36 | 0.36 | 0.36 | 650 | 6000 | 0 | 1 | 1925 |  |  |  | 2020-03-04 | 2020-03-04 | 2019-11-06 | 1063 | 2018-06-06 | 2757 | 0.0008722222 | -0.007444444 | 0.008316667 | 5.759111 | 10.45472 | 0.0008722222 | -0.007444444 | 0.008316667 | 5.759111 | 10.45472 | PS001084-A280120 | 0.0106375 | 2.01325 | 0.012125 | 0.0285 | 4.914375 | 5.002 | 4.502 | 5.089
1203 | PS001084-A280120-2-1/1-2 | 1200 | 31219 | 31220 | 1376.395 | 7.2348 | 7.58465 | 131.365 | 79.58 | 164.115 | 6.22 | 0.565 | 0.375 | 5.705 | 2.595 | 0.16 | 17.37 | 17.21 | 3.15 | 1.265 | 15.66 | 15.375 | 0.03 | 0.035 | 7.8 | 0.08 | PS001084-A280120-2-1 | CK002659-D161119 | CK002659-D161119 | 7.2065 | 7.2065 | 7.2025 | 5.655 | 5.695 |  |  |  | Rec-CK002495-D020819 | 2019-11-16 | 17.1 | 3.8 | 6.8 | Rec-CK002495-D020819 | 2019-11-16 | 17.1 | 3.8 | 6.8 | 3 | 3 | На контроль |  | 1580 | 13 | 1940 | 30.5 | 79 | 1925 | 35 | 38 | 166 | 200 | 129 | 166.5 | 26.08 | 145 | 130 | 2020-03-11 | 35 | 37 | 39 | 76.4 | 80 | 81.7 | 32 | 37 | 42 | 128.2 | 129.3 | 130.5 | 166.7 | 167.7 | 168.9 | 0.36 | 0.36 | 0.36 | 650 | 6000 | 0 | 1 | 1925 |  |  |  | 2020-03-04 | 2020-03-04 | 2019-11-06 | 1063 | 2018-06-06 | 2757 | 0.0008722222 | -0.007444444 | 0.008316667 | 5.759111 | 10.45472 | 0.0008722222 | -0.007444444 | 0.008316667 | 5.759111 | 10.45472 | PS001084-A280120 | 0.0106375 | 2.01325 | 0.012125 | 0.0285 | 4.914375 | 5.002 | 4.502 | 5.089
1204 | PS001084-A280120-2-1/1-3 | 1200 | 31223 | 31222 | 1381.335 | 7.2413 | 7.59265 | 131.57 | 79.645 | 164.26 | 6.24 | 0.505 | 0.56 | 5.49 | 2.385 | 0.21 | 17.4 | 17.265 | 2.435 | 1.795 | 15.84 | 15.225 | 0.01 | 0.02 | 7.8 | 0.1 | PS001084-A280120-2-1 | CK002659-D161119 | CK002659-D161119 | 7.2065 | 7.2065 | 7.2025 | 5.655 | 5.695 |  |  |  | Rec-CK002495-D020819 | 2019-11-16 | 17.1 | 3.8 | 6.8 | Rec-CK002495-D020819 | 2019-11-16 | 17.1 | 3.8 | 6.8 | 3 | 3 | На контроль |  | 1580 | 13 | 1940 | 30.5 | 79 | 1925 | 35 | 38 | 166 | 200 | 129 | 166.5 | 26.08 | 145 | 130 | 2020-03-11 | 35 | 37 | 39 | 76.4 | 80 | 81.7 | 32 | 37 | 42 | 128.2 | 129.3 | 130.5 | 166.7 | 167.7 | 168.9 | 0.36 | 0.36 | 0.36 | 650 | 6000 | 0 | 1 | 1925 |  |  |  | 2020-03-04 | 2020-03-04 | 2019-11-06 | 1063 | 2018-06-06 | 2757 | 0.0008722222 | -0.007444444 | 0.008316667 | 5.759111 | 10.45472 | 0.0008722222 | -0.007444444 | 0.008316667 | 5.759111 | 10.45472 | PS001084-A280120 | 0.0106375 | 2.01325 | 0.012125 | 0.0285 | 4.914375 | 5.002 | 4.502 | 5.089
1205 | PS001084-A280120-2-1/1-4 | 1100 | 31224 | 31225 | 1377.345 | 7.20775 | 7.55915 | 131.635 | 79.63 | 164.2 | 6.185 | 0.395 | 0.545 | 5.365 | 2.73 | 0.115 | 17.585 | 17.56 | 3.085 | 2.695 | 15.65 | 15.455 | 0.045 | 0.015 | 8 | 0.13 | PS001084-A280120-2-1 | CK002659-D161119 | CK002659-D161119 | 7.2065 | 7.2065 | 7.2025 | 5.655 | 5.695 |  |  |  | Rec-CK002495-D020819 | 2019-11-16 | 17.1 | 3.8 | 6.8 | Rec-CK002495-D020819 | 2019-11-16 | 17.1 | 3.8 | 6.8 | 3 | 3 | На контроль |  | 1580 | 13 | 1940 | 30.5 | 79 | 1925 | 35 | 38 | 166 | 200 | 129 | 166.5 | 26.08 | 145 | 130 | 2020-03-11 | 35 | 37 | 39 | 76.4 | 80 | 81.7 | 32 | 37 | 42 | 128.2 | 129.3 | 130.5 | 166.7 | 167.7 | 168.9 | 0.36 | 0.36 | 0.36 | 650 | 6000 | 0 | 1 | 1925 |  |  |  | 2020-03-04 | 2020-03-04 | 2019-11-06 | 1063 | 2018-06-06 | 2757 | 0.0008722222 | -0.007444444 | 0.008316667 | 5.759111 | 10.45472 | 0.0008722222 | -0.007444444 | 0.008316667 | 5.759111 | 10.45472 | PS001084-A280120 | 0.0106375 | 2.01325 | 0.012125 | 0.0285 | 4.914375 | 5.002 | 4.502 | 5.089
1206 | PS001084-A280120-2-1/1-5 | 1100 | 31226 | 31227 | 1396.45 | 7.2102 | 7.56005 | 131.58 | 79.62 | 164.245 | 6.19 | 0.52 | 0.735 | 8.84 | 2.58 | 0.045 | 17.945 | 18.09 | 2.64 | 2.765 | 15.415 | 15.595 | 0.075 | 0.035 | 8.35 | 0.12 | PS001084-A280120-2-1 | CK002659-D161119 | CK002659-D161119 | 7.2065 | 7.2065 | 7.2025 | 5.655 | 5.695 |  |  |  | Rec-CK002495-D020819 | 2019-11-16 | 17.1 | 3.8 | 6.8 | Rec-CK002495-D020819 | 2019-11-16 | 17.1 | 3.8 | 6.8 | 3 | 3 | На контроль |  | 1580 | 13 | 1940 | 30.5 | 79 | 1925 | 35 | 38 | 166 | 200 | 129 | 166.5 | 26.08 | 145 | 130 | 2020-03-11 | 35 | 37 | 39 | 76.4 | 80 | 81.7 | 32 | 37 | 42 | 128.2 | 129.3 | 130.5 | 166.7 | 167.7 | 168.9 | 0.36 | 0.36 | 0.36 | 650 | 6000 | 0 | 1 | 1925 |  |  |  | 2020-03-04 | 2020-03-04 | 2019-11-06 | 1063 | 2018-06-06 | 2757 | 0.0008722222 | -0.007444444 | 0.008316667 | 5.759111 | 10.45472 | 0.0008722222 | -0.007444444 | 0.008316667 | 5.759111 | 10.45472 | PS001084-A280120 | 0.0106375 | 2.01325 | 0.012125 | 0.0285 | 4.914375 | 5.002 | 4.502 | 5.089
1207 | PS001087-A300120-3/1-2 | 1200 | 31228 | 31229 | 1383.49 | 7.28295 | 7.62145 | 132.105 | 80.79 | 165.335 | 6.23 | 0.425 | 0.675 | 10.26 | 1.42 | 0.5 | 18.3 | 17.395 | 2.545 | 4.94 | 15.485 | 16.03 | 0.25 | 0.285 | 7.05 | 0.14 | PS001087-A300120-3 | CK002766-D120220 | CK002766-D120220 | 7.195 | 7.195 | 7.1995 | 5.73 | 5.695 | 7.256 | 7.256 | 7.256 | Rec-CK002749-D310120 | 2020-02-12 17:05 | 19.8 | 12.4 | 14.2 | Rec-CK002749-D310120 | 2020-02-12 17:05 | 19.8 | 12.4 | 14.2 | 3 | 3 | На контроль |  | 1585 | 14 | 1930 | 43.5 | 80.1 | 1920 | 35 | 38 | 166 | 200 | 129 | 166.5 | 25.76 | 198 | 183 | 2020-03-12 | 32 | 35.5 | 39 | 78.3 | 80.2 | 81.4 | 29 | 36 | 43 | 128.8 | 129.9 | 130.6 | 166.7 | 168.3 | 169 | 0.37 | 0.37 | 0.37 | 700 | 8000 | 0 | 0 | 1920 | 98.17 |  |  | 2020-03-04 | 2020-03-04 | 2019-11-06 | 1073 | 2018-06-06 | 2163 | 0.0003117647 | -0.0074 | 0.007711765 | 5.794 | 10.516 | 0.0003117647 | -0.0074 | 0.007711765 | 5.794 | 10.516 | PS001087-A300120 | 0.01075 | 1.996375 | 0.013375 | 0.011125 | 4.900125 | 4.9635 | 4.591 | 5.033
1208 | PS001087-A300120-3/1-3 | 1200 | 31230 | 31231 | 1389.72 | 7.2764 | 7.61515 | 131.92 | 80.88 | 165.26 | 6.19 | 0.435 | 0.57 | 8.595 | 1.45 | 0.295 | 18.695 | 18.41 | 2.625 | 3.22 | 15.71 | 15.8 | 0.3 | 0.31 | 7.3 | 0.12 | PS001087-A300120-3 | CK002766-D120220 | CK002766-D120220 | 7.195 | 7.195 | 7.1995 | 5.73 | 5.695 | 7.256 | 7.256 | 7.256 | Rec-CK002749-D310120 | 2020-02-12 17:05 | 19.8 | 12.4 | 14.2 | Rec-CK002749-D310120 | 2020-02-12 17:05 | 19.8 | 12.4 | 14.2 | 3 | 3 | На контроль |  | 1585 | 14 | 1930 | 43.5 | 80.1 | 1920 | 35 | 38 | 166 | 200 | 129 | 166.5 | 25.76 | 198 | 183 | 2020-03-12 | 32 | 35.5 | 39 | 78.3 | 80.2 | 81.4 | 29 | 36 | 43 | 128.8 | 129.9 | 130.6 | 166.7 | 168.3 | 169 | 0.37 | 0.37 | 0.37 | 700 | 8000 | 0 | 0 | 1920 | 98.17 |  |  | 2020-03-04 | 2020-03-04 | 2019-11-06 | 1073 | 2018-06-06 | 2163 | 0.0003117647 | -0.0074 | 0.007711765 | 5.794 | 10.516 | 0.0003117647 | -0.0074 | 0.007711765 | 5.794 | 10.516 | PS001087-A300120 | 0.01075 | 1.996375 | 0.013375 | 0.011125 | 4.900125 | 4.9635 | 4.591 | 5.033
1209 | PS001091-A110220-2/1-1 | 1200 | 31232 | 31233 | 1403.1 | 7.2371 | 7.56925 | 132.04 | 81.455 | 165.005 | 6.325 | 0.565 | 1.06 | 5.335 | 1.065 | 0.245 | 17.395 | 17.37 | 4.155 | 3.625 | 15.41 | 15.485 | 0.29 | 0.25 | 7.4 | 0.13 | PS001091-A110220-2 | CK002778-A260220 | CK002778-A260220 | 7.1695 | 7.1695 | 7.167 | 5.7 | 5.71 | 7.2305 | 7.2305 | 7.2305 | Rec-CK002690-A181219 | 2020-02-26 09:00 | 18.9 | 13 | 15.9 | Rec-CK002690-A181219 | 2020-02-26 09:00 | 18.9 | 13 | 15.9 | 1 | 1 | На контроль |  | 1635 | 13.55 | 1930 | 40 | 80.2 | 1925 | 35 | 40 | 166 | 200 | 129 | 167 | 26.25 | 178 | 163 | 2020-03-13 | 34 | 37 | 40 | 77.6 | 80.2 | 82.2 | 33 | 39 | 45 | 128 | 129.5 | 131 | 166.3 | 167.9 | 168.9 | 0.37 | 0.37 | 0.37 | 700 | 6000 | 0 | 0 | 1925 |  |  |  | 2020-03-04 | 2020-03-04 | 2019-11-06 | 1083 | 2018-06-06 | 2777 | -5.833333e-05 | -0.007591667 | 0.007533333 | 5.84025 | 10.6415 | -5.833333e-05 | -0.007591667 | 0.007533333 | 5.84025 | 10.6415 | PS001091-A110220 | 0.0107125 | 2.019625 | 0.015875 | 0.012125 | 4.96625 | 5.0305 | 4.664 | 5.097
1210 | PS001091-A110220-2/1-2 | 1200 | 31234 | 31235 | 1385.625 | 7.25415 | 7.59415 | 132.17 | 81.105 | 164.68 | 6.295 | 0.395 | 0.92 | 5.9 | 1.185 | 0.145 | 17.79 | 17.13 | 1.635 | 3.205 | 15.365 | 15.46 | 0.28 | 0.26 | 7.45 | 0.08 | PS001091-A110220-2 | CK002778-A260220 | CK002778-A260220 | 7.1695 | 7.1695 | 7.167 | 5.7 | 5.71 | 7.2305 | 7.2305 | 7.2305 | Rec-CK002690-A181219 | 2020-02-26 09:00 | 18.9 | 13 | 15.9 | Rec-CK002690-A181219 | 2020-02-26 09:00 | 18.9 | 13 | 15.9 | 1 | 1 | На контроль |  | 1635 | 13.55 | 1930 | 40 | 80.2 | 1925 | 35 | 40 | 166 | 200 | 129 | 167 | 26.25 | 178 | 163 | 2020-03-13 | 34 | 37 | 40 | 77.6 | 80.2 | 82.2 | 33 | 39 | 45 | 128 | 129.5 | 131 | 166.3 | 167.9 | 168.9 | 0.37 | 0.37 | 0.37 | 700 | 6000 | 0 | 0 | 1925 |  |  |  | 2020-03-04 | 2020-03-04 | 2019-11-06 | 1083 | 2018-06-06 | 2777 | -5.833333e-05 | -0.007591667 | 0.007533333 | 5.84025 | 10.6415 | -5.833333e-05 | -0.007591667 | 0.007533333 | 5.84025 | 10.6415 | PS001091-A110220 | 0.0107125 | 2.019625 | 0.015875 | 0.012125 | 4.96625 | 5.0305 | 4.664 | 5.097
1211 | PS000913-C210918-1/1-1 | 1200 | 31340 | 31341 | 1452.235 | 7.71025 | 8.02955 | 132.43 | 81.1 | 166.025 | 6.505 | 0.55 | 0.56 | 9.6 | 0.68 | 0.08 | 18.45 | 18.56 | 3.675 | 4.785 | 16.37 | 16.365 | 0.045 | 0.02 | 6.8 | 0.08 | PS000913-C210918-1 | CK002780-D290220 | CK002780-D290220 | 7.1355 | 7.1355 | 7.132 | 5.705 | 5.705 | 7.2365 | 7.2365 | 7.2365 | Rec-CK002749-D310120' | 2020-02-29 | 19 | 15.4 | 13.4 | Rec-CK002749-D310120' | 2020-02-29 | 19 | 15.4 | 13.4 | 3 | 3 | На контроль |  | 1635 | 14.85 | 1940 | 40 | 80.2 | 1920 | 35 | 40 | 166 | 203 | 130 | 169 | 24.77 | 145 | 125 | 2020-03-28 | 39.4 | 41 | 44.5 | 78.4 | 80 | 81.7 | 41 | 45 | 53 | 129.1 | 130 | 130.6 | 168.3 | 169 | 170.8 | 0.46 | 0.46 | 0.46 | 700 | 5000 | 0 | 0 | 1920 |  |  |  | 2020-03-04 | 2020-03-04 | 2019-11-06 | 2882 | 2018-06-06 | 1188 | 0.0002611111 | -0.0074 | 0.007661111 | 5.800278 | 10.44878 | 0.0002611111 | -0.0074 | 0.007661111 | 5.800278 | 10.44878 | PS000913-C210918
1212 | PS000913-C210918-1/1-2 | 1200 | 31342 | 31343 | 1465.035 | 7.75275 | 8.0665 | 132.61 | 81.105 | 166.325 | 6.685 | 0.365 | 0.67 | 7.35 | 0.65 | 0.075 | 18.56 | 18.755 | 1.905 | 2.325 | 16.41 | 16.575 | 0.05 | 0.045 | 6.9 | 0.13 | PS000913-C210918-1 | CK002780-D290220 | CK002780-D290220 | 7.1355 | 7.1355 | 7.132 | 5.705 | 5.705 | 7.2365 | 7.2365 | 7.2365 | Rec-CK002749-D310120' | 2020-02-29 | 19 | 15.4 | 13.4 | Rec-CK002749-D310120' | 2020-02-29 | 19 | 15.4 | 13.4 | 3 | 3 | На контроль |  | 1635 | 14.85 | 1940 | 40 | 80.2 | 1920 | 35 | 40 | 166 | 203 | 130 | 169 | 24.77 | 145 | 125 | 2020-03-28 | 39.4 | 41 | 44.5 | 78.4 | 80 | 81.7 | 41 | 45 | 53 | 129.1 | 130 | 130.6 | 168.3 | 169 | 170.8 | 0.46 | 0.46 | 0.46 | 700 | 5000 | 0 | 0 | 1920 |  |  |  | 2020-03-04 | 2020-03-04 | 2019-11-06 | 2882 | 2018-06-06 | 1188 | 0.0002611111 | -0.0074 | 0.007661111 | 5.800278 | 10.44878 | 0.0002611111 | -0.0074 | 0.007661111 | 5.800278 | 10.44878 | PS000913-C210918
1213 | PS001092-A120220-2/1-1 | 1100 | 31661 | 31662 | 1360.94 | 7.1754 | 7.52165 | 131.58 | 81.23 | 164.8 | 6.235 | 0.29 | 0.535 | 8.84 | 1.545 | 0.54 | 17.51 | 17.345 | 2.435 | 4.72 | 15.84 | 15.125 | 0.06 | 0.16 | 6.7 | 0.11 | PS001092-A120220-2 | CK002780-D290220 | CK002784-D030320 | 7.149 | 7.149 | 7.1525 | 5.715 | 5.705 | 7.21 | 7.21 | 7.21 | Rec-CK002749-D310120' | 2020-02-29 | 19 | 15.4 | 13.4 | Rec-CK002749-D310120 | 2020-03-03 17:25 | 18.8 | 13.7 | 13.2 | 3 | 3 | На контроль |  | 1635 | 13.6 | 1930 | 40 | 80.2 | 1925 | 35 | 38 | 166 | 200 | 129 | 167 | 26.21 | 150 | 135 | 2020-03-17 | 35 | 37 | 39 | 77.9 | 80.2 | 82.3 | 32 | 37 | 42 | 128.7 | 129.4 | 131.1 | 166.8 | 167.4 | 168.8 | 0.37 | 0.37 | 0.37 | 700 | 6000 | 0 | 0 | 1925 |  |  |  | 2020-03-04 | 2020-03-04 | 2019-11-06 | 1107 | 2018-06-06 | 2801 | 0.0002611111 | -0.0074 | 0.007661111 | 5.800278 | 10.44878 | 0.0002857143 | -0.007428571 | 0.007714286 | 5.792286 | 9.952071 | PS001092-A120220 | 0.0108375 | 2.003 | 0.00825 | 0.01025 | 4.93475 | 5.0015 | 4.642 | 5.066
1214 | PS001092-A120220-2/1-2 | 1100 | 31663 | 31664 | 1362.915 | 7.16375 | 7.52955 | 131.765 | 81.205 | 165.2 | 6.195 | 0.15 | 0.67 | 4.615 | 1.47 | 0.48 | 17.29 | 17.725 | 1.995 | 2.125 | 15.99 | 15.06 | 0.055 | 0.09 | 6.8 | 0.15 | PS001092-A120220-2 | CK002780-D290220 | CK002784-D030320 | 7.149 | 7.149 | 7.1525 | 5.715 | 5.705 | 7.21 | 7.21 | 7.21 | Rec-CK002749-D310120' | 2020-02-29 | 19 | 15.4 | 13.4 | Rec-CK002749-D310120 | 2020-03-03 17:25 | 18.8 | 13.7 | 13.2 | 3 | 3 | На контроль |  | 1635 | 13.6 | 1930 | 40 | 80.2 | 1925 | 35 | 38 | 166 | 200 | 129 | 167 | 26.21 | 150 | 135 | 2020-03-17 | 35 | 37 | 39 | 77.9 | 80.2 | 82.3 | 32 | 37 | 42 | 128.7 | 129.4 | 131.1 | 166.8 | 167.4 | 168.8 | 0.37 | 0.37 | 0.37 | 700 | 6000 | 0 | 0 | 1925 |  |  |  | 2020-03-04 | 2020-03-04 | 2019-11-06 | 1107 | 2018-06-06 | 2801 | 0.0002611111 | -0.0074 | 0.007661111 | 5.800278 | 10.44878 | 0.0002857143 | -0.007428571 | 0.007714286 | 5.792286 | 9.952071 | PS001092-A120220 | 0.0108375 | 2.003 | 0.00825 | 0.01025 | 4.93475 | 5.0015 | 4.642 | 5.066
1215 | PS001092-A120220-2/1-3 | 1100 | 31665 | 31666 | 1370.45 | 7.1673 | 7.51335 | 132 | 81.145 | 165.155 | 6.165 | 0.56 | 0.645 | 4.615 | 1.385 | 0.455 | 18.04 | 18.11 | 2.86 | 2.495 | 15.38 | 15.555 | 0.09 | 0.125 | 7.15 | 0.11 | PS001092-A120220-2 | CK002780-D290220 | CK002784-D030320 | 7.149 | 7.149 | 7.1525 | 5.715 | 5.705 | 7.21 | 7.21 | 7.21 | Rec-CK002749-D310120' | 2020-02-29 | 19 | 15.4 | 13.4 | Rec-CK002749-D310120 | 2020-03-03 17:25 | 18.8 | 13.7 | 13.2 | 3 | 3 | На контроль |  | 1635 | 13.6 | 1930 | 40 | 80.2 | 1925 | 35 | 38 | 166 | 200 | 129 | 167 | 26.21 | 150 | 135 | 2020-03-17 | 35 | 37 | 39 | 77.9 | 80.2 | 82.3 | 32 | 37 | 42 | 128.7 | 129.4 | 131.1 | 166.8 | 167.4 | 168.8 | 0.37 | 0.37 | 0.37 | 700 | 6000 | 0 | 0 | 1925 |  |  |  | 2020-03-04 | 2020-03-04 | 2019-11-06 | 1107 | 2018-06-06 | 2801 | 0.0002611111 | -0.0074 | 0.007661111 | 5.800278 | 10.44878 | 0.0002857143 | -0.007428571 | 0.007714286 | 5.792286 | 9.952071 | PS001092-A120220 | 0.0108375 | 2.003 | 0.00825 | 0.01025 | 4.93475 | 5.0015 | 4.642 | 5.066
1216 | PS001090-A100220-3/1-2 | 1050 | 31451 | 31452 | 1376.725 | 7.1848 | 7.53595 | 132.425 | 81.085 | 166.89 | 6.255 | 0.535 | 0.88 | 10.005 | 0.785 | 0.23 | 17.81 | 17.83 | 4.035 | 5.49 | 15.43 | 15.27 | 0.04 | 0.175 | 7.85 | 0.08 | PS001090-A100220-3 | CK002777-A250220 | CK002775-A200220 | 7.1695 | 7.1695 | 7.168 | 5.72 | 5.71 | 7.2305 | 7.2305 | 7.2305 | Rec-CK002690-A181219 | 2020-02-25 08:55 | 19 | 13.5 | 15.8 | Rec-CK002690-A181219 | 2020-02-20 09:15 | 19.4 | 13.9 | 14.9 | 1 | 1 | На контроль |  | 1635 | 13.3 | 1940 | 40 | 80.2 | 1925 | 38 | 43 | 166 | 203 | 129 | 169 | 26.45 | 187 | 173 | 2020-04-08 | 38 | 41 | 44 | 79 | 80.1 | 81.2 | 40 | 46 | 53 | 129.5 | 130.1 | 130.7 | 169 | 170.7 | 171.8 | 0.41 | 0.41 | 0.41 | 700 | 10000 | 0 | 0 | 1925 | 98.22 |  |  | 2020-03-04 | 2020-03-04 | 2019-11-06 | 1219 | 2018-06-06 | 2913 | -8e-05 | -0.00764 | 0.00756 | 5.8048 | 10.6442 | -0.00012 | -0.0076 | 0.00748 | 5.7932 | 10.6756 | PS001090-A100220 | 0.010825 | 2.030875 | 0.014125 | 0.016375 | 4.970875 | 5.0335 | 4.655 | 5.121
1217 | PS001090-A100220-3/1-3 | 1050 | 31453 | 31454 | 1367.535 | 7.22865 | 7.57505 | 132.38 | 80.925 | 167.16 | 6.32 | 0.415 | 0.8 | 4.295 | 0.725 | 0.215 | 17.505 | 17.74 | 3.67 | 1.525 | 15.565 | 15.345 | 0.06 | 0.19 | 7.7 | 0.09 | PS001090-A100220-3 | CK002777-A250220 | CK002775-A200220 | 7.1695 | 7.1695 | 7.168 | 5.72 | 5.71 | 7.2305 | 7.2305 | 7.2305 | Rec-CK002690-A181219 | 2020-02-25 08:55 | 19 | 13.5 | 15.8 | Rec-CK002690-A181219 | 2020-02-20 09:15 | 19.4 | 13.9 | 14.9 | 1 | 1 | На контроль |  | 1635 | 13.3 | 1940 | 40 | 80.2 | 1925 | 38 | 43 | 166 | 203 | 129 | 169 | 26.45 | 187 | 173 | 2020-04-08 | 38 | 41 | 44 | 79 | 80.1 | 81.2 | 40 | 46 | 53 | 129.5 | 130.1 | 130.7 | 169 | 170.7 | 171.8 | 0.41 | 0.41 | 0.41 | 700 | 10000 | 0 | 0 | 1925 | 98.22 |  |  | 2020-03-04 | 2020-03-04 | 2019-11-06 | 1219 | 2018-06-06 | 2913 | -8e-05 | -0.00764 | 0.00756 | 5.8048 | 10.6442 | -0.00012 | -0.0076 | 0.00748 | 5.7932 | 10.6756 | PS001090-A100220 | 0.010825 | 2.030875 | 0.014125 | 0.016375 | 4.970875 | 5.0335 | 4.655 | 5.121
1218 | PS001090-A100220-3/1-4 | 1050 | 31455 | 31456 | 1370.825 | 7.2581 | 7.59605 | 132.515 | 80.785 | 167.235 | 6.33 | 0.535 | 0.92 | 2.625 | 0.86 | 0.19 | 17.75 | 17.765 | 2.655 | 2.635 | 15.455 | 15.46 | 0.035 | 0.19 | 7.75 | 0.11 | PS001090-A100220-3 | CK002777-A250220 | CK002775-A200220 | 7.1695 | 7.1695 | 7.168 | 5.72 | 5.71 | 7.2305 | 7.2305 | 7.2305 | Rec-CK002690-A181219 | 2020-02-25 08:55 | 19 | 13.5 | 15.8 | Rec-CK002690-A181219 | 2020-02-20 09:15 | 19.4 | 13.9 | 14.9 | 1 | 1 | На контроль |  | 1635 | 13.3 | 1940 | 40 | 80.2 | 1925 | 38 | 43 | 166 | 203 | 129 | 169 | 26.45 | 187 | 173 | 2020-04-08 | 38 | 41 | 44 | 79 | 80.1 | 81.2 | 40 | 46 | 53 | 129.5 | 130.1 | 130.7 | 169 | 170.7 | 171.8 | 0.41 | 0.41 | 0.41 | 700 | 10000 | 0 | 0 | 1925 | 98.22 |  |  | 2020-03-04 | 2020-03-04 | 2019-11-06 | 1219 | 2018-06-06 | 2913 | -8e-05 | -0.00764 | 0.00756 | 5.8048 | 10.6442 | -0.00012 | -0.0076 | 0.00748 | 5.7932 | 10.6756 | PS001090-A100220 | 0.010825 | 2.030875 | 0.014125 | 0.016375 | 4.970875 | 5.0335 | 4.655 | 5.121
1219 | PS001090-A100220-3/1-5 | 1050 | 31457 | 31458 | 1386.37 | 7.27395 | 7.6009 | 132.66 | 80.67 | 167.475 | 6.315 | 0.565 | 0.73 | 2.73 | 0.64 | 0.21 | 17.94 | 17.91 | 1.97 | 3.54 | 15.32 | 15.485 | 0.04 | 0.17 | 7.85 | 0.15 | PS001090-A100220-3 | CK002777-A250220 | CK002775-A200220 | 7.1695 | 7.1695 | 7.168 | 5.72 | 5.71 | 7.2305 | 7.2305 | 7.2305 | Rec-CK002690-A181219 | 2020-02-25 08:55 | 19 | 13.5 | 15.8 | Rec-CK002690-A181219 | 2020-02-20 09:15 | 19.4 | 13.9 | 14.9 | 1 | 1 | На контроль |  | 1635 | 13.3 | 1940 | 40 | 80.2 | 1925 | 38 | 43 | 166 | 203 | 129 | 169 | 26.45 | 187 | 173 | 2020-04-08 | 38 | 41 | 44 | 79 | 80.1 | 81.2 | 40 | 46 | 53 | 129.5 | 130.1 | 130.7 | 169 | 170.7 | 171.8 | 0.41 | 0.41 | 0.41 | 700 | 10000 | 0 | 0 | 1925 | 98.22 |  |  | 2020-03-04 | 2020-03-04 | 2019-11-06 | 1219 | 2018-06-06 | 2913 | -8e-05 | -0.00764 | 0.00756 | 5.8048 | 10.6442 | -0.00012 | -0.0076 | 0.00748 | 5.7932 | 10.6756 | PS001090-A100220 | 0.010825 | 2.030875 | 0.014125 | 0.016375 | 4.970875 | 5.0335 | 4.655 | 5.121
1220 | PS000196-C231012-3/1-2 | 1060 | 31489 | 31490 | 1443.44 | 7.51995 | 7.83405 | 132.135 | 80.42 | 167.065 | 6.415 | 0.275 | 0.765 | 6.55 | 0.665 | 0.375 | 17.965 | 17.935 | 1.835 | 1.77 | 16.17 | 15.175 | 0.625 | 0.595 | 6.95 | 0.13 | PS000196-C231012-3 | CK002798-D190320 | CK002798-D190320 | 7.1575 | 7.1575 | 7.141 | 5.705 | 5.69 | 7.2435 | 7.2435 | 7.2435 | Rec-CK002749-D310120 | 2020-03-19 08:35 | 17.9 | 10.5 | 12.2 | Rec-CK002749-D310120 | 2020-03-19 08:35 | 17.9 | 10.5 | 12.2 | 3 | 3 | На контроль |  | 1635 | 13.9 | 1940 | 40 | 79.8 | 1920 | 38 | 43 | 166 | 203 | 129 | 169 | 25.65 | 149 | 134 | 2020-04-09 | 39 | 41 | 43 | 78.9 | 79.6 | 80.4 | 42 | 47 | 53 | 129.5 | 129.9 | 130.3 | 168.9 | 170 | 171.2 | 0.44 | 0.44 | 0.44 | 650 | 5600 | 0 | 0 | 1920 |  |  |  | 2020-03-04 | 2020-03-04 | 2019-11-06 | 1227 | 2018-06-06 | 2921 | 0.0002588235 | -0.007517647 | 0.007776471 | 5.815176 | 10.49094 | 0.0002588235 | -0.007517647 | 0.007776471 | 5.815176 | 10.49094 | PS000196-C231012
1221 | PS000196-C231012-3/1-3 | 1060 | 31491 | 31492 | 1444.035 | 7.53955 | 7.85245 | 132.225 | 80.545 | 166.885 | 6.445 | 0.27 | 0.51 | 5.665 | 0.655 | 0.37 | 18.03 | 18.07 | 2.41 | 1.945 | 16.215 | 15.24 | 0.665 | 0.65 | 7 | 0.12 | PS000196-C231012-3 | CK002798-D190320 | CK002798-D190320 | 7.1575 | 7.1575 | 7.141 | 5.705 | 5.69 | 7.2435 | 7.2435 | 7.2435 | Rec-CK002749-D310120 | 2020-03-19 08:35 | 17.9 | 10.5 | 12.2 | Rec-CK002749-D310120 | 2020-03-19 08:35 | 17.9 | 10.5 | 12.2 | 3 | 3 | На контроль |  | 1635 | 13.9 | 1940 | 40 | 79.8 | 1920 | 38 | 43 | 166 | 203 | 129 | 169 | 25.65 | 149 | 134 | 2020-04-09 | 39 | 41 | 43 | 78.9 | 79.6 | 80.4 | 42 | 47 | 53 | 129.5 | 129.9 | 130.3 | 168.9 | 170 | 171.2 | 0.44 | 0.44 | 0.44 | 650 | 5600 | 0 | 0 | 1920 |  |  |  | 2020-03-04 | 2020-03-04 | 2019-11-06 | 1227 | 2018-06-06 | 2921 | 0.0002588235 | -0.007517647 | 0.007776471 | 5.815176 | 10.49094 | 0.0002588235 | -0.007517647 | 0.007776471 | 5.815176 | 10.49094 | PS000196-C231012
1222 | PS000196-C231012-3/1-4 | 1060 | 31493 | 31494 | 1444.48 | 7.5608 | 7.8769 | 132.18 | 80.54 | 166.77 | 6.38 | 0.265 | 0.51 | 5.585 | 0.62 | 0.345 | 18.065 | 18.115 | 2.94 | 2.095 | 16.24 | 15.29 | 0.695 | 0.655 | 7 | 0.09 | PS000196-C231012-3 | CK002798-D190320 | CK002798-D190320 | 7.1575 | 7.1575 | 7.141 | 5.705 | 5.69 | 7.2435 | 7.2435 | 7.2435 | Rec-CK002749-D310120 | 2020-03-19 08:35 | 17.9 | 10.5 | 12.2 | Rec-CK002749-D310120 | 2020-03-19 08:35 | 17.9 | 10.5 | 12.2 | 3 | 3 | На контроль |  | 1635 | 13.9 | 1940 | 40 | 79.8 | 1920 | 38 | 43 | 166 | 203 | 129 | 169 | 25.65 | 149 | 134 | 2020-04-09 | 39 | 41 | 43 | 78.9 | 79.6 | 80.4 | 42 | 47 | 53 | 129.5 | 129.9 | 130.3 | 168.9 | 170 | 171.2 | 0.44 | 0.44 | 0.44 | 650 | 5600 | 0 | 0 | 1920 |  |  |  | 2020-03-04 | 2020-03-04 | 2019-11-06 | 1227 | 2018-06-06 | 2921 | 0.0002588235 | -0.007517647 | 0.007776471 | 5.815176 | 10.49094 | 0.0002588235 | -0.007517647 | 0.007776471 | 5.815176 | 10.49094 | PS000196-C231012
1223 | PS000196-C231012-3/1-5 | 1100 | 31495 | 31496 | 1438.97 | 7.58735 | 7.89295 | 132.15 | 80.565 | 166.84 | 6.415 | 0.23 | 0.76 | 4.105 | 0.675 | 0.405 | 18.045 | 18.155 | 2.295 | 1.79 | 16.185 | 15.265 | 0.75 | 0.605 | 7.05 | 0.15 | PS000196-C231012-3 | CK002798-D190320 | CK002798-D190320 | 7.1575 | 7.1575 | 7.141 | 5.705 | 5.69 | 7.2435 | 7.2435 | 7.2435 | Rec-CK002749-D310120 | 2020-03-19 08:35 | 17.9 | 10.5 | 12.2 | Rec-CK002749-D310120 | 2020-03-19 08:35 | 17.9 | 10.5 | 12.2 | 3 | 3 | На контроль |  | 1635 | 13.9 | 1940 | 40 | 79.8 | 1920 | 38 | 43 | 166 | 203 | 129 | 169 | 25.65 | 149 | 134 | 2020-04-09 | 39 | 41 | 43 | 78.9 | 79.6 | 80.4 | 42 | 47 | 53 | 129.5 | 129.9 | 130.3 | 168.9 | 170 | 171.2 | 0.44 | 0.44 | 0.44 | 650 | 5600 | 0 | 0 | 1920 |  |  |  | 2020-03-04 | 2020-03-04 | 2019-11-06 | 1227 | 2018-06-06 | 2921 | 0.0002588235 | -0.007517647 | 0.007776471 | 5.815176 | 10.49094 | 0.0002588235 | -0.007517647 | 0.007776471 | 5.815176 | 10.49094 | PS000196-C231012
1224 | PS000196-C231012-3/1-1-1 | 600 | 31497 | 31498 | 1444.42 | 7.49505 | 7.8137 | 132.17 | 80.435 | 167.07 | 6.4 | 0.405 | 0.79 | 8.285 | 1.02 | 0.325 | 17.79 | 17.775 | 1.725 | 1.705 | 15.7 | 15.655 | 0.625 | 0.57 | 6.85 | 0.23 | PS000196-C231012-3 | CK002798-D190320 | CK002798-D190320 | 7.1575 | 7.1575 | 7.141 | 5.705 | 5.69 | 7.2435 | 7.2435 | 7.2435 | Rec-CK002749-D310120 | 2020-03-19 08:35 | 17.9 | 10.5 | 12.2 | Rec-CK002749-D310120 | 2020-03-19 08:35 | 17.9 | 10.5 | 12.2 | 3 | 3 | На контроль |  | 1635 | 13.9 | 1940 | 40 | 79.8 | 1920 | 38 | 43 | 166 | 203 | 129 | 169 | 25.65 | 149 | 134 | 2020-04-09 | 39 | 41 | 43 | 78.9 | 79.6 | 80.4 | 42 | 47 | 53 | 129.5 | 129.9 | 130.3 | 168.9 | 170 | 171.2 | 0.44 | 0.44 | 0.44 | 650 | 5600 | 0 | 0 | 1920 |  |  |  | 2020-03-04 | 2020-03-04 | 2019-11-06 | 1227 | 2018-06-06 | 2921 | 0.0002588235 | -0.007517647 | 0.007776471 | 5.815176 | 10.49094 | 0.0002588235 | -0.007517647 | 0.007776471 | 5.815176 | 10.49094 | PS000196-C231012
1225 | PS001099-A270320-2-1/1-1 | 1200 | 31603 | 31604 | 1364.96 | 7.2704 | 7.6392 | 132.42 | 80.965 | 166.91 | 6.235 | 0.58 | 1.275 | 12.485 | 1.455 | 0.195 | 17.34 | 17.77 | 4.33 | 4.12 | 15.76 | 15.41 | 0.185 | 0.1 | 6.85 | 0.13 | PS001099-A270320-2-1 | CK002798-D190320 | CK002799-D190320 | 7.142 | 7.142 | 7.1375 | 5.7 | 5.71 | 7.234 | 7.234 | 7.234 | Rec-CK002749-D310120 | 2020-03-19 08:35 | 17.9 | 10.5 | 12.2 | Rec-CK002749-D310120 | 2020-03-19 17:00 | 17.9 | 10.1 | 12.2 | 3 | 3 | На контроль |  | 1635 | 13.65 | 1940 | 40 | 80.2 | 1925 | 38 | 42 | 166 | 203 | 129 | 169 | 26.02 | 159 | 144 | 2020-04-16 | 37 | 39.5 | 42 | 79.2 | 80.3 | 81 | 36 | 42 | 48 | 129.4 | 129.9 | 130.5 | 168.8 | 169.8 | 171.1 | 0.42 | 0.42 | 0.42 | 700 | 7000 | 0 | 0 | 1925 |  |  |  | 2020-03-04 | 2020-03-04 | 2019-11-06 | 1253 | 2018-06-06 | 2947 | 0.0002588235 | -0.007517647 | 0.007776471 | 5.815176 | 10.49094 | 0.0003705882 | -0.007505882 | 0.007876471 | 5.907118 | 10.54618 | PS001099-A270320 | 0.01065 | 2.01425 | 0.0095 | 0.015 | 4.9245 | 4.9845 | 4.621 | 5.062
1226 | PS001099-A270320-2-1/1-2 | 1200 | 31605 | 31606 | 1377.48 | 7.3102 | 7.67805 | 132.51 | 80.945 | 167.175 | 6.275 | 0.24 | 1.2 | 9.915 | 1.32 | 0.15 | 17.465 | 17.905 | 3.515 | 2.58 | 15.71 | 15.74 | 0.275 | 0.165 | 6.75 | 0.17 | PS001099-A270320-2-1 | CK002798-D190320 | CK002799-D190320 | 7.142 | 7.142 | 7.1375 | 5.7 | 5.71 | 7.234 | 7.234 | 7.234 | Rec-CK002749-D310120 | 2020-03-19 08:35 | 17.9 | 10.5 | 12.2 | Rec-CK002749-D310120 | 2020-03-19 17:00 | 17.9 | 10.1 | 12.2 | 3 | 3 | На контроль |  | 1635 | 13.65 | 1940 | 40 | 80.2 | 1925 | 38 | 42 | 166 | 203 | 129 | 169 | 26.02 | 159 | 144 | 2020-04-16 | 37 | 39.5 | 42 | 79.2 | 80.3 | 81 | 36 | 42 | 48 | 129.4 | 129.9 | 130.5 | 168.8 | 169.8 | 171.1 | 0.42 | 0.42 | 0.42 | 700 | 7000 | 0 | 0 | 1925 |  |  |  | 2020-03-04 | 2020-03-04 | 2019-11-06 | 1253 | 2018-06-06 | 2947 | 0.0002588235 | -0.007517647 | 0.007776471 | 5.815176 | 10.49094 | 0.0003705882 | -0.007505882 | 0.007876471 | 5.907118 | 10.54618 | PS001099-A270320 | 0.01065 | 2.01425 | 0.0095 | 0.015 | 4.9245 | 4.9845 | 4.621 | 5.062
1227 | PS001099-A270320-2-1/1-3 | 1200 | 31607 | 31608 | 1375.52 | 7.30795 | 7.6604 | 132.48 | 80.945 | 167.105 | 6.27 | 0.29 | 1.19 | 5.795 | 1.195 | 0.12 | 18.005 | 18.23 | 3.005 | 1.825 | 15.64 | 15.755 | 0.29 | 0.185 | 7 | 0.11 | PS001099-A270320-2-1 | CK002798-D190320 | CK002799-D190320 | 7.142 | 7.142 | 7.1375 | 5.7 | 5.71 | 7.234 | 7.234 | 7.234 | Rec-CK002749-D310120 | 2020-03-19 08:35 | 17.9 | 10.5 | 12.2 | Rec-CK002749-D310120 | 2020-03-19 17:00 | 17.9 | 10.1 | 12.2 | 3 | 3 | На контроль |  | 1635 | 13.65 | 1940 | 40 | 80.2 | 1925 | 38 | 42 | 166 | 203 | 129 | 169 | 26.02 | 159 | 144 | 2020-04-16 | 37 | 39.5 | 42 | 79.2 | 80.3 | 81 | 36 | 42 | 48 | 129.4 | 129.9 | 130.5 | 168.8 | 169.8 | 171.1 | 0.42 | 0.42 | 0.42 | 700 | 7000 | 0 | 0 | 1925 |  |  |  | 2020-03-04 | 2020-03-04 | 2019-11-06 | 1253 | 2018-06-06 | 2947 | 0.0002588235 | -0.007517647 | 0.007776471 | 5.815176 | 10.49094 | 0.0003705882 | -0.007505882 | 0.007876471 | 5.907118 | 10.54618 | PS001099-A270320 | 0.01065 | 2.01425 | 0.0095 | 0.015 | 4.9245 | 4.9845 | 4.621 | 5.062
1228 | PS000414-C090414-2/1-2 | 600 | 31533 | 31534 | 1477.72 | 7.72805 | 8.02455 | 132.035 | 80.56 | 166.02 | 6.565 | 1.59 | 0.965 | 12.57 | 0.51 | 0.41 | 18.12 | 18.43 | 6.715 | 3.89 | 15.58 | 15.31 | 0.28 | 0.665 | 7.05 | 0.18 | PS000414-C090414-2 | CK002793-D160320 | CK002793-D160320 | 7.1405 | 7.1405 | 7.1405 | 5.71 | 5.71 | 7.2415 | 7.2415 | 7.2415 | Rec-CK002749-D310120 | 2020-03-16 08:40 | 18.2 | 13 | 12.6 | Rec-CK002749-D310120 | 2020-03-16 08:40 | 18.2 | 13 | 12.6 | 3 | 3 | На контроль |  | 1635 | 14 | 1940 | 40 | 80.2 | 1925 | 38 | 43 | 166 | 203 | 129 | 169 | 25.5 | 195 | 180 | 2020-04-14 | 36 | 40 | 45 | 79.3 | 80.1 | 81 | 37 | 46 | 55 | 129.2 | 129.9 | 130.5 | 168.1 | 169.1 | 170.1 | 0.43 | 0.43 | 0.43 | 700 | 9000 | 0 | 0 | 1925 |  |  |  | 2020-03-04 | 2020-03-04 | 2019-11-06 | 1233 | 2018-06-06 | 2927 | 9.444444e-05 | -0.007427778 | 0.007522222 | 5.781222 | 10.47561 | 9.444444e-05 | -0.007427778 | 0.007522222 | 5.781222 | 10.47561 | PS000414-C090414 | 0.01015556 | 1.999444 | 0.01111111 | 0.04155556 | 4.901444 | 4.906 | 4.798 | 4.956
1229 | PS000414-C090414-2/1-3 | 1050 | 31535 | 31536 | 1492.75 | 7.7606 | 8.0393 | 132.155 | 80.815 | 166.155 | 6.64 | 1.265 | 0.84 | 12.74 | 1.205 | 0.36 | 18.325 | 18.215 | 3.67 | 5.71 | 15.33 | 15.76 | 0.25 | 0.57 | 7.05 | 0.13 | PS000414-C090414-2 | CK002793-D160320 | CK002793-D160320 | 7.1405 | 7.1405 | 7.1405 | 5.71 | 5.71 | 7.2415 | 7.2415 | 7.2415 | Rec-CK002749-D310120 | 2020-03-16 08:40 | 18.2 | 13 | 12.6 | Rec-CK002749-D310120 | 2020-03-16 08:40 | 18.2 | 13 | 12.6 | 3 | 3 | На контроль |  | 1635 | 14 | 1940 | 40 | 80.2 | 1925 | 38 | 43 | 166 | 203 | 129 | 169 | 25.5 | 195 | 180 | 2020-04-14 | 36 | 40 | 45 | 79.3 | 80.1 | 81 | 37 | 46 | 55 | 129.2 | 129.9 | 130.5 | 168.1 | 169.1 | 170.1 | 0.43 | 0.43 | 0.43 | 700 | 9000 | 0 | 0 | 1925 |  |  |  | 2020-03-04 | 2020-03-04 | 2019-11-06 | 1233 | 2018-06-06 | 2927 | 9.444444e-05 | -0.007427778 | 0.007522222 | 5.781222 | 10.47561 | 9.444444e-05 | -0.007427778 | 0.007522222 | 5.781222 | 10.47561 | PS000414-C090414 | 0.01015556 | 1.999444 | 0.01111111 | 0.04155556 | 4.901444 | 4.906 | 4.798 | 4.956
1230 | PS000414-C090414-2/1-4 | 1050 | 31540 | 31541 | 1464.745 | 7.7413 | 8.05125 | 131.96 | 80.8 | 166.04 | 6.53 | 0.89 | 0.79 | 15.49 | 0.85 | 0.265 | 18.42 | 18.135 | 2.865 | 6.015 | 15.29 | 15.935 | 0.295 | 0.58 | 6.95 | 0.1 | PS000414-C090414-2 | CK002793-D160320 | CK002793-D160320 | 7.1405 | 7.1405 | 7.1405 | 5.71 | 5.71 | 7.2415 | 7.2415 | 7.2415 | Rec-CK002749-D310120 | 2020-03-16 08:40 | 18.2 | 13 | 12.6 | Rec-CK002749-D310120 | 2020-03-16 08:40 | 18.2 | 13 | 12.6 | 3 | 3 | На контроль |  | 1635 | 14 | 1940 | 40 | 80.2 | 1925 | 38 | 43 | 166 | 203 | 129 | 169 | 25.5 | 195 | 180 | 2020-04-14 | 36 | 40 | 45 | 79.3 | 80.1 | 81 | 37 | 46 | 55 | 129.2 | 129.9 | 130.5 | 168.1 | 169.1 | 170.1 | 0.43 | 0.43 | 0.43 | 700 | 9000 | 0 | 0 | 1925 |  |  |  | 2020-03-04 | 2020-03-04 | 2019-11-06 | 1233 | 2018-06-06 | 2927 | 9.444444e-05 | -0.007427778 | 0.007522222 | 5.781222 | 10.47561 | 9.444444e-05 | -0.007427778 | 0.007522222 | 5.781222 | 10.47561 | PS000414-C090414 | 0.01015556 | 1.999444 | 0.01111111 | 0.04155556 | 4.901444 | 4.906 | 4.798 | 4.956
1231 | PS000414-C090414-2/1-5 | 1050 | 31542 | 31543 | 1434.455 | 7.76155 | 8.10085 | 132.2 | 81.1 | 166.38 | 6.515 | 0.45 | 0.885 | 15.475 | 0.99 | 0.4 | 17.805 | 18.355 | 2.48 | 5.33 | 15.94 | 15.785 | 0.29 | 0.325 | 6.8 | 0.07 | PS000414-C090414-2 | CK002793-D160320 | CK002793-D160320 | 7.1405 | 7.1405 | 7.1405 | 5.71 | 5.71 | 7.2415 | 7.2415 | 7.2415 | Rec-CK002749-D310120 | 2020-03-16 08:40 | 18.2 | 13 | 12.6 | Rec-CK002749-D310120 | 2020-03-16 08:40 | 18.2 | 13 | 12.6 | 3 | 3 | На контроль |  | 1635 | 14 | 1940 | 40 | 80.2 | 1925 | 38 | 43 | 166 | 203 | 129 | 169 | 25.5 | 195 | 180 | 2020-04-14 | 36 | 40 | 45 | 79.3 | 80.1 | 81 | 37 | 46 | 55 | 129.2 | 129.9 | 130.5 | 168.1 | 169.1 | 170.1 | 0.43 | 0.43 | 0.43 | 700 | 9000 | 0 | 0 | 1925 |  |  |  | 2020-03-04 | 2020-03-04 | 2019-11-06 | 1233 | 2018-06-06 | 2927 | 9.444444e-05 | -0.007427778 | 0.007522222 | 5.781222 | 10.47561 | 9.444444e-05 | -0.007427778 | 0.007522222 | 5.781222 | 10.47561 | PS000414-C090414 | 0.01015556 | 1.999444 | 0.01111111 | 0.04155556 | 4.901444 | 4.906 | 4.798 | 4.956
1232 | PS000414-C090414-2/1-6 | 1050 | 31544 | 31545 | 1422.025 | 7.8002 | 8.1491 | 132.365 | 81.185 | 167.18 | 6.545 | 0.285 | 0.96 | 8.315 | 1.585 | 0.535 | 17.91 | 18.155 | 2.19 | 3.865 | 16.005 | 16.025 | 0.275 | 0.07 | 6.75 | 0.15 | PS000414-C090414-2 | CK002793-D160320 | CK002793-D160320 | 7.1405 | 7.1405 | 7.1405 | 5.71 | 5.71 | 7.2415 | 7.2415 | 7.2415 | Rec-CK002749-D310120 | 2020-03-16 08:40 | 18.2 | 13 | 12.6 | Rec-CK002749-D310120 | 2020-03-16 08:40 | 18.2 | 13 | 12.6 | 3 | 3 | На контроль |  | 1635 | 14 | 1940 | 40 | 80.2 | 1925 | 38 | 43 | 166 | 203 | 129 | 169 | 25.5 | 195 | 180 | 2020-04-14 | 36 | 40 | 45 | 79.3 | 80.1 | 81 | 37 | 46 | 55 | 129.2 | 129.9 | 130.5 | 168.1 | 169.1 | 170.1 | 0.43 | 0.43 | 0.43 | 700 | 9000 | 0 | 0 | 1925 |  |  |  | 2020-03-04 | 2020-03-04 | 2019-11-06 | 1233 | 2018-06-06 | 2927 | 9.444444e-05 | -0.007427778 | 0.007522222 | 5.781222 | 10.47561 | 9.444444e-05 | -0.007427778 | 0.007522222 | 5.781222 | 10.47561 | PS000414-C090414 | 0.01015556 | 1.999444 | 0.01111111 | 0.04155556 | 4.901444 | 4.906 | 4.798 | 4.956
1233 | PS001091-A110220-3/1-1 | 1200 | 31547 | 31548 | 1368.075 | 7.2522 | 7.6079 | 132.24 | 81.04 | 165.075 | 6.285 | 0.83 | 0.94 | 10.34 | 1.39 | 0.25 | 17.585 | 17.86 | 5.34 | 3.97 | 15.995 | 14.905 | 0.44 | 0.525 | 6.8 | 0.1 | PS001091-A110220-3 | CK002762-D100220 | CK002764-D110220 | 7.1625 | 7.1625 | 7.164 | 5.715 | 5.715 |  |  |  | Rec-CK002749-D310120 | 2020-02-10 17:05 | 20 | 14.5 | 14.5 | Rec-CK002749-D310120 | 2020-02-11 17:05 | 19.9 | 13.4 | 14.3 | 3 | 3 | На контроль |  | 1635 | 13.55 | 1930 | 40 | 80.2 | 1925 | 35 | 40 | 166 | 200 | 129 | 167 | 26.18 | 192 | 177 | 2020-03-17 | 35 | 38 | 41 | 78.5 | 80 | 81.6 | 33 | 39 | 46 | 129.1 | 129.9 | 130.7 | 166.2 | 167.5 | 168.8 | 0.37 | 0.37 | 0.37 | 650 | 10000 | 0 | 0 | 1925 | 99.16 |  |  | 2020-03-04 | 2020-03-04 | 2019-11-06 | 1107 | 2018-06-06 | 2801 | 0.0002705882 | -0.007417647 | 0.007688235 | 5.820118 | 10.52776 | 0.0002823529 | -0.007405882 | 0.007688235 | 5.820471 | 10.50229 | PS001091-A110220 | 0.0107125 | 2.019625 | 0.015875 | 0.012125 | 4.96625 | 5.0305 | 4.664 | 5.097
1234 | PS001091-A110220-3/1-2 | 1200 | 31549 | 31552 | 1367.98 | 7.2978 | 7.65065 | 132.15 | 80.74 | 164.99 | 6.33 | 0.52 | 1.02 | 6.55 | 1.57 | 0.235 | 17.08 | 17.505 | 3.275 | 3.1 | 15.95 | 15.17 | 0.38 | 0.42 | 6.7 | 0.12 | PS001091-A110220-3 | CK002762-D100220 | CK002764-D110220 | 7.1625 | 7.1625 | 7.164 | 5.715 | 5.715 |  |  |  | Rec-CK002749-D310120 | 2020-02-10 17:05 | 20 | 14.5 | 14.5 | Rec-CK002749-D310120 | 2020-02-11 17:05 | 19.9 | 13.4 | 14.3 | 3 | 3 | На контроль |  | 1635 | 13.55 | 1930 | 40 | 80.2 | 1925 | 35 | 40 | 166 | 200 | 129 | 167 | 26.18 | 192 | 177 | 2020-03-17 | 35 | 38 | 41 | 78.5 | 80 | 81.6 | 33 | 39 | 46 | 129.1 | 129.9 | 130.7 | 166.2 | 167.5 | 168.8 | 0.37 | 0.37 | 0.37 | 650 | 10000 | 0 | 0 | 1925 | 99.16 |  |  | 2020-03-04 | 2020-03-04 | 2019-11-06 | 1107 | 2018-06-06 | 2801 | 0.0002705882 | -0.007417647 | 0.007688235 | 5.820118 | 10.52776 | 0.0002823529 | -0.007405882 | 0.007688235 | 5.820471 | 10.50229 | PS001091-A110220 | 0.0107125 | 2.019625 | 0.015875 | 0.012125 | 4.96625 | 5.0305 | 4.664 | 5.097
1235 | PS001091-A110220-3/1-3 | 1100 | 31553 | 31554 | 1366.13 | 7.3026 | 7.65385 | 132.025 | 80.615 | 164.98 | 6.265 | 0.375 | 0.675 | 6.6 | 1.445 | 0.15 | 17.55 | 17.63 | 2 | 2.325 | 15.555 | 15.56 | 0.5 | 0.45 | 6.9 | 0.16 | PS001091-A110220-3 | CK002762-D100220 | CK002764-D110220 | 7.1625 | 7.1625 | 7.164 | 5.715 | 5.715 |  |  |  | Rec-CK002749-D310120 | 2020-02-10 17:05 | 20 | 14.5 | 14.5 | Rec-CK002749-D310120 | 2020-02-11 17:05 | 19.9 | 13.4 | 14.3 | 3 | 3 | На контроль |  | 1635 | 13.55 | 1930 | 40 | 80.2 | 1925 | 35 | 40 | 166 | 200 | 129 | 167 | 26.18 | 192 | 177 | 2020-03-17 | 35 | 38 | 41 | 78.5 | 80 | 81.6 | 33 | 39 | 46 | 129.1 | 129.9 | 130.7 | 166.2 | 167.5 | 168.8 | 0.37 | 0.37 | 0.37 | 650 | 10000 | 0 | 0 | 1925 | 99.16 |  |  | 2020-03-04 | 2020-03-04 | 2019-11-06 | 1107 | 2018-06-06 | 2801 | 0.0002705882 | -0.007417647 | 0.007688235 | 5.820118 | 10.52776 | 0.0002823529 | -0.007405882 | 0.007688235 | 5.820471 | 10.50229 | PS001091-A110220 | 0.0107125 | 2.019625 | 0.015875 | 0.012125 | 4.96625 | 5.0305 | 4.664 | 5.097
1236 | PS001091-A110220-3/1-4 | 1100 | 31555 | 31556 | 1364.61 | 7.30215 | 7.65405 | 131.52 | 80.79 | 165.275 | 6.25 | 0.48 | 0.555 | 6.485 | 1.54 | 0.11 | 18.215 | 18.16 | 2.185 | 2.075 | 15.515 | 15.56 | 0.53 | 0.475 | 7.25 | 0.13 | PS001091-A110220-3 | CK002762-D100220 | CK002764-D110220 | 7.1625 | 7.1625 | 7.164 | 5.715 | 5.715 |  |  |  | Rec-CK002749-D310120 | 2020-02-10 17:05 | 20 | 14.5 | 14.5 | Rec-CK002749-D310120 | 2020-02-11 17:05 | 19.9 | 13.4 | 14.3 | 3 | 3 | На контроль |  | 1635 | 13.55 | 1930 | 40 | 80.2 | 1925 | 35 | 40 | 166 | 200 | 129 | 167 | 26.18 | 192 | 177 | 2020-03-17 | 35 | 38 | 41 | 78.5 | 80 | 81.6 | 33 | 39 | 46 | 129.1 | 129.9 | 130.7 | 166.2 | 167.5 | 168.8 | 0.37 | 0.37 | 0.37 | 650 | 10000 | 0 | 0 | 1925 | 99.16 |  |  | 2020-03-04 | 2020-03-04 | 2019-11-06 | 1107 | 2018-06-06 | 2801 | 0.0002705882 | -0.007417647 | 0.007688235 | 5.820118 | 10.52776 | 0.0002823529 | -0.007405882 | 0.007688235 | 5.820471 | 10.50229 | PS001091-A110220 | 0.0107125 | 2.019625 | 0.015875 | 0.012125 | 4.96625 | 5.0305 | 4.664 | 5.097
1237 | PS001097-A260320-3/1-1 | 1200 | 31589 | 31590 | 1358.135 | 7.62475 | 8.00715 | 132.205 | 80.76 | 166.925 | 6.485 | 0.11 | 1.105 | 6.535 | 0.865 | 0.295 | 17.26 | 17.26 | 3.29 | 1.675 | 15.805 | 15.405 | 0.275 | 0.2 | 6.6 | 0.12 | PS001097-A260320-3 | CK002790-D120320 | CK002791-D120320 | 7.1425 | 7.1425 | 7.143 | 5.695 | 5.715 | 7.2435 | 7.2435 | 7.2435 | Rec-CK002749-D310120 | 2020-03-12 08:05 | 18.3 | 14.8 | 12.9 | Rec-CK002749-D310120 | 2020-03-12 17:10 | 18.3 | 14.1 | 12.9 | 3 | 3 | На контроль |  | 1635 | 13.35 | 1940 | 40 | 80.1 | 1925 | 38 | 42 | 166 | 203 | 129 | 169 | 26.4 | 170 | 154 | 2020-04-15 | 36 | 41 | 42.1 | 78.8 | 80 | 82 | 35 | 42 | 49 | 128.8 | 130 | 130.7 | 168.7 | 170 | 171.2 | 0.4 | 0.4 | 0.4 | 700 | 9000 | 0 | 0 | 1925 | 98.62 |  |  | 2020-03-04 | 2020-03-04 | 2019-11-06 | 1243 | 2018-06-06 | 2937 | -5.882353e-05 | -0.007394118 | 0.007335294 | 5.836235 | 10.50512 | 0.0004166667 | -0.007355556 | 0.007772222 | 5.761222 | 10.5005 | PS001097-A260320 | 0.0104875 | 2.048 | 0.015 | 0.02325 | 4.97725 | 5.037 | 4.65 | 5.115
1238 | PS001097-A260320-3/1-2 | 1200 | 31591 | 31592 | 1351.9 | 7.58695 | 7.9602 | 132.175 | 80.76 | 166.735 | 6.435 | 0.14 | 0.995 | 5.59 | 0.74 | 0.235 | 17.375 | 17.45 | 2.475 | 1.765 | 15.76 | 15.385 | 0.415 | 0.285 | 6.65 | 0.07 | PS001097-A260320-3 | CK002790-D120320 | CK002791-D120320 | 7.1425 | 7.1425 | 7.143 | 5.695 | 5.715 | 7.2435 | 7.2435 | 7.2435 | Rec-CK002749-D310120 | 2020-03-12 08:05 | 18.3 | 14.8 | 12.9 | Rec-CK002749-D310120 | 2020-03-12 17:10 | 18.3 | 14.1 | 12.9 | 3 | 3 | На контроль |  | 1635 | 13.35 | 1940 | 40 | 80.1 | 1925 | 38 | 42 | 166 | 203 | 129 | 169 | 26.4 | 170 | 154 | 2020-04-15 | 36 | 41 | 42.1 | 78.8 | 80 | 82 | 35 | 42 | 49 | 128.8 | 130 | 130.7 | 168.7 | 170 | 171.2 | 0.4 | 0.4 | 0.4 | 700 | 9000 | 0 | 0 | 1925 | 98.62 |  |  | 2020-03-04 | 2020-03-04 | 2019-11-06 | 1243 | 2018-06-06 | 2937 | -5.882353e-05 | -0.007394118 | 0.007335294 | 5.836235 | 10.50512 | 0.0004166667 | -0.007355556 | 0.007772222 | 5.761222 | 10.5005 | PS001097-A260320 | 0.0104875 | 2.048 | 0.015 | 0.02325 | 4.97725 | 5.037 | 4.65 | 5.115
1239 | PS001097-A260320-3/1-3 | 1200 | 31593 | 31594 | 1357.49 | 7.544 | 7.9108 | 132.005 | 80.88 | 166.435 | 6.385 | 0.23 | 0.84 | 6.88 | 0.825 | 0.18 | 17.42 | 17.57 | 2.61 | 2.195 | 15.755 | 15.365 | 0.28 | 0.32 | 6.7 | 0.12 | PS001097-A260320-3 | CK002790-D120320 | CK002791-D120320 | 7.1425 | 7.1425 | 7.143 | 5.695 | 5.715 | 7.2435 | 7.2435 | 7.2435 | Rec-CK002749-D310120 | 2020-03-12 08:05 | 18.3 | 14.8 | 12.9 | Rec-CK002749-D310120 | 2020-03-12 17:10 | 18.3 | 14.1 | 12.9 | 3 | 3 | На контроль |  | 1635 | 13.35 | 1940 | 40 | 80.1 | 1925 | 38 | 42 | 166 | 203 | 129 | 169 | 26.4 | 170 | 154 | 2020-04-15 | 36 | 41 | 42.1 | 78.8 | 80 | 82 | 35 | 42 | 49 | 128.8 | 130 | 130.7 | 168.7 | 170 | 171.2 | 0.4 | 0.4 | 0.4 | 700 | 9000 | 0 | 0 | 1925 | 98.62 |  |  | 2020-03-04 | 2020-03-04 | 2019-11-06 | 1243 | 2018-06-06 | 2937 | -5.882353e-05 | -0.007394118 | 0.007335294 | 5.836235 | 10.50512 | 0.0004166667 | -0.007355556 | 0.007772222 | 5.761222 | 10.5005 | PS001097-A260320 | 0.0104875 | 2.048 | 0.015 | 0.02325 | 4.97725 | 5.037 | 4.65 | 5.115
1240 | PS001097-A260320-3/1-4 | 1200 | 31595 | 31596 | 1362.08 | 7.507 | 7.88065 | 132.085 | 80.935 | 166.425 | 6.295 | 0.165 | 0.73 | 7.17 | 0.92 | 0.23 | 17.46 | 17.64 | 3.13 | 1.795 | 15.805 | 15.305 | 0.315 | 0.37 | 6.75 | 0.1 | PS001097-A260320-3 | CK002790-D120320 | CK002791-D120320 | 7.1425 | 7.1425 | 7.143 | 5.695 | 5.715 | 7.2435 | 7.2435 | 7.2435 | Rec-CK002749-D310120 | 2020-03-12 08:05 | 18.3 | 14.8 | 12.9 | Rec-CK002749-D310120 | 2020-03-12 17:10 | 18.3 | 14.1 | 12.9 | 3 | 3 | На контроль |  | 1635 | 13.35 | 1940 | 40 | 80.1 | 1925 | 38 | 42 | 166 | 203 | 129 | 169 | 26.4 | 170 | 154 | 2020-04-15 | 36 | 41 | 42.1 | 78.8 | 80 | 82 | 35 | 42 | 49 | 128.8 | 130 | 130.7 | 168.7 | 170 | 171.2 | 0.4 | 0.4 | 0.4 | 700 | 9000 | 0 | 0 | 1925 | 98.62 |  |  | 2020-03-04 | 2020-03-04 | 2019-11-06 | 1243 | 2018-06-06 | 2937 | -5.882353e-05 | -0.007394118 | 0.007335294 | 5.836235 | 10.50512 | 0.0004166667 | -0.007355556 | 0.007772222 | 5.761222 | 10.5005 | PS001097-A260320 | 0.0104875 | 2.048 | 0.015 | 0.02325 | 4.97725 | 5.037 | 4.65 | 5.115
1241 | PS001097-A260320-3/1-5 | 1100 | 31597 | 31598 | 1358.555 | 7.4705 | 7.84105 | 132.21 | 80.85 | 166.41 | 6.265 | 0.14 | 0.89 | 6.235 | 1.025 | 0.22 | 17.58 | 17.62 | 2.955 | 2.15 | 15.77 | 15.355 | 0.41 | 0.425 | 6.75 | 0.17 | PS001097-A260320-3 | CK002790-D120320 | CK002791-D120320 | 7.1425 | 7.1425 | 7.143 | 5.695 | 5.715 | 7.2435 | 7.2435 | 7.2435 | Rec-CK002749-D310120 | 2020-03-12 08:05 | 18.3 | 14.8 | 12.9 | Rec-CK002749-D310120 | 2020-03-12 17:10 | 18.3 | 14.1 | 12.9 | 3 | 3 | На контроль |  | 1635 | 13.35 | 1940 | 40 | 80.1 | 1925 | 38 | 42 | 166 | 203 | 129 | 169 | 26.4 | 170 | 154 | 2020-04-15 | 36 | 41 | 42.1 | 78.8 | 80 | 82 | 35 | 42 | 49 | 128.8 | 130 | 130.7 | 168.7 | 170 | 171.2 | 0.4 | 0.4 | 0.4 | 700 | 9000 | 0 | 0 | 1925 | 98.62 |  |  | 2020-03-04 | 2020-03-04 | 2019-11-06 | 1243 | 2018-06-06 | 2937 | -5.882353e-05 | -0.007394118 | 0.007335294 | 5.836235 | 10.50512 | 0.0004166667 | -0.007355556 | 0.007772222 | 5.761222 | 10.5005 | PS001097-A260320 | 0.0104875 | 2.048 | 0.015 | 0.02325 | 4.97725 | 5.037 | 4.65 | 5.115
1242 | PS001097-A260320-3/1-6 | 1100 | 31599 | 31600 | 1358.695 | 7.4653 | 7.8274 | 132.26 | 80.78 | 166.535 | 6.295 | 0.165 | 1.04 | 5.32 | 1.09 | 0.18 | 17.74 | 17.705 | 2.665 | 2.575 | 15.765 | 15.36 | 0.3 | 0.37 | 6.8 | 0.14 | PS001097-A260320-3 | CK002790-D120320 | CK002791-D120320 | 7.1425 | 7.1425 | 7.143 | 5.695 | 5.715 | 7.2435 | 7.2435 | 7.2435 | Rec-CK002749-D310120 | 2020-03-12 08:05 | 18.3 | 14.8 | 12.9 | Rec-CK002749-D310120 | 2020-03-12 17:10 | 18.3 | 14.1 | 12.9 | 3 | 3 | На контроль |  | 1635 | 13.35 | 1940 | 40 | 80.1 | 1925 | 38 | 42 | 166 | 203 | 129 | 169 | 26.4 | 170 | 154 | 2020-04-15 | 36 | 41 | 42.1 | 78.8 | 80 | 82 | 35 | 42 | 49 | 128.8 | 130 | 130.7 | 168.7 | 170 | 171.2 | 0.4 | 0.4 | 0.4 | 700 | 9000 | 0 | 0 | 1925 | 98.62 |  |  | 2020-03-04 | 2020-03-04 | 2019-11-06 | 1243 | 2018-06-06 | 2937 | -5.882353e-05 | -0.007394118 | 0.007335294 | 5.836235 | 10.50512 | 0.0004166667 | -0.007355556 | 0.007772222 | 5.761222 | 10.5005 | PS001097-A260320 | 0.0104875 | 2.048 | 0.015 | 0.02325 | 4.97725 | 5.037 | 4.65 | 5.115
1243 | PS001097-A260320-3/1-7 | 1100 | 31601 | 31602 | 1368.275 | 7.47345 | 7.80945 | 132.355 | 80.765 | 166.6 | 6.39 | 0.355 | 0.99 | 5.7 | 1.005 | 0.235 | 17.875 | 17.955 | 2.885 | 2.915 | 15.81 | 15.19 | 0.325 | 0.43 | 7 | 0.13 | PS001097-A260320-3 | CK002790-D120320 | CK002791-D120320 | 7.1425 | 7.1425 | 7.143 | 5.695 | 5.715 | 7.2435 | 7.2435 | 7.2435 | Rec-CK002749-D310120 | 2020-03-12 08:05 | 18.3 | 14.8 | 12.9 | Rec-CK002749-D310120 | 2020-03-12 17:10 | 18.3 | 14.1 | 12.9 | 3 | 3 | На контроль |  | 1635 | 13.35 | 1940 | 40 | 80.1 | 1925 | 38 | 42 | 166 | 203 | 129 | 169 | 26.4 | 170 | 154 | 2020-04-15 | 36 | 41 | 42.1 | 78.8 | 80 | 82 | 35 | 42 | 49 | 128.8 | 130 | 130.7 | 168.7 | 170 | 171.2 | 0.4 | 0.4 | 0.4 | 700 | 9000 | 0 | 0 | 1925 | 98.62 |  |  | 2020-03-04 | 2020-03-04 | 2019-11-06 | 1243 | 2018-06-06 | 2937 | -5.882353e-05 | -0.007394118 | 0.007335294 | 5.836235 | 10.50512 | 0.0004166667 | -0.007355556 | 0.007772222 | 5.761222 | 10.5005 | PS001097-A260320 | 0.0104875 | 2.048 | 0.015 | 0.02325 | 4.97725 | 5.037 | 4.65 | 5.115
1244 | PS001099-A270320-2-2/1-1 | 1200 | 31627 | 31628 | 1379.18 | 7.34625 | 7.6931 | 132.315 | 81.045 | 167.17 | 6.25 | 0.335 | 0.775 | 4.88 | 0.77 | 0.135 | 17.725 | 17.745 | 2.07 | 1.605 | 15.8 | 15.915 | 0.1 | 0.045 | 6.7 | 0.09 | PS001099-A270320-2-2 | CK002797-D180320 | CK002797-D180320 | 7.1395 | 7.1395 | 7.14 | 5.725 | 5.74 | 7.24 | 7.24 | 7.24 | Rec-CK002749-D310120 | 2020-03-18 13:40 | 18 | 11 | 12.3 | Rec-CK002749-D310120 | 2020-03-18 13:40 | 18 | 11 | 12.3 | 3 | 3 | На контроль |  | 1635 | 13.7 | 1940 | 40 | 80.2 | 1925 | 38 | 43 | 166 | 203 | 129 | 169 | 25.86 | 163 | 148 | 2020-04-16 | 37 | 40 | 43 | 79.2 | 80.1 | 80.9 | 37 | 45 | 51 | 129.4 | 129.9 | 130.6 | 168.4 | 169.8 | 171.1 | 0.42 | 0.42 | 0.42 | 700 | 8000 | 0 | 0 | 1925 | 98.51 |  |  | 2020-03-04 | 2020-03-04 | 2019-11-06 | 1253 | 2018-06-06 | 2947 | 0.0003 | -0.007528571 | 0.007828571 | 5.813714 | 10.496 | 0.0003 | -0.007528571 | 0.007828571 | 5.813714 | 10.496 | PS001099-A270320 | 0.01065 | 2.01425 | 0.0095 | 0.015 | 4.9245 | 4.9845 | 4.621 | 5.062
1245 | PS001099-A270320-2-2/1-2 | 1200 | 31629 | 31630 | 1358.945 | 7.34595 | 7.6992 | 132.385 | 80.985 | 166.985 | 6.475 | 0.45 | 0.75 | 4.84 | 0.97 | 0.155 | 17.79 | 17.77 | 2.13 | 2.18 | 15.82 | 15.86 | 0.105 | 0.045 | 6.95 | 0.11 | PS001099-A270320-2-2 | CK002797-D180320 | CK002797-D180320 | 7.1395 | 7.1395 | 7.14 | 5.725 | 5.74 | 7.24 | 7.24 | 7.24 | Rec-CK002749-D310120 | 2020-03-18 13:40 | 18 | 11 | 12.3 | Rec-CK002749-D310120 | 2020-03-18 13:40 | 18 | 11 | 12.3 | 3 | 3 | На контроль |  | 1635 | 13.7 | 1940 | 40 | 80.2 | 1925 | 38 | 43 | 166 | 203 | 129 | 169 | 25.86 | 163 | 148 | 2020-04-16 | 37 | 40 | 43 | 79.2 | 80.1 | 80.9 | 37 | 45 | 51 | 129.4 | 129.9 | 130.6 | 168.4 | 169.8 | 171.1 | 0.42 | 0.42 | 0.42 | 700 | 8000 | 0 | 0 | 1925 | 98.51 |  |  | 2020-03-04 | 2020-03-04 | 2019-11-06 | 1253 | 2018-06-06 | 2947 | 0.0003 | -0.007528571 | 0.007828571 | 5.813714 | 10.496 | 0.0003 | -0.007528571 | 0.007828571 | 5.813714 | 10.496 | PS001099-A270320 | 0.01065 | 2.01425 | 0.0095 | 0.015 | 4.9245 | 4.9845 | 4.621 | 5.062
1246 | PS001099-A270320-2-2/1-3 | 1100 | 31631 | 31632 | 1360.62 | 7.35415 | 7.71335 | 132.31 | 81.07 | 166.67 | 6.4 | 0.32 | 0.79 | 7.285 | 0.955 | 0.145 | 17.965 | 17.9 | 2.305 | 2.75 | 15.88 | 15.83 | 0.145 | 0.085 | 7.1 | 0.16 | PS001099-A270320-2-2 | CK002797-D180320 | CK002797-D180320 | 7.1395 | 7.1395 | 7.14 | 5.725 | 5.74 | 7.24 | 7.24 | 7.24 | Rec-CK002749-D310120 | 2020-03-18 13:40 | 18 | 11 | 12.3 | Rec-CK002749-D310120 | 2020-03-18 13:40 | 18 | 11 | 12.3 | 3 | 3 | На контроль |  | 1635 | 13.7 | 1940 | 40 | 80.2 | 1925 | 38 | 43 | 166 | 203 | 129 | 169 | 25.86 | 163 | 148 | 2020-04-16 | 37 | 40 | 43 | 79.2 | 80.1 | 80.9 | 37 | 45 | 51 | 129.4 | 129.9 | 130.6 | 168.4 | 169.8 | 171.1 | 0.42 | 0.42 | 0.42 | 700 | 8000 | 0 | 0 | 1925 | 98.51 |  |  | 2020-03-04 | 2020-03-04 | 2019-11-06 | 1253 | 2018-06-06 | 2947 | 0.0003 | -0.007528571 | 0.007828571 | 5.813714 | 10.496 | 0.0003 | -0.007528571 | 0.007828571 | 5.813714 | 10.496 | PS001099-A270320 | 0.01065 | 2.01425 | 0.0095 | 0.015 | 4.9245 | 4.9845 | 4.621 | 5.062
1247 | PS001099-A270320-2-2/1-4 | 1100 | 31633 | 31634 | 1365.33 | 7.366 | 7.72365 | 132.28 | 81.115 | 166.59 | 6.285 | 0.275 | 0.69 | 8.515 | 0.995 | 0.225 | 18.1 | 18.115 | 2.54 | 2.44 | 16.085 | 15.65 | 0.15 | 0.065 | 7.15 | 0.1 | PS001099-A270320-2-2 | CK002797-D180320 | CK002797-D180320 | 7.1395 | 7.1395 | 7.14 | 5.725 | 5.74 | 7.24 | 7.24 | 7.24 | Rec-CK002749-D310120 | 2020-03-18 13:40 | 18 | 11 | 12.3 | Rec-CK002749-D310120 | 2020-03-18 13:40 | 18 | 11 | 12.3 | 3 | 3 | На контроль |  | 1635 | 13.7 | 1940 | 40 | 80.2 | 1925 | 38 | 43 | 166 | 203 | 129 | 169 | 25.86 | 163 | 148 | 2020-04-16 | 37 | 40 | 43 | 79.2 | 80.1 | 80.9 | 37 | 45 | 51 | 129.4 | 129.9 | 130.6 | 168.4 | 169.8 | 171.1 | 0.42 | 0.42 | 0.42 | 700 | 8000 | 0 | 0 | 1925 | 98.51 |  |  | 2020-03-04 | 2020-03-04 | 2019-11-06 | 1253 | 2018-06-06 | 2947 | 0.0003 | -0.007528571 | 0.007828571 | 5.813714 | 10.496 | 0.0003 | -0.007528571 | 0.007828571 | 5.813714 | 10.496 | PS001099-A270320 | 0.01065 | 2.01425 | 0.0095 | 0.015 | 4.9245 | 4.9845 | 4.621 | 5.062
1248 | PS001099-A270320-2-2/1-5 | 1100 | 31635 | 31636 | 1366.84 | 7.361 | 7.7201 | 132.385 | 81.05 | 166.615 | 6.305 | 0.34 | 0.97 | 7.435 | 0.92 | 0.305 | 18.1 | 18.255 | 2.765 | 4.13 | 15.89 | 15.825 | 0.19 | 0.065 | 7.15 | 0.14 | PS001099-A270320-2-2 | CK002797-D180320 | CK002797-D180320 | 7.1395 | 7.1395 | 7.14 | 5.725 | 5.74 | 7.24 | 7.24 | 7.24 | Rec-CK002749-D310120 | 2020-03-18 13:40 | 18 | 11 | 12.3 | Rec-CK002749-D310120 | 2020-03-18 13:40 | 18 | 11 | 12.3 | 3 | 3 | На контроль |  | 1635 | 13.7 | 1940 | 40 | 80.2 | 1925 | 38 | 43 | 166 | 203 | 129 | 169 | 25.86 | 163 | 148 | 2020-04-16 | 37 | 40 | 43 | 79.2 | 80.1 | 80.9 | 37 | 45 | 51 | 129.4 | 129.9 | 130.6 | 168.4 | 169.8 | 171.1 | 0.42 | 0.42 | 0.42 | 700 | 8000 | 0 | 0 | 1925 | 98.51 |  |  | 2020-03-04 | 2020-03-04 | 2019-11-06 | 1253 | 2018-06-06 | 2947 | 0.0003 | -0.007528571 | 0.007828571 | 5.813714 | 10.496 | 0.0003 | -0.007528571 | 0.007828571 | 5.813714 | 10.496 | PS001099-A270320 | 0.01065 | 2.01425 | 0.0095 | 0.015 | 4.9245 | 4.9845 | 4.621 | 5.062
1249 | PS001099-A270320-2-2/1-6 | 1100 | 31637 | 31638 | 1370.395 | 7.37065 | 7.7297 | 132.4 | 80.9 | 166.6 | 6.285 | 0.405 | 0.995 | 6.69 | 0.935 | 0.245 | 17.99 | 18.21 | 2.76 | 4.08 | 15.51 | 16.14 | 0.225 | 0.09 | 7.1 | 0.11 | PS001099-A270320-2-2 | CK002797-D180320 | CK002797-D180320 | 7.1395 | 7.1395 | 7.14 | 5.725 | 5.74 | 7.24 | 7.24 | 7.24 | Rec-CK002749-D310120 | 2020-03-18 13:40 | 18 | 11 | 12.3 | Rec-CK002749-D310120 | 2020-03-18 13:40 | 18 | 11 | 12.3 | 3 | 3 | На контроль |  | 1635 | 13.7 | 1940 | 40 | 80.2 | 1925 | 38 | 43 | 166 | 203 | 129 | 169 | 25.86 | 163 | 148 | 2020-04-16 | 37 | 40 | 43 | 79.2 | 80.1 | 80.9 | 37 | 45 | 51 | 129.4 | 129.9 | 130.6 | 168.4 | 169.8 | 171.1 | 0.42 | 0.42 | 0.42 | 700 | 8000 | 0 | 0 | 1925 | 98.51 |  |  | 2020-03-04 | 2020-03-04 | 2019-11-06 | 1253 | 2018-06-06 | 2947 | 0.0003 | -0.007528571 | 0.007828571 | 5.813714 | 10.496 | 0.0003 | -0.007528571 | 0.007828571 | 5.813714 | 10.496 | PS001099-A270320 | 0.01065 | 2.01425 | 0.0095 | 0.015 | 4.9245 | 4.9845 | 4.621 | 5.062
1250 | PS001099-A270320-2-2/1-7 | 1100 | 31639 | 31640 | 1373.47 | 7.39185 | 7.73665 | 132.42 | 80.845 | 166.79 | 6.425 | 0.595 | 0.71 | 6.03 | 1.11 | 0.18 | 18.045 | 18.225 | 2.48 | 2.41 | 15.63 | 15.915 | 0.185 | 0.09 | 7.2 | 0.15 | PS001099-A270320-2-2 | CK002797-D180320 | CK002797-D180320 | 7.1395 | 7.1395 | 7.14 | 5.725 | 5.74 | 7.24 | 7.24 | 7.24 | Rec-CK002749-D310120 | 2020-03-18 13:40 | 18 | 11 | 12.3 | Rec-CK002749-D310120 | 2020-03-18 13:40 | 18 | 11 | 12.3 | 3 | 3 | На контроль |  | 1635 | 13.7 | 1940 | 40 | 80.2 | 1925 | 38 | 43 | 166 | 203 | 129 | 169 | 25.86 | 163 | 148 | 2020-04-16 | 37 | 40 | 43 | 79.2 | 80.1 | 80.9 | 37 | 45 | 51 | 129.4 | 129.9 | 130.6 | 168.4 | 169.8 | 171.1 | 0.42 | 0.42 | 0.42 | 700 | 8000 | 0 | 0 | 1925 | 98.51 |  |  | 2020-03-04 | 2020-03-04 | 2019-11-06 | 1253 | 2018-06-06 | 2947 | 0.0003 | -0.007528571 | 0.007828571 | 5.813714 | 10.496 | 0.0003 | -0.007528571 | 0.007828571 | 5.813714 | 10.496 | PS001099-A270320 | 0.01065 | 2.01425 | 0.0095 | 0.015 | 4.9245 | 4.9845 | 4.621 | 5.062
1251 | PS001097-A260320-1/1-1 | 1200 | 31671 | 31672 | 1391.815 | 7.28135 | 7.6438 | 132.38 | 80.91 | 166.52 | 6.23 | 0.185 | 1.15 | 12.825 | 0.83 | 0.215 | 17.13 | 17.195 | 3.23 | 2.33 | 15.38 | 15.435 | 0.075 | 0.12 | 6.9 | 0.19 | PS001097-A260320-1 | CK002802-D230320 | CK002802-D230320 | 7.1555 | 7.1555 | 7.148 | 5.705 | 5.695 | 7.2565 | 7.2565 | 7.2565 | Rec-CK002749-D310120 | 2020-03-23 17:15 | 17.7 | 14.8 | 11.9 | Rec-CK002749-D310120 | 2020-03-23 17:15 | 17.7 | 14.8 | 11.9 | 3 | 3 | На контроль |  | 1635 | 13.25 | 1940 | 40 | 80.2 | 1925 | 38 | 43 | 166 | 203 | 129 | 169 | 26.52 | 182 | 167 | 2020-04-17 | 38 | 40 | 43 | 78.7 | 80 | 81.2 | 39 | 45 | 51 | 129.2 | 129.8 | 130.5 | 168.6 | 169.8 | 171.1 | 0.4 | 0.4 | 0.4 | 700 | 10000 | 0 | 0 | 1925 |  |  |  | 2020-03-04 | 2020-03-04 | 2019-11-06 | 1261 | 2018-06-06 | 2955 | 0.0003833333 | -0.007588889 | 0.007972222 | 5.723222 | 10.44356 | 0.0003833333 | -0.007588889 | 0.007972222 | 5.723222 | 10.44356 | PS001097-A260320 | 0.0104875 | 2.048 | 0.015 | 0.02325 | 4.97725 | 5.037 | 4.65 | 5.115
1252 | PS001097-A260320-1/1-2 | 1200 | 31673 | 31674 | 1371.84 | 7.32285 | 7.66975 | 132.13 | 81.075 | 166.495 | 6.18 | 0.32 | 1.095 | 7.895 | 1.045 | 0.23 | 17.62 | 17.595 | 4.905 | 1.565 | 15.6 | 15.275 | 0.12 | 0.08 | 7.2 | 0.1 | PS001097-A260320-1 | CK002802-D230320 | CK002802-D230320 | 7.1555 | 7.1555 | 7.148 | 5.705 | 5.695 | 7.2565 | 7.2565 | 7.2565 | Rec-CK002749-D310120 | 2020-03-23 17:15 | 17.7 | 14.8 | 11.9 | Rec-CK002749-D310120 | 2020-03-23 17:15 | 17.7 | 14.8 | 11.9 | 3 | 3 | На контроль |  | 1635 | 13.25 | 1940 | 40 | 80.2 | 1925 | 38 | 43 | 166 | 203 | 129 | 169 | 26.52 | 182 | 167 | 2020-04-17 | 38 | 40 | 43 | 78.7 | 80 | 81.2 | 39 | 45 | 51 | 129.2 | 129.8 | 130.5 | 168.6 | 169.8 | 171.1 | 0.4 | 0.4 | 0.4 | 700 | 10000 | 0 | 0 | 1925 |  |  |  | 2020-03-04 | 2020-03-04 | 2019-11-06 | 1261 | 2018-06-06 | 2955 | 0.0003833333 | -0.007588889 | 0.007972222 | 5.723222 | 10.44356 | 0.0003833333 | -0.007588889 | 0.007972222 | 5.723222 | 10.44356 | PS001097-A260320 | 0.0104875 | 2.048 | 0.015 | 0.02325 | 4.97725 | 5.037 | 4.65 | 5.115
1253 | PS001097-A260320-1/1-3 | 1200 | 31675 | 31676 | 1365.98 | 7.319 | 7.6628 | 132.06 | 80.975 | 166.575 | 6.195 | 0.315 | 0.605 | 8.685 | 1.305 | 0.3 | 17.89 | 17.655 | 5.43 | 2.435 | 15.48 | 15.475 | 0.125 | 0.09 | 7.35 | 0.13 | PS001097-A260320-1 | CK002802-D230320 | CK002802-D230320 | 7.1555 | 7.1555 | 7.148 | 5.705 | 5.695 | 7.2565 | 7.2565 | 7.2565 | Rec-CK002749-D310120 | 2020-03-23 17:15 | 17.7 | 14.8 | 11.9 | Rec-CK002749-D310120 | 2020-03-23 17:15 | 17.7 | 14.8 | 11.9 | 3 | 3 | На контроль |  | 1635 | 13.25 | 1940 | 40 | 80.2 | 1925 | 38 | 43 | 166 | 203 | 129 | 169 | 26.52 | 182 | 167 | 2020-04-17 | 38 | 40 | 43 | 78.7 | 80 | 81.2 | 39 | 45 | 51 | 129.2 | 129.8 | 130.5 | 168.6 | 169.8 | 171.1 | 0.4 | 0.4 | 0.4 | 700 | 10000 | 0 | 0 | 1925 |  |  |  | 2020-03-04 | 2020-03-04 | 2019-11-06 | 1261 | 2018-06-06 | 2955 | 0.0003833333 | -0.007588889 | 0.007972222 | 5.723222 | 10.44356 | 0.0003833333 | -0.007588889 | 0.007972222 | 5.723222 | 10.44356 | PS001097-A260320 | 0.0104875 | 2.048 | 0.015 | 0.02325 | 4.97725 | 5.037 | 4.65 | 5.115
1254 | PS001097-A260320-1/1-4 | 1200 | 31677 | 31678 | 1381.855 | 7.3075 | 7.6576 | 132.16 | 80.82 | 166.4 | 6.275 | 0.505 | 0.6 | 9.395 | 1.405 | 0.18 | 17.705 | 17.58 | 4.355 | 2.59 | 15.315 | 15.615 | 0.065 | 0.095 | 7.35 | 0.11 | PS001097-A260320-1 | CK002802-D230320 | CK002802-D230320 | 7.1555 | 7.1555 | 7.148 | 5.705 | 5.695 | 7.2565 | 7.2565 | 7.2565 | Rec-CK002749-D310120 | 2020-03-23 17:15 | 17.7 | 14.8 | 11.9 | Rec-CK002749-D310120 | 2020-03-23 17:15 | 17.7 | 14.8 | 11.9 | 3 | 3 | На контроль |  | 1635 | 13.25 | 1940 | 40 | 80.2 | 1925 | 38 | 43 | 166 | 203 | 129 | 169 | 26.52 | 182 | 167 | 2020-04-17 | 38 | 40 | 43 | 78.7 | 80 | 81.2 | 39 | 45 | 51 | 129.2 | 129.8 | 130.5 | 168.6 | 169.8 | 171.1 | 0.4 | 0.4 | 0.4 | 700 | 10000 | 0 | 0 | 1925 |  |  |  | 2020-03-04 | 2020-03-04 | 2019-11-06 | 1261 | 2018-06-06 | 2955 | 0.0003833333 | -0.007588889 | 0.007972222 | 5.723222 | 10.44356 | 0.0003833333 | -0.007588889 | 0.007972222 | 5.723222 | 10.44356 | PS001097-A260320 | 0.0104875 | 2.048 | 0.015 | 0.02325 | 4.97725 | 5.037 | 4.65 | 5.115
1255 | PS001097-A260320-1/1-5 | 1200 | 31679 | 31680 | 1388.655 | 7.2913 | 7.6426 | 132.045 | 80.98 | 166.375 | 6.36 | 0.43 | 1.075 | 6.695 | 1.315 | 0.17 | 17.59 | 17.655 | 5.165 | 1.77 | 15.52 | 15.38 | 0.07 | 0.065 | 7.4 | 0.08 | PS001097-A260320-1 | CK002802-D230320 | CK002802-D230320 | 7.1555 | 7.1555 | 7.148 | 5.705 | 5.695 | 7.2565 | 7.2565 | 7.2565 | Rec-CK002749-D310120 | 2020-03-23 17:15 | 17.7 | 14.8 | 11.9 | Rec-CK002749-D310120 | 2020-03-23 17:15 | 17.7 | 14.8 | 11.9 | 3 | 3 | На контроль |  | 1635 | 13.25 | 1940 | 40 | 80.2 | 1925 | 38 | 43 | 166 | 203 | 129 | 169 | 26.52 | 182 | 167 | 2020-04-17 | 38 | 40 | 43 | 78.7 | 80 | 81.2 | 39 | 45 | 51 | 129.2 | 129.8 | 130.5 | 168.6 | 169.8 | 171.1 | 0.4 | 0.4 | 0.4 | 700 | 10000 | 0 | 0 | 1925 |  |  |  | 2020-03-04 | 2020-03-04 | 2019-11-06 | 1261 | 2018-06-06 | 2955 | 0.0003833333 | -0.007588889 | 0.007972222 | 5.723222 | 10.44356 | 0.0003833333 | -0.007588889 | 0.007972222 | 5.723222 | 10.44356 | PS001097-A260320 | 0.0104875 | 2.048 | 0.015 | 0.02325 | 4.97725 | 5.037 | 4.65 | 5.115
1256 | PS001097-A260320-1/1-6 | 1200 | 31681 | 31682 | 1378.065 | 7.2846 | 7.6342 | 132.33 | 81.13 | 166.49 | 6.305 | 0.17 | 0.71 | 4.025 | 1.18 | 0.28 | 17.685 | 17.74 | 4.58 | 1.56 | 15.63 | 15.205 | 0.085 | 0.06 | 7.45 | 0.12 | PS001097-A260320-1 | CK002802-D230320 | CK002802-D230320 | 7.1555 | 7.1555 | 7.148 | 5.705 | 5.695 | 7.2565 | 7.2565 | 7.2565 | Rec-CK002749-D310120 | 2020-03-23 17:15 | 17.7 | 14.8 | 11.9 | Rec-CK002749-D310120 | 2020-03-23 17:15 | 17.7 | 14.8 | 11.9 | 3 | 3 | На контроль |  | 1635 | 13.25 | 1940 | 40 | 80.2 | 1925 | 38 | 43 | 166 | 203 | 129 | 169 | 26.52 | 182 | 167 | 2020-04-17 | 38 | 40 | 43 | 78.7 | 80 | 81.2 | 39 | 45 | 51 | 129.2 | 129.8 | 130.5 | 168.6 | 169.8 | 171.1 | 0.4 | 0.4 | 0.4 | 700 | 10000 | 0 | 0 | 1925 |  |  |  | 2020-03-04 | 2020-03-04 | 2019-11-06 | 1261 | 2018-06-06 | 2955 | 0.0003833333 | -0.007588889 | 0.007972222 | 5.723222 | 10.44356 | 0.0003833333 | -0.007588889 | 0.007972222 | 5.723222 | 10.44356 | PS001097-A260320 | 0.0104875 | 2.048 | 0.015 | 0.02325 | 4.97725 | 5.037 | 4.65 | 5.115
1257 | PS001097-A260320-1/1-7 | 1200 | 31683 | 31684 | 1363.19 | 7.2759 | 7.6309 | 132.28 | 81.015 | 166.3 | 6.25 | 0.35 | 0.98 | 5.255 | 1.065 | 0.17 | 17.73 | 17.745 | 2.325 | 1.965 | 15.315 | 15.38 | 0.035 | 0.03 | 7.45 | 0.12 | PS001097-A260320-1 | CK002802-D230320 | CK002802-D230320 | 7.1555 | 7.1555 | 7.148 | 5.705 | 5.695 | 7.2565 | 7.2565 | 7.2565 | Rec-CK002749-D310120 | 2020-03-23 17:15 | 17.7 | 14.8 | 11.9 | Rec-CK002749-D310120 | 2020-03-23 17:15 | 17.7 | 14.8 | 11.9 | 3 | 3 | На контроль |  | 1635 | 13.25 | 1940 | 40 | 80.2 | 1925 | 38 | 43 | 166 | 203 | 129 | 169 | 26.52 | 182 | 167 | 2020-04-17 | 38 | 40 | 43 | 78.7 | 80 | 81.2 | 39 | 45 | 51 | 129.2 | 129.8 | 130.5 | 168.6 | 169.8 | 171.1 | 0.4 | 0.4 | 0.4 | 700 | 10000 | 0 | 0 | 1925 |  |  |  | 2020-03-04 | 2020-03-04 | 2019-11-06 | 1261 | 2018-06-06 | 2955 | 0.0003833333 | -0.007588889 | 0.007972222 | 5.723222 | 10.44356 | 0.0003833333 | -0.007588889 | 0.007972222 | 5.723222 | 10.44356 | PS001097-A260320 | 0.0104875 | 2.048 | 0.015 | 0.02325 | 4.97725 | 5.037 | 4.65 | 5.115
1258 | PS001097-A260320-1/1-8 | 1200 | 31685 | 31686 | 1363.99 | 7.2643 | 7.6192 | 132.25 | 80.99 | 166.185 | 6.285 | 0.485 | 1.485 | 3.565 | 1.09 | 0.175 | 17.905 | 17.9 | 1.885 | 2.555 | 15.075 | 15.525 | 0.065 | 0.055 | 7.55 | 0.13 | PS001097-A260320-1 | CK002802-D230320 | CK002802-D230320 | 7.1555 | 7.1555 | 7.148 | 5.705 | 5.695 | 7.2565 | 7.2565 | 7.2565 | Rec-CK002749-D310120 | 2020-03-23 17:15 | 17.7 | 14.8 | 11.9 | Rec-CK002749-D310120 | 2020-03-23 17:15 | 17.7 | 14.8 | 11.9 | 3 | 3 | На контроль |  | 1635 | 13.25 | 1940 | 40 | 80.2 | 1925 | 38 | 43 | 166 | 203 | 129 | 169 | 26.52 | 182 | 167 | 2020-04-17 | 38 | 40 | 43 | 78.7 | 80 | 81.2 | 39 | 45 | 51 | 129.2 | 129.8 | 130.5 | 168.6 | 169.8 | 171.1 | 0.4 | 0.4 | 0.4 | 700 | 10000 | 0 | 0 | 1925 |  |  |  | 2020-03-04 | 2020-03-04 | 2019-11-06 | 1261 | 2018-06-06 | 2955 | 0.0003833333 | -0.007588889 | 0.007972222 | 5.723222 | 10.44356 | 0.0003833333 | -0.007588889 | 0.007972222 | 5.723222 | 10.44356 | PS001097-A260320 | 0.0104875 | 2.048 | 0.015 | 0.02325 | 4.97725 | 5.037 | 4.65 | 5.115
1259 | PS001098-A270320-1/1-1 | 1200 | 31695 | 31696 | 1366.09 | 7.20795 | 7.54115 | 132.445 | 81.25 | 167.12 | 6.29 | 0.755 | 0.965 | 7.495 | 0.575 | 0.215 | 17.625 | 17.455 | 4.835 | 2.475 | 15.105 | 15.6 | 0.185 | 0.21 | 7.05 | 0.1 | PS001098-A270320-1 | CK002796-D170320 | CK002796-D170320 | 7.1375 | 7.1375 | 7.1345 | 5.705 | 5.71 | 7.2385 | 7.2385 | 7.2385 | Rec-CK002792-D130320 | 2020-03-17 17:10 | 18.1 | 11.6 | 12.6 | Rec-CK002792-D130320 | 2020-03-17 17:10 | 18.1 | 11.6 | 12.6 | 3 | 3 | На контроль |  | 1635 | 13.35 | 1940 | 40 | 80.2 | 1925 | 38 | 43 | 166 | 203 | 129 | 169 | 26.38 | 145 | 130 | 2020-04-20 | 39.5 | 41 | 43.7 | 79.1 | 80 | 81.1 | 40 | 45 | 51 | 129.5 | 130 | 130.5 | 168.9 | 170 | 171.5 | 0.4 | 0.4 | 0.4 | 700 | 6100 | 0 | 0 | 1925 |  |  |  | 2020-03-04 | 2020-03-04 | 2019-11-06 | 1271 | 2018-06-06 | 2965 | -2.5e-05 | -0.007693182 | 0.007668182 | 5.747682 | 10.44648 | -2.5e-05 | -0.007693182 | 0.007668182 | 5.747682 | 10.44648 | PS001098-A270320 | 0.0107125 | 2.02925 | 0.01675 | 0.02975 | 4.924125 | 4.989 | 4.584 | 5.067
1260 | PS001098-A270320-1/1-2 | 1200 | 31697 | 31698 | 1358.375 | 7.21565 | 7.5644 | 132.365 | 81.16 | 166.9 | 6.29 | 0.675 | 0.815 | 7.705 | 0.695 | 0.19 | 17.62 | 17.65 | 1.225 | 1.98 | 15.18 | 15.545 | 0.175 | 0.15 | 7.05 | 0.11 | PS001098-A270320-1 | CK002796-D170320 | CK002796-D170320 | 7.1375 | 7.1375 | 7.1345 | 5.705 | 5.71 | 7.2385 | 7.2385 | 7.2385 | Rec-CK002792-D130320 | 2020-03-17 17:10 | 18.1 | 11.6 | 12.6 | Rec-CK002792-D130320 | 2020-03-17 17:10 | 18.1 | 11.6 | 12.6 | 3 | 3 | На контроль |  | 1635 | 13.35 | 1940 | 40 | 80.2 | 1925 | 38 | 43 | 166 | 203 | 129 | 169 | 26.38 | 145 | 130 | 2020-04-20 | 39.5 | 41 | 43.7 | 79.1 | 80 | 81.1 | 40 | 45 | 51 | 129.5 | 130 | 130.5 | 168.9 | 170 | 171.5 | 0.4 | 0.4 | 0.4 | 700 | 6100 | 0 | 0 | 1925 |  |  |  | 2020-03-04 | 2020-03-04 | 2019-11-06 | 1271 | 2018-06-06 | 2965 | -2.5e-05 | -0.007693182 | 0.007668182 | 5.747682 | 10.44648 | -2.5e-05 | -0.007693182 | 0.007668182 | 5.747682 | 10.44648 | PS001098-A270320 | 0.0107125 | 2.02925 | 0.01675 | 0.02975 | 4.924125 | 4.989 | 4.584 | 5.067
1261 | PS001098-A270320-1/1-3 | 1200 | 31699 | 31700 | 1366.89 | 7.22665 | 7.5708 | 132.51 | 81.11 | 166.79 | 6.24 | 0.375 | 0.735 | 8.005 | 0.97 | 0.22 | 17.61 | 17.595 | 2.49 | 1.67 | 15.43 | 15.415 | 0.135 | 0.115 | 7.1 | 0.09 | PS001098-A270320-1 | CK002796-D170320 | CK002796-D170320 | 7.1375 | 7.1375 | 7.1345 | 5.705 | 5.71 | 7.2385 | 7.2385 | 7.2385 | Rec-CK002792-D130320 | 2020-03-17 17:10 | 18.1 | 11.6 | 12.6 | Rec-CK002792-D130320 | 2020-03-17 17:10 | 18.1 | 11.6 | 12.6 | 3 | 3 | На контроль |  | 1635 | 13.35 | 1940 | 40 | 80.2 | 1925 | 38 | 43 | 166 | 203 | 129 | 169 | 26.38 | 145 | 130 | 2020-04-20 | 39.5 | 41 | 43.7 | 79.1 | 80 | 81.1 | 40 | 45 | 51 | 129.5 | 130 | 130.5 | 168.9 | 170 | 171.5 | 0.4 | 0.4 | 0.4 | 700 | 6100 | 0 | 0 | 1925 |  |  |  | 2020-03-04 | 2020-03-04 | 2019-11-06 | 1271 | 2018-06-06 | 2965 | -2.5e-05 | -0.007693182 | 0.007668182 | 5.747682 | 10.44648 | -2.5e-05 | -0.007693182 | 0.007668182 | 5.747682 | 10.44648 | PS001098-A270320 | 0.0107125 | 2.02925 | 0.01675 | 0.02975 | 4.924125 | 4.989 | 4.584 | 5.067
1262 | PS001098-A270320-1/1-4 | 1200 | 31701 | 31702 | 1370.66 | 7.2257 | 7.57145 | 132.405 | 80.99 | 167.215 | 6.205 | 0.215 | 0.925 | 6.465 | 1.095 | 0.14 | 17.645 | 17.61 | 2.74 | 2.84 | 15.5 | 15.34 | 0.05 | 0.12 | 7.2 | 0.1 | PS001098-A270320-1 | CK002796-D170320 | CK002796-D170320 | 7.1375 | 7.1375 | 7.1345 | 5.705 | 5.71 | 7.2385 | 7.2385 | 7.2385 | Rec-CK002792-D130320 | 2020-03-17 17:10 | 18.1 | 11.6 | 12.6 | Rec-CK002792-D130320 | 2020-03-17 17:10 | 18.1 | 11.6 | 12.6 | 3 | 3 | На контроль |  | 1635 | 13.35 | 1940 | 40 | 80.2 | 1925 | 38 | 43 | 166 | 203 | 129 | 169 | 26.38 | 145 | 130 | 2020-04-20 | 39.5 | 41 | 43.7 | 79.1 | 80 | 81.1 | 40 | 45 | 51 | 129.5 | 130 | 130.5 | 168.9 | 170 | 171.5 | 0.4 | 0.4 | 0.4 | 700 | 6100 | 0 | 0 | 1925 |  |  |  | 2020-03-04 | 2020-03-04 | 2019-11-06 | 1271 | 2018-06-06 | 2965 | -2.5e-05 | -0.007693182 | 0.007668182 | 5.747682 | 10.44648 | -2.5e-05 | -0.007693182 | 0.007668182 | 5.747682 | 10.44648 | PS001098-A270320 | 0.0107125 | 2.02925 | 0.01675 | 0.02975 | 4.924125 | 4.989 | 4.584 | 5.067
1263 | PS001098-A270320-1/1-5 | 1200 | 31703 | 31704 | 1366.345 | 7.21815 | 7.5661 | 132.4 | 81.02 | 167.615 | 6.225 | 0.395 | 1.025 | 5.145 | 0.93 | 0.1 | 17.88 | 17.95 | 1.865 | 2.675 | 15.365 | 15.455 | 0.085 | 0.15 | 7.35 | 0.12 | PS001098-A270320-1 | CK002796-D170320 | CK002796-D170320 | 7.1375 | 7.1375 | 7.1345 | 5.705 | 5.71 | 7.2385 | 7.2385 | 7.2385 | Rec-CK002792-D130320 | 2020-03-17 17:10 | 18.1 | 11.6 | 12.6 | Rec-CK002792-D130320 | 2020-03-17 17:10 | 18.1 | 11.6 | 12.6 | 3 | 3 | На контроль |  | 1635 | 13.35 | 1940 | 40 | 80.2 | 1925 | 38 | 43 | 166 | 203 | 129 | 169 | 26.38 | 145 | 130 | 2020-04-20 | 39.5 | 41 | 43.7 | 79.1 | 80 | 81.1 | 40 | 45 | 51 | 129.5 | 130 | 130.5 | 168.9 | 170 | 171.5 | 0.4 | 0.4 | 0.4 | 700 | 6100 | 0 | 0 | 1925 |  |  |  | 2020-03-04 | 2020-03-04 | 2019-11-06 | 1271 | 2018-06-06 | 2965 | -2.5e-05 | -0.007693182 | 0.007668182 | 5.747682 | 10.44648 | -2.5e-05 | -0.007693182 | 0.007668182 | 5.747682 | 10.44648 | PS001098-A270320 | 0.0107125 | 2.02925 | 0.01675 | 0.02975 | 4.924125 | 4.989 | 4.584 | 5.067
1264 | PS001098-A270320-2/1-1 | 1100 | 31754 | 31755 | 1388.665 | 7.28345 | 7.598 | 131.69 | 80.575 | 167.06 | 6.29 | 0.72 | 0.81 | 8.11 | 0.925 | 0.345 | 17.395 | 17.395 | 3.36 | 4.83 | 15.065 | 15.13 | 0.13 | 0.05 | 7 | 0.11 | PS001098-A270320-2 | CK002801-D230320 | CK002801-D230320 | 7.1785 | 7.1785 | 7.1765 | 5.71 | 5.71 | 7.2395 | 7.2395 | 7.2395 | Rec-CK002749-D310120 | 2020-03-23 08:35 | 17.8 | 15.4 | 12.2 | Rec-CK002749-D310120 | 2020-03-23 08:35 | 17.8 | 15.4 | 12.2 | 3 | 3 | На контроль |  | 1635 | 13.6 | 1940 | 40 | 79.6 | 1925 | 38 | 42 | 166 | 203 | 130 | 168.5 | 26.12 | 156 | 141 | 2020-04-20 | 38.7 | 40 | 42.3 | 78.3 | 80 | 80.5 | 39 | 44 | 48 | 129.1 | 130 | 130.2 | 168.8 | 170 | 171.1 | 0.41 | 0.41 | 0.41 | 700 | 7000 | 0 | 0 | 1925 |  |  |  | 2020-03-04 | 2020-03-04 | 2019-11-06 | 1271 | 2018-06-06 | 2965 | 2.941176e-05 | -0.007511765 | 0.007541176 | 5.729588 | 10.44576 | 2.941176e-05 | -0.007511765 | 0.007541176 | 5.729588 | 10.44576 | PS001098-A270320 | 0.0107125 | 2.02925 | 0.01675 | 0.02975 | 4.924125 | 4.989 | 4.584 | 5.067
1265 | PS001098-A270320-2/1-2 | 1100 | 31756 | 31757 | 1393.955 | 7.3033 | 7.63545 | 131.745 | 80.395 | 167.04 | 6.345 | 0.81 | 0.715 | 8.295 | 0.935 | 0.305 | 17.615 | 17.545 | 4.135 | 4.56 | 14.945 | 15.395 | 0.12 | 0.09 | 7 | 0.1 | PS001098-A270320-2 | CK002801-D230320 | CK002801-D230320 | 7.1785 | 7.1785 | 7.1765 | 5.71 | 5.71 | 7.2395 | 7.2395 | 7.2395 | Rec-CK002749-D310120 | 2020-03-23 08:35 | 17.8 | 15.4 | 12.2 | Rec-CK002749-D310120 | 2020-03-23 08:35 | 17.8 | 15.4 | 12.2 | 3 | 3 | На контроль |  | 1635 | 13.6 | 1940 | 40 | 79.6 | 1925 | 38 | 42 | 166 | 203 | 130 | 168.5 | 26.12 | 156 | 141 | 2020-04-20 | 38.7 | 40 | 42.3 | 78.3 | 80 | 80.5 | 39 | 44 | 48 | 129.1 | 130 | 130.2 | 168.8 | 170 | 171.1 | 0.41 | 0.41 | 0.41 | 700 | 7000 | 0 | 0 | 1925 |  |  |  | 2020-03-04 | 2020-03-04 | 2019-11-06 | 1271 | 2018-06-06 | 2965 | 2.941176e-05 | -0.007511765 | 0.007541176 | 5.729588 | 10.44576 | 2.941176e-05 | -0.007511765 | 0.007541176 | 5.729588 | 10.44576 | PS001098-A270320 | 0.0107125 | 2.02925 | 0.01675 | 0.02975 | 4.924125 | 4.989 | 4.584 | 5.067
1266 | PS001098-A270320-2/1-3 | 1100 | 31758 | 31759 | 1377.965 | 7.3185 | 7.64935 | 131.825 | 80.335 | 167.035 | 6.38 | 0.615 | 0.84 | 7.005 | 0.82 | 0.3 | 17.575 | 17.665 | 5.645 | 3.48 | 15.26 | 15.17 | 0.295 | 0.15 | 7.1 | 0.24 | PS001098-A270320-2 | CK002801-D230320 | CK002801-D230320 | 7.1785 | 7.1785 | 7.1765 | 5.71 | 5.71 | 7.2395 | 7.2395 | 7.2395 | Rec-CK002749-D310120 | 2020-03-23 08:35 | 17.8 | 15.4 | 12.2 | Rec-CK002749-D310120 | 2020-03-23 08:35 | 17.8 | 15.4 | 12.2 | 3 | 3 | На контроль |  | 1635 | 13.6 | 1940 | 40 | 79.6 | 1925 | 38 | 42 | 166 | 203 | 130 | 168.5 | 26.12 | 156 | 141 | 2020-04-20 | 38.7 | 40 | 42.3 | 78.3 | 80 | 80.5 | 39 | 44 | 48 | 129.1 | 130 | 130.2 | 168.8 | 170 | 171.1 | 0.41 | 0.41 | 0.41 | 700 | 7000 | 0 | 0 | 1925 |  |  |  | 2020-03-04 | 2020-03-04 | 2019-11-06 | 1271 | 2018-06-06 | 2965 | 2.941176e-05 | -0.007511765 | 0.007541176 | 5.729588 | 10.44576 | 2.941176e-05 | -0.007511765 | 0.007541176 | 5.729588 | 10.44576 | PS001098-A270320 | 0.0107125 | 2.02925 | 0.01675 | 0.02975 | 4.924125 | 4.989 | 4.584 | 5.067
1267 | PS001098-A270320-2/1-4 | 1200 | 31760 | 31761 | 1368.705 | 7.29345 | 7.63005 | 131.85 | 80.39 | 166.855 | 6.35 | 0.32 | 0.855 | 5.435 | 0.875 | 0.23 | 17.695 | 17.55 | 4.44 | 2.68 | 15.34 | 15.18 | 0.335 | 0.235 | 7.15 | 0.17 | PS001098-A270320-2 | CK002801-D230320 | CK002801-D230320 | 7.1785 | 7.1785 | 7.1765 | 5.71 | 5.71 | 7.2395 | 7.2395 | 7.2395 | Rec-CK002749-D310120 | 2020-03-23 08:35 | 17.8 | 15.4 | 12.2 | Rec-CK002749-D310120 | 2020-03-23 08:35 | 17.8 | 15.4 | 12.2 | 3 | 3 | На контроль |  | 1635 | 13.6 | 1940 | 40 | 79.6 | 1925 | 38 | 42 | 166 | 203 | 130 | 168.5 | 26.12 | 156 | 141 | 2020-04-20 | 38.7 | 40 | 42.3 | 78.3 | 80 | 80.5 | 39 | 44 | 48 | 129.1 | 130 | 130.2 | 168.8 | 170 | 171.1 | 0.41 | 0.41 | 0.41 | 700 | 7000 | 0 | 0 | 1925 |  |  |  | 2020-03-04 | 2020-03-04 | 2019-11-06 | 1271 | 2018-06-06 | 2965 | 2.941176e-05 | -0.007511765 | 0.007541176 | 5.729588 | 10.44576 | 2.941176e-05 | -0.007511765 | 0.007541176 | 5.729588 | 10.44576 | PS001098-A270320 | 0.0107125 | 2.02925 | 0.01675 | 0.02975 | 4.924125 | 4.989 | 4.584 | 5.067
1268 | PS001098-A270320-2/1-5 | 1200 | 31762 | 31763 | 1375.26 | 7.2785 | 7.6138 | 131.88 | 80.465 | 166.95 | 6.2 | 0.32 | 0.79 | 7.325 | 1.05 | 0.24 | 17.92 | 17.745 | 3.19 | 2.72 | 15.09 | 15.61 | 0.26 | 0.32 | 7.2 | 0.13 | PS001098-A270320-2 | CK002801-D230320 | CK002801-D230320 | 7.1785 | 7.1785 | 7.1765 | 5.71 | 5.71 | 7.2395 | 7.2395 | 7.2395 | Rec-CK002749-D310120 | 2020-03-23 08:35 | 17.8 | 15.4 | 12.2 | Rec-CK002749-D310120 | 2020-03-23 08:35 | 17.8 | 15.4 | 12.2 | 3 | 3 | На контроль |  | 1635 | 13.6 | 1940 | 40 | 79.6 | 1925 | 38 | 42 | 166 | 203 | 130 | 168.5 | 26.12 | 156 | 141 | 2020-04-20 | 38.7 | 40 | 42.3 | 78.3 | 80 | 80.5 | 39 | 44 | 48 | 129.1 | 130 | 130.2 | 168.8 | 170 | 171.1 | 0.41 | 0.41 | 0.41 | 700 | 7000 | 0 | 0 | 1925 |  |  |  | 2020-03-04 | 2020-03-04 | 2019-11-06 | 1271 | 2018-06-06 | 2965 | 2.941176e-05 | -0.007511765 | 0.007541176 | 5.729588 | 10.44576 | 2.941176e-05 | -0.007511765 | 0.007541176 | 5.729588 | 10.44576 | PS001098-A270320 | 0.0107125 | 2.02925 | 0.01675 | 0.02975 | 4.924125 | 4.989 | 4.584 | 5.067
1269 | PS001098-A270320-2/1-6 | 1200 | 31764 | 31765 | 1371.925 | 7.26865 | 7.60215 | 131.905 | 80.4 | 166.965 | 6.17 | 0.365 | 0.665 | 7.38 | 0.97 | 0.3 | 18.11 | 18.12 | 2.265 | 2.89 | 15.205 | 15.41 | 0.4 | 0.435 | 7.35 | 0.15 | PS001098-A270320-2 | CK002801-D230320 | CK002801-D230320 | 7.1785 | 7.1785 | 7.1765 | 5.71 | 5.71 | 7.2395 | 7.2395 | 7.2395 | Rec-CK002749-D310120 | 2020-03-23 08:35 | 17.8 | 15.4 | 12.2 | Rec-CK002749-D310120 | 2020-03-23 08:35 | 17.8 | 15.4 | 12.2 | 3 | 3 | На контроль |  | 1635 | 13.6 | 1940 | 40 | 79.6 | 1925 | 38 | 42 | 166 | 203 | 130 | 168.5 | 26.12 | 156 | 141 | 2020-04-20 | 38.7 | 40 | 42.3 | 78.3 | 80 | 80.5 | 39 | 44 | 48 | 129.1 | 130 | 130.2 | 168.8 | 170 | 171.1 | 0.41 | 0.41 | 0.41 | 700 | 7000 | 0 | 0 | 1925 |  |  |  | 2020-03-04 | 2020-03-04 | 2019-11-06 | 1271 | 2018-06-06 | 2965 | 2.941176e-05 | -0.007511765 | 0.007541176 | 5.729588 | 10.44576 | 2.941176e-05 | -0.007511765 | 0.007541176 | 5.729588 | 10.44576 | PS001098-A270320 | 0.0107125 | 2.02925 | 0.01675 | 0.02975 | 4.924125 | 4.989 | 4.584 | 5.067
1270 | PS001098-A270320-3/1-1 | 1050 | 31766 | 31767 | 1376.44 | 7.27135 | 7.6532 | 132.165 | 80.62 | 167.18 | 6.055 | 0.795 | 0.67 | 12.365 | 1.05 | 0.365 | 17.11 | 17.53 | 5.775 | 8.38 | 14.97 | 14.91 | 0.14 | 0.06 | 6.7 | 0.09 | PS001098-A270320-3 | CK002795-D170320 | CK002795-D170320 | 7.1395 | 7.1395 | 7.142 | 5.715 | 5.7 | 7.24 | 7.24 | 7.24 | Rec-CK002749-D310120 | 2020-03-17 08:50 | 18.2 | 12 | 12.5 | Rec-CK002749-D310120 | 2020-03-17 08:50 | 18.2 | 12 | 12.5 | 3 | 3 | На контроль |  | 1635 | 13.6 | 1940 | 40 | 79.8 | 1925 | 38 | 42 | 166 | 203 | 129 | 167.5 | 26.6 | 181 | 166 | 2020-04-21 | 36 | 41 | 48 | 65 | 80 | 95 | 36 | 45 | 58 | 118 | 129 | 135 | 166 | 168 | 172 | 0.41 | 0.41 | 0.41 | 700 | 7000 | 0 | 2 | 1925 |  |  |  | 2020-03-04 | 2020-03-04 | 2019-11-06 | 1277 | 2018-06-06 | 2971 | 0.0001705882 | -0.007423529 | 0.007594118 | 5.802706 | 10.48194 | 0.0001705882 | -0.007423529 | 0.007594118 | 5.802706 | 10.48194 | PS001098-A270320 | 0.0107125 | 2.02925 | 0.01675 | 0.02975 | 4.924125 | 4.989 | 4.584 | 5.067
1271 | PS001098-A270320-3/1-4 | 1050 | 31768 | 31769 | 1380.915 | 7.4132 | 7.7711 | 132.005 | 80.64 | 166.595 | 6.355 | 0.225 | 1 | 9.585 | 1.225 | 0.14 | 17.125 | 17.09 | 2.42 | 2.65 | 15.195 | 15.21 | 0.605 | 0.625 | 6.85 | 0.23 | PS001098-A270320-3 | CK002795-D170320 | CK002795-D170320 | 7.1395 | 7.1395 | 7.142 | 5.715 | 5.7 | 7.24 | 7.24 | 7.24 | Rec-CK002749-D310120 | 2020-03-17 08:50 | 18.2 | 12 | 12.5 | Rec-CK002749-D310120 | 2020-03-17 08:50 | 18.2 | 12 | 12.5 | 3 | 3 | На контроль |  | 1635 | 13.6 | 1940 | 40 | 79.8 | 1925 | 38 | 42 | 166 | 203 | 129 | 167.5 | 26.6 | 181 | 166 | 2020-04-21 | 36 | 41 | 48 | 65 | 80 | 95 | 36 | 45 | 58 | 118 | 129 | 135 | 166 | 168 | 172 | 0.41 | 0.41 | 0.41 | 700 | 7000 | 0 | 2 | 1925 |  |  |  | 2020-03-04 | 2020-03-04 | 2019-11-06 | 1277 | 2018-06-06 | 2971 | 0.0001705882 | -0.007423529 | 0.007594118 | 5.802706 | 10.48194 | 0.0001705882 | -0.007423529 | 0.007594118 | 5.802706 | 10.48194 | PS001098-A270320 | 0.0107125 | 2.02925 | 0.01675 | 0.02975 | 4.924125 | 4.989 | 4.584 | 5.067
1272 | PS001100-A040420-2/1-1 | 1100 | 31827 | 31828 | 1368.45 | 7.25445 | 7.6021 | 131.995 | 80.67 | 167.095 | 6.275 | 0.41 | 0.75 | 8.96 | 2.225 | 0.285 | 17.245 | 17.46 | 1.79 | 2.645 | 15.88 | 15.21 | 0.435 | 0.355 | 6.7 | 0.07 | PS001100-A040420-2 | CK002799-D190320 | CK002800-D200320 | 7.1425 | 7.1425 | 7.1385 | 5.715 | 5.69 | 7.2435 | 7.2435 | 7.2435 | Rec-CK002749-D310120 | 2020-03-19 17:00 | 17.9 | 10.1 | 12.2 | Rec-CK002749-D310120 | 2020-03-20 08:45 | 17.8 | 9.7 | 12 | 3 | 3 | На контроль |  | 1645 | 13.35 | 1940 | 40 | 79.8 | 1925 | 38 | 42 | 166 | 200 | 129 | 167.5 | 26.35 | 176 | 161 | 2020-04-23 | 39 | 41 | 43 | 78.4 | 80 | 80.9 | 40 | 45 | 51 | 128.8 | 129.5 | 130.1 | 168.8 | 169 | 171.3 | 0.4 | 0.4 | 0.4 | 750 | 9000 | 0 | 0 | 1925 | 98.44 |  |  | 2020-03-04 | 2020-03-04 | 2019-11-06 | 1292 | 2018-06-06 | 2986 | 0.0003705882 | -0.007505882 | 0.007876471 | 5.907118 | 10.54618 | 0.0003611111 | -0.007522222 | 0.007883333 | 5.827333 | 10.473 | PS001100-A040420 | 0.010625 | 2.028875 | 0.01075 | 0.022875 | 4.947375 | 5.009 | 4.648 | 5.09
1273 | PS001100-A040420-2/1-2 | 1100 | 31829 | 31830 | 1363.455 | 7.25995 | 7.6077 | 131.75 | 80.685 | 167.115 | 6.24 | 0.575 | 0.635 | 9.46 | 2.04 | 0.345 | 17.36 | 17.61 | 2.26 | 3.1 | 15.86 | 15.095 | 0.51 | 0.42 | 6.85 | 0.12 | PS001100-A040420-2 | CK002799-D190320 | CK002800-D200320 | 7.1425 | 7.1425 | 7.1385 | 5.715 | 5.69 | 7.2435 | 7.2435 | 7.2435 | Rec-CK002749-D310120 | 2020-03-19 17:00 | 17.9 | 10.1 | 12.2 | Rec-CK002749-D310120 | 2020-03-20 08:45 | 17.8 | 9.7 | 12 | 3 | 3 | На контроль |  | 1645 | 13.35 | 1940 | 40 | 79.8 | 1925 | 38 | 42 | 166 | 200 | 129 | 167.5 | 26.35 | 176 | 161 | 2020-04-23 | 39 | 41 | 43 | 78.4 | 80 | 80.9 | 40 | 45 | 51 | 128.8 | 129.5 | 130.1 | 168.8 | 169 | 171.3 | 0.4 | 0.4 | 0.4 | 750 | 9000 | 0 | 0 | 1925 | 98.44 |  |  | 2020-03-04 | 2020-03-04 | 2019-11-06 | 1292 | 2018-06-06 | 2986 | 0.0003705882 | -0.007505882 | 0.007876471 | 5.907118 | 10.54618 | 0.0003611111 | -0.007522222 | 0.007883333 | 5.827333 | 10.473 | PS001100-A040420 | 0.010625 | 2.028875 | 0.01075 | 0.022875 | 4.947375 | 5.009 | 4.648 | 5.09
1274 | PS001100-A040420-2/1-3 | 1100 | 31831 | 31832 | 1363.78 | 7.26515 | 7.6112 | 131.77 | 80.745 | 167.085 | 6.21 | 0.415 | 0.815 | 5.945 | 1.785 | 0.26 | 17.515 | 17.645 | 3.05 | 2.9 | 15.65 | 15.245 | 0.375 | 0.38 | 6.9 | 0.08 | PS001100-A040420-2 | CK002799-D190320 | CK002800-D200320 | 7.1425 | 7.1425 | 7.1385 | 5.715 | 5.69 | 7.2435 | 7.2435 | 7.2435 | Rec-CK002749-D310120 | 2020-03-19 17:00 | 17.9 | 10.1 | 12.2 | Rec-CK002749-D310120 | 2020-03-20 08:45 | 17.8 | 9.7 | 12 | 3 | 3 | На контроль |  | 1645 | 13.35 | 1940 | 40 | 79.8 | 1925 | 38 | 42 | 166 | 200 | 129 | 167.5 | 26.35 | 176 | 161 | 2020-04-23 | 39 | 41 | 43 | 78.4 | 80 | 80.9 | 40 | 45 | 51 | 128.8 | 129.5 | 130.1 | 168.8 | 169 | 171.3 | 0.4 | 0.4 | 0.4 | 750 | 9000 | 0 | 0 | 1925 | 98.44 |  |  | 2020-03-04 | 2020-03-04 | 2019-11-06 | 1292 | 2018-06-06 | 2986 | 0.0003705882 | -0.007505882 | 0.007876471 | 5.907118 | 10.54618 | 0.0003611111 | -0.007522222 | 0.007883333 | 5.827333 | 10.473 | PS001100-A040420 | 0.010625 | 2.028875 | 0.01075 | 0.022875 | 4.947375 | 5.009 | 4.648 | 5.09
1275 | PS001100-A040420-2/1-4 | 1100 | 31833 | 31834 | 1375.605 | 7.2701 | 7.6275 | 131.805 | 80.52 | 167.205 | 6.19 | 0.395 | 0.685 | 4.88 | 1.375 | 0.265 | 17.67 | 17.54 | 3.33 | 3.365 | 15.35 | 15.52 | 0.35 | 0.32 | 6.85 | 0.09 | PS001100-A040420-2 | CK002799-D190320 | CK002800-D200320 | 7.1425 | 7.1425 | 7.1385 | 5.715 | 5.69 | 7.2435 | 7.2435 | 7.2435 | Rec-CK002749-D310120 | 2020-03-19 17:00 | 17.9 | 10.1 | 12.2 | Rec-CK002749-D310120 | 2020-03-20 08:45 | 17.8 | 9.7 | 12 | 3 | 3 | На контроль |  | 1645 | 13.35 | 1940 | 40 | 79.8 | 1925 | 38 | 42 | 166 | 200 | 129 | 167.5 | 26.35 | 176 | 161 | 2020-04-23 | 39 | 41 | 43 | 78.4 | 80 | 80.9 | 40 | 45 | 51 | 128.8 | 129.5 | 130.1 | 168.8 | 169 | 171.3 | 0.4 | 0.4 | 0.4 | 750 | 9000 | 0 | 0 | 1925 | 98.44 |  |  | 2020-03-04 | 2020-03-04 | 2019-11-06 | 1292 | 2018-06-06 | 2986 | 0.0003705882 | -0.007505882 | 0.007876471 | 5.907118 | 10.54618 | 0.0003611111 | -0.007522222 | 0.007883333 | 5.827333 | 10.473 | PS001100-A040420 | 0.010625 | 2.028875 | 0.01075 | 0.022875 | 4.947375 | 5.009 | 4.648 | 5.09
1276 | PS001100-A040420-2/1-5 | 1100 | 31835 | 31836 | 1375.715 | 7.26965 | 7.6304 | 131.815 | 80.63 | 167.02 | 6.245 | 0.5 | 0.635 | 4.34 | 1.47 | 0.275 | 17.79 | 17.63 | 2.61 | 3.46 | 15.405 | 15.545 | 0.495 | 0.41 | 6.9 | 0.1 | PS001100-A040420-2 | CK002799-D190320 | CK002800-D200320 | 7.1425 | 7.1425 | 7.1385 | 5.715 | 5.69 | 7.2435 | 7.2435 | 7.2435 | Rec-CK002749-D310120 | 2020-03-19 17:00 | 17.9 | 10.1 | 12.2 | Rec-CK002749-D310120 | 2020-03-20 08:45 | 17.8 | 9.7 | 12 | 3 | 3 | На контроль |  | 1645 | 13.35 | 1940 | 40 | 79.8 | 1925 | 38 | 42 | 166 | 200 | 129 | 167.5 | 26.35 | 176 | 161 | 2020-04-23 | 39 | 41 | 43 | 78.4 | 80 | 80.9 | 40 | 45 | 51 | 128.8 | 129.5 | 130.1 | 168.8 | 169 | 171.3 | 0.4 | 0.4 | 0.4 | 750 | 9000 | 0 | 0 | 1925 | 98.44 |  |  | 2020-03-04 | 2020-03-04 | 2019-11-06 | 1292 | 2018-06-06 | 2986 | 0.0003705882 | -0.007505882 | 0.007876471 | 5.907118 | 10.54618 | 0.0003611111 | -0.007522222 | 0.007883333 | 5.827333 | 10.473 | PS001100-A040420 | 0.010625 | 2.028875 | 0.01075 | 0.022875 | 4.947375 | 5.009 | 4.648 | 5.09
1277 | PS001100-A040420-2/1-6 | 1100 | 31837 | 31838 | 1355.185 | 7.26645 | 7.63235 | 131.99 | 80.79 | 166.725 | 6.26 | 0.455 | 0.765 | 3.675 | 1.47 | 0.145 | 17.77 | 17.705 | 2.605 | 2.755 | 15.555 | 15.455 | 0.675 | 0.56 | 7 | 0.14 | PS001100-A040420-2 | CK002799-D190320 | CK002800-D200320 | 7.1425 | 7.1425 | 7.1385 | 5.715 | 5.69 | 7.2435 | 7.2435 | 7.2435 | Rec-CK002749-D310120 | 2020-03-19 17:00 | 17.9 | 10.1 | 12.2 | Rec-CK002749-D310120 | 2020-03-20 08:45 | 17.8 | 9.7 | 12 | 3 | 3 | На контроль |  | 1645 | 13.35 | 1940 | 40 | 79.8 | 1925 | 38 | 42 | 166 | 200 | 129 | 167.5 | 26.35 | 176 | 161 | 2020-04-23 | 39 | 41 | 43 | 78.4 | 80 | 80.9 | 40 | 45 | 51 | 128.8 | 129.5 | 130.1 | 168.8 | 169 | 171.3 | 0.4 | 0.4 | 0.4 | 750 | 9000 | 0 | 0 | 1925 | 98.44 |  |  | 2020-03-04 | 2020-03-04 | 2019-11-06 | 1292 | 2018-06-06 | 2986 | 0.0003705882 | -0.007505882 | 0.007876471 | 5.907118 | 10.54618 | 0.0003611111 | -0.007522222 | 0.007883333 | 5.827333 | 10.473 | PS001100-A040420 | 0.010625 | 2.028875 | 0.01075 | 0.022875 | 4.947375 | 5.009 | 4.648 | 5.09
1278 | PS001100-A040420-2/1-7 | 1100 | 31839 | 31840 | 1356.34 | 7.29 | 7.6509 | 131.98 | 80.62 | 166.685 | 6.34 | 0.495 | 0.79 | 4.49 | 1.45 | 0.115 | 17.565 | 17.58 | 2.405 | 3.005 | 15.54 | 15.45 | 0.69 | 0.62 | 7 | 0.26 | PS001100-A040420-2 | CK002799-D190320 | CK002800-D200320 | 7.1425 | 7.1425 | 7.1385 | 5.715 | 5.69 | 7.2435 | 7.2435 | 7.2435 | Rec-CK002749-D310120 | 2020-03-19 17:00 | 17.9 | 10.1 | 12.2 | Rec-CK002749-D310120 | 2020-03-20 08:45 | 17.8 | 9.7 | 12 | 3 | 3 | На контроль |  | 1645 | 13.35 | 1940 | 40 | 79.8 | 1925 | 38 | 42 | 166 | 200 | 129 | 167.5 | 26.35 | 176 | 161 | 2020-04-23 | 39 | 41 | 43 | 78.4 | 80 | 80.9 | 40 | 45 | 51 | 128.8 | 129.5 | 130.1 | 168.8 | 169 | 171.3 | 0.4 | 0.4 | 0.4 | 750 | 9000 | 0 | 0 | 1925 | 98.44 |  |  | 2020-03-04 | 2020-03-04 | 2019-11-06 | 1292 | 2018-06-06 | 2986 | 0.0003705882 | -0.007505882 | 0.007876471 | 5.907118 | 10.54618 | 0.0003611111 | -0.007522222 | 0.007883333 | 5.827333 | 10.473 | PS001100-A040420 | 0.010625 | 2.028875 | 0.01075 | 0.022875 | 4.947375 | 5.009 | 4.648 | 5.09
1279 | PS001100-A040420-2/1-8 | 1200 | 31841 | 31842 | 1356.985 | 7.3033 | 7.66105 | 131.975 | 80.575 | 167 | 6.3 | 0.555 | 0.77 | 5.505 | 1.73 | 0.08 | 17.75 | 17.76 | 1.77 | 2.91 | 15.53 | 15.44 | 0.565 | 0.61 | 7.1 | 0.22 | PS001100-A040420-2 | CK002799-D190320 | CK002800-D200320 | 7.1425 | 7.1425 | 7.1385 | 5.715 | 5.69 | 7.2435 | 7.2435 | 7.2435 | Rec-CK002749-D310120 | 2020-03-19 17:00 | 17.9 | 10.1 | 12.2 | Rec-CK002749-D310120 | 2020-03-20 08:45 | 17.8 | 9.7 | 12 | 3 | 3 | На контроль |  | 1645 | 13.35 | 1940 | 40 | 79.8 | 1925 | 38 | 42 | 166 | 200 | 129 | 167.5 | 26.35 | 176 | 161 | 2020-04-23 | 39 | 41 | 43 | 78.4 | 80 | 80.9 | 40 | 45 | 51 | 128.8 | 129.5 | 130.1 | 168.8 | 169 | 171.3 | 0.4 | 0.4 | 0.4 | 750 | 9000 | 0 | 0 | 1925 | 98.44 |  |  | 2020-03-04 | 2020-03-04 | 2019-11-06 | 1292 | 2018-06-06 | 2986 | 0.0003705882 | -0.007505882 | 0.007876471 | 5.907118 | 10.54618 | 0.0003611111 | -0.007522222 | 0.007883333 | 5.827333 | 10.473 | PS001100-A040420 | 0.010625 | 2.028875 | 0.01075 | 0.022875 | 4.947375 | 5.009 | 4.648 | 5.09
1280 | PS001100-A040420-1/1-1 | 1200 | 31854 | 31855 | 1373.77 | 7.2329 | 7.60775 | 132.07 | 80.6 | 166.795 | 6.3 | 0.335 | 0.645 | 8.765 | 0.77 | 0.245 | 17.445 | 16.91 | 5.765 | 4.265 | 15.11 | 15.6 | 0.26 | 0.305 | 6.85 | 0.15 | PS001100-A040420-1 | CK002809-D090420 | CK002809-D090420 | 7.144 | 7.144 | 7.1435 | 5.72 | 5.7 | 7.245 | 7.245 | 7.245 | Rec-CK002749-D310120 | 2020-04-09 17:15 | 17.2 | 13.2 | 11.8 | Rec-CK002749-D310120 | 2020-04-09 17:15 | 17.2 | 13.2 | 11.8 | 3 | 3 | На контроль |  | 1645 | 13.2 | 1940 | 40 | 79.8 | 1925 | 38 | 42 | 166 | 203 | 129 | 168 | 26.55 | 165 | 150 | 2020-04-24 | 37 | 41 | 45 | 77.3 | 79.8 | 81.5 | 37 | 41 | 54 | 128.4 | 128.8 | 130.7 | 168.5 | 169.9 | 171.2 | 0.4 | 0.4 | 0.4 | 700 | 7000 | 0 | 1 | 1925 |  |  |  | 2020-03-04 | 2020-03-04 | 2019-11-06 | 1300 | 2018-06-06 | 2994 | 0.0003388889 | -0.00755 | 0.007888889 | 5.789778 | 10.48139 | 0.0003388889 | -0.00755 | 0.007888889 | 5.789778 | 10.48139 | PS001100-A040420 | 0.010625 | 2.028875 | 0.01075 | 0.022875 | 4.947375 | 5.009 | 4.648 | 5.09
1281 | PS001101-A090420-1/1-1 | 1100 | 31910 | 31911 | 1404 | 7.43775 | 7.78495 | 132.09 | 81.115 | 167.215 | 6.615 | 0.22 | 1.01 | 6.05 | 1.135 | 0.345 | 17.675 | 17.505 | 3.745 | 3.53 | 15.765 | 15.82 | 0.83 | 0.795 | 6.75 | 0.12 | PS001101-A090420-1 | CK002800-D200320 | CK002791-D120320 | 7.1365 | 7.1365 | 7.1385 | 5.705 | 5.71 | 7.2375 | 7.2375 | 7.2375 | Rec-CK002749-D310120 | 2020-03-20 08:45 | 17.8 | 9.7 | 12 | Rec-CK002749-D310120 | 2020-03-12 17:10 | 18.3 | 14.1 | 12.9 | 3 | 3 | На контроль |  | 1650 | 13.7 | 1940 | 40 | 80.2 | 1925 | 38 | 45 | 166 | 203 | 129 | 169 | 25.95 | 202 | 185 | 2020-04-28 | 39 | 42 | 45 | 78.9 | 80 | 81.6 | 38 | 45 | 53 | 129.2 | 130 | 130.5 | 168.4 | 170 | 171 | 0.42 | 0.2 | 0.42 | 700 | 12000 | 0 | 0 | 1925 | 99.08 |  |  | 2020-03-04 | 2020-03-04 | 2019-11-06 | 1316 | 2018-06-06 | 3010 | 0.0003611111 | -0.007522222 | 0.007883333 | 5.827333 | 10.473 | 0.0004166667 | -0.007355556 | 0.007772222 | 5.761222 | 10.5005 | PS001101-A090420 | 0.010225 | 2.021625 | 0.013125 | 0.020375 | 4.9305 | 4.995 | 4.623 | 5.079
1282 | PS001101-A090420-1/1-10 | 1200 | 31912 | 31913 | 1359.63 | 7.4099 | 7.7601 | 132.35 | 81.05 | 167.12 | 6.34 | 0.495 | 0.835 | 9.645 | 1.59 | 0.15 | 18.265 | 18.23 | 2.705 | 2.855 | 15.875 | 15.72 | 0.595 | 0.575 | 7.1 | 0.2 | PS001101-A090420-1 | CK002800-D200320 | CK002791-D120320 | 7.1365 | 7.1365 | 7.1385 | 5.705 | 5.71 | 7.2375 | 7.2375 | 7.2375 | Rec-CK002749-D310120 | 2020-03-20 08:45 | 17.8 | 9.7 | 12 | Rec-CK002749-D310120 | 2020-03-12 17:10 | 18.3 | 14.1 | 12.9 | 3 | 3 | На контроль |  | 1650 | 13.7 | 1940 | 40 | 80.2 | 1925 | 38 | 45 | 166 | 203 | 129 | 169 | 25.95 | 202 | 185 | 2020-04-28 | 39 | 42 | 45 | 78.9 | 80 | 81.6 | 38 | 45 | 53 | 129.2 | 130 | 130.5 | 168.4 | 170 | 171 | 0.42 | 0.2 | 0.42 | 700 | 12000 | 0 | 0 | 1925 | 99.08 |  |  | 2020-03-04 | 2020-03-04 | 2019-11-06 | 1316 | 2018-06-06 | 3010 | 0.0003611111 | -0.007522222 | 0.007883333 | 5.827333 | 10.473 | 0.0004166667 | -0.007355556 | 0.007772222 | 5.761222 | 10.5005 | PS001101-A090420 | 0.010225 | 2.021625 | 0.013125 | 0.020375 | 4.9305 | 4.995 | 4.623 | 5.079
1283 | PS001101-A090420-1/1-2 | 1100 | 31914 | 31915 | 1381.61 | 7.43405 | 7.77695 | 132.135 | 81.205 | 166.915 | 6.585 | 0.4 | 0.945 | 3.4 | 1.16 | 0.315 | 18.07 | 17.85 | 3.235 | 2.585 | 15.78 | 15.735 | 0.715 | 0.74 | 6.95 | 0.17 | PS001101-A090420-1 | CK002800-D200320 | CK002791-D120320 | 7.1365 | 7.1365 | 7.1385 | 5.705 | 5.71 | 7.2375 | 7.2375 | 7.2375 | Rec-CK002749-D310120 | 2020-03-20 08:45 | 17.8 | 9.7 | 12 | Rec-CK002749-D310120 | 2020-03-12 17:10 | 18.3 | 14.1 | 12.9 | 3 | 3 | На контроль |  | 1650 | 13.7 | 1940 | 40 | 80.2 | 1925 | 38 | 45 | 166 | 203 | 129 | 169 | 25.95 | 202 | 185 | 2020-04-28 | 39 | 42 | 45 | 78.9 | 80 | 81.6 | 38 | 45 | 53 | 129.2 | 130 | 130.5 | 168.4 | 170 | 171 | 0.42 | 0.2 | 0.42 | 700 | 12000 | 0 | 0 | 1925 | 99.08 |  |  | 2020-03-04 | 2020-03-04 | 2019-11-06 | 1316 | 2018-06-06 | 3010 | 0.0003611111 | -0.007522222 | 0.007883333 | 5.827333 | 10.473 | 0.0004166667 | -0.007355556 | 0.007772222 | 5.761222 | 10.5005 | PS001101-A090420 | 0.010225 | 2.021625 | 0.013125 | 0.020375 | 4.9305 | 4.995 | 4.623 | 5.079
1284 | PS001101-A090420-1/1-3 | 1100 | 31916 | 31917 | 1366.515 | 7.42225 | 7.77165 | 132.095 | 81.23 | 167.09 | 6.64 | 0.5 | 0.87 | 3.865 | 1.25 | 0.3 | 17.885 | 17.895 | 1.71 | 2.825 | 15.795 | 15.805 | 0.71 | 0.73 | 6.85 | 0.14 | PS001101-A090420-1 | CK002800-D200320 | CK002791-D120320 | 7.1365 | 7.1365 | 7.1385 | 5.705 | 5.71 | 7.2375 | 7.2375 | 7.2375 | Rec-CK002749-D310120 | 2020-03-20 08:45 | 17.8 | 9.7 | 12 | Rec-CK002749-D310120 | 2020-03-12 17:10 | 18.3 | 14.1 | 12.9 | 3 | 3 | На контроль |  | 1650 | 13.7 | 1940 | 40 | 80.2 | 1925 | 38 | 45 | 166 | 203 | 129 | 169 | 25.95 | 202 | 185 | 2020-04-28 | 39 | 42 | 45 | 78.9 | 80 | 81.6 | 38 | 45 | 53 | 129.2 | 130 | 130.5 | 168.4 | 170 | 171 | 0.42 | 0.2 | 0.42 | 700 | 12000 | 0 | 0 | 1925 | 99.08 |  |  | 2020-03-04 | 2020-03-04 | 2019-11-06 | 1316 | 2018-06-06 | 3010 | 0.0003611111 | -0.007522222 | 0.007883333 | 5.827333 | 10.473 | 0.0004166667 | -0.007355556 | 0.007772222 | 5.761222 | 10.5005 | PS001101-A090420 | 0.010225 | 2.021625 | 0.013125 | 0.020375 | 4.9305 | 4.995 | 4.623 | 5.079
1285 | PS001101-A090420-1/1-4 | 1100 | 31918 | 31919 | 1373.17 | 7.4169 | 7.7701 | 131.86 | 81.175 | 167.06 | 6.58 | 0.565 | 0.905 | 5.79 | 1.275 | 0.365 | 17.855 | 17.915 | 1.91 | 2.84 | 15.35 | 16.155 | 0.71 | 0.75 | 6.85 | 0.15 | PS001101-A090420-1 | CK002800-D200320 | CK002791-D120320 | 7.1365 | 7.1365 | 7.1385 | 5.705 | 5.71 | 7.2375 | 7.2375 | 7.2375 | Rec-CK002749-D310120 | 2020-03-20 08:45 | 17.8 | 9.7 | 12 | Rec-CK002749-D310120 | 2020-03-12 17:10 | 18.3 | 14.1 | 12.9 | 3 | 3 | На контроль |  | 1650 | 13.7 | 1940 | 40 | 80.2 | 1925 | 38 | 45 | 166 | 203 | 129 | 169 | 25.95 | 202 | 185 | 2020-04-28 | 39 | 42 | 45 | 78.9 | 80 | 81.6 | 38 | 45 | 53 | 129.2 | 130 | 130.5 | 168.4 | 170 | 171 | 0.42 | 0.2 | 0.42 | 700 | 12000 | 0 | 0 | 1925 | 99.08 |  |  | 2020-03-04 | 2020-03-04 | 2019-11-06 | 1316 | 2018-06-06 | 3010 | 0.0003611111 | -0.007522222 | 0.007883333 | 5.827333 | 10.473 | 0.0004166667 | -0.007355556 | 0.007772222 | 5.761222 | 10.5005 | PS001101-A090420 | 0.010225 | 2.021625 | 0.013125 | 0.020375 | 4.9305 | 4.995 | 4.623 | 5.079
1286 | PS001101-A090420-1/1-5 | 1200 | 31920 | 31921 | 1373.325 | 7.3816 | 7.7581 | 131.825 | 81.135 | 166.675 | 6.415 | 0.745 | 0.705 | 6.43 | 1.385 | 0.435 | 18.015 | 18.07 | 2.005 | 3.12 | 15.525 | 15.885 | 0.74 | 0.725 | 6.95 | 0.22 | PS001101-A090420-1 | CK002800-D200320 | CK002791-D120320 | 7.1365 | 7.1365 | 7.1385 | 5.705 | 5.71 | 7.2375 | 7.2375 | 7.2375 | Rec-CK002749-D310120 | 2020-03-20 08:45 | 17.8 | 9.7 | 12 | Rec-CK002749-D310120 | 2020-03-12 17:10 | 18.3 | 14.1 | 12.9 | 3 | 3 | На контроль |  | 1650 | 13.7 | 1940 | 40 | 80.2 | 1925 | 38 | 45 | 166 | 203 | 129 | 169 | 25.95 | 202 | 185 | 2020-04-28 | 39 | 42 | 45 | 78.9 | 80 | 81.6 | 38 | 45 | 53 | 129.2 | 130 | 130.5 | 168.4 | 170 | 171 | 0.42 | 0.2 | 0.42 | 700 | 12000 | 0 | 0 | 1925 | 99.08 |  |  | 2020-03-04 | 2020-03-04 | 2019-11-06 | 1316 | 2018-06-06 | 3010 | 0.0003611111 | -0.007522222 | 0.007883333 | 5.827333 | 10.473 | 0.0004166667 | -0.007355556 | 0.007772222 | 5.761222 | 10.5005 | PS001101-A090420 | 0.010225 | 2.021625 | 0.013125 | 0.020375 | 4.9305 | 4.995 | 4.623 | 5.079
1287 | PS001101-A090420-1/1-6 | 1200 | 31922 | 31923 | 1368.7 | 7.38185 | 7.74915 | 132.09 | 80.97 | 166.605 | 6.42 | 0.78 | 0.58 | 5.24 | 1.47 | 0.25 | 17.975 | 18.09 | 2.055 | 3.435 | 15.725 | 15.67 | 0.72 | 0.73 | 6.95 | 0.3 | PS001101-A090420-1 | CK002800-D200320 | CK002791-D120320 | 7.1365 | 7.1365 | 7.1385 | 5.705 | 5.71 | 7.2375 | 7.2375 | 7.2375 | Rec-CK002749-D310120 | 2020-03-20 08:45 | 17.8 | 9.7 | 12 | Rec-CK002749-D310120 | 2020-03-12 17:10 | 18.3 | 14.1 | 12.9 | 3 | 3 | На контроль |  | 1650 | 13.7 | 1940 | 40 | 80.2 | 1925 | 38 | 45 | 166 | 203 | 129 | 169 | 25.95 | 202 | 185 | 2020-04-28 | 39 | 42 | 45 | 78.9 | 80 | 81.6 | 38 | 45 | 53 | 129.2 | 130 | 130.5 | 168.4 | 170 | 171 | 0.42 | 0.2 | 0.42 | 700 | 12000 | 0 | 0 | 1925 | 99.08 |  |  | 2020-03-04 | 2020-03-04 | 2019-11-06 | 1316 | 2018-06-06 | 3010 | 0.0003611111 | -0.007522222 | 0.007883333 | 5.827333 | 10.473 | 0.0004166667 | -0.007355556 | 0.007772222 | 5.761222 | 10.5005 | PS001101-A090420 | 0.010225 | 2.021625 | 0.013125 | 0.020375 | 4.9305 | 4.995 | 4.623 | 5.079
1288 | PS001101-A090420-1/1-7 | 1200 | 31924 | 31925 | 1368.57 | 7.4062 | 7.75445 | 132.195 | 81.01 | 166.755 | 6.415 | 0.505 | 0.775 | 5.32 | 1.41 | 0.18 | 17.92 | 17.945 | 2.685 | 2.025 | 15.605 | 15.92 | 0.76 | 0.695 | 6.9 | 0.26 | PS001101-A090420-1 | CK002800-D200320 | CK002791-D120320 | 7.1365 | 7.1365 | 7.1385 | 5.705 | 5.71 | 7.2375 | 7.2375 | 7.2375 | Rec-CK002749-D310120 | 2020-03-20 08:45 | 17.8 | 9.7 | 12 | Rec-CK002749-D310120 | 2020-03-12 17:10 | 18.3 | 14.1 | 12.9 | 3 | 3 | На контроль |  | 1650 | 13.7 | 1940 | 40 | 80.2 | 1925 | 38 | 45 | 166 | 203 | 129 | 169 | 25.95 | 202 | 185 | 2020-04-28 | 39 | 42 | 45 | 78.9 | 80 | 81.6 | 38 | 45 | 53 | 129.2 | 130 | 130.5 | 168.4 | 170 | 171 | 0.42 | 0.2 | 0.42 | 700 | 12000 | 0 | 0 | 1925 | 99.08 |  |  | 2020-03-04 | 2020-03-04 | 2019-11-06 | 1316 | 2018-06-06 | 3010 | 0.0003611111 | -0.007522222 | 0.007883333 | 5.827333 | 10.473 | 0.0004166667 | -0.007355556 | 0.007772222 | 5.761222 | 10.5005 | PS001101-A090420 | 0.010225 | 2.021625 | 0.013125 | 0.020375 | 4.9305 | 4.995 | 4.623 | 5.079
1289 | PS001101-A090420-1/1-8 | 1200 | 31926 | 31927 | 1354.54 | 7.39345 | 7.75455 | 132.31 | 81.03 | 166.89 | 6.325 | 0.41 | 0.91 | 8.165 | 1.38 | 0.21 | 17.87 | 17.91 | 3.2 | 2.96 | 15.565 | 16.1 | 0.71 | 0.61 | 6.95 | 0.3 | PS001101-A090420-1 | CK002800-D200320 | CK002791-D120320 | 7.1365 | 7.1365 | 7.1385 | 5.705 | 5.71 | 7.2375 | 7.2375 | 7.2375 | Rec-CK002749-D310120 | 2020-03-20 08:45 | 17.8 | 9.7 | 12 | Rec-CK002749-D310120 | 2020-03-12 17:10 | 18.3 | 14.1 | 12.9 | 3 | 3 | На контроль |  | 1650 | 13.7 | 1940 | 40 | 80.2 | 1925 | 38 | 45 | 166 | 203 | 129 | 169 | 25.95 | 202 | 185 | 2020-04-28 | 39 | 42 | 45 | 78.9 | 80 | 81.6 | 38 | 45 | 53 | 129.2 | 130 | 130.5 | 168.4 | 170 | 171 | 0.42 | 0.2 | 0.42 | 700 | 12000 | 0 | 0 | 1925 | 99.08 |  |  | 2020-03-04 | 2020-03-04 | 2019-11-06 | 1316 | 2018-06-06 | 3010 | 0.0003611111 | -0.007522222 | 0.007883333 | 5.827333 | 10.473 | 0.0004166667 | -0.007355556 | 0.007772222 | 5.761222 | 10.5005 | PS001101-A090420 | 0.010225 | 2.021625 | 0.013125 | 0.020375 | 4.9305 | 4.995 | 4.623 | 5.079
1290 | PS001101-A090420-1/1-9 | 1200 | 31928 | 31929 | 1355.36 | 7.38475 | 7.75455 | 132.235 | 80.855 | 166.885 | 6.32 | 0.4 | 1.04 | 8.255 | 1.405 | 0.14 | 17.95 | 18.045 | 3.235 | 3.085 | 15.78 | 15.88 | 0.695 | 0.595 | 7.05 | 0.14 | PS001101-A090420-1 | CK002800-D200320 | CK002791-D120320 | 7.1365 | 7.1365 | 7.1385 | 5.705 | 5.71 | 7.2375 | 7.2375 | 7.2375 | Rec-CK002749-D310120 | 2020-03-20 08:45 | 17.8 | 9.7 | 12 | Rec-CK002749-D310120 | 2020-03-12 17:10 | 18.3 | 14.1 | 12.9 | 3 | 3 | На контроль |  | 1650 | 13.7 | 1940 | 40 | 80.2 | 1925 | 38 | 45 | 166 | 203 | 129 | 169 | 25.95 | 202 | 185 | 2020-04-28 | 39 | 42 | 45 | 78.9 | 80 | 81.6 | 38 | 45 | 53 | 129.2 | 130 | 130.5 | 168.4 | 170 | 171 | 0.42 | 0.2 | 0.42 | 700 | 12000 | 0 | 0 | 1925 | 99.08 |  |  | 2020-03-04 | 2020-03-04 | 2019-11-06 | 1316 | 2018-06-06 | 3010 | 0.0003611111 | -0.007522222 | 0.007883333 | 5.827333 | 10.473 | 0.0004166667 | -0.007355556 | 0.007772222 | 5.761222 | 10.5005 | PS001101-A090420 | 0.010225 | 2.021625 | 0.013125 | 0.020375 | 4.9305 | 4.995 | 4.623 | 5.079
1291 | PS001101-A090420-2/1-1 | 1200 | 31943 | 31944 | 1374.11 | 7.446 | 7.80815 | 132.25 | 81.01 | 167.35 | 6.49 | 0.14 | 0.62 | 5.515 | 1.46 | 0.18 | 17.74 | 17.695 | 3.05 | 1.75 | 16.055 | 15.735 | 0.195 | 0.21 | 6.65 | 0.19 | PS001101-A090420-2 | CK002814-D160420 | CK002814-D160420 | 7.1555 | 7.1555 | 7.1395 | 5.73 | 5.7 | 7.2565 | 7.2565 | 7.2565 | Rec-CK002749-D310120 | 2020-04-16 08:30 | 16.8 | 14.9 | 11.5 | Rec-CK002749-D310120 | 2020-04-16 08:30 | 16.8 | 14.9 | 11.5 | 3 | 3 | На контроль |  | 1650 | 13.7 | 1940 | 40 | 80.2 | 1925 | 38 | 43 | 166 | 203 | 129 | 169 | 25.81 | 160 | 145 | 2020-04-29 | 38 | 81 | 83 | 79.6 | 79.9 | 81.2 | 38 | 45 | 51 | 129.2 | 129.9 | 130.6 | 168.9 | 170 | 171.4 | 0.42 | 0.42 | 0.42 | 650 | 7500 | 0 | 0 | 1925 |  |  |  | 2020-03-04 | 2020-03-04 | 2019-11-06 | 1326 | 2018-06-06 | 3020 | 0.0004777778 | -0.007477778 | 0.007955556 | 5.833056 | 10.54717 | 0.0004777778 | -0.007477778 | 0.007955556 | 5.833056 | 10.54717 | PS001101-A090420 | 0.010225 | 2.021625 | 0.013125 | 0.020375 | 4.9305 | 4.995 | 4.623 | 5.079
1292 | PS001101-A090420-2/1-2 | 1200 | 31945 | 31946 | 1363.805 | 7.4321 | 7.81005 | 132.23 | 80.85 | 167.505 | 6.47 | 0.335 | 0.63 | 4.095 | 1.52 | 0.195 | 17.95 | 17.955 | 2.965 | 3.29 | 15.96 | 15.83 | 0.115 | 0.205 | 6.8 | 0.1 | PS001101-A090420-2 | CK002814-D160420 | CK002814-D160420 | 7.1555 | 7.1555 | 7.1395 | 5.73 | 5.7 | 7.2565 | 7.2565 | 7.2565 | Rec-CK002749-D310120 | 2020-04-16 08:30 | 16.8 | 14.9 | 11.5 | Rec-CK002749-D310120 | 2020-04-16 08:30 | 16.8 | 14.9 | 11.5 | 3 | 3 | На контроль |  | 1650 | 13.7 | 1940 | 40 | 80.2 | 1925 | 38 | 43 | 166 | 203 | 129 | 169 | 25.81 | 160 | 145 | 2020-04-29 | 38 | 81 | 83 | 79.6 | 79.9 | 81.2 | 38 | 45 | 51 | 129.2 | 129.9 | 130.6 | 168.9 | 170 | 171.4 | 0.42 | 0.42 | 0.42 | 650 | 7500 | 0 | 0 | 1925 |  |  |  | 2020-03-04 | 2020-03-04 | 2019-11-06 | 1326 | 2018-06-06 | 3020 | 0.0004777778 | -0.007477778 | 0.007955556 | 5.833056 | 10.54717 | 0.0004777778 | -0.007477778 | 0.007955556 | 5.833056 | 10.54717 | PS001101-A090420 | 0.010225 | 2.021625 | 0.013125 | 0.020375 | 4.9305 | 4.995 | 4.623 | 5.079
1293 | PS001101-A090420-2/1-3 | 1200 | 31947 | 31948 | 1376.65 | 7.4117 | 7.7652 | 132.185 | 80.99 | 166.925 | 6.525 | 0.32 | 0.65 | 7.505 | 1.63 | 0.2 | 17.86 | 17.9 | 2.02 | 2.135 | 15.695 | 16.02 | 0.215 | 0.165 | 6.95 | 0.13 | PS001101-A090420-2 | CK002814-D160420 | CK002814-D160420 | 7.1555 | 7.1555 | 7.1395 | 5.73 | 5.7 | 7.2565 | 7.2565 | 7.2565 | Rec-CK002749-D310120 | 2020-04-16 08:30 | 16.8 | 14.9 | 11.5 | Rec-CK002749-D310120 | 2020-04-16 08:30 | 16.8 | 14.9 | 11.5 | 3 | 3 | На контроль |  | 1650 | 13.7 | 1940 | 40 | 80.2 | 1925 | 38 | 43 | 166 | 203 | 129 | 169 | 25.81 | 160 | 145 | 2020-04-29 | 38 | 81 | 83 | 79.6 | 79.9 | 81.2 | 38 | 45 | 51 | 129.2 | 129.9 | 130.6 | 168.9 | 170 | 171.4 | 0.42 | 0.42 | 0.42 | 650 | 7500 | 0 | 0 | 1925 |  |  |  | 2020-03-04 | 2020-03-04 | 2019-11-06 | 1326 | 2018-06-06 | 3020 | 0.0004777778 | -0.007477778 | 0.007955556 | 5.833056 | 10.54717 | 0.0004777778 | -0.007477778 | 0.007955556 | 5.833056 | 10.54717 | PS001101-A090420 | 0.010225 | 2.021625 | 0.013125 | 0.020375 | 4.9305 | 4.995 | 4.623 | 5.079
1294 | PS001101-A090420-2/1-4 | 1200 | 31949 | 31950 | 1368.265 | 7.41025 | 7.7755 | 132.265 | 81.075 | 166.87 | 6.555 | 0.29 | 0.715 | 6.015 | 1.705 | 0.32 | 18.08 | 18.035 | 2.655 | 2.005 | 15.82 | 15.86 | 0.155 | 0.12 | 7.1 | 0.11 | PS001101-A090420-2 | CK002814-D160420 | CK002814-D160420 | 7.1555 | 7.1555 | 7.1395 | 5.73 | 5.7 | 7.2565 | 7.2565 | 7.2565 | Rec-CK002749-D310120 | 2020-04-16 08:30 | 16.8 | 14.9 | 11.5 | Rec-CK002749-D310120 | 2020-04-16 08:30 | 16.8 | 14.9 | 11.5 | 3 | 3 | На контроль |  | 1650 | 13.7 | 1940 | 40 | 80.2 | 1925 | 38 | 43 | 166 | 203 | 129 | 169 | 25.81 | 160 | 145 | 2020-04-29 | 38 | 81 | 83 | 79.6 | 79.9 | 81.2 | 38 | 45 | 51 | 129.2 | 129.9 | 130.6 | 168.9 | 170 | 171.4 | 0.42 | 0.42 | 0.42 | 650 | 7500 | 0 | 0 | 1925 |  |  |  | 2020-03-04 | 2020-03-04 | 2019-11-06 | 1326 | 2018-06-06 | 3020 | 0.0004777778 | -0.007477778 | 0.007955556 | 5.833056 | 10.54717 | 0.0004777778 | -0.007477778 | 0.007955556 | 5.833056 | 10.54717 | PS001101-A090420 | 0.010225 | 2.021625 | 0.013125 | 0.020375 | 4.9305 | 4.995 | 4.623 | 5.079
1295 | PS001101-A090420-2/1-5 | 1200 | 31951 | 31952 | 1366.42 | 7.4098 | 7.7599 | 132.03 | 81.055 | 167.06 | 6.475 | 0.38 | 0.6 | 7.03 | 1.64 | 0.305 | 18.435 | 18.435 | 2.615 | 2.14 | 15.79 | 15.685 | 0.185 | 0.085 | 7.35 | 0.17 | PS001101-A090420-2 | CK002814-D160420 | CK002814-D160420 | 7.1555 | 7.1555 | 7.1395 | 5.73 | 5.7 | 7.2565 | 7.2565 | 7.2565 | Rec-CK002749-D310120 | 2020-04-16 08:30 | 16.8 | 14.9 | 11.5 | Rec-CK002749-D310120 | 2020-04-16 08:30 | 16.8 | 14.9 | 11.5 | 3 | 3 | На контроль |  | 1650 | 13.7 | 1940 | 40 | 80.2 | 1925 | 38 | 43 | 166 | 203 | 129 | 169 | 25.81 | 160 | 145 | 2020-04-29 | 38 | 81 | 83 | 79.6 | 79.9 | 81.2 | 38 | 45 | 51 | 129.2 | 129.9 | 130.6 | 168.9 | 170 | 171.4 | 0.42 | 0.42 | 0.42 | 650 | 7500 | 0 | 0 | 1925 |  |  |  | 2020-03-04 | 2020-03-04 | 2019-11-06 | 1326 | 2018-06-06 | 3020 | 0.0004777778 | -0.007477778 | 0.007955556 | 5.833056 | 10.54717 | 0.0004777778 | -0.007477778 | 0.007955556 | 5.833056 | 10.54717 | PS001101-A090420 | 0.010225 | 2.021625 | 0.013125 | 0.020375 | 4.9305 | 4.995 | 4.623 | 5.079
1296 | PS000134-C180712-2/1-1 | 1050 | 31963 | 31964 | 1438.825 | 7.5701 | 7.8997 | 132 | 80.91 | 167.38 | 6.47 | 0.415 | 1.165 | 9.79 | 1.165 | 0.215 | 17.79 | 17.73 | 2.935 | 2.175 | 15.315 | 15.87 | 0.34 | 0.2 | 6.65 | 0.11 | PS000134-C180712-2 | CK002819-D210420 | CK002819-D210420 | 7.135 | 7.135 | 7.1355 | 5.705 | 5.715 | 7.236 | 7.236 | 7.236 | Rec-CK002749-D310120 | 2020-04-21 08:25 | 16.6 | 12.3 | 11.2 | Rec-CK002749-D310120 | 2020-04-21 08:25 | 16.6 | 12.3 | 11.2 | 3 | 3 | На контроль |  | 1650 | 13.6 | 1940 | 40 | 80.2 | 1925 | 38 | 43 | 166 | 203 | 129 | 169 | 26.07 | 146 | 131 | 2020-04-29 | 38 | 39.5 | 41 | 78.3 | 79.8 | 81.7 | 38 | 42.5 | 47 | 129.1 | 129.9 | 130.7 | 169 | 170.2 | 171.3 | 0.41 | 0.41 | 0.41 | 700 | 6000 | 0 | 0 | 1925 |  |  |  | 2020-03-04 | 2020-03-04 | 2019-11-06 | 1326 | 2018-06-06 | 3020 | -5e-05 | -0.007405556 | 0.007355556 | 5.785278 | 10.54094 | -5e-05 | -0.007405556 | 0.007355556 | 5.785278 | 10.54094 | PS000134-C180712
1297 | PS000134-C180712-2/1-2 | 1050 | 31965 | 31966 | 1433.435 | 7.5922 | 7.90565 | 132.085 | 80.875 | 167.26 | 6.455 | 0.33 | 1.205 | 10.15 | 1.265 | 0.2 | 17.865 | 17.82 | 3.91 | 2.265 | 15.38 | 15.77 | 0.34 | 0.145 | 6.75 | 0.13 | PS000134-C180712-2 | CK002819-D210420 | CK002819-D210420 | 7.135 | 7.135 | 7.1355 | 5.705 | 5.715 | 7.236 | 7.236 | 7.236 | Rec-CK002749-D310120 | 2020-04-21 08:25 | 16.6 | 12.3 | 11.2 | Rec-CK002749-D310120 | 2020-04-21 08:25 | 16.6 | 12.3 | 11.2 | 3 | 3 | На контроль |  | 1650 | 13.6 | 1940 | 40 | 80.2 | 1925 | 38 | 43 | 166 | 203 | 129 | 169 | 26.07 | 146 | 131 | 2020-04-29 | 38 | 39.5 | 41 | 78.3 | 79.8 | 81.7 | 38 | 42.5 | 47 | 129.1 | 129.9 | 130.7 | 169 | 170.2 | 171.3 | 0.41 | 0.41 | 0.41 | 700 | 6000 | 0 | 0 | 1925 |  |  |  | 2020-03-04 | 2020-03-04 | 2019-11-06 | 1326 | 2018-06-06 | 3020 | -5e-05 | -0.007405556 | 0.007355556 | 5.785278 | 10.54094 | -5e-05 | -0.007405556 | 0.007355556 | 5.785278 | 10.54094 | PS000134-C180712
1298 | PS000134-C180712-2/1-3 | 1050 | 31967 | 31968 | 1439.765 | 7.6028 | 7.9145 | 132.185 | 81.005 | 166.99 | 6.45 | 0.215 | 1.03 | 5.66 | 1.215 | 0.33 | 17.885 | 17.905 | 3.525 | 2.025 | 15.72 | 15.465 | 0.23 | 0.08 | 6.8 | 0.12 | PS000134-C180712-2 | CK002819-D210420 | CK002819-D210420 | 7.135 | 7.135 | 7.1355 | 5.705 | 5.715 | 7.236 | 7.236 | 7.236 | Rec-CK002749-D310120 | 2020-04-21 08:25 | 16.6 | 12.3 | 11.2 | Rec-CK002749-D310120 | 2020-04-21 08:25 | 16.6 | 12.3 | 11.2 | 3 | 3 | На контроль |  | 1650 | 13.6 | 1940 | 40 | 80.2 | 1925 | 38 | 43 | 166 | 203 | 129 | 169 | 26.07 | 146 | 131 | 2020-04-29 | 38 | 39.5 | 41 | 78.3 | 79.8 | 81.7 | 38 | 42.5 | 47 | 129.1 | 129.9 | 130.7 | 169 | 170.2 | 171.3 | 0.41 | 0.41 | 0.41 | 700 | 6000 | 0 | 0 | 1925 |  |  |  | 2020-03-04 | 2020-03-04 | 2019-11-06 | 1326 | 2018-06-06 | 3020 | -5e-05 | -0.007405556 | 0.007355556 | 5.785278 | 10.54094 | -5e-05 | -0.007405556 | 0.007355556 | 5.785278 | 10.54094 | PS000134-C180712
1299 | PS000134-C180712-2/1-4 | 1050 | 31969 | 31970 | 1444.66 | 7.5932 | 7.8931 | 131.965 | 80.94 | 167.19 | 6.5 | 0.225 | 0.81 | 5.72 | 1.175 | 0.22 | 17.88 | 17.895 | 2.615 | 1.965 | 15.945 | 15.275 | 0.06 | 0.025 | 6.85 | 0.15 | PS000134-C180712-2 | CK002819-D210420 | CK002819-D210420 | 7.135 | 7.135 | 7.1355 | 5.705 | 5.715 | 7.236 | 7.236 | 7.236 | Rec-CK002749-D310120 | 2020-04-21 08:25 | 16.6 | 12.3 | 11.2 | Rec-CK002749-D310120 | 2020-04-21 08:25 | 16.6 | 12.3 | 11.2 | 3 | 3 | На контроль |  | 1650 | 13.6 | 1940 | 40 | 80.2 | 1925 | 38 | 43 | 166 | 203 | 129 | 169 | 26.07 | 146 | 131 | 2020-04-29 | 38 | 39.5 | 41 | 78.3 | 79.8 | 81.7 | 38 | 42.5 | 47 | 129.1 | 129.9 | 130.7 | 169 | 170.2 | 171.3 | 0.41 | 0.41 | 0.41 | 700 | 6000 | 0 | 0 | 1925 |  |  |  | 2020-03-04 | 2020-03-04 | 2019-11-06 | 1326 | 2018-06-06 | 3020 | -5e-05 | -0.007405556 | 0.007355556 | 5.785278 | 10.54094 | -5e-05 | -0.007405556 | 0.007355556 | 5.785278 | 10.54094 | PS000134-C180712
1300 | PS000134-C180712-2/1-5 | 1050 | 31971 | 31972 | 1435.245 | 7.56845 | 7.85705 | 132.025 | 80.925 | 167.535 | 6.53 | 0.275 | 0.705 | 9.05 | 1.32 | 0.18 | 18.1 | 18.06 | 1.97 | 2.33 | 15.515 | 15.685 | 0.135 | 0.04 | 7 | 0.17 | PS000134-C180712-2 | CK002819-D210420 | CK002819-D210420 | 7.135 | 7.135 | 7.1355 | 5.705 | 5.715 | 7.236 | 7.236 | 7.236 | Rec-CK002749-D310120 | 2020-04-21 08:25 | 16.6 | 12.3 | 11.2 | Rec-CK002749-D310120 | 2020-04-21 08:25 | 16.6 | 12.3 | 11.2 | 3 | 3 | На контроль |  | 1650 | 13.6 | 1940 | 40 | 80.2 | 1925 | 38 | 43 | 166 | 203 | 129 | 169 | 26.07 | 146 | 131 | 2020-04-29 | 38 | 39.5 | 41 | 78.3 | 79.8 | 81.7 | 38 | 42.5 | 47 | 129.1 | 129.9 | 130.7 | 169 | 170.2 | 171.3 | 0.41 | 0.41 | 0.41 | 700 | 6000 | 0 | 0 | 1925 |  |  |  | 2020-03-04 | 2020-03-04 | 2019-11-06 | 1326 | 2018-06-06 | 3020 | -5e-05 | -0.007405556 | 0.007355556 | 5.785278 | 10.54094 | -5e-05 | -0.007405556 | 0.007355556 | 5.785278 | 10.54094 | PS000134-C180712
1301 | PS001101-A090420-3/1-2 | 1050 | 32000 | 32001 | 1399.18 | 7.46075 | 7.7901 | 132.355 | 81.225 | 166.57 | 6.505 | 0.29 | 0.835 | 8.345 | 1.305 | 0.335 | 18.14 | 18.61 | 4.14 | 1.945 | 16.07 | 15.805 | 0.085 | 0.145 | 7 | 0.14 | PS001101-A090420-3 | CK002811-D130420 | CK002820-D210420 | 7.1328 | 7.1328 | 7.1295 | 5.695 | 5.705 | 7.2338 | 7.2338 | 7.2338 | Rec-CK002749-D310120 | 2020-04-13 08:45 | 17.1 | 12.1 | 11.6 | Rec-CK002749-D310120 | 2020-04-21 17:00 | 16.5 | 11.9 | 11 | 3 | 3 | На контроль |  | 1650 | 14 | 1940 | 40 | 80.2 | 1925 | 38 | 43 | 166 | 203 | 129 | 169 | 25.47 | 179 | 164 | 2020-04-30 | 37 | 41 | 46 | 78.1 | 80 | 82 | 37 | 46 | 55 | 128.8 | 129.8 | 130.9 | 168.2 | 169.7 | 171.3 | 0.44 | 0.44 | 0.44 | 650 | 7500 | 0 | 0 | 1925 |  |  |  | 2020-03-04 | 2020-03-04 | 2019-11-06 | 1332 | 2018-06-06 | 3026 | -3.888889e-05 | -0.007505556 | 0.007466667 | 5.829389 | 10.47233 | 0.0002055556 | -0.007538889 | 0.007744444 | 5.796611 | 10.54844 | PS001101-A090420 | 0.010225 | 2.021625 | 0.013125 | 0.020375 | 4.9305 | 4.995 | 4.623 | 5.079
1302 | PS001101-A090420-3/1-3 | 1070 | 32002 | 32003 | 1392.855 | 7.50485 | 7.84765 | 132.48 | 80.985 | 167.065 | 6.495 | 0.185 | 0.75 | 7.695 | 1.22 | 0.33 | 18.16 | 18.745 | 2.385 | 1.21 | 16.1 | 15.76 | 0.115 | 0.19 | 7 | 0.11 | PS001101-A090420-3 | CK002811-D130420 | CK002820-D210420 | 7.1328 | 7.1328 | 7.1295 | 5.695 | 5.705 | 7.2338 | 7.2338 | 7.2338 | Rec-CK002749-D310120 | 2020-04-13 08:45 | 17.1 | 12.1 | 11.6 | Rec-CK002749-D310120 | 2020-04-21 17:00 | 16.5 | 11.9 | 11 | 3 | 3 | На контроль |  | 1650 | 14 | 1940 | 40 | 80.2 | 1925 | 38 | 43 | 166 | 203 | 129 | 169 | 25.47 | 179 | 164 | 2020-04-30 | 37 | 41 | 46 | 78.1 | 80 | 82 | 37 | 46 | 55 | 128.8 | 129.8 | 130.9 | 168.2 | 169.7 | 171.3 | 0.44 | 0.44 | 0.44 | 650 | 7500 | 0 | 0 | 1925 |  |  |  | 2020-03-04 | 2020-03-04 | 2019-11-06 | 1332 | 2018-06-06 | 3026 | -3.888889e-05 | -0.007505556 | 0.007466667 | 5.829389 | 10.47233 | 0.0002055556 | -0.007538889 | 0.007744444 | 5.796611 | 10.54844 | PS001101-A090420 | 0.010225 | 2.021625 | 0.013125 | 0.020375 | 4.9305 | 4.995 | 4.623 | 5.079
1303 | PS001102-A100420-1/1-1 | 1100 | 32038 | 32039 | 1352.175 | 7.2586 | 7.60625 | 132.29 | 81.145 | 166.335 | 6.135 | 0.34 | 0.755 | 7.93 | 1.38 | 0.26 | 18.19 | 17.165 | 1.86 | 2.48 | 15.435 | 15.535 | 0.05 | 0.025 | 6.95 | 0.12 | PS001102-A100420-1 | CK002822-D220420 | CK002822-D220420 | 7.1565 | 7.1565 | 7.148 | 5.695 | 5.715 | 7.2575 | 7.2575 | 7.2575 | Rec-CK002749-D310120 | 2020-04-22 17:10 | 16.4 | 10.8 | 10.9 | Rec-CK002749-D310120 | 2020-04-22 17:10 | 16.4 | 10.8 | 10.9 | 3 | 3 | На контроль |  | 1650 | 13.4 | 1940 | 40 | 80.2 | 1925 | 38 | 45 | 166 | 203 | 129 | 169 | 26.31 | 179 | 164 | 2020-05-06 | 37 | 40 | 44 | 78.4 | 80 | 81.5 | 35 | 43 | 51 | 128.7 | 129.7 | 130.7 | 168.4 | 169.9 | 171.4 | 0.41 | 0.41 | 0.41 | 700 | 9000 | 0 | 0 | 1925 | 98.8 |  |  | 2020-05-04 | 2020-05-04 | 2019-11-06 | 1342 | 2018-06-06 | 3036 | 0.0003 | -0.007455556 | 0.007755556 | 5.856833 | 10.61122 | 0.0003 | -0.007455556 | 0.007755556 | 5.856833 | 10.61122 | PS001102-A100420 | 0.010525 | 2.022 | 0.009625 | 0.013 | 4.915875 | 4.9895 | 4.573 | 5.062
1304 | PS001102-A100420-2/1-2 | 1200 | 32062 | 32063 | 1375.94 | 7.301 | 7.6581 | 132.08 | 80.905 | 166.79 | 6.29 | 0.635 | 0.845 | 6.745 | 1.38 | 0.37 | 18.2 | 17.805 | 3.33 | 7.045 | 15.875 | 15.755 | 0.11 | 0.445 | 7.4 | 0.09 | PS001102-A100420-2 | CK002813-A150420 | CK002813-A150420 | 7.1385 | 7.1385 | 7.1355 | 5.71 | 5.71 | 7.2395 | 7.2395 | 7.2395 | Rec-CK002806-A290320-169-20200329 | 2020-04-15 08:30 | 16.9 | 11.1 | 15 | Rec-CK002806-A290320-169-20200329 | 2020-04-15 08:30 | 16.9 | 11.1 | 15 | 1 | 1 | На контроль |  | 1655 | 13.6 | 1940 | 40 | 80.2 | 1925 | 38 | 43 | 166 | 203 | 129 | 169 | 26.09 | 204 | 189 | 2020-05-07 | 37 | 41 | 46 | 78.3 | 79.9 | 82 | 37 | 45 | 54 | 128.9 | 130 | 131 | 168.6 | 170.4 | 172.2 | 0.41 | 0.41 | 0.41 | 650 | 10000 | 0 | 0 | 1925 | 98.36 |  |  | 2020-05-04 | 2020-05-04 | 2019-11-06 | 1349 | 2018-06-06 | 3043 | -0.0002111111 | -0.007811111 | 0.0076 | 5.719333 | 10.57711 | -0.0002111111 | -0.007811111 | 0.0076 | 5.719333 | 10.57711 | PS001102-A100420 | 0.010525 | 2.022 | 0.009625 | 0.013 | 4.915875 | 4.9895 | 4.573 | 5.062
1305 | PS001102-A100420-2/1-4 | 1100 | 32064 | 32065 | 1385.52 | 7.31685 | 7.6698 | 132.285 | 81.405 | 167.52 | 6.19 | 0.32 | 0.4 | 8.245 | 1.51 | 0.32 | 18.13 | 17.975 | 2.69 | 3.025 | 15.985 | 15.9 | 0.14 | 0.43 | 7.45 | 0.13 | PS001102-A100420-2 | CK002813-A150420 | CK002813-A150420 | 7.1385 | 7.1385 | 7.1355 | 5.71 | 5.71 | 7.2395 | 7.2395 | 7.2395 | Rec-CK002806-A290320-169-20200329 | 2020-04-15 08:30 | 16.9 | 11.1 | 15 | Rec-CK002806-A290320-169-20200329 | 2020-04-15 08:30 | 16.9 | 11.1 | 15 | 1 | 1 | На контроль |  | 1655 | 13.6 | 1940 | 40 | 80.2 | 1925 | 38 | 43 | 166 | 203 | 129 | 169 | 26.09 | 204 | 189 | 2020-05-07 | 37 | 41 | 46 | 78.3 | 79.9 | 82 | 37 | 45 | 54 | 128.9 | 130 | 131 | 168.6 | 170.4 | 172.2 | 0.41 | 0.41 | 0.41 | 650 | 10000 | 0 | 0 | 1925 | 98.36 |  |  | 2020-05-04 | 2020-05-04 | 2019-11-06 | 1349 | 2018-06-06 | 3043 | -0.0002111111 | -0.007811111 | 0.0076 | 5.719333 | 10.57711 | -0.0002111111 | -0.007811111 | 0.0076 | 5.719333 | 10.57711 | PS001102-A100420 | 0.010525 | 2.022 | 0.009625 | 0.013 | 4.915875 | 4.9895 | 4.573 | 5.062
1306 | PS001102-A100420-2/1-5 | 1100 | 32066 | 32067 | 1374.315 | 7.3023 | 7.6557 | 132.15 | 81.155 | 167.41 | 6.315 | 0.33 | 0.375 | 7.825 | 1.71 | 0.32 | 18.275 | 17.89 | 2.285 | 2.09 | 15.88 | 15.575 | 0.025 | 0.29 | 7.65 | 0.16 | PS001102-A100420-2 | CK002813-A150420 | CK002813-A150420 | 7.1385 | 7.1385 | 7.1355 | 5.71 | 5.71 | 7.2395 | 7.2395 | 7.2395 | Rec-CK002806-A290320-169-20200329 | 2020-04-15 08:30 | 16.9 | 11.1 | 15 | Rec-CK002806-A290320-169-20200329 | 2020-04-15 08:30 | 16.9 | 11.1 | 15 | 1 | 1 | На контроль |  | 1655 | 13.6 | 1940 | 40 | 80.2 | 1925 | 38 | 43 | 166 | 203 | 129 | 169 | 26.09 | 204 | 189 | 2020-05-07 | 37 | 41 | 46 | 78.3 | 79.9 | 82 | 37 | 45 | 54 | 128.9 | 130 | 131 | 168.6 | 170.4 | 172.2 | 0.41 | 0.41 | 0.41 | 650 | 10000 | 0 | 0 | 1925 | 98.36 |  |  | 2020-05-04 | 2020-05-04 | 2019-11-06 | 1349 | 2018-06-06 | 3043 | -0.0002111111 | -0.007811111 | 0.0076 | 5.719333 | 10.57711 | -0.0002111111 | -0.007811111 | 0.0076 | 5.719333 | 10.57711 | PS001102-A100420 | 0.010525 | 2.022 | 0.009625 | 0.013 | 4.915875 | 4.9895 | 4.573 | 5.062
1307 | PS001102-A100420-3/1-1 | 1200 | 32102 | 32103 | 1400.81 | 7.37355 | 7.7297 | 132.145 | 81.17 | 167.085 | 6.4 | 0.07 | 0.755 | 11.2 | 2.37 | 0.265 | 17.81 | 17.79 | 1.875 | 3.2 | 15.8 | 15.995 | 0.17 | 0.33 | 7.4 | 0.1 | PS001102-A100420-3 | CK002806-A290320 | CK002806-A290320 | 7.14 | 7.14 | 7.136 | 5.715 | 5.72 | 7.241 | 7.241 | 7.241 | Rec-CK002806-A290320-169-20200329 | 2020-03-29 10:40 | 17.3 | 15.1 | 15.3 | Rec-CK002806-A290320-169-20200329 | 2020-03-29 10:40 | 17.3 | 15.1 | 15.3 | 1 | 1 | На контроль |  | 1660 | 13.7 | 1940 | 40 | 80.2 | 1925 | 38 | 45 | 166 | 203 | 129 | 169 | 25.84 | 197 | 182 | 2020-05-11 | 38.6 | 42 | 45.9 | 78.6 | 80 | 81.4 | 38 | 45 | 55 | 129.1 | 130 | 130.7 | 168.3 | 170 | 171.5 | 0.42 | 0.42 | 0.42 | 700 | 11000 | 0 | 0 | 1925 | 99.11 |  |  | 2020-05-04 | 2020-05-04 | 2019-11-06 | 1357 | 2018-06-06 | 3051 | -0.00035625 | -0.00786875 | 0.0075125 | 5.7355625 | 10.6046875 | -0.00035625 | -0.00786875 | 0.0075125 | 5.7355625 | 10.6046875 | PS001102-A100420 | 0.010525 | 2.022 | 0.009625 | 0.013 | 4.915875 | 4.9895 | 4.573 | 5.062
1308 | PS001102-A100420-3/1-2 | 1200 | 32104 | 32105 | 1385.285 | 7.3816 | 7.72465 | 132.29 | 81.07 | 166.745 | 6.405 | 0.22 | 0.67 | 7.635 | 2.23 | 0.245 | 18.11 | 18.105 | 2.58 | 2.165 | 15.86 | 15.835 | 0.11 | 0.29 | 7.55 | 0.13 | PS001102-A100420-3 | CK002806-A290320 | CK002806-A290320 | 7.14 | 7.14 | 7.136 | 5.715 | 5.72 | 7.241 | 7.241 | 7.241 | Rec-CK002806-A290320-169-20200329 | 2020-03-29 10:40 | 17.3 | 15.1 | 15.3 | Rec-CK002806-A290320-169-20200329 | 2020-03-29 10:40 | 17.3 | 15.1 | 15.3 | 1 | 1 | На контроль |  | 1660 | 13.7 | 1940 | 40 | 80.2 | 1925 | 38 | 45 | 166 | 203 | 129 | 169 | 25.84 | 197 | 182 | 2020-05-11 | 38.6 | 42 | 45.9 | 78.6 | 80 | 81.4 | 38 | 45 | 55 | 129.1 | 130 | 130.7 | 168.3 | 170 | 171.5 | 0.42 | 0.42 | 0.42 | 700 | 11000 | 0 | 0 | 1925 | 99.11 |  |  | 2020-05-04 | 2020-05-04 | 2019-11-06 | 1357 | 2018-06-06 | 3051 | -0.00035625 | -0.00786875 | 0.0075125 | 5.7355625 | 10.6046875 | -0.00035625 | -0.00786875 | 0.0075125 | 5.7355625 | 10.6046875 | PS001102-A100420 | 0.010525 | 2.022 | 0.009625 | 0.013 | 4.915875 | 4.9895 | 4.573 | 5.062
1309 | PS001102-A100420-3/1-3 | 1200 | 32106 | 32107 | 1372.06 | 7.37095 | 7.71585 | 132.355 | 80.835 | 166.69 | 6.37 | 0.25 | 0.83 | 6.735 | 1.88 | 0.285 | 18.185 | 18.22 | 2.945 | 2.425 | 15.69 | 15.845 | 0.02 | 0.265 | 7.65 | 0.1 | PS001102-A100420-3 | CK002806-A290320 | CK002806-A290320 | 7.14 | 7.14 | 7.136 | 5.715 | 5.72 | 7.241 | 7.241 | 7.241 | Rec-CK002806-A290320-169-20200329 | 2020-03-29 10:40 | 17.3 | 15.1 | 15.3 | Rec-CK002806-A290320-169-20200329 | 2020-03-29 10:40 | 17.3 | 15.1 | 15.3 | 1 | 1 | На контроль |  | 1660 | 13.7 | 1940 | 40 | 80.2 | 1925 | 38 | 45 | 166 | 203 | 129 | 169 | 25.84 | 197 | 182 | 2020-05-11 | 38.6 | 42 | 45.9 | 78.6 | 80 | 81.4 | 38 | 45 | 55 | 129.1 | 130 | 130.7 | 168.3 | 170 | 171.5 | 0.42 | 0.42 | 0.42 | 700 | 11000 | 0 | 0 | 1925 | 99.11 |  |  | 2020-05-04 | 2020-05-04 | 2019-11-06 | 1357 | 2018-06-06 | 3051 | -0.00035625 | -0.00786875 | 0.0075125 | 5.7355625 | 10.6046875 | -0.00035625 | -0.00786875 | 0.0075125 | 5.7355625 | 10.6046875 | PS001102-A100420 | 0.010525 | 2.022 | 0.009625 | 0.013 | 4.915875 | 4.9895 | 4.573 | 5.062
1310 | PS001102-A100420-3/1-4 | 1200 | 32108 | 32109 | 1365.18 | 7.37665 | 7.7226 | 132.21 | 80.865 | 166.985 | 6.385 | 0.19 | 0.83 | 6.345 | 2.11 | 0.205 | 18.245 | 18.2 | 2.98 | 2.77 | 15.81 | 15.75 | 0.125 | 0.325 | 7.65 | 0.08 | PS001102-A100420-3 | CK002806-A290320 | CK002806-A290320 | 7.14 | 7.14 | 7.136 | 5.715 | 5.72 | 7.241 | 7.241 | 7.241 | Rec-CK002806-A290320-169-20200329 | 2020-03-29 10:40 | 17.3 | 15.1 | 15.3 | Rec-CK002806-A290320-169-20200329 | 2020-03-29 10:40 | 17.3 | 15.1 | 15.3 | 1 | 1 | На контроль |  | 1660 | 13.7 | 1940 | 40 | 80.2 | 1925 | 38 | 45 | 166 | 203 | 129 | 169 | 25.84 | 197 | 182 | 2020-05-11 | 38.6 | 42 | 45.9 | 78.6 | 80 | 81.4 | 38 | 45 | 55 | 129.1 | 130 | 130.7 | 168.3 | 170 | 171.5 | 0.42 | 0.42 | 0.42 | 700 | 11000 | 0 | 0 | 1925 | 99.11 |  |  | 2020-05-04 | 2020-05-04 | 2019-11-06 | 1357 | 2018-06-06 | 3051 | -0.00035625 | -0.00786875 | 0.0075125 | 5.7355625 | 10.6046875 | -0.00035625 | -0.00786875 | 0.0075125 | 5.7355625 | 10.6046875 | PS001102-A100420 | 0.010525 | 2.022 | 0.009625 | 0.013 | 4.915875 | 4.9895 | 4.573 | 5.062
1311 | PS001102-A100420-3/1-5 | 1200 | 32111 | 32112 | 1361.695 | 7.39065 | 7.73465 | 132.155 | 80.975 | 167.13 | 6.44 | 0.15 | 0.615 | 4.615 | 2.095 | 0.285 | 18.36 | 18.215 | 2.965 | 2.89 | 16.145 | 15.475 | 0.165 | 0.36 | 7.6 | 0.1 | PS001102-A100420-3 | CK002806-A290320 | CK002806-A290320 | 7.14 | 7.14 | 7.136 | 5.715 | 5.72 | 7.241 | 7.241 | 7.241 | Rec-CK002806-A290320-169-20200329 | 2020-03-29 10:40 | 17.3 | 15.1 | 15.3 | Rec-CK002806-A290320-169-20200329 | 2020-03-29 10:40 | 17.3 | 15.1 | 15.3 | 1 | 1 | На контроль |  | 1660 | 13.7 | 1940 | 40 | 80.2 | 1925 | 38 | 45 | 166 | 203 | 129 | 169 | 25.84 | 197 | 182 | 2020-05-11 | 38.6 | 42 | 45.9 | 78.6 | 80 | 81.4 | 38 | 45 | 55 | 129.1 | 130 | 130.7 | 168.3 | 170 | 171.5 | 0.42 | 0.42 | 0.42 | 700 | 11000 | 0 | 0 | 1925 | 99.11 |  |  | 2020-05-04 | 2020-05-04 | 2019-11-06 | 1357 | 2018-06-06 | 3051 | -0.00035625 | -0.00786875 | 0.0075125 | 5.7355625 | 10.6046875 | -0.00035625 | -0.00786875 | 0.0075125 | 5.7355625 | 10.6046875 | PS001102-A100420 | 0.010525 | 2.022 | 0.009625 | 0.013 | 4.915875 | 4.9895 | 4.573 | 5.062
1312 | PS001102-A100420-3/1-6 | 1200 | 32113 | 32114 | 1367.375 | 7.41545 | 7.75585 | 132.185 | 80.945 | 166.945 | 6.445 | 0.195 | 0.47 | 4.49 | 1.655 | 0.415 | 18.235 | 18.305 | 2.705 | 2.7 | 16.34 | 15.36 | 0.115 | 0.355 | 7.6 | 0.14 | PS001102-A100420-3 | CK002806-A290320 | CK002806-A290320 | 7.14 | 7.14 | 7.136 | 5.715 | 5.72 | 7.241 | 7.241 | 7.241 | Rec-CK002806-A290320-169-20200329 | 2020-03-29 10:40 | 17.3 | 15.1 | 15.3 | Rec-CK002806-A290320-169-20200329 | 2020-03-29 10:40 | 17.3 | 15.1 | 15.3 | 1 | 1 | На контроль |  | 1660 | 13.7 | 1940 | 40 | 80.2 | 1925 | 38 | 45 | 166 | 203 | 129 | 169 | 25.84 | 197 | 182 | 2020-05-11 | 38.6 | 42 | 45.9 | 78.6 | 80 | 81.4 | 38 | 45 | 55 | 129.1 | 130 | 130.7 | 168.3 | 170 | 171.5 | 0.42 | 0.42 | 0.42 | 700 | 11000 | 0 | 0 | 1925 | 99.11 |  |  | 2020-05-04 | 2020-05-04 | 2019-11-06 | 1357 | 2018-06-06 | 3051 | -0.00035625 | -0.00786875 | 0.0075125 | 5.7355625 | 10.6046875 | -0.00035625 | -0.00786875 | 0.0075125 | 5.7355625 | 10.6046875 | PS001102-A100420 | 0.010525 | 2.022 | 0.009625 | 0.013 | 4.915875 | 4.9895 | 4.573 | 5.062
1313 | PS001102-A100420-3/1-7 | 1200 | 32115 | 32116 | 1376.215 | 7.4453 | 7.7835 | 132.43 | 80.905 | 166.835 | 6.44 | 0.355 | 0.405 | 4.835 | 1.4 | 0.295 | 18.135 | 18.29 | 2.515 | 2.07 | 16.08 | 15.685 | 0.165 | 0.365 | 7.6 | 0.13 | PS001102-A100420-3 | CK002806-A290320 | CK002806-A290320 | 7.14 | 7.14 | 7.136 | 5.715 | 5.72 | 7.241 | 7.241 | 7.241 | Rec-CK002806-A290320-169-20200329 | 2020-03-29 10:40 | 17.3 | 15.1 | 15.3 | Rec-CK002806-A290320-169-20200329 | 2020-03-29 10:40 | 17.3 | 15.1 | 15.3 | 1 | 1 | На контроль |  | 1660 | 13.7 | 1940 | 40 | 80.2 | 1925 | 38 | 45 | 166 | 203 | 129 | 169 | 25.84 | 197 | 182 | 2020-05-11 | 38.6 | 42 | 45.9 | 78.6 | 80 | 81.4 | 38 | 45 | 55 | 129.1 | 130 | 130.7 | 168.3 | 170 | 171.5 | 0.42 | 0.42 | 0.42 | 700 | 11000 | 0 | 0 | 1925 | 99.11 |  |  | 2020-05-04 | 2020-05-04 | 2019-11-06 | 1357 | 2018-06-06 | 3051 | -0.00035625 | -0.00786875 | 0.0075125 | 5.7355625 | 10.6046875 | -0.00035625 | -0.00786875 | 0.0075125 | 5.7355625 | 10.6046875 | PS001102-A100420 | 0.010525 | 2.022 | 0.009625 | 0.013 | 4.915875 | 4.9895 | 4.573 | 5.062
1314 | PS001102-A100420-3/1-8 | 1200 | 32118 | 32119 | 1374.775 | 7.45945 | 7.7989 | 132.575 | 80.995 | 167.25 | 6.41 | 0.415 | 0.6 | 5.06 | 1.205 | 0.215 | 18.265 | 18.25 | 2.195 | 2.4 | 15.875 | 15.83 | 0.12 | 0.315 | 7.65 | 0.11 | PS001102-A100420-3 | CK002806-A290320 | CK002806-A290320 | 7.14 | 7.14 | 7.136 | 5.715 | 5.72 | 7.241 | 7.241 | 7.241 | Rec-CK002806-A290320-169-20200329 | 2020-03-29 10:40 | 17.3 | 15.1 | 15.3 | Rec-CK002806-A290320-169-20200329 | 2020-03-29 10:40 | 17.3 | 15.1 | 15.3 | 1 | 1 | На контроль |  | 1660 | 13.7 | 1940 | 40 | 80.2 | 1925 | 38 | 45 | 166 | 203 | 129 | 169 | 25.84 | 197 | 182 | 2020-05-11 | 38.6 | 42 | 45.9 | 78.6 | 80 | 81.4 | 38 | 45 | 55 | 129.1 | 130 | 130.7 | 168.3 | 170 | 171.5 | 0.42 | 0.42 | 0.42 | 700 | 11000 | 0 | 0 | 1925 | 99.11 |  |  | 2020-05-04 | 2020-05-04 | 2019-11-06 | 1357 | 2018-06-06 | 3051 | -0.00035625 | -0.00786875 | 0.0075125 | 5.7355625 | 10.6046875 | -0.00035625 | -0.00786875 | 0.0075125 | 5.7355625 | 10.6046875 | PS001102-A100420 | 0.010525 | 2.022 | 0.009625 | 0.013 | 4.915875 | 4.9895 | 4.573 | 5.062
1315 | PS001102-A100420-3/1-9 | 1200 | 32120 | 32121 | 1370.36 | 7.4597 | 7.8045 | 132.525 | 80.81 | 167.525 | 6.36 | 0.345 | 0.83 | 6.035 | 1.37 | 0.22 | 18.46 | 18.365 | 2.45 | 2.75 | 15.75 | 15.8 | 0.105 | 0.29 | 7.75 | 0.13 | PS001102-A100420-3 | CK002806-A290320 | CK002806-A290320 | 7.14 | 7.14 | 7.136 | 5.715 | 5.72 | 7.241 | 7.241 | 7.241 | Rec-CK002806-A290320-169-20200329 | 2020-03-29 10:40 | 17.3 | 15.1 | 15.3 | Rec-CK002806-A290320-169-20200329 | 2020-03-29 10:40 | 17.3 | 15.1 | 15.3 | 1 | 1 | На контроль |  | 1660 | 13.7 | 1940 | 40 | 80.2 | 1925 | 38 | 45 | 166 | 203 | 129 | 169 | 25.84 | 197 | 182 | 2020-05-11 | 38.6 | 42 | 45.9 | 78.6 | 80 | 81.4 | 38 | 45 | 55 | 129.1 | 130 | 130.7 | 168.3 | 170 | 171.5 | 0.42 | 0.42 | 0.42 | 700 | 11000 | 0 | 0 | 1925 | 99.11 |  |  | 2020-05-04 | 2020-05-04 | 2019-11-06 | 1357 | 2018-06-06 | 3051 | -0.00035625 | -0.00786875 | 0.0075125 | 5.7355625 | 10.6046875 | -0.00035625 | -0.00786875 | 0.0075125 | 5.7355625 | 10.6046875 | PS001102-A100420 | 0.010525 | 2.022 | 0.009625 | 0.013 | 4.915875 | 4.9895 | 4.573 | 5.062
1316 | PS001103-A100420-2/1-2 | 1050 | 32154 | 32155 | 1397.675 | 7.43745 | 7.8186 | 132.175 | 80.79 | 168.28 | 6.46 | 0.305 | 1.035 | 16.31 | 1.11 | 0.355 | 17.82 | 17.195 | 2.28 | 5.25 | 15.81 | 16.01 | 0.035 | 0.185 | 6.6 | 0.14 | PS001103-A100420-2 | CK002808-D080420 | CK002808-D080420 | 7.152 | 7.152 | 7.1465 | 5.705 | 5.68 | 7.241 | 7.241 | 7.241 | Rec-CK002749-D310120 | 2020-04-08 17:05 | 17.2 | 13.8 | 11.9 | Rec-CK002749-D310120 | 2020-04-08 17:05 | 17.2 | 13.8 | 11.9 | 3 | 3 | На контроль |  | 1660 | 13.9 | 1940 | 40 | 80.2 | 1925 | 38 | 45 | 166 | 203 | 129 | 169 | 25.68 | 213 | 198 | 2020-05-12 | 36.2 | 41 | 46.2 | 78 | 80 | 82.1 | 37 | 45 | 54 | 128.7 | 130 | 131 | 168.5 | 170 | 172 | 0.43 | 0.43 | 0.43 | 700 | 9500 | 0 | 0 | 1925 | 99.12 |  |  | 2020-05-04 | 2020-05-04 | 2019-11-06 | 1365 | 2018-06-06 | 3059 | 0.0004388889 | -0.00755 | 0.007988889 | 5.812278 | 10.47339 | 0.0004388889 | -0.00755 | 0.007988889 | 5.812278 | 10.47339 | PS001103-A100420 | 0.0102 | 2.01775 | 0.014875 | 0.02075 | 4.93375 | 5.004 | 4.622 | 5.081
1317 | PS001103-A100420-3/1-1 | 800 | 32170 | 32171 | 1376.92 | 7.5099 | 7.8647 | 132.095 | 81.005 | 167.86 | 6.405 | 0.15 | 0.855 | 5.78 | 2.22 | 0.3 | 17.475 | 18.57 | 2.475 | 1.745 | 15.935 | 16.15 | 0.325 | 0.165 | 6.6 | 0.25 | PS001103-A100420-3 | CK002817-D200420 | CK002820-D210420 | 7.176 | 7.176 | 7.1735 | 5.71 | 5.715 | 7.225 | 7.225 | 7.225 | Rec-CK002749-D310120 | 2020-04-20 08:30 | 16.7 | 13.6 | 11 | Rec-CK002749-D310120 | 2020-04-21 17:00 | 16.5 | 11.9 | 11 | 3 | 3 | На контроль |  | 1660 | 14 | 1940 | 40 | 80.2 | 1925 | 38 | 43 | 166 | 203 | 129 | 169 | 25.38 | 208 | 193 | 2020-05-13 | 37 | 43 | 48 | 78.1 | 80 | 82.2 | 37 | 50 | 57 | 129 | 130 | 131 | 168 | 170 | 172 | 0.44 | 0.44 | 0.44 | 750 | 9000 | 0 | 5 | 1925 | 99.27 |  |  | 2012-05-04 | 2020-05-04 | 2019-11-06 | 1373 | 2018-06-06 | 3067 | -1.666667e-05 | -0.007433333 | 0.007416667 | 5.774889 | 10.54233 | 0.0002055556 | -0.007538889 | 0.007744444 | 5.796611 | 10.54844 | PS001103-A100420 | 0.0102 | 2.01775 | 0.014875 | 0.02075 | 4.93375 | 5.004 | 4.622 | 5.081
1318 | PS001074-A271219-1/1-1-1 | 1100 | 32176 | 32177 | 1379.155 | 7.24045 | 7.5673 | 131.69 | 80.955 | 164.535 | 6.255 | 0.545 | 0.52 | 5.145 | 1.425 | 0.22 | 17.74 | 18.155 | 2.665 | 2.3 | 15.63 | 15.395 | 0.205 | 0.205 | 7.15 | 0.14 | PS001074-A271219-1 | CK002717-D110120 | CK002701-D271219 | 7.188225 | 7.188225 | 7.1905 | 5.7 | 5.7 | 7.2495 | 7.2495 | 7.2495 | Rec-CK002689-D181219 | 2020-01-11 08:20 | 13.1 | 13.8 | 17.1 | Rec-CK002701-D271219 | 2019-12-27 08:35 | 23.9 | 14.4 | 18 | 3 | 3 | На контроль |  | 1585 | 14 | 1935 | 39 | 80 | 1925 | 35 | 38 | 166 | 200 | 129 | 166.5 | 26.13 | 166 | 151 | 2020-01-24 | 32 | 35.5 | 39 | 76.8 | 79.6 | 82.4 | 27 | 34 | 40 | 128.5 | 129.8 | 131.4 | 166 | 167.3 | 168.6 | 0.37 | 0.37 | 0.37 | 650 | 4800 | 0 | 0 | 1925 |  |  |  | 2019-12-04 | 2019-12-04 | 2019-11-06 | 815 | 2018-06-06 | 2509 | -3.529412e-05 | -0.0072 | 0.007164706 | 5.885529 | 10.53859 | [5 empty] | PS001074-A271219
1319 | PS001104-A170420-1/1-1 | 1200 | 32214 | 32215 | 1367.555 | 7.48855 | 7.84635 | 131.64 | 80.995 | 164.35 | 6.57 | 0.275 | 0.38 | 4.955 | 0.42 | 0.15 | 18.175 | 18.025 | 4.07 | 2.83 | 15.89 | 15.73 | 0.265 | 0.295 | 6.5 | 0.16 | PS001104-A170420-1 | CK002818-D200420 | CK002827-D290420 | 7.1305 | 7.1305 | 7.13205 | 5.72 | 5.71 | 7.2315 | 7.2315 | 7.2315 | Rec-CK002749-D310120 | 2020-04-20 17:05 | 16.6 | 12.8 | 11.2 | Rec-CK002749-D310120 | 2020-04-29 08:50 | 16.1 | 13.2 | 10.4 | 3 | 3 | На контроль |  | 1680 | 13.7 | 2150 | 40 | 80.2 | 2010 | 33 | 38 | 166 | 200 | 129 | 166 | 25.92 | 174 | 158 | 2020-05-15 | 33 | 34 | 35 | 79.5 | 80 | 80.5 | 35 | 40 | 43 |  |  |  | 163 | 166 | 168 | 0.38 | 0.38 | 0.38 | 700 | 8000 | 0 | 0 | 2010 | 93.44 |  |  | 2020-05-15 | 2020-05-15 |  |  |  |  | 5e-05 | -0.007544444 | 0.007594444 | 5.773389 | 10.545 | 0.0001944444 | -0.007483333 | 0.007677778 | 5.837667 | 10.56239 | PS001104-A170420 | 0.0099875 | 2.029625 | 0.00825 | 0.025625 | 4.946 | 5.035 | 4.542 | 5.133
1320 | PS001104-A170420-1/1-3 | 1050 | 32216 | 32224 | 1356.825 | 7.4594 | 7.8251 | 130.97 | 80.82 | 164.22 | 6.595 | 0.2 | 1.05 | 2.775 | 3.76 | 0.115 | 18.12 | 18.17 | 2.835 | 3.11 | 15.73 | 15.82 | 0.665 | 0.57 | 6.55 | 0.23 | PS001104-A170420-1 | CK002818-D200420 | CK002827-D290420 | 7.1305 | 7.1305 | 7.13205 | 5.72 | 5.71 | 7.2315 | 7.2315 | 7.2315 | Rec-CK002749-D310120 | 2020-04-20 17:05 | 16.6 | 12.8 | 11.2 | Rec-CK002749-D310120 | 2020-04-29 08:50 | 16.1 | 13.2 | 10.4 | 3 | 3 | На контроль |  | 1680 | 13.7 | 2150 | 40 | 80.2 | 2010 | 33 | 38 | 166 | 200 | 129 | 166 | 25.92 | 174 | 158 | 2020-05-15 | 33 | 34 | 35 | 79.5 | 80 | 80.5 | 35 | 40 | 43 |  |  |  | 163 | 166 | 168 | 0.38 | 0.38 | 0.38 | 700 | 8000 | 0 | 0 | 2010 | 93.44 |  |  | 2020-05-15 | 2020-05-15 |  |  |  |  | 5e-05 | -0.007544444 | 0.007594444 | 5.773389 | 10.545 | 0.0001944444 | -0.007483333 | 0.007677778 | 5.837667 | 10.56239 | PS001104-A170420 | 0.0099875 | 2.029625 | 0.00825 | 0.025625 | 4.946 | 5.035 | 4.542 | 5.133
1321 | PS001104-A170420-1/1-4 | 1020 | 32307 | 32308 | 1352.74 | 7.47805 | 7.82635 | 131.215 | 81.02 | 164.41 | 6.675 | 0.43 | 0.925 | 3.65 | 3.24 | 0.2 | 18.515 | 18.53 | 2.625 | 2.87 | 15.77 | 15.635 | 0.74 | 0.665 | 6.8 | 0.24 | PS001104-A170420-1 | CK002818-D200420 | CK002827-D290420 | 7.1305 | 7.1305 | 7.13205 | 5.72 | 5.71 | 7.2315 | 7.2315 | 7.2315 | Rec-CK002749-D310120 | 2020-04-20 17:05 | 16.6 | 12.8 | 11.2 | Rec-CK002749-D310120 | 2020-04-29 08:50 | 16.1 | 13.2 | 10.4 | 3 | 3 | На контроль |  | 1680 | 13.7 | 2150 | 40 | 80.2 | 2010 | 33 | 38 | 166 | 200 | 129 | 166 | 25.92 | 174 | 158 | 2020-05-15 | 33 | 34 | 35 | 79.5 | 80 | 80.5 | 35 | 40 | 43 |  |  |  | 163 | 166 | 168 | 0.38 | 0.38 | 0.38 | 700 | 8000 | 0 | 0 | 2010 | 93.44 |  |  | 2020-05-15 | 2020-05-15 |  |  |  |  | 5e-05 | -0.007544444 | 0.007594444 | 5.773389 | 10.545 | 0.0001944444 | -0.007483333 | 0.007677778 | 5.837667 | 10.56239 | PS001104-A170420 | 0.0099875 | 2.029625 | 0.00825 | 0.025625 | 4.946 | 5.035 | 4.542 | 5.133
1322 | PS001104-A170420-3/1-2 | 1200 | 32309 | 32310 | 1386.46 | 7.50525 | 7.87375 | 131.955 | 80.84 | 167.395 | 6.455 | 0.495 | 0.53 | 5.02 | 1.65 | 0.195 | 18.12 | 17.745 | 3.25 | 3.27 | 15.915 | 16.245 | 0.22 | 0.165 | 6.55 | 0.11 | PS001104-A170420-3 | CK002816-D170420 | CK002826-D280420 | 7.142 | 7.142 | 7.138 | 5.705 | 5.71 | 7.243 | 7.243 | 7.243 | Rec-CK002749-D310120 | 2020-04-17 16:00 | 16.8 | 14.1 | 11 | Rec-CK002749-D310120 | 2020-04-28 08:30 | 16.2 | 13.8 | 10.4 | 3 | 3 | На контроль |  | 1690 | 14.1 | 1940 | 40 | 80.2 | 1925 | 38 | 43 | 166 | 203 | 129 | 169 | 25.28 | 168 | 153 | 2020-05-19 | 39.8 | 41 | 44.4 | 78.1 | 80 | 81.8 | 41 | 45 | 52 | 128.8 | 130 | 130.8 | 168.5 | 170 | 172.2 | 0.44 | 0.44 | 0.44 | 700 | 6000 | 0 | 0 | 1925 | 98.86 |  |  | 2020-05-04 | 2020-05-04 | 2019-11-06 | 1383 | 2018-06-06 | 3077 | 0.0002470588 | -0.007411765 | 0.007658824 | 5.762882 | 10.50588 | 0.0003944444 | -0.007466667 | 0.007861111 | 5.841222 | 10.59817 | PS001104-A170420 | 0.0099875 | 2.029625 | 0.00825 | 0.025625 | 4.946 | 5.035 | 4.542 | 5.133
1323 | PS001104-A170420-3/1-3 | 1200 | 32311 | 32313 | 1366.635 | 7.5521 | 7.9228 | 132.165 | 81.09 | 167.36 | 6.54 | 0.415 | 0.35 | 3.04 | 2.045 | 0.22 | 18.355 | 18.185 | 2.18 | 2.645 | 16.035 | 16.395 | 0.15 | 0.13 | 6.65 | 0.16 | PS001104-A170420-3 | CK002816-D170420 | CK002826-D280420 | 7.142 | 7.142 | 7.138 | 5.705 | 5.71 | 7.243 | 7.243 | 7.243 | Rec-CK002749-D310120 | 2020-04-17 16:00 | 16.8 | 14.1 | 11 | Rec-CK002749-D310120 | 2020-04-28 08:30 | 16.2 | 13.8 | 10.4 | 3 | 3 | На контроль |  | 1690 | 14.1 | 1940 | 40 | 80.2 | 1925 | 38 | 43 | 166 | 203 | 129 | 169 | 25.28 | 168 | 153 | 2020-05-19 | 39.8 | 41 | 44.4 | 78.1 | 80 | 81.8 | 41 | 45 | 52 | 128.8 | 130 | 130.8 | 168.5 | 170 | 172.2 | 0.44 | 0.44 | 0.44 | 700 | 6000 | 0 | 0 | 1925 | 98.86 |  |  | 2020-05-04 | 2020-05-04 | 2019-11-06 | 1383 | 2018-06-06 | 3077 | 0.0002470588 | -0.007411765 | 0.007658824 | 5.762882 | 10.50588 | 0.0003944444 | -0.007466667 | 0.007861111 | 5.841222 | 10.59817 | PS001104-A170420 | 0.0099875 | 2.029625 | 0.00825 | 0.025625 | 4.946 | 5.035 | 4.542 | 5.133
1324 | PS001105-A230420-2/1-1 | 1050 | 32314 | 32315 | 1357.42 | 7.5197 | 7.86115 | 131.705 | 80.895 | 166.065 | 6.625 | 0.73 | 0.935 | 3.145 | 1.115 | 0.065 | 17.635 | 17.605 | 4.83 | 6.115 | 15.455 | 15.735 | 0.28 | 0.28 | 7.1 | 0.17 | PS001105-A230420-2 | CK002823-D230420 | CK002831-D060520 | 7.1765 | 7.1765 | 7.1735 | 5.73 | 5.695 | 7.2345 | 7.2345 | 7.2345 | Rec-CK002749-D310120 | 2020-04-23 17:00 | 16.3 | 15.3 | 10.8 | Rec-CK002749-D310120 | 2020-05-06 17:20 | 15.9 | 11.5 | 10.1 | 3 | 3 | На контроль |  | 1690 | 13.9 | 1940 | 40 | 80.2 | 1925 | 38 | 45 | 166 | 203 | 129 | 169 | 25.7 | 192 | 177 | 2020-05-19 | 35 | 39.5 | 44 | 77.5 | 79.8 | 81.9 | 35 | 43 | 51 | 128.7 | 129.8 | 131 | 168.3 | 170 | 172.8 | 0.43 | 0.43 | 0.43 | 700 | 8000 | 0 | 1 | 1925 | 99.13 |  |  | 2020-05-04 | 2020-05-04 | 2019-11-06 | 1383 | 2018-06-06 | 3077 | 0.0004368421 | -0.007489474 | 0.007926316 | 5.833789 | 10.553 | 0.0004222222 | -0.007572222 | 0.007994444 | 5.764611 | 10.55617 | PS001105-A230420 | 0.01005 | 2.043125 | 0.013 | 0.015125 | 4.99325 | 5.053 | 4.687 | 5.143
1325 | PS001105-A230420-2/1-3 | 1050 | 32316 | 32317 | 1366.36 | 7.49545 | 7.85885 | 132.375 | 80.665 | 166.93 | 6.38 | 0.31 | 0.405 | 9.86 | 0.95 | 0.19 | 17.955 | 17.735 | 2.725 | 4.435 | 15.945 | 15.715 | 0.555 | 0.555 | 6.85 | 0.09 | PS001105-A230420-2 | CK002823-D230420 | CK002831-D060520 | 7.1765 | 7.1765 | 7.1735 | 5.73 | 5.695 | 7.2345 | 7.2345 | 7.2345 | Rec-CK002749-D310120 | 2020-04-23 17:00 | 16.3 | 15.3 | 10.8 | Rec-CK002749-D310120 | 2020-05-06 17:20 | 15.9 | 11.5 | 10.1 | 3 | 3 | На контроль |  | 1690 | 13.9 | 1940 | 40 | 80.2 | 1925 | 38 | 45 | 166 | 203 | 129 | 169 | 25.7 | 192 | 177 | 2020-05-19 | 35 | 39.5 | 44 | 77.5 | 79.8 | 81.9 | 35 | 43 | 51 | 128.7 | 129.8 | 131 | 168.3 | 170 | 172.8 | 0.43 | 0.43 | 0.43 | 700 | 8000 | 0 | 1 | 1925 | 99.13 |  |  | 2020-05-04 | 2020-05-04 | 2019-11-06 | 1383 | 2018-06-06 | 3077 | 0.0004368421 | -0.007489474 | 0.007926316 | 5.833789 | 10.553 | 0.0004222222 | -0.007572222 | 0.007994444 | 5.764611 | 10.55617 | PS001105-A230420 | 0.01005 | 2.043125 | 0.013 | 0.015125 | 4.99325 | 5.053 | 4.687 | 5.143
1326 | PS001105-A230420-2/1-4 | 1050 | 32318 | 32319 | 1370.115 | 7.50875 | 7.8826 | 132.4 | 80.76 | 166.955 | 6.6 | 0.23 | 0.65 | 8.46 | 0.895 | 0.185 | 18.165 | 18.085 | 3.015 | 2.39 | 15.91 | 15.91 | 0.635 | 0.55 | 7.05 | 0.11 | PS001105-A230420-2 | CK002823-D230420 | CK002831-D060520 | 7.1765 | 7.1765 | 7.1735 | 5.73 | 5.695 | 7.2345 | 7.2345 | 7.2345 | Rec-CK002749-D310120 | 2020-04-23 17:00 | 16.3 | 15.3 | 10.8 | Rec-CK002749-D310120 | 2020-05-06 17:20 | 15.9 | 11.5 | 10.1 | 3 | 3 | На контроль |  | 1690 | 13.9 | 1940 | 40 | 80.2 | 1925 | 38 | 45 | 166 | 203 | 129 | 169 | 25.7 | 192 | 177 | 2020-05-19 | 35 | 39.5 | 44 | 77.5 | 79.8 | 81.9 | 35 | 43 | 51 | 128.7 | 129.8 | 131 | 168.3 | 170 | 172.8 | 0.43 | 0.43 | 0.43 | 700 | 8000 | 0 | 1 | 1925 | 99.13 |  |  | 2020-05-04 | 2020-05-04 | 2019-11-06 | 1383 | 2018-06-06 | 3077 | 0.0004368421 | -0.007489474 | 0.007926316 | 5.833789 | 10.553 | 0.0004222222 | -0.007572222 | 0.007994444 | 5.764611 | 10.55617 | PS001105-A230420 | 0.01005 | 2.043125 | 0.013 | 0.015125 | 4.99325 | 5.053 | 4.687 | 5.143
1327 | PS001105-A230420-2/1-5 | 1050 | 32320 | 32321 | 1366.11 | 7.52095 | 7.8825 | 132.365 | 80.94 | 166.885 | 6.66 | 0.345 | 0.82 | 5.575 | 0.785 | 0.17 | 18.34 | 18.415 | 3.605 | 2.61 | 15.965 | 15.815 | 0.735 | 0.595 | 7.25 | 0.17 | PS001105-A230420-2 | CK002823-D230420 | CK002831-D060520 | 7.1765 | 7.1765 | 7.1735 | 5.73 | 5.695 | 7.2345 | 7.2345 | 7.2345 | Rec-CK002749-D310120 | 2020-04-23 17:00 | 16.3 | 15.3 | 10.8 | Rec-CK002749-D310120 | 2020-05-06 17:20 | 15.9 | 11.5 | 10.1 | 3 | 3 | На контроль |  | 1690 | 13.9 | 1940 | 40 | 80.2 | 1925 | 38 | 45 | 166 | 203 | 129 | 169 | 25.7 | 192 | 177 | 2020-05-19 | 35 | 39.5 | 44 | 77.5 | 79.8 | 81.9 | 35 | 43 | 51 | 128.7 | 129.8 | 131 | 168.3 | 170 | 172.8 | 0.43 | 0.43 | 0.43 | 700 | 8000 | 0 | 1 | 1925 | 99.13 |  |  | 2020-05-04 | 2020-05-04 | 2019-11-06 | 1383 | 2018-06-06 | 3077 | 0.0004368421 | -0.007489474 | 0.007926316 | 5.833789 | 10.553 | 0.0004222222 | -0.007572222 | 0.007994444 | 5.764611 | 10.55617 | PS001105-A230420 | 0.01005 | 2.043125 | 0.013 | 0.015125 | 4.99325 | 5.053 | 4.687 | 5.143
1328 | PS001113-A180520-1/1-1-1 | 1050 | 33082 | 33083 | 1413.09 | 7.3866 | 7.70525 | 131.72 | 80.585 | 167.675 | 6.615 | 1.53 | 0.77 | 9.19 | 0.56 | 0.195 | 17.94 | 18.09 | 3.48 | 2.455 | 15.54 | 15.275 | 0.1 | 0.085 | 7.05 | 0.11 | PS001113-A180520-1 | CK002823-D230420 | CK002848-D250520 | 7.1875 | 7.1875 | 7.188 | 5.72 | 5.705 | 7.2885 | 7.2885 | 7.2885 | Rec-CK002749-D310120 | 2020-04-23 17:00 | 16.3 | 15.3 | 10.8 | Rec-CK002749-D310120 | 2020-05-25 08:40 | 14.8 | 11.7 | 9.4 | 3 | 3 | На контроль |  | 1690 | 13.65 | 1940 | 40 | 80.2 | 1925 | 38 | 43 | 166 | 203 | 129 | 169 | 25.96 | 173 | 158 | 2020-06-08 | 37 | 40 | 44 | 78.4 | 79.8 | 81.8 | 39 | 46 | 53 | 128.8 | 129.8 | 130.7 | 169 | 170.2 | 172.4 | 0.42 | 0.42 | 0.42 | 800 | 6100 | 0 | 0 | 1925 |  |  |  | 2020-06-02 | 2020-06-02 | 2020-06-02 | 34 | 2018-06-06 | 3216 | 0.0004368421 | -0.007489474 | 0.007926316 | 5.833789 | 10.553 | 0.0003789474 | -0.007510526 | 0.007889474 | 5.763737 | 10.53574 | PS001113-A180520 | 0.0103375 | 2.0095 | 0.0105 | 0.01275 | 4.8895 | 4.96 | 4.556 | 5.034
1329 | PS001105-A230420-3/1-2 | 1100 | 32357 | 32358 | 1376.29 | 7.50705 | 7.8735 | 132.27 | 80.975 | 167.62 | 6.535 | 0.615 | 0.64 | 5.62 | 2.26 | 0.27 | 18.07 | 18.18 | 4.025 | 2.925 | 16.015 | 15.96 | 0.17 | 0.03 | 6.95 | 0.09 | PS001105-A230420-3 | CK002815-D170420 | CK002821-D220420 | 7.1705 | 7.1705 | 7.1725 | 5.715 | 5.72 | 7.2315 | 7.2315 | 7.2315 | Rec-CK002749-D310120 | 2020-04-17 08:25 | 16.8 | 14.4 | 11.5 | Rec-CK002749-D310120 | 2020-04-22 08:30 | 16.5 | 11.4 | 11 | 3 | 3 | На контроль |  | 1690 | 14 | 1940 | 40 | 80.2 | 1925 | 38 | 43 | 166 | 203 | 129 | 167.5 | 25.45 | 181 | 166 | 2020-05-20 | 38 | 40.5 | 43 | 78.5 | 80 | 81.4 | 38 | 44 | 50 | 129.2 | 130 | 130.8 | 168.8 | 170.1 | 172.2 | 0.44 | 0.44 | 0.44 | 650 | 9000 | 0 | 0 | 1925 | 99.05 |  |  | 2020-05-04 | 2020-05-04 | 2020-11-06 | 1393 | 2018-06-06 | 3087 | 0.0004055556 | -0.007461111 | 0.007866667 | 5.844889 | 10.58567 | 0.0004 | -0.007416667 | 0.007816667 | 5.858389 | 10.62717 | PS001105-A230420 | 0.01005 | 2.043125 | 0.013 | 0.015125 | 4.99325 | 5.053 | 4.687 | 5.143
1330 | PS001105-A230420-3/1-3 | 1200 | 32359 | 32360 | 1362.255 | 7.51045 | 7.87105 | 132.285 | 80.74 | 167.945 | 6.42 | 0.54 | 0.57 | 8.015 | 1.94 | 0.305 | 18.165 | 18.305 | 3.655 | 2.31 | 16.01 | 15.78 | 0.145 | 0.05 | 7.05 | 0.13 | PS001105-A230420-3 | CK002815-D170420 | CK002821-D220420 | 7.1705 | 7.1705 | 7.1725 | 5.715 | 5.72 | 7.2315 | 7.2315 | 7.2315 | Rec-CK002749-D310120 | 2020-04-17 08:25 | 16.8 | 14.4 | 11.5 | Rec-CK002749-D310120 | 2020-04-22 08:30 | 16.5 | 11.4 | 11 | 3 | 3 | На контроль |  | 1690 | 14 | 1940 | 40 | 80.2 | 1925 | 38 | 43 | 166 | 203 | 129 | 167.5 | 25.45 | 181 | 166 | 2020-05-20 | 38 | 40.5 | 43 | 78.5 | 80 | 81.4 | 38 | 44 | 50 | 129.2 | 130 | 130.8 | 168.8 | 170.1 | 172.2 | 0.44 | 0.44 | 0.44 | 650 | 9000 | 0 | 0 | 1925 | 99.05 |  |  | 2020-05-04 | 2020-05-04 | 2020-11-06 | 1393 | 2018-06-06 | 3087 | 0.0004055556 | -0.007461111 | 0.007866667 | 5.844889 | 10.58567 | 0.0004 | -0.007416667 | 0.007816667 | 5.858389 | 10.62717 | PS001105-A230420 | 0.01005 | 2.043125 | 0.013 | 0.015125 | 4.99325 | 5.053 | 4.687 | 5.143
1331 | PS001105-A230420-3/1-4 | 1100 | 32361 | 32362 | 1362.24 | 7.5156 | 7.8839 | 132.145 | 80.75 | 167.81 | 6.445 | 0.225 | 0.435 | 7.11 | 1.675 | 0.195 | 18.25 | 18.32 | 3.315 | 2.05 | 15.92 | 15.905 | 0.125 | 0.075 | 7.1 | 0.09 | PS001105-A230420-3 | CK002815-D170420 | CK002821-D220420 | 7.1705 | 7.1705 | 7.1725 | 5.715 | 5.72 | 7.2315 | 7.2315 | 7.2315 | Rec-CK002749-D310120 | 2020-04-17 08:25 | 16.8 | 14.4 | 11.5 | Rec-CK002749-D310120 | 2020-04-22 08:30 | 16.5 | 11.4 | 11 | 3 | 3 | На контроль |  | 1690 | 14 | 1940 | 40 | 80.2 | 1925 | 38 | 43 | 166 | 203 | 129 | 167.5 | 25.45 | 181 | 166 | 2020-05-20 | 38 | 40.5 | 43 | 78.5 | 80 | 81.4 | 38 | 44 | 50 | 129.2 | 130 | 130.8 | 168.8 | 170.1 | 172.2 | 0.44 | 0.44 | 0.44 | 650 | 9000 | 0 | 0 | 1925 | 99.05 |  |  | 2020-05-04 | 2020-05-04 | 2020-11-06 | 1393 | 2018-06-06 | 3087 | 0.0004055556 | -0.007461111 | 0.007866667 | 5.844889 | 10.58567 | 0.0004 | -0.007416667 | 0.007816667 | 5.858389 | 10.62717 | PS001105-A230420 | 0.01005 | 2.043125 | 0.013 | 0.015125 | 4.99325 | 5.053 | 4.687 | 5.143
1332 | PS001105-A230420-3/1-5 | 1100 | 32363 | 32364 | 1361.725 | 7.51835 | 7.8667 | 132.405 | 80.745 | 167.07 | 6.51 | 0.46 | 0.455 | 5.345 | 1.14 | 0.23 | 18.47 | 18.325 | 3.01 | 1.92 | 16.055 | 15.875 | 0.165 | 0.095 | 7.1 | 0.08 | PS001105-A230420-3 | CK002815-D170420 | CK002821-D220420 | 7.1705 | 7.1705 | 7.1725 | 5.715 | 5.72 | 7.2315 | 7.2315 | 7.2315 | Rec-CK002749-D310120 | 2020-04-17 08:25 | 16.8 | 14.4 | 11.5 | Rec-CK002749-D310120 | 2020-04-22 08:30 | 16.5 | 11.4 | 11 | 3 | 3 | На контроль |  | 1690 | 14 | 1940 | 40 | 80.2 | 1925 | 38 | 43 | 166 | 203 | 129 | 167.5 | 25.45 | 181 | 166 | 2020-05-20 | 38 | 40.5 | 43 | 78.5 | 80 | 81.4 | 38 | 44 | 50 | 129.2 | 130 | 130.8 | 168.8 | 170.1 | 172.2 | 0.44 | 0.44 | 0.44 | 650 | 9000 | 0 | 0 | 1925 | 99.05 |  |  | 2020-05-04 | 2020-05-04 | 2020-11-06 | 1393 | 2018-06-06 | 3087 | 0.0004055556 | -0.007461111 | 0.007866667 | 5.844889 | 10.58567 | 0.0004 | -0.007416667 | 0.007816667 | 5.858389 | 10.62717 | PS001105-A230420 | 0.01005 | 2.043125 | 0.013 | 0.015125 | 4.99325 | 5.053 | 4.687 | 5.143
1333 | PS001105-A230420-3/1-6 | 1100 | 32365 | 32366 | 1368.01 | 7.5429 | 7.9011 | 132.295 | 80.86 | 167.265 | 6.54 | 0.52 | 0.55 | 3.845 | 1.055 | 0.37 | 18.29 | 18.31 | 2.795 | 2.325 | 16 | 15.905 | 0.24 | 0.14 | 7.1 | 0.09 | PS001105-A230420-3 | CK002815-D170420 | CK002821-D220420 | 7.1705 | 7.1705 | 7.1725 | 5.715 | 5.72 | 7.2315 | 7.2315 | 7.2315 | Rec-CK002749-D310120 | 2020-04-17 08:25 | 16.8 | 14.4 | 11.5 | Rec-CK002749-D310120 | 2020-04-22 08:30 | 16.5 | 11.4 | 11 | 3 | 3 | На контроль |  | 1690 | 14 | 1940 | 40 | 80.2 | 1925 | 38 | 43 | 166 | 203 | 129 | 167.5 | 25.45 | 181 | 166 | 2020-05-20 | 38 | 40.5 | 43 | 78.5 | 80 | 81.4 | 38 | 44 | 50 | 129.2 | 130 | 130.8 | 168.8 | 170.1 | 172.2 | 0.44 | 0.44 | 0.44 | 650 | 9000 | 0 | 0 | 1925 | 99.05 |  |  | 2020-05-04 | 2020-05-04 | 2020-11-06 | 1393 | 2018-06-06 | 3087 | 0.0004055556 | -0.007461111 | 0.007866667 | 5.844889 | 10.58567 | 0.0004 | -0.007416667 | 0.007816667 | 5.858389 | 10.62717 | PS001105-A230420 | 0.01005 | 2.043125 | 0.013 | 0.015125 | 4.99325 | 5.053 | 4.687 | 5.143
1334 | PS001105-A230420-3/1-7 | 1100 | 32367 | 32368 | 1368.415 | 7.5476 | 7.90445 | 132.215 | 80.81 | 167.435 | 6.525 | 0.23 | 0.465 | 6.15 | 1.245 | 0.18 | 18.2 | 18.385 | 2.48 | 2.535 | 15.915 | 15.91 | 0.205 | 0.16 | 7.15 | 0.06 | PS001105-A230420-3 | CK002815-D170420 | CK002821-D220420 | 7.1705 | 7.1705 | 7.1725 | 5.715 | 5.72 | 7.2315 | 7.2315 | 7.2315 | Rec-CK002749-D310120 | 2020-04-17 08:25 | 16.8 | 14.4 | 11.5 | Rec-CK002749-D310120 | 2020-04-22 08:30 | 16.5 | 11.4 | 11 | 3 | 3 | На контроль |  | 1690 | 14 | 1940 | 40 | 80.2 | 1925 | 38 | 43 | 166 | 203 | 129 | 167.5 | 25.45 | 181 | 166 | 2020-05-20 | 38 | 40.5 | 43 | 78.5 | 80 | 81.4 | 38 | 44 | 50 | 129.2 | 130 | 130.8 | 168.8 | 170.1 | 172.2 | 0.44 | 0.44 | 0.44 | 650 | 9000 | 0 | 0 | 1925 | 99.05 |  |  | 2020-05-04 | 2020-05-04 | 2020-11-06 | 1393 | 2018-06-06 | 3087 | 0.0004055556 | -0.007461111 | 0.007866667 | 5.844889 | 10.58567 | 0.0004 | -0.007416667 | 0.007816667 | 5.858389 | 10.62717 | PS001105-A230420 | 0.01005 | 2.043125 | 0.013 | 0.015125 | 4.99325 | 5.053 | 4.687 | 5.143
1335 | PS001105-A230420-3/1-8 | 1100 | 32369 | 32370 | 1360.655 | 7.54195 | 7.8946 | 132.315 | 80.595 | 167.04 | 6.575 | 0.235 | 0.215 | 7.245 | 1.42 | 0.125 | 18.365 | 18.465 | 3.02 | 2.285 | 15.93 | 15.715 | 0.095 | 0.175 | 7.3 | 0.09 | PS001105-A230420-3 | CK002815-D170420 | CK002821-D220420 | 7.1705 | 7.1705 | 7.1725 | 5.715 | 5.72 | 7.2315 | 7.2315 | 7.2315 | Rec-CK002749-D310120 | 2020-04-17 08:25 | 16.8 | 14.4 | 11.5 | Rec-CK002749-D310120 | 2020-04-22 08:30 | 16.5 | 11.4 | 11 | 3 | 3 | На контроль |  | 1690 | 14 | 1940 | 40 | 80.2 | 1925 | 38 | 43 | 166 | 203 | 129 | 167.5 | 25.45 | 181 | 166 | 2020-05-20 | 38 | 40.5 | 43 | 78.5 | 80 | 81.4 | 38 | 44 | 50 | 129.2 | 130 | 130.8 | 168.8 | 170.1 | 172.2 | 0.44 | 0.44 | 0.44 | 650 | 9000 | 0 | 0 | 1925 | 99.05 |  |  | 2020-05-04 | 2020-05-04 | 2020-11-06 | 1393 | 2018-06-06 | 3087 | 0.0004055556 | -0.007461111 | 0.007866667 | 5.844889 | 10.58567 | 0.0004 | -0.007416667 | 0.007816667 | 5.858389 | 10.62717 | PS001105-A230420 | 0.01005 | 2.043125 | 0.013 | 0.015125 | 4.99325 | 5.053 | 4.687 | 5.143
1336 | PS001105-A230420-3/1-1 | 900 | 32474 | 32475 | 1399.35 | 7.4785 | 7.85925 | 132.365 | 80.96 | 167.88 | 6.585 | 0.245 | 0.7 | 10.055 | 2.25 | 0.25 | 17.86 | 17.78 | 2.66 | 3.295 | 16.015 | 16.14 | 0.2 | 0.035 | 6.7 | 0.08 | PS001105-A230420-3 | CK002815-D170420 | CK002821-D220420 | 7.1705 | 7.1705 | 7.1725 | 5.715 | 5.72 | 7.2315 | 7.2315 | 7.2315 | Rec-CK002749-D310120 | 2020-04-17 08:25 | 16.8 | 14.4 | 11.5 | Rec-CK002749-D310120 | 2020-04-22 08:30 | 16.5 | 11.4 | 11 | 3 | 3 | На контроль |  | 1690 | 14 | 1940 | 40 | 80.2 | 1925 | 38 | 43 | 166 | 203 | 129 | 167.5 | 25.45 | 181 | 166 | 2020-05-20 | 38 | 40.5 | 43 | 78.5 | 80 | 81.4 | 38 | 44 | 50 | 129.2 | 130 | 130.8 | 168.8 | 170.1 | 172.2 | 0.44 | 0.44 | 0.44 | 650 | 9000 | 0 | 0 | 1925 | 99.05 |  |  | 2020-05-04 | 2020-05-04 | 2020-11-06 | 1393 | 2018-06-06 | 3087 | 0.0004055556 | -0.007461111 | 0.007866667 | 5.844889 | 10.58567 | 0.0004 | -0.007416667 | 0.007816667 | 5.858389 | 10.62717 | PS001105-A230420 | 0.01005 | 2.043125 | 0.013 | 0.015125 | 4.99325 | 5.053 | 4.687 | 5.143
1337 | PS001105-A230420-1/1-1 | 1200 | 32397 | 32398 | 1361.345 | 7.45375 | 7.781 | 131.48 | 79.5 | 167.72 | 6.57 | 0.985 | 0.945 | 7.13 | 2.03 | 0.115 | 17.84 | 17.86 | 3.315 | 5.165 | 15.455 | 15.41 | 0.44 | 0.345 | 7.45 | 0.1 | PS001105-A230420-1 | CK002829-A300420 | CK002829-A300420 | 7.1485 | 7.1485 | 7.1485 | 5.705 | 5.73 | 7.2495 | 7.2495 | 7.2495 | Rec-CK002806-A290320-169-20200329 | 2020-04-30 08:20 | 16.1 | 12 | 15 | Rec-CK002806-A290320-169-20200329 | 2020-04-30 08:20 | 16.1 | 12 | 15 | 1 | 1 | На контроль |  | 1690 | 13.9 | 1940 | 40 | 78.9 | 1925 | 38 | 43 | 166 | 203 | 129 | 167.5 | 25.63 | 175 | 160 | 2020-05-20 | 37.9 | 40 | 42.3 | 76.9 | 79 | 80.7 | 38 | 43 | 48 | 128.5 | 130 | 130.4 | 168.8 | 170 | 172.2 | 0.42 | 0.42 | 0.42 | 700 | 7200 | 0 | 0 | 1925 | 98.57 |  |  | 2020-05-04 | 2020-05-04 | 2019-11-06 | 1393 | 2018-06-06 | 3087 | -0.0002125 | -0.0078 | 0.0075875 | 5.7525625 | 10.6623125 | -0.0002125 | -0.0078 | 0.0075875 | 5.7525625 | 10.6623125 | PS001105-A230420 | 0.01005 | 2.043125 | 0.013 | 0.015125 | 4.99325 | 5.053 | 4.687 | 5.143
1338 | PS001105-A230420-1/1-2 | 1200 | 32399 | 32400 | 1364.01 | 7.46205 | 7.8055 | 131.325 | 79.54 | 167.81 | 6.51 | 0.74 | 0.59 | 5.89 | 2.125 | 0.23 | 17.905 | 17.94 | 2.94 | 3.215 | 15.47 | 15.625 | 0.49 | 0.405 | 7.5 | 0.08 | PS001105-A230420-1 | CK002829-A300420 | CK002829-A300420 | 7.1485 | 7.1485 | 7.1485 | 5.705 | 5.73 | 7.2495 | 7.2495 | 7.2495 | Rec-CK002806-A290320-169-20200329 | 2020-04-30 08:20 | 16.1 | 12 | 15 | Rec-CK002806-A290320-169-20200329 | 2020-04-30 08:20 | 16.1 | 12 | 15 | 1 | 1 | На контроль |  | 1690 | 13.9 | 1940 | 40 | 78.9 | 1925 | 38 | 43 | 166 | 203 | 129 | 167.5 | 25.63 | 175 | 160 | 2020-05-20 | 37.9 | 40 | 42.3 | 76.9 | 79 | 80.7 | 38 | 43 | 48 | 128.5 | 130 | 130.4 | 168.8 | 170 | 172.2 | 0.42 | 0.42 | 0.42 | 700 | 7200 | 0 | 0 | 1925 | 98.57 |  |  | 2020-05-04 | 2020-05-04 | 2019-11-06 | 1393 | 2018-06-06 | 3087 | -0.0002125 | -0.0078 | 0.0075875 | 5.7525625 | 10.6623125 | -0.0002125 | -0.0078 | 0.0075875 | 5.7525625 | 10.6623125 | PS001105-A230420 | 0.01005 | 2.043125 | 0.013 | 0.015125 | 4.99325 | 5.053 | 4.687 | 5.143
1339 | PS001105-A230420-1/1-3 | 1200 | 32401 | 32402 | 1369.04 | 7.48655 | 7.83935 | 131.46 | 79.6 | 167.46 | 6.49 | 0.43 | 0.45 | 6.45 | 2.095 | 0.265 | 18.025 | 17.9 | 2.34 | 2.37 | 15.63 | 15.675 | 0.53 | 0.5 | 7.45 | 0.12 | PS001105-A230420-1 | CK002829-A300420 | CK002829-A300420 | 7.1485 | 7.1485 | 7.1485 | 5.705 | 5.73 | 7.2495 | 7.2495 | 7.2495 | Rec-CK002806-A290320-169-20200329 | 2020-04-30 08:20 | 16.1 | 12 | 15 | Rec-CK002806-A290320-169-20200329 | 2020-04-30 08:20 | 16.1 | 12 | 15 | 1 | 1 | На контроль |  | 1690 | 13.9 | 1940 | 40 | 78.9 | 1925 | 38 | 43 | 166 | 203 | 129 | 167.5 | 25.63 | 175 | 160 | 2020-05-20 | 37.9 | 40 | 42.3 | 76.9 | 79 | 80.7 | 38 | 43 | 48 | 128.5 | 130 | 130.4 | 168.8 | 170 | 172.2 | 0.42 | 0.42 | 0.42 | 700 | 7200 | 0 | 0 | 1925 | 98.57 |  |  | 2020-05-04 | 2020-05-04 | 2019-11-06 | 1393 | 2018-06-06 | 3087 | -0.0002125 | -0.0078 | 0.0075875 | 5.7525625 | 10.6623125 | -0.0002125 | -0.0078 | 0.0075875 | 5.7525625 | 10.6623125 | PS001105-A230420 | 0.01005 | 2.043125 | 0.013 | 0.015125 | 4.99325 | 5.053 | 4.687 | 5.143
1340 | PS001107-A290420-3/1-1 | 1200 | 32403 | 32404 | 1371.325 | 7.5168 | 7.8701 | 132.435 | 80.895 | 167.245 | 6.41 | 0.315 | 0.66 | 9.455 | 1.93 | 0.26 | 18.01 | 18.205 | 4.29 | 2.195 | 16.07 | 15.905 | 0.46 | 0.56 | 6.95 | 0.18 | PS001107-A290420-3 | CK002832-D070520 | CK002832-D070520 | 7.135 | 7.135 | 7.1335 | 5.7 | 5.71 | 7.236 | 7.236 | 7.236 | Rec-CK002749-D310120 | 2020-05-07 17:08 | 15.8 | 11 | 10 | Rec-CK002749-D310120 | 2020-05-07 17:08 | 15.8 | 11 | 10 | 3 | 3 | На контроль |  | 1690 | 13.9 | 1940 | 40 | 80.2 | 1925 | 38 | 43 | 166 | 203 | 129 | 169 | 25.59 | 163 | 125 | 2020-05-21 | 37 | 40 | 43 | 77.9 | 79.9 | 81.9 | 37 | 44 | 50 | 128.9 | 130 | 131.1 | 169 | 170.6 | 172.3 | 0.43 | 0.43 | 0.43 | 650 | 5200 | 0 | 0 | 1925 | 99.13 |  |  | 2020-05-04 | 2020-05-04 | 2019-11-06 | 1403 | 2018-06-06 | 3097 | 0.0003833333 | -0.007516667 | 0.0079 | 5.852778 | 10.62522 | 0.0003833333 | -0.007516667 | 0.0079 | 5.852778 | 10.62522 | PS001107-A290420 | 0.010175 | 2.041 | 0.014875 | 0.02075 | 4.99025 | 5.054 | 4.687 | 5.133
1341 | PS001110-A080520-3/1-1 | 1200 | 32915 | 32916 | 1388.69 | 7.4569 | 7.8199 | 132.56 | 81.6 | 167.85 | 6.565 | 1.61 | 0.69 | 10.065 | 1.785 | 0.2 | 18.245 | 18.325 | 1.795 | 2.775 | 16.245 | 16.35 | 0.06 | 0.125 | 6.95 | 0.05 | PS001110-A080520-3 | CK002832-D070520 | CK001846-D280617 | 7.1925 | 7.1925 | 7.193 | 5.715 | 5.71 | 7.2935 | 7.2935 | 7.2935 | Rec-CK002749-D310120 | 2020-05-07 17:08 | 15.8 | 11 | 10 | Rec-CK001582-D231116 | 2017-06-28 03:10 | 15.5 | 18.3 | 11.5 | 3 | 3 | На контроль |  | 1690 | 14 | 1940 | 40 | 80.2 | 1925 | 38 | 43 | 166 | 203 | 129 | 169 | 25.5 | 171 | 156 | 2020-05-29 | 35 | 40 | 44 | 77.6 | 80 | 82.4 | 35 | 40 | 51 | 128 | 130 | 131 | 169.7 | 170 | 172.9 | 0.43 | 0.43 | 0.43 | 700 | 6500 | 0 | 2 | 1925 |  |  |  | 2020-05-04 | 2020-05-04 | 2019-11-06 | 1470 | 2018-06-06 | 3164 | 0.0003833333 | -0.007516667 | 0.0079 | 5.852778 | 10.62522 | 9.333333e-05 | -0.007533333 | 0.007626667 | 5.7966 | 10.45313 | PS001110-A080520 | 0.0102 | 2.0205 | 0.019125 | 0.01925 | 4.94675 | 5.0305 | 4.612 | 5.088
1342 | PS001108-A070520-1/1-1 | 1200 | 32459 | 32460 | 1377.44 | 7.36905 | 7.7152 | 132.275 | 80.845 | 167.005 | 6.53 | 0.385 | 0.49 | 7.48 | 1.67 | 0.21 | 17.61 | 17.365 | 5.325 | 4.97 | 15.615 | 15.72 | 0.155 | 0.21 | 6.85 | 0.08 | PS001108-A070520-1 | CK002825-D270420 | CK002821-D220420 | 7.1295 | 7.1295 | 7.1315 | 5.705 | 5.715 | 7.2305 | 7.2305 | 7.2305 | Rec-CK002749-D310120 | 2020-04-27 08:30 | 16.2 | 14.2 | 10.5 | Rec-CK002749-D310120 | 2020-04-22 08:30 | 16.5 | 11.4 | 11 | 3 | 3 | На контроль |  | 1690 | 13.8 | 1940 | 40 | 80.2 | 1925 | 38 | 43 | 166 | 203 | 129 | 169 | 25.81 | 191 | 156 | 2020-05-22 | 39 | 42 | 45 | 78.6 | 80 | 81.3 | 40 | 48 | 53 | 129.2 | 130.1 | 130.7 | 168.3 | 170.2 | 171.8 | 0.42 | 0.42 | 0.42 | 750 | 8000 | 0 | 0 | 1925 | 98.92 |  |  | 2020-05-04 | 2020-05-04 | 2019-11-06 | 1411 | 2018-06-06 | 3105 | 6.444444e-05 | -0.007744444 | 0.007813333 | 5.7736 | 10.57593 | 0.0004 | -0.007416667 | 0.007816667 | 5.858389 | 10.62717 | PS001108-A070520 | 0.010275 | 2.013375 | 0.013875 | 0.014875 | 4.908 | 4.9705 | 4.608 | 5.035
1343 | PS001108-A070520-1/1-2 | 1200 | 32461 | 32462 | 1362.62 | 7.3767 | 7.735 | 132.21 | 80.765 | 166.755 | 6.47 | 0.54 | 0.61 | 6.39 | 1.39 | 0.285 | 17.72 | 17.735 | 3.17 | 4.35 | 15.57 | 15.855 | 0.085 | 0.19 | 6.9 | 0.06 | PS001108-A070520-1 | CK002825-D270420 | CK002821-D220420 | 7.1295 | 7.1295 | 7.1315 | 5.705 | 5.715 | 7.2305 | 7.2305 | 7.2305 | Rec-CK002749-D310120 | 2020-04-27 08:30 | 16.2 | 14.2 | 10.5 | Rec-CK002749-D310120 | 2020-04-22 08:30 | 16.5 | 11.4 | 11 | 3 | 3 | На контроль |  | 1690 | 13.8 | 1940 | 40 | 80.2 | 1925 | 38 | 43 | 166 | 203 | 129 | 169 | 25.81 | 191 | 156 | 2020-05-22 | 39 | 42 | 45 | 78.6 | 80 | 81.3 | 40 | 48 | 53 | 129.2 | 130.1 | 130.7 | 168.3 | 170.2 | 171.8 | 0.42 | 0.42 | 0.42 | 750 | 8000 | 0 | 0 | 1925 | 98.92 |  |  | 2020-05-04 | 2020-05-04 | 2019-11-06 | 1411 | 2018-06-06 | 3105 | 6.444444e-05 | -0.007744444 | 0.007813333 | 5.7736 | 10.57593 | 0.0004 | -0.007416667 | 0.007816667 | 5.858389 | 10.62717 | PS001108-A070520 | 0.010275 | 2.013375 | 0.013875 | 0.014875 | 4.908 | 4.9705 | 4.608 | 5.035
1344 | PS001108-A070520-1/1-3 | 1100 | 32463 | 32464 | 1369.33 | 7.3942 | 7.74935 | 132.16 | 80.885 | 166.52 | 6.46 | 0.415 | 0.585 | 6.065 | 1.23 | 0.26 | 17.875 | 17.75 | 3.26 | 3.01 | 15.53 | 15.975 | 0.215 | 0.16 | 6.95 | 0.08 | PS001108-A070520-1 | CK002825-D270420 | CK002821-D220420 | 7.1295 | 7.1295 | 7.1315 | 5.705 | 5.715 | 7.2305 | 7.2305 | 7.2305 | Rec-CK002749-D310120 | 2020-04-27 08:30 | 16.2 | 14.2 | 10.5 | Rec-CK002749-D310120 | 2020-04-22 08:30 | 16.5 | 11.4 | 11 | 3 | 3 | На контроль |  | 1690 | 13.8 | 1940 | 40 | 80.2 | 1925 | 38 | 43 | 166 | 203 | 129 | 169 | 25.81 | 191 | 156 | 2020-05-22 | 39 | 42 | 45 | 78.6 | 80 | 81.3 | 40 | 48 | 53 | 129.2 | 130.1 | 130.7 | 168.3 | 170.2 | 171.8 | 0.42 | 0.42 | 0.42 | 750 | 8000 | 0 | 0 | 1925 | 98.92 |  |  | 2020-05-04 | 2020-05-04 | 2019-11-06 | 1411 | 2018-06-06 | 3105 | 6.444444e-05 | -0.007744444 | 0.007813333 | 5.7736 | 10.57593 | 0.0004 | -0.007416667 | 0.007816667 | 5.858389 | 10.62717 | PS001108-A070520 | 0.010275 | 2.013375 | 0.013875 | 0.014875 | 4.908 | 4.9705 | 4.608 | 5.035
1345 | PS001108-A070520-1/1-4 | 1100 | 32465 | 32466 | 1375.15 | 7.39 | 7.7597 | 132.065 | 80.865 | 166.96 | 6.425 | 0.35 | 0.435 | 4.545 | 1.14 | 0.17 | 17.915 | 17.855 | 3.18 | 2.175 | 15.78 | 15.92 | 0.225 | 0.175 | 6.9 | 0.1 | PS001108-A070520-1 | CK002825-D270420 | CK002821-D220420 | 7.1295 | 7.1295 | 7.1315 | 5.705 | 5.715 | 7.2305 | 7.2305 | 7.2305 | Rec-CK002749-D310120 | 2020-04-27 08:30 | 16.2 | 14.2 | 10.5 | Rec-CK002749-D310120 | 2020-04-22 08:30 | 16.5 | 11.4 | 11 | 3 | 3 | На контроль |  | 1690 | 13.8 | 1940 | 40 | 80.2 | 1925 | 38 | 43 | 166 | 203 | 129 | 169 | 25.81 | 191 | 156 | 2020-05-22 | 39 | 42 | 45 | 78.6 | 80 | 81.3 | 40 | 48 | 53 | 129.2 | 130.1 | 130.7 | 168.3 | 170.2 | 171.8 | 0.42 | 0.42 | 0.42 | 750 | 8000 | 0 | 0 | 1925 | 98.92 |  |  | 2020-05-04 | 2020-05-04 | 2019-11-06 | 1411 | 2018-06-06 | 3105 | 6.444444e-05 | -0.007744444 | 0.007813333 | 5.7736 | 10.57593 | 0.0004 | -0.007416667 | 0.007816667 | 5.858389 | 10.62717 | PS001108-A070520 | 0.010275 | 2.013375 | 0.013875 | 0.014875 | 4.908 | 4.9705 | 4.608 | 5.035
1346 | PS001108-A070520-1/1-5 | 1100 | 32467 | 32468 | 1378.36 | 7.385 | 7.76375 | 132.04 | 80.935 | 167.01 | 6.49 | 0.305 | 0.5 | 3.61 | 1.285 | 0.115 | 17.765 | 17.94 | 2.125 | 2.215 | 15.98 | 15.865 | 0.105 | 0.15 | 6.8 | 0.16 | PS001108-A070520-1 | CK002825-D270420 | CK002821-D220420 | 7.1295 | 7.1295 | 7.1315 | 5.705 | 5.715 | 7.2305 | 7.2305 | 7.2305 | Rec-CK002749-D310120 | 2020-04-27 08:30 | 16.2 | 14.2 | 10.5 | Rec-CK002749-D310120 | 2020-04-22 08:30 | 16.5 | 11.4 | 11 | 3 | 3 | На контроль |  | 1690 | 13.8 | 1940 | 40 | 80.2 | 1925 | 38 | 43 | 166 | 203 | 129 | 169 | 25.81 | 191 | 156 | 2020-05-22 | 39 | 42 | 45 | 78.6 | 80 | 81.3 | 40 | 48 | 53 | 129.2 | 130.1 | 130.7 | 168.3 | 170.2 | 171.8 | 0.42 | 0.42 | 0.42 | 750 | 8000 | 0 | 0 | 1925 | 98.92 |  |  | 2020-05-04 | 2020-05-04 | 2019-11-06 | 1411 | 2018-06-06 | 3105 | 6.444444e-05 | -0.007744444 | 0.007813333 | 5.7736 | 10.57593 | 0.0004 | -0.007416667 | 0.007816667 | 5.858389 | 10.62717 | PS001108-A070520 | 0.010275 | 2.013375 | 0.013875 | 0.014875 | 4.908 | 4.9705 | 4.608 | 5.035
1347 | PS001108-A070520-1/1-6 | 1100 | 32469 | 32470 | 1371.305 | 7.3856 | 7.7631 | 132.2 | 80.885 | 166.53 | 6.4 | 0.38 | 0.645 | 5.445 | 1.205 | 0.14 | 17.76 | 17.825 | 2.47 | 3.405 | 15.88 | 15.815 | 0.12 | 0.17 | 6.85 | 0.09 | PS001108-A070520-1 | CK002825-D270420 | CK002821-D220420 | 7.1295 | 7.1295 | 7.1315 | 5.705 | 5.715 | 7.2305 | 7.2305 | 7.2305 | Rec-CK002749-D310120 | 2020-04-27 08:30 | 16.2 | 14.2 | 10.5 | Rec-CK002749-D310120 | 2020-04-22 08:30 | 16.5 | 11.4 | 11 | 3 | 3 | На контроль |  | 1690 | 13.8 | 1940 | 40 | 80.2 | 1925 | 38 | 43 | 166 | 203 | 129 | 169 | 25.81 | 191 | 156 | 2020-05-22 | 39 | 42 | 45 | 78.6 | 80 | 81.3 | 40 | 48 | 53 | 129.2 | 130.1 | 130.7 | 168.3 | 170.2 | 171.8 | 0.42 | 0.42 | 0.42 | 750 | 8000 | 0 | 0 | 1925 | 98.92 |  |  | 2020-05-04 | 2020-05-04 | 2019-11-06 | 1411 | 2018-06-06 | 3105 | 6.444444e-05 | -0.007744444 | 0.007813333 | 5.7736 | 10.57593 | 0.0004 | -0.007416667 | 0.007816667 | 5.858389 | 10.62717 | PS001108-A070520 | 0.010275 | 2.013375 | 0.013875 | 0.014875 | 4.908 | 4.9705 | 4.608 | 5.035
1348 | PS001108-A070520-1/1-7 | 1100 | 32471 | 32472 | 1361.645 | 7.38565 | 7.7544 | 132.115 | 80.745 | 166.74 | 6.3 | 0.41 | 0.825 | 5.485 | 1.195 | 0.185 | 18.04 | 17.91 | 2.52 | 3.36 | 15.86 | 15.735 | 0.265 | 0.235 | 7 | 0.15 | PS001108-A070520-1 | CK002825-D270420 | CK002821-D220420 | 7.1295 | 7.1295 | 7.1315 | 5.705 | 5.715 | 7.2305 | 7.2305 | 7.2305 | Rec-CK002749-D310120 | 2020-04-27 08:30 | 16.2 | 14.2 | 10.5 | Rec-CK002749-D310120 | 2020-04-22 08:30 | 16.5 | 11.4 | 11 | 3 | 3 | На контроль |  | 1690 | 13.8 | 1940 | 40 | 80.2 | 1925 | 38 | 43 | 166 | 203 | 129 | 169 | 25.81 | 191 | 156 | 2020-05-22 | 39 | 42 | 45 | 78.6 | 80 | 81.3 | 40 | 48 | 53 | 129.2 | 130.1 | 130.7 | 168.3 | 170.2 | 171.8 | 0.42 | 0.42 | 0.42 | 750 | 8000 | 0 | 0 | 1925 | 98.92 |  |  | 2020-05-04 | 2020-05-04 | 2019-11-06 | 1411 | 2018-06-06 | 3105 | 6.444444e-05 | -0.007744444 | 0.007813333 | 5.7736 | 10.57593 | 0.0004 | -0.007416667 | 0.007816667 | 5.858389 | 10.62717 | PS001108-A070520 | 0.010275 | 2.013375 | 0.013875 | 0.014875 | 4.908 | 4.9705 | 4.608 | 5.035
1349 | PS001108-A070520-3/1-1 | 800 | 32529 | 32530 | 1370.44 | 7.43225 | 7.7584 | 132.425 | 80.765 | 167.25 | 6.6 | 0.395 | 0.74 | 8.95 | 1.96 | 0.29 | 18.315 | 18.135 | 5.32 | 6.38 | 16.095 | 16.175 | 0.19 | 0.135 | 7.3 | 0.18 | PS001108-A070520-3 | CK002841-A160520 | CK002839-A150520 | 7.137 | 7.137 | 7.136 | 5.71 | 5.71 | 7.238 | 7.238 | 7.238 | Rec-CK002806-A290320 | 2020-05-16 09:00 | 15.4 | 10.3 | 14.1 | Rec-CK002806-A290320 | 2020-05-15 08:20 | 15.4 | 11.4 | 14.7 | 1 | 1 | На контроль |  | 1690 | 14.1 | 1940 | 40 | 80.2 | 1925 | 38 | 43 | 166 | 203 | 129 | 169 | 25.34 | 172 | 156 | 2020-05-25 | 39 | 42 | 44 | 78.6 | 80.1 | 81.6 | 41 | 46 | 51 | 129.1 | 130 | 130.8 | 168.6 | 170 | 171.8 | 0.44 | 0.44 | 0.44 | 650 | 6500 | 0 | 0 | 1925 | 98.91 |  |  | 2020-05-04 | 2020-05-04 | 2019-11-06 | 1427 | 2018-06-06 | 3121 | -0.0001466667 | -0.007746667 | 0.0076 | 5.95 | 10.75107 | -0.0001823529 | -0.007758824 | 0.007576471 | 5.867353 | 10.69629 | PS001108-A070520 | 0.010275 | 2.013375 | 0.013875 | 0.014875 | 4.908 | 4.9705 | 4.608 | 5.035
1350 | PS001108-A070520-3/1-2 | 1200 | 32531 | 32532 | 1372.775 | 7.41825 | 7.7778 | 132.395 | 80.89 | 166.685 | 6.405 | 0.535 | 0.625 | 5.24 | 1.58 | 0.2 | 18.355 | 18.65 | 4.185 | 4.335 | 16.005 | 16.335 | 0.09 | 0.195 | 7.4 | 0.07 | PS001108-A070520-3 | CK002841-A160520 | CK002839-A150520 | 7.137 | 7.137 | 7.136 | 5.71 | 5.71 | 7.238 | 7.238 | 7.238 | Rec-CK002806-A290320 | 2020-05-16 09:00 | 15.4 | 10.3 | 14.1 | Rec-CK002806-A290320 | 2020-05-15 08:20 | 15.4 | 11.4 | 14.7 | 1 | 1 | На контроль |  | 1690 | 14.1 | 1940 | 40 | 80.2 | 1925 | 38 | 43 | 166 | 203 | 129 | 169 | 25.34 | 172 | 156 | 2020-05-25 | 39 | 42 | 44 | 78.6 | 80.1 | 81.6 | 41 | 46 | 51 | 129.1 | 130 | 130.8 | 168.6 | 170 | 171.8 | 0.44 | 0.44 | 0.44 | 650 | 6500 | 0 | 0 | 1925 | 98.91 |  |  | 2020-05-04 | 2020-05-04 | 2019-11-06 | 1427 | 2018-06-06 | 3121 | -0.0001466667 | -0.007746667 | 0.0076 | 5.95 | 10.75107 | -0.0001823529 | -0.007758824 | 0.007576471 | 5.867353 | 10.69629 | PS001108-A070520 | 0.010275 | 2.013375 | 0.013875 | 0.014875 | 4.908 | 4.9705 | 4.608 | 5.035
1351 | PS001108-A070520-3/1-3 | 1200 | 32533 | 32534 | 1374.6 | 7.4416 | 7.8112 | 132.355 | 81.115 | 166.605 | 6.545 | 0.25 | 0.865 | 5.055 | 1.655 | 0.405 | 17.795 | 18.46 | 3.825 | 1.235 | 16.315 | 15.94 | 0.19 | 0.175 | 7.4 | 0.08 | PS001108-A070520-3 | CK002841-A160520 | CK002839-A150520 | 7.137 | 7.137 | 7.136 | 5.71 | 5.71 | 7.238 | 7.238 | 7.238 | Rec-CK002806-A290320 | 2020-05-16 09:00 | 15.4 | 10.3 | 14.1 | Rec-CK002806-A290320 | 2020-05-15 08:20 | 15.4 | 11.4 | 14.7 | 1 | 1 | На контроль |  | 1690 | 14.1 | 1940 | 40 | 80.2 | 1925 | 38 | 43 | 166 | 203 | 129 | 169 | 25.34 | 172 | 156 | 2020-05-25 | 39 | 42 | 44 | 78.6 | 80.1 | 81.6 | 41 | 46 | 51 | 129.1 | 130 | 130.8 | 168.6 | 170 | 171.8 | 0.44 | 0.44 | 0.44 | 650 | 6500 | 0 | 0 | 1925 | 98.91 |  |  | 2020-05-04 | 2020-05-04 | 2019-11-06 | 1427 | 2018-06-06 | 3121 | -0.0001466667 | -0.007746667 | 0.0076 | 5.95 | 10.75107 | -0.0001823529 | -0.007758824 | 0.007576471 | 5.867353 | 10.69629 | PS001108-A070520 | 0.010275 | 2.013375 | 0.013875 | 0.014875 | 4.908 | 4.9705 | 4.608 | 5.035
1352 | PS001108-A070520-3/1-4 | 1100 | 32535 | 32536 | 1392.17 | 7.4617 | 7.8171 | 132.08 | 80.96 | 166.775 | 6.565 | 0.135 | 0.645 | 6.19 | 1.64 | 0.425 | 17.81 | 18.655 | 3.78 | 1.165 | 16.435 | 15.88 | 0.315 | 0.225 | 7.35 | 0.15 | PS001108-A070520-3 | CK002841-A160520 | CK002839-A150520 | 7.137 | 7.137 | 7.136 | 5.71 | 5.71 | 7.238 | 7.238 | 7.238 | Rec-CK002806-A290320 | 2020-05-16 09:00 | 15.4 | 10.3 | 14.1 | Rec-CK002806-A290320 | 2020-05-15 08:20 | 15.4 | 11.4 | 14.7 | 1 | 1 | На контроль |  | 1690 | 14.1 | 1940 | 40 | 80.2 | 1925 | 38 | 43 | 166 | 203 | 129 | 169 | 25.34 | 172 | 156 | 2020-05-25 | 39 | 42 | 44 | 78.6 | 80.1 | 81.6 | 41 | 46 | 51 | 129.1 | 130 | 130.8 | 168.6 | 170 | 171.8 | 0.44 | 0.44 | 0.44 | 650 | 6500 | 0 | 0 | 1925 | 98.91 |  |  | 2020-05-04 | 2020-05-04 | 2019-11-06 | 1427 | 2018-06-06 | 3121 | -0.0001466667 | -0.007746667 | 0.0076 | 5.95 | 10.75107 | -0.0001823529 | -0.007758824 | 0.007576471 | 5.867353 | 10.69629 | PS001108-A070520 | 0.010275 | 2.013375 | 0.013875 | 0.014875 | 4.908 | 4.9705 | 4.608 | 5.035
1353 | PS001108-A070520-3/1-5 | 1100 | 32537 | 32538 | 1377.765 | 7.44435 | 7.8008 | 131.705 | 80.86 | 166.95 | 6.49 | 0.41 | 0.4 | 4.57 | 1.405 | 0.165 | 18.44 | 18.69 | 2.955 | 2.4 | 16.235 | 15.94 | 0.24 | 0.25 | 7.6 | 0.17 | PS001108-A070520-3 | CK002841-A160520 | CK002839-A150520 | 7.137 | 7.137 | 7.136 | 5.71 | 5.71 | 7.238 | 7.238 | 7.238 | Rec-CK002806-A290320 | 2020-05-16 09:00 | 15.4 | 10.3 | 14.1 | Rec-CK002806-A290320 | 2020-05-15 08:20 | 15.4 | 11.4 | 14.7 | 1 | 1 | На контроль |  | 1690 | 14.1 | 1940 | 40 | 80.2 | 1925 | 38 | 43 | 166 | 203 | 129 | 169 | 25.34 | 172 | 156 | 2020-05-25 | 39 | 42 | 44 | 78.6 | 80.1 | 81.6 | 41 | 46 | 51 | 129.1 | 130 | 130.8 | 168.6 | 170 | 171.8 | 0.44 | 0.44 | 0.44 | 650 | 6500 | 0 | 0 | 1925 | 98.91 |  |  | 2020-05-04 | 2020-05-04 | 2019-11-06 | 1427 | 2018-06-06 | 3121 | -0.0001466667 | -0.007746667 | 0.0076 | 5.95 | 10.75107 | -0.0001823529 | -0.007758824 | 0.007576471 | 5.867353 | 10.69629 | PS001108-A070520 | 0.010275 | 2.013375 | 0.013875 | 0.014875 | 4.908 | 4.9705 | 4.608 | 5.035
1354 | PS001117-A260520-3/1-1 | 1200 | 33314 | 33315 | 1382.145 | 7.4415 | 7.7957 | 132.09 | 80.97 | 167.335 | 6.51 | 0.055 | 0.795 | 4.555 | 1.5 | 0.26 | 18.495 | 18.44 | 2.035 | 1.955 | 16.525 | 16.215 | 0.095 | 0.205 | 7.3 | 0.08 | PS001117-A260520-3 | CK002841-A160520 | CK002861-A040620 | 7.1805 | 7.1805 | 7.181 | 5.71 | 5.71 | 7.2815 | 7.2815 | 7.2815 | Rec-CK002806-A290320 | 2020-05-16 09:00 | 15.4 | 10.3 | 14.1 | Rec-CK002806-A290320 | 2020-06-04 07:30 | 24.1 | 15 | 14.2 | 1 | 1 | На контроль |  | 1700 | 14.3 | 1940 | 40 | 80.2 | 1925 | 38 | 45 | 166 | 203 | 129 | 169 | 25.12 | 175 | 160 | 2020-06-17 | 39 | 41 | 43 | 78.5 | 80.2 | 81.5 | 39 | 45 | 51 | 129.1 | 129.9 | 130.7 | 169.2 | 170.4 | 172.2 | 0.46 | 0.46 | 0.46 | 800 | 7000 | 0 | 0 | 1925 | 99.22 |  |  | 2020-06-02 | 2020-06-02 | 2020-06-02 | 79 | 2018-06-06 | 3261 | -0.0001466667 | -0.007746667 | 0.0076 | 5.95 | 10.75107 | -0.00038125 | -0.0078 | 0.00741875 | 5.7090625 | 10.615375 | PS001117-A260520 | 0.01035 | 1.9895 | 0.01375 | 0.01775 | 4.871 | 4.934 | 4.54 | 5.024
1355 | PS001117-A260520-3/1-2 | 1100 | 33316 | 33317 | 1377.145 | 7.41505 | 7.7637 | 132.095 | 81.42 | 166.955 | 6.555 | 0.455 | 0.98 | 4.565 | 0.5 | 0.265 | 18.575 | 18.725 | 3.005 | 4.01 | 16.29 | 16.73 | 0.18 | 0.25 | 7.3 | 0.09 | PS001117-A260520-3 | CK002841-A160520 | CK002861-A040620 | 7.1805 | 7.1805 | 7.181 | 5.71 | 5.71 | 7.2815 | 7.2815 | 7.2815 | Rec-CK002806-A290320 | 2020-05-16 09:00 | 15.4 | 10.3 | 14.1 | Rec-CK002806-A290320 | 2020-06-04 07:30 | 24.1 | 15 | 14.2 | 1 | 1 | На контроль |  | 1700 | 14.3 | 1940 | 40 | 80.2 | 1925 | 38 | 45 | 166 | 203 | 129 | 169 | 25.12 | 175 | 160 | 2020-06-17 | 39 | 41 | 43 | 78.5 | 80.2 | 81.5 | 39 | 45 | 51 | 129.1 | 129.9 | 130.7 | 169.2 | 170.4 | 172.2 | 0.46 | 0.46 | 0.46 | 800 | 7000 | 0 | 0 | 1925 | 99.22 |  |  | 2020-06-02 | 2020-06-02 | 2020-06-02 | 79 | 2018-06-06 | 3261 | -0.0001466667 | -0.007746667 | 0.0076 | 5.95 | 10.75107 | -0.00038125 | -0.0078 | 0.00741875 | 5.7090625 | 10.615375 | PS001117-A260520 | 0.01035 | 1.9895 | 0.01375 | 0.01775 | 4.871 | 4.934 | 4.54 | 5.024
1356 | PS001117-A260520-3/1-3 | 1100 | 33318 | 33319 | 1385.06 | 7.43955 | 7.7926 | 132.185 | 81.41 | 167.31 | 6.515 | 0.295 | 0.72 | 5.105 | 0.735 | 0.38 | 18.745 | 18.68 | 1.715 | 4.045 | 16.515 | 16.46 | 0.205 | 0.245 | 7.35 | 0.09 | PS001117-A260520-3 | CK002841-A160520 | CK002861-A040620 | 7.1805 | 7.1805 | 7.181 | 5.71 | 5.71 | 7.2815 | 7.2815 | 7.2815 | Rec-CK002806-A290320 | 2020-05-16 09:00 | 15.4 | 10.3 | 14.1 | Rec-CK002806-A290320 | 2020-06-04 07:30 | 24.1 | 15 | 14.2 | 1 | 1 | На контроль |  | 1700 | 14.3 | 1940 | 40 | 80.2 | 1925 | 38 | 45 | 166 | 203 | 129 | 169 | 25.12 | 175 | 160 | 2020-06-17 | 39 | 41 | 43 | 78.5 | 80.2 | 81.5 | 39 | 45 | 51 | 129.1 | 129.9 | 130.7 | 169.2 | 170.4 | 172.2 | 0.46 | 0.46 | 0.46 | 800 | 7000 | 0 | 0 | 1925 | 99.22 |  |  | 2020-06-02 | 2020-06-02 | 2020-06-02 | 79 | 2018-06-06 | 3261 | -0.0001466667 | -0.007746667 | 0.0076 | 5.95 | 10.75107 | -0.00038125 | -0.0078 | 0.00741875 | 5.7090625 | 10.615375 | PS001117-A260520 | 0.01035 | 1.9895 | 0.01375 | 0.01775 | 4.871 | 4.934 | 4.54 | 5.024
1357 | PS001117-A260520-3/1-4 | 1100 | 33320 | 33321 | 1391.285 | 7.44945 | 7.8067 | 132.21 | 81.36 | 167.675 | 6.52 | 0.185 | 0.51 | 3.49 | 0.91 | 0.31 | 18.91 | 18.58 | 1.71 | 2.685 | 16.74 | 16.145 | 0.165 | 0.255 | 7.4 | 0.09 | PS001117-A260520-3 | CK002841-A160520 | CK002861-A040620 | 7.1805 | 7.1805 | 7.181 | 5.71 | 5.71 | 7.2815 | 7.2815 | 7.2815 | Rec-CK002806-A290320 | 2020-05-16 09:00 | 15.4 | 10.3 | 14.1 | Rec-CK002806-A290320 | 2020-06-04 07:30 | 24.1 | 15 | 14.2 | 1 | 1 | На контроль |  | 1700 | 14.3 | 1940 | 40 | 80.2 | 1925 | 38 | 45 | 166 | 203 | 129 | 169 | 25.12 | 175 | 160 | 2020-06-17 | 39 | 41 | 43 | 78.5 | 80.2 | 81.5 | 39 | 45 | 51 | 129.1 | 129.9 | 130.7 | 169.2 | 170.4 | 172.2 | 0.46 | 0.46 | 0.46 | 800 | 7000 | 0 | 0 | 1925 | 99.22 |  |  | 2020-06-02 | 2020-06-02 | 2020-06-02 | 79 | 2018-06-06 | 3261 | -0.0001466667 | -0.007746667 | 0.0076 | 5.95 | 10.75107 | -0.00038125 | -0.0078 | 0.00741875 | 5.7090625 | 10.615375 | PS001117-A260520 | 0.01035 | 1.9895 | 0.01375 | 0.01775 | 4.871 | 4.934 | 4.54 | 5.024
1358 | PS001117-A260520-3/1-5 | 1100 | 33322 | 33323 | 1390.78 | 7.45135 | 7.8146 | 131.115 | 81.205 | 167.745 | 6.385 | 0.15 | 0.51 | 5.455 | 0.765 | 0.255 | 18.845 | 18.695 | 1.64 | 3.09 | 16.68 | 16.185 | 0.24 | 0.31 | 7.45 | 0.07 | PS001117-A260520-3 | CK002841-A160520 | CK002861-A040620 | 7.1805 | 7.1805 | 7.181 | 5.71 | 5.71 | 7.2815 | 7.2815 | 7.2815 | Rec-CK002806-A290320 | 2020-05-16 09:00 | 15.4 | 10.3 | 14.1 | Rec-CK002806-A290320 | 2020-06-04 07:30 | 24.1 | 15 | 14.2 | 1 | 1 | На контроль |  | 1700 | 14.3 | 1940 | 40 | 80.2 | 1925 | 38 | 45 | 166 | 203 | 129 | 169 | 25.12 | 175 | 160 | 2020-06-17 | 39 | 41 | 43 | 78.5 | 80.2 | 81.5 | 39 | 45 | 51 | 129.1 | 129.9 | 130.7 | 169.2 | 170.4 | 172.2 | 0.46 | 0.46 | 0.46 | 800 | 7000 | 0 | 0 | 1925 | 99.22 |  |  | 2020-06-02 | 2020-06-02 | 2020-06-02 | 79 | 2018-06-06 | 3261 | -0.0001466667 | -0.007746667 | 0.0076 | 5.95 | 10.75107 | -0.00038125 | -0.0078 | 0.00741875 | 5.7090625 | 10.615375 | PS001117-A260520 | 0.01035 | 1.9895 | 0.01375 | 0.01775 | 4.871 | 4.934 | 4.54 | 5.024
1359 | PS001117-A260520-3/1-6 | 1100 | 33324 | 33325 | 1384.96 | 7.46465 | 7.82335 | 130.44 | 81.18 | 168.08 | 6.345 | 0.165 | 0.555 | 8.555 | 0.99 | 0.195 | 18.82 | 18.785 | 1.935 | 2.27 | 16.635 | 16.235 | 0.33 | 0.35 | 7.55 | 0.14 | PS001117-A260520-3 | CK002841-A160520 | CK002861-A040620 | 7.1805 | 7.1805 | 7.181 | 5.71 | 5.71 | 7.2815 | 7.2815 | 7.2815 | Rec-CK002806-A290320 | 2020-05-16 09:00 | 15.4 | 10.3 | 14.1 | Rec-CK002806-A290320 | 2020-06-04 07:30 | 24.1 | 15 | 14.2 | 1 | 1 | На контроль |  | 1700 | 14.3 | 1940 | 40 | 80.2 | 1925 | 38 | 45 | 166 | 203 | 129 | 169 | 25.12 | 175 | 160 | 2020-06-17 | 39 | 41 | 43 | 78.5 | 80.2 | 81.5 | 39 | 45 | 51 | 129.1 | 129.9 | 130.7 | 169.2 | 170.4 | 172.2 | 0.46 | 0.46 | 0.46 | 800 | 7000 | 0 | 0 | 1925 | 99.22 |  |  | 2020-06-02 | 2020-06-02 | 2020-06-02 | 79 | 2018-06-06 | 3261 | -0.0001466667 | -0.007746667 | 0.0076 | 5.95 | 10.75107 | -0.00038125 | -0.0078 | 0.00741875 | 5.7090625 | 10.615375 | PS001117-A260520 | 0.01035 | 1.9895 | 0.01375 | 0.01775 | 4.871 | 4.934 | 4.54 | 5.024
1360 | PS000109-C300512-2/1-1 | 1200 | 32628 | 32629 | 1436.095 | 7.4859 | 7.8018 | 132.105 | 81.04 | 167.565 | 6.335 | 0.985 | 0.42 | 8.35 | 2.125 | 0.37 | 18.655 | 18.61 | 3.45 | 3.735 | 16.095 | 16.005 | 0.255 | 0.27 | 7.3 | 0.1 | PS000109-C300512-2 | CK002805-A280320 | CK002837-A140520 | 7.201 | 7.201 | 7.2 | 5.725 | 5.73 | 7.302 | 7.302 | 7.302 | Rec-CK002690-A181219 | 2020-03-28 11:20 | 17.5 | 15.4 | 15.3 | Rec-CK002806-A290320 | 2020-05-14 18:10 | 15.5 | 12.4 | 14.9 | 1 | 1 | На контроль |  | 1690 | 14.1 | 1940 | 40 | 80.2 | 1925 | 38 | 43 | 166 | 203 | 129 | 169 | 25.33 | 223 | 208 | 2020-05-26 | 39 | 42 | 45 | 79.1 | 80.2 | 81.2 | 39 | 37 | 55 | 129.3 | 130 | 130.7 | 168.8 | 170.1 | 172.3 | 0.44 | 0.44 | 0.44 | 750 | 12000 | 0 | 0 | 1925 |  |  |  | 2020-05-04 | 2020-05-04 | 2019-11-06 | 1438 | 2018-06-06 | 3132 | -0.00015625 | -0.00780625 | 0.00765 | 5.7266875 | 10.453 | -0.0002705882 | -0.007788235 | 0.007517647 | 5.725941 | 10.60629 | PS000109-C300512
1361 | PS000109-C300512-2/1-10 | 1090 | 32630 | 32631 | 1456.3 | 7.45765 | 7.79765 | 131.865 | 80.755 | 167.98 | 6.335 | 0.375 | 0.495 | 4.475 | 1.95 | 0.31 | 18.755 | 18.865 | 3.23 | 2.7 | 16.165 | 16.2 | 0.335 | 0.42 | 7.45 | 0.11 | PS000109-C300512-2 | CK002805-A280320 | CK002837-A140520 | 7.201 | 7.201 | 7.2 | 5.725 | 5.73 | 7.302 | 7.302 | 7.302 | Rec-CK002690-A181219 | 2020-03-28 11:20 | 17.5 | 15.4 | 15.3 | Rec-CK002806-A290320 | 2020-05-14 18:10 | 15.5 | 12.4 | 14.9 | 1 | 1 | На контроль |  | 1690 | 14.1 | 1940 | 40 | 80.2 | 1925 | 38 | 43 | 166 | 203 | 129 | 169 | 25.33 | 223 | 208 | 2020-05-26 | 39 | 42 | 45 | 79.1 | 80.2 | 81.2 | 39 | 37 | 55 | 129.3 | 130 | 130.7 | 168.8 | 170.1 | 172.3 | 0.44 | 0.44 | 0.44 | 750 | 12000 | 0 | 0 | 1925 |  |  |  | 2020-05-04 | 2020-05-04 | 2019-11-06 | 1438 | 2018-06-06 | 3132 | -0.00015625 | -0.00780625 | 0.00765 | 5.7266875 | 10.453 | -0.0002705882 | -0.007788235 | 0.007517647 | 5.725941 | 10.60629 | PS000109-C300512
1362 | PS000109-C300512-2/1-2 | 1200 | 32632 | 32633 | 1435.82 | 7.4578 | 7.7686 | 132.355 | 80.96 | 167.65 | 6.435 | 1.175 | 0.5 | 7.13 | 2.08 | 0.295 | 18.74 | 18.73 | 1.715 | 4.39 | 16.28 | 15.8 | 0.3 | 0.3 | 7.45 | 0.09 | PS000109-C300512-2 | CK002805-A280320 | CK002837-A140520 | 7.201 | 7.201 | 7.2 | 5.725 | 5.73 | 7.302 | 7.302 | 7.302 | Rec-CK002690-A181219 | 2020-03-28 11:20 | 17.5 | 15.4 | 15.3 | Rec-CK002806-A290320 | 2020-05-14 18:10 | 15.5 | 12.4 | 14.9 | 1 | 1 | На контроль |  | 1690 | 14.1 | 1940 | 40 | 80.2 | 1925 | 38 | 43 | 166 | 203 | 129 | 169 | 25.33 | 223 | 208 | 2020-05-26 | 39 | 42 | 45 | 79.1 | 80.2 | 81.2 | 39 | 37 | 55 | 129.3 | 130 | 130.7 | 168.8 | 170.1 | 172.3 | 0.44 | 0.44 | 0.44 | 750 | 12000 | 0 | 0 | 1925 |  |  |  | 2020-05-04 | 2020-05-04 | 2019-11-06 | 1438 | 2018-06-06 | 3132 | -0.00015625 | -0.00780625 | 0.00765 | 5.7266875 | 10.453 | -0.0002705882 | -0.007788235 | 0.007517647 | 5.725941 | 10.60629 | PS000109-C300512
1363 | PS000109-C300512-2/1-3 | 1100 | 32635 | 32636 | 1458.2 | 7.4554 | 7.7605 | 132.295 | 80.95 | 167.535 | 6.5 | 1.31 | 0.49 | 6.68 | 2.13 | 0.39 | 18.68 | 18.81 | 3.29 | 4.54 | 16.325 | 15.68 | 0.305 | 0.335 | 7.5 | 0.12 | PS000109-C300512-2 | CK002805-A280320 | CK002837-A140520 | 7.201 | 7.201 | 7.2 | 5.725 | 5.73 | 7.302 | 7.302 | 7.302 | Rec-CK002690-A181219 | 2020-03-28 11:20 | 17.5 | 15.4 | 15.3 | Rec-CK002806-A290320 | 2020-05-14 18:10 | 15.5 | 12.4 | 14.9 | 1 | 1 | На контроль |  | 1690 | 14.1 | 1940 | 40 | 80.2 | 1925 | 38 | 43 | 166 | 203 | 129 | 169 | 25.33 | 223 | 208 | 2020-05-26 | 39 | 42 | 45 | 79.1 | 80.2 | 81.2 | 39 | 37 | 55 | 129.3 | 130 | 130.7 | 168.8 | 170.1 | 172.3 | 0.44 | 0.44 | 0.44 | 750 | 12000 | 0 | 0 | 1925 |  |  |  | 2020-05-04 | 2020-05-04 | 2019-11-06 | 1438 | 2018-06-06 | 3132 | -0.00015625 | -0.00780625 | 0.00765 | 5.7266875 | 10.453 | -0.0002705882 | -0.007788235 | 0.007517647 | 5.725941 | 10.60629 | PS000109-C300512
1364 | PS000109-C300512-2/1-4 | 1050 | 32637 | 32638 | 1467.37 | 7.469 | 7.76935 | 132 | 80.73 | 167.27 | 6.51 | 1.28 | 0.345 | 5.37 | 2.645 | 0.385 | 18.595 | 18.79 | 6.395 | 3.075 | 16.115 | 15.735 | 0.285 | 0.38 | 7.65 | 0.09 | PS000109-C300512-2 | CK002805-A280320 | CK002837-A140520 | 7.201 | 7.201 | 7.2 | 5.725 | 5.73 | 7.302 | 7.302 | 7.302 | Rec-CK002690-A181219 | 2020-03-28 11:20 | 17.5 | 15.4 | 15.3 | Rec-CK002806-A290320 | 2020-05-14 18:10 | 15.5 | 12.4 | 14.9 | 1 | 1 | На контроль |  | 1690 | 14.1 | 1940 | 40 | 80.2 | 1925 | 38 | 43 | 166 | 203 | 129 | 169 | 25.33 | 223 | 208 | 2020-05-26 | 39 | 42 | 45 | 79.1 | 80.2 | 81.2 | 39 | 37 | 55 | 129.3 | 130 | 130.7 | 168.8 | 170.1 | 172.3 | 0.44 | 0.44 | 0.44 | 750 | 12000 | 0 | 0 | 1925 |  |  |  | 2020-05-04 | 2020-05-04 | 2019-11-06 | 1438 | 2018-06-06 | 3132 | -0.00015625 | -0.00780625 | 0.00765 | 5.7266875 | 10.453 | -0.0002705882 | -0.007788235 | 0.007517647 | 5.725941 | 10.60629 | PS000109-C300512
1365 | PS000109-C300512-2/1-5 | 820 | 32639 | 32640 | 1462.555 | 7.4242 | 7.7277 | 132.285 | 80.41 | 166.885 | 6.35 | 1.315 | 0.585 | 11.63 | 2.92 | 0.23 | 18.73 | 18.84 | 5.97 | 4.83 | 15.715 | 16.055 | 0.36 | 0.435 | 7.65 | 0.17 | PS000109-C300512-2 | CK002805-A280320 | CK002837-A140520 | 7.201 | 7.201 | 7.2 | 5.725 | 5.73 | 7.302 | 7.302 | 7.302 | Rec-CK002690-A181219 | 2020-03-28 11:20 | 17.5 | 15.4 | 15.3 | Rec-CK002806-A290320 | 2020-05-14 18:10 | 15.5 | 12.4 | 14.9 | 1 | 1 | На контроль |  | 1690 | 14.1 | 1940 | 40 | 80.2 | 1925 | 38 | 43 | 166 | 203 | 129 | 169 | 25.33 | 223 | 208 | 2020-05-26 | 39 | 42 | 45 | 79.1 | 80.2 | 81.2 | 39 | 37 | 55 | 129.3 | 130 | 130.7 | 168.8 | 170.1 | 172.3 | 0.44 | 0.44 | 0.44 | 750 | 12000 | 0 | 0 | 1925 |  |  |  | 2020-05-04 | 2020-05-04 | 2019-11-06 | 1438 | 2018-06-06 | 3132 | -0.00015625 | -0.00780625 | 0.00765 | 5.7266875 | 10.453 | -0.0002705882 | -0.007788235 | 0.007517647 | 5.725941 | 10.60629 | PS000109-C300512
1366 | PS000109-C300512-2/1-8 | 1050 | 32641 | 32642 | 1467.3 | 7.42175 | 7.7261 | 131.93 | 80.78 | 167.555 | 6.365 | 0.94 | 0.44 | 8.22 | 1.35 | 0.39 | 18.755 | 18.845 | 4.38 | 4.345 | 15.86 | 16 | 0.23 | 0.39 | 7.6 | 0.16 | PS000109-C300512-2 | CK002805-A280320 | CK002837-A140520 | 7.201 | 7.201 | 7.2 | 5.725 | 5.73 | 7.302 | 7.302 | 7.302 | Rec-CK002690-A181219 | 2020-03-28 11:20 | 17.5 | 15.4 | 15.3 | Rec-CK002806-A290320 | 2020-05-14 18:10 | 15.5 | 12.4 | 14.9 | 1 | 1 | На контроль |  | 1690 | 14.1 | 1940 | 40 | 80.2 | 1925 | 38 | 43 | 166 | 203 | 129 | 169 | 25.33 | 223 | 208 | 2020-05-26 | 39 | 42 | 45 | 79.1 | 80.2 | 81.2 | 39 | 37 | 55 | 129.3 | 130 | 130.7 | 168.8 | 170.1 | 172.3 | 0.44 | 0.44 | 0.44 | 750 | 12000 | 0 | 0 | 1925 |  |  |  | 2020-05-04 | 2020-05-04 | 2019-11-06 | 1438 | 2018-06-06 | 3132 | -0.00015625 | -0.00780625 | 0.00765 | 5.7266875 | 10.453 | -0.0002705882 | -0.007788235 | 0.007517647 | 5.725941 | 10.60629 | PS000109-C300512
1367 | PS000109-C300512-2/1-9 | 1050 | 32643 | 32644 | 1468.25 | 7.44775 | 7.77 | 131.99 | 80.73 | 167.985 | 6.385 | 0.57 | 0.485 | 4.915 | 1.68 | 0.325 | 18.775 | 18.97 | 4.435 | 3.05 | 16.065 | 16.13 | 0.38 | 0.405 | 7.45 | 0.16 | PS000109-C300512-2 | CK002805-A280320 | CK002837-A140520 | 7.201 | 7.201 | 7.2 | 5.725 | 5.73 | 7.302 | 7.302 | 7.302 | Rec-CK002690-A181219 | 2020-03-28 11:20 | 17.5 | 15.4 | 15.3 | Rec-CK002806-A290320 | 2020-05-14 18:10 | 15.5 | 12.4 | 14.9 | 1 | 1 | На контроль |  | 1690 | 14.1 | 1940 | 40 | 80.2 | 1925 | 38 | 43 | 166 | 203 | 129 | 169 | 25.33 | 223 | 208 | 2020-05-26 | 39 | 42 | 45 | 79.1 | 80.2 | 81.2 | 39 | 37 | 55 | 129.3 | 130 | 130.7 | 168.8 | 170.1 | 172.3 | 0.44 | 0.44 | 0.44 | 750 | 12000 | 0 | 0 | 1925 |  |  |  | 2020-05-04 | 2020-05-04 | 2019-11-06 | 1438 | 2018-06-06 | 3132 | -0.00015625 | -0.00780625 | 0.00765 | 5.7266875 | 10.453 | -0.0002705882 | -0.007788235 | 0.007517647 | 5.725941 | 10.60629 | PS000109-C300512
1368 | PS000109-C300512-2/1-6 | 800 | 32685 | 32686 | 1483.34 | 7.4366 | 7.7446 | 132.285 | 80.795 | 167.39 | 6.315 | 1.365 | 0.315 | 11.775 | 2.11 | 0.175 | 18.76 | 18.975 | 3.055 | 6.865 | 16.28 | 15.63 | 0.42 | 0.37 | 7.65 | 0.13 | PS000109-C300512-2 | CK002805-A280320 | CK002837-A140520 | 7.201 | 7.201 | 7.2 | 5.725 | 5.73 | 7.302 | 7.302 | 7.302 | Rec-CK002690-A181219 | 2020-03-28 11:20 | 17.5 | 15.4 | 15.3 | Rec-CK002806-A290320 | 2020-05-14 18:10 | 15.5 | 12.4 | 14.9 | 1 | 1 | На контроль |  | 1690 | 14.1 | 1940 | 40 | 80.2 | 1925 | 38 | 43 | 166 | 203 | 129 | 169 | 25.33 | 223 | 208 | 2020-05-26 | 39 | 42 | 45 | 79.1 | 80.2 | 81.2 | 39 | 37 | 55 | 129.3 | 130 | 130.7 | 168.8 | 170.1 | 172.3 | 0.44 | 0.44 | 0.44 | 750 | 12000 | 0 | 0 | 1925 |  |  |  | 2020-05-04 | 2020-05-04 | 2019-11-06 | 1438 | 2018-06-06 | 3132 | -0.00015625 | -0.00780625 | 0.00765 | 5.7266875 | 10.453 | -0.0002705882 | -0.007788235 | 0.007517647 | 5.725941 | 10.60629 | PS000109-C300512
1369 | PS000109-C300512-2/1-7-1 | 800 | 32687 | 32688 | 1490.875 | 7.41995 | 7.72605 | 132.155 | 81.15 | 167.56 | 6.585 | 1.3 | 0.625 | 11.955 | 1.49 | 0.41 | 18.465 | 18.46 | 3.41 | 3.645 | 15.745 | 16.11 | 0.235 | 0.44 | 7.6 | 0.14 | PS000109-C300512-2 | CK002805-A280320 | CK002837-A140520 | 7.201 | 7.201 | 7.2 | 5.725 | 5.73 | 7.302 | 7.302 | 7.302 | Rec-CK002690-A181219 | 2020-03-28 11:20 | 17.5 | 15.4 | 15.3 | Rec-CK002806-A290320 | 2020-05-14 18:10 | 15.5 | 12.4 | 14.9 | 1 | 1 | На контроль |  | 1690 | 14.1 | 1940 | 40 | 80.2 | 1925 | 38 | 43 | 166 | 203 | 129 | 169 | 25.33 | 223 | 208 | 2020-05-26 | 39 | 42 | 45 | 79.1 | 80.2 | 81.2 | 39 | 37 | 55 | 129.3 | 130 | 130.7 | 168.8 | 170.1 | 172.3 | 0.44 | 0.44 | 0.44 | 750 | 12000 | 0 | 0 | 1925 |  |  |  | 2020-05-04 | 2020-05-04 | 2019-11-06 | 1438 | 2018-06-06 | 3132 | -0.00015625 | -0.00780625 | 0.00765 | 5.7266875 | 10.453 | -0.0002705882 | -0.007788235 | 0.007517647 | 5.725941 | 10.60629 | PS000109-C300512
1370 | PS001136-A070720-2/1-1 | 1200 | 34720 | 34721 | 1386.575 | 7.21765 | 7.54695 | 131.075 | 80.945 | 165.83 | 6.295 | 0.28 | 0.64 | 4.65 | 1.465 | 0.265 | 17.885 | 17.615 | 2.745 | 2.56 | 15.725 | 15.09 | 0.28 | 0.145 | 7.8 | 0.14 | PS001136-A070720-2 | CK002805-A280320 | CK002805-A280320 | 7.171 | 7.171 | 7.173 | 5.72 | 5.71 | 7.272 | 7.272 | 7.272 | Rec-CK002690-A181219 | 2020-03-28 11:20 | 17.5 | 15.4 | 15.3 | Rec-CK002690-A181219 | 2020-03-28 11:20 | 17.5 | 15.4 | 15.3 | 1 | 1 | На контроль |  | 1700 | 13.15 | 1940 | 85 | 80.2 | 1925 | 35 | 40 | 166 | 203 | 129 | 169 | 26.6 | 150 | 115 | 2020-08-04 | 36.2 | 38 | 38.9 | 79.3 | 80 | 80.8 | 38 | 44 | 47 | 129.2 | 130 | 130.4 | 168.5 | 169.5 | 170.8 | 0.38 | 0.38 | 0.38 | 700 | 3600 | 0 | 0 | 1925 |  |  |  | 2020-07-06 | 2020-07-06 | 2020-06-02 | 341 | 2018-06-06 | 3523 | -0.00015625 | -0.00780625 | 0.00765 | 5.7266875 | 10.453 | -0.00015625 | -0.00780625 | 0.00765 | 5.7266875 | 10.453 | PS001136-A070720 | 0.0107 | 2.0455 | 0.0075 | 0.0135 | 4.965 | 5.037 | 4.632 | 5.106
1371 | PS001136-A070720-2/1-2 | 1200 | 34727 | 34728 | 1386.035 | 7.23685 | 7.5688 | 131.26 | 81 | 165.74 | 6.255 | 0.325 | 0.485 | 5.275 | 1.305 | 0.135 | 17.95 | 17.675 | 2.375 | 3.065 | 15.61 | 15.33 | 0.155 | 0.11 | 7.8 | 0.13 | PS001136-A070720-2 | CK002805-A280320 | CK002805-A280320 | 7.171 | 7.171 | 7.173 | 5.72 | 5.71 | 7.272 | 7.272 | 7.272 | Rec-CK002690-A181219 | 2020-03-28 11:20 | 17.5 | 15.4 | 15.3 | Rec-CK002690-A181219 | 2020-03-28 11:20 | 17.5 | 15.4 | 15.3 | 1 | 1 | На контроль |  | 1700 | 13.15 | 1940 | 85 | 80.2 | 1925 | 35 | 40 | 166 | 203 | 129 | 169 | 26.6 | 150 | 115 | 2020-08-04 | 36.2 | 38 | 38.9 | 79.3 | 80 | 80.8 | 38 | 44 | 47 | 129.2 | 130 | 130.4 | 168.5 | 169.5 | 170.8 | 0.38 | 0.38 | 0.38 | 700 | 3600 | 0 | 0 | 1925 |  |  |  | 2020-07-06 | 2020-07-06 | 2020-06-02 | 341 | 2018-06-06 | 3523 | -0.00015625 | -0.00780625 | 0.00765 | 5.7266875 | 10.453 | -0.00015625 | -0.00780625 | 0.00765 | 5.7266875 | 10.453 | PS001136-A070720 | 0.0107 | 2.0455 | 0.0075 | 0.0135 | 4.965 | 5.037 | 4.632 | 5.106
1372 | PS001136-A070720-2/1-3 | 1100 | 34731 | 34732 | 1385.795 | 7.19545 | 7.5419 | 131.35 | 81.075 | 165.69 | 6.305 | 0.425 | 0.505 | 4.445 | 1.08 | 0.155 | 17.77 | 17.775 | 2.28 | 3.01 | 15.67 | 15.28 | 0.105 | 0.11 | 7.8 | 0.15 | PS001136-A070720-2 | CK002805-A280320 | CK002805-A280320 | 7.171 | 7.171 | 7.173 | 5.72 | 5.71 | 7.272 | 7.272 | 7.272 | Rec-CK002690-A181219 | 2020-03-28 11:20 | 17.5 | 15.4 | 15.3 | Rec-CK002690-A181219 | 2020-03-28 11:20 | 17.5 | 15.4 | 15.3 | 1 | 1 | На контроль |  | 1700 | 13.15 | 1940 | 85 | 80.2 | 1925 | 35 | 40 | 166 | 203 | 129 | 169 | 26.6 | 150 | 115 | 2020-08-04 | 36.2 | 38 | 38.9 | 79.3 | 80 | 80.8 | 38 | 44 | 47 | 129.2 | 130 | 130.4 | 168.5 | 169.5 | 170.8 | 0.38 | 0.38 | 0.38 | 700 | 3600 | 0 | 0 | 1925 |  |  |  | 2020-07-06 | 2020-07-06 | 2020-06-02 | 341 | 2018-06-06 | 3523 | -0.00015625 | -0.00780625 | 0.00765 | 5.7266875 | 10.453 | -0.00015625 | -0.00780625 | 0.00765 | 5.7266875 | 10.453 | PS001136-A070720 | 0.0107 | 2.0455 | 0.0075 | 0.0135 | 4.965 | 5.037 | 4.632 | 5.106
1373 | PS000109-C300512-1/1-1 | 1200 | 32689 | 32690 | 1457.82 | 7.4756 | 7.7881 | 132.34 | 81.15 | 167.2 | 6.42 | 1.025 | 0.815 | 7.31 | 1.35 | 0.35 | 18.535 | 18.44 | 4.33 | 3.02 | 15.795 | 16.015 | 0.13 | 0.1 | 7.35 | 0.08 | PS000109-C300512-1 | CK002838-A140520 | CK002836-A130520 | 7.1395 | 7.1395 | 7.1385 | 5.72 | 5.71 |  |  |  | Rec-CK002806-A290320 | 2020-05-14 16:55 | 18.4 | 11.8 | 14.9 | Rec-CK002806-A290320 | 2020-05-13 17:20 | 18.5 | 12.8 | 14.9 | 1 | 1 | На контроль |  | 1690 | 14 | 1940 | 40 | 80.2 | 1925 | 38 | 43 | 166 | 203 | 129 | 169 | 25.4 | 226 | 211 | 2020-05-27 | 39 | 42 | 45 | 78.3 | 80 | 82.2 | 40 | 46 | 52 | 129 | 130 | 131 | 168.3 | 170 | 172.2 | 0.44 | 0.44 | 0.44 | 750 | 12000 | 0 | 0 | 1925 |  |  |  | 2020-05-04 | 2020-05-04 | 2019-11-06 | 1450 | 2018-06-06 | 3144 | -0.0002588235 | -0.0078 | 0.007541176 | 5.708706 | 10.61794 | -0.0002444444 | -0.0078 | 0.007555556 | 5.75 | 10.65183 | PS000109-C300512
1374 | PS000109-C300512-1/1-3 | 1100 | 32693 | 32694 | 1467.225 | 7.4642 | 7.74885 | 132.005 | 80.475 | 166.955 | 6.41 | 1.345 | 0.85 | 10.715 | 1.39 | 0.235 | 18.49 | 18.62 | 4.71 | 4.425 | 15.73 | 15.49 | 0.095 | 0.07 | 7.75 | 0.09 | PS000109-C300512-1 | CK002838-A140520 | CK002836-A130520 | 7.1395 | 7.1395 | 7.1385 | 5.72 | 5.71 |  |  |  | Rec-CK002806-A290320 | 2020-05-14 16:55 | 18.4 | 11.8 | 14.9 | Rec-CK002806-A290320 | 2020-05-13 17:20 | 18.5 | 12.8 | 14.9 | 1 | 1 | На контроль |  | 1690 | 14 | 1940 | 40 | 80.2 | 1925 | 38 | 43 | 166 | 203 | 129 | 169 | 25.4 | 226 | 211 | 2020-05-27 | 39 | 42 | 45 | 78.3 | 80 | 82.2 | 40 | 46 | 52 | 129 | 130 | 131 | 168.3 | 170 | 172.2 | 0.44 | 0.44 | 0.44 | 750 | 12000 | 0 | 0 | 1925 |  |  |  | 2020-05-04 | 2020-05-04 | 2019-11-06 | 1450 | 2018-06-06 | 3144 | -0.0002588235 | -0.0078 | 0.007541176 | 5.708706 | 10.61794 | -0.0002444444 | -0.0078 | 0.007555556 | 5.75 | 10.65183 | PS000109-C300512
1375 | PS000109-C300512-1/1-4 | 1100 | 32695 | 32696 | 1456.635 | 7.43285 | 7.75715 | 132.065 | 80.45 | 167.005 | 6.28 | 1.48 | 0.635 | 12.23 | 1.18 | 0.22 | 18.43 | 18.475 | 4.335 | 3.775 | 15.74 | 15.615 | 0.055 | 0.1 | 7.5 | 0.14 | PS000109-C300512-1 | CK002838-A140520 | CK002836-A130520 | 7.1395 | 7.1395 | 7.1385 | 5.72 | 5.71 |  |  |  | Rec-CK002806-A290320 | 2020-05-14 16:55 | 18.4 | 11.8 | 14.9 | Rec-CK002806-A290320 | 2020-05-13 17:20 | 18.5 | 12.8 | 14.9 | 1 | 1 | На контроль |  | 1690 | 14 | 1940 | 40 | 80.2 | 1925 | 38 | 43 | 166 | 203 | 129 | 169 | 25.4 | 226 | 211 | 2020-05-27 | 39 | 42 | 45 | 78.3 | 80 | 82.2 | 40 | 46 | 52 | 129 | 130 | 131 | 168.3 | 170 | 172.2 | 0.44 | 0.44 | 0.44 | 750 | 12000 | 0 | 0 | 1925 |  |  |  | 2020-05-04 | 2020-05-04 | 2019-11-06 | 1450 | 2018-06-06 | 3144 | -0.0002588235 | -0.0078 | 0.007541176 | 5.708706 | 10.61794 | -0.0002444444 | -0.0078 | 0.007555556 | 5.75 | 10.65183 | PS000109-C300512
1376 | PS000109-C300512-1/1-5 | 1050 | 32697 | 32698 | 1431.61 | 7.4682 | 7.77255 | 131.68 | 80.74 | 166.79 | 6.295 | 1.035 | 0.68 | 8.205 | 1.035 | 0.21 | 18.495 | 18.52 | 5.41 | 2.78 | 15.84 | 15.825 | 0.05 | 0.19 | 7.55 | 0.08 | PS000109-C300512-1 | CK002838-A140520 | CK002836-A130520 | 7.1395 | 7.1395 | 7.1385 | 5.72 | 5.71 |  |  |  | Rec-CK002806-A290320 | 2020-05-14 16:55 | 18.4 | 11.8 | 14.9 | Rec-CK002806-A290320 | 2020-05-13 17:20 | 18.5 | 12.8 | 14.9 | 1 | 1 | На контроль |  | 1690 | 14 | 1940 | 40 | 80.2 | 1925 | 38 | 43 | 166 | 203 | 129 | 169 | 25.4 | 226 | 211 | 2020-05-27 | 39 | 42 | 45 | 78.3 | 80 | 82.2 | 40 | 46 | 52 | 129 | 130 | 131 | 168.3 | 170 | 172.2 | 0.44 | 0.44 | 0.44 | 750 | 12000 | 0 | 0 | 1925 |  |  |  | 2020-05-04 | 2020-05-04 | 2019-11-06 | 1450 | 2018-06-06 | 3144 | -0.0002588235 | -0.0078 | 0.007541176 | 5.708706 | 10.61794 | -0.0002444444 | -0.0078 | 0.007555556 | 5.75 | 10.65183 | PS000109-C300512
1377 | PS000109-C300512-1/1-6 | 1200 | 32699 | 32700 | 1470.23 | 7.4891 | 7.7973 | 132.36 | 81.035 | 167.065 | 6.425 | 0.79 | 0.425 | 9.58 | 1.2 | 0.34 | 18.505 | 18.415 | 5.06 | 3.815 | 15.7 | 16.125 | 0.21 | 0.075 | 7.55 | 0.09 | PS000109-C300512-1 | CK002838-A140520 | CK002836-A130520 | 7.1395 | 7.1395 | 7.1385 | 5.72 | 5.71 |  |  |  | Rec-CK002806-A290320 | 2020-05-14 16:55 | 18.4 | 11.8 | 14.9 | Rec-CK002806-A290320 | 2020-05-13 17:20 | 18.5 | 12.8 | 14.9 | 1 | 1 | На контроль |  | 1690 | 14 | 1940 | 40 | 80.2 | 1925 | 38 | 43 | 166 | 203 | 129 | 169 | 25.4 | 226 | 211 | 2020-05-27 | 39 | 42 | 45 | 78.3 | 80 | 82.2 | 40 | 46 | 52 | 129 | 130 | 131 | 168.3 | 170 | 172.2 | 0.44 | 0.44 | 0.44 | 750 | 12000 | 0 | 0 | 1925 |  |  |  | 2020-05-04 | 2020-05-04 | 2019-11-06 | 1450 | 2018-06-06 | 3144 | -0.0002588235 | -0.0078 | 0.007541176 | 5.708706 | 10.61794 | -0.0002444444 | -0.0078 | 0.007555556 | 5.75 | 10.65183 | PS000109-C300512
1378 | PS000109-C300512-1/1-7 | 1200 | 32701 | 32702 | 1453.91 | 7.49395 | 7.80535 | 132.215 | 80.98 | 167.17 | 6.405 | 0.54 | 0.62 | 8.635 | 1.435 | 0.27 | 18.58 | 18.485 | 3.06 | 3.62 | 15.915 | 16.035 | 0.155 | 0.04 | 7.5 | 0.11 | PS000109-C300512-1 | CK002838-A140520 | CK002836-A130520 | 7.1395 | 7.1395 | 7.1385 | 5.72 | 5.71 |  |  |  | Rec-CK002806-A290320 | 2020-05-14 16:55 | 18.4 | 11.8 | 14.9 | Rec-CK002806-A290320 | 2020-05-13 17:20 | 18.5 | 12.8 | 14.9 | 1 | 1 | На контроль |  | 1690 | 14 | 1940 | 40 | 80.2 | 1925 | 38 | 43 | 166 | 203 | 129 | 169 | 25.4 | 226 | 211 | 2020-05-27 | 39 | 42 | 45 | 78.3 | 80 | 82.2 | 40 | 46 | 52 | 129 | 130 | 131 | 168.3 | 170 | 172.2 | 0.44 | 0.44 | 0.44 | 750 | 12000 | 0 | 0 | 1925 |  |  |  | 2020-05-04 | 2020-05-04 | 2019-11-06 | 1450 | 2018-06-06 | 3144 | -0.0002588235 | -0.0078 | 0.007541176 | 5.708706 | 10.61794 | -0.0002444444 | -0.0078 | 0.007555556 | 5.75 | 10.65183 | PS000109-C300512
1379 | PS000109-C300512-1/1-8 | 1180 | 32703 | 32704 | 1444.795 | 7.5092 | 7.8276 | 132.295 | 81.005 | 167.215 | 6.45 | 0.525 | 0.805 | 6.08 | 1.87 | 0.165 | 18.575 | 18.49 | 2.445 | 4.975 | 15.91 | 16.17 | 0.13 | 0.01 | 7.45 | 0.09 | PS000109-C300512-1 | CK002838-A140520 | CK002836-A130520 | 7.1395 | 7.1395 | 7.1385 | 5.72 | 5.71 |  |  |  | Rec-CK002806-A290320 | 2020-05-14 16:55 | 18.4 | 11.8 | 14.9 | Rec-CK002806-A290320 | 2020-05-13 17:20 | 18.5 | 12.8 | 14.9 | 1 | 1 | На контроль |  | 1690 | 14 | 1940 | 40 | 80.2 | 1925 | 38 | 43 | 166 | 203 | 129 | 169 | 25.4 | 226 | 211 | 2020-05-27 | 39 | 42 | 45 | 78.3 | 80 | 82.2 | 40 | 46 | 52 | 129 | 130 | 131 | 168.3 | 170 | 172.2 | 0.44 | 0.44 | 0.44 | 750 | 12000 | 0 | 0 | 1925 |  |  |  | 2020-05-04 | 2020-05-04 | 2019-11-06 | 1450 | 2018-06-06 | 3144 | -0.0002588235 | -0.0078 | 0.007541176 | 5.708706 | 10.61794 | -0.0002444444 | -0.0078 | 0.007555556 | 5.75 | 10.65183 | PS000109-C300512
1380 | PS000109-C300512-1/1-2 | 1050 | 34584 | 34585 | 1469.86 | 7.48755 | 7.7981 | 132.075 | 80.9 | 166.535 | 6.465 | 0.995 | 0.705 | 8.015 | 1.37 | 0.29 | 18.595 | 18.385 | 2.16 | 4.295 | 15.925 | 15.81 | 0.06 | 0.07 | 7.3 | 0.13 | PS000109-C300512-1 | CK002838-A140520 | CK002836-A130520 | 7.1395 | 7.1395 | 7.1385 | 5.72 | 5.71 |  |  |  | Rec-CK002806-A290320 | 2020-05-14 16:55 | 18.4 | 11.8 | 14.9 | Rec-CK002806-A290320 | 2020-05-13 17:20 | 18.5 | 12.8 | 14.9 | 1 | 1 | На контроль |  | 1690 | 14 | 1940 | 40 | 80.2 | 1925 | 38 | 43 | 166 | 203 | 129 | 169 | 25.4 | 226 | 211 | 2020-05-27 | 39 | 42 | 45 | 78.3 | 80 | 82.2 | 40 | 46 | 52 | 129 | 130 | 131 | 168.3 | 170 | 172.2 | 0.44 | 0.44 | 0.44 | 750 | 12000 | 0 | 0 | 1925 |  |  |  | 2020-05-04 | 2020-05-04 | 2019-11-06 | 1450 | 2018-06-06 | 3144 | -0.0002588235 | -0.0078 | 0.007541176 | 5.708706 | 10.61794 | -0.0002444444 | -0.0078 | 0.007555556 | 5.75 | 10.65183 | PS000109-C300512
1381 | PS001109-A070520-2-1/1-2 | 1100 | 32748 | 32749 | 1396.265 | 7.41895 | 7.74575 | 132.705 | 81.01 | 167.42 | 6.625 | 0.9 | 0.335 | 5.415 | 1.51 | 0.52 | 18.38 | 18.43 | 3.345 | 3.13 | 15.83 | 15.775 | 0.085 | 0.06 | 7.6 | 0.1 | PS001109-A070520-2-1 | CK002838-A140520 | CK002837-A140520 | 7.1975 | 7.1975 | 7.199 | 5.69 | 5.71 | 7.298 | 7.298 | 7.298 | Rec-CK002806-A290320 | 2020-05-14 16:55 | 18.4 | 11.8 | 14.9 | Rec-CK002806-A290320 | 2020-05-14 18:10 | 15.5 | 12.4 | 14.9 | 1 | 1 | На контроль |  | 1690 | 14 | 1940 | 40 | 80.2 | 1925 | 38 | 43 | 166 | 203 | 129 | 169 | 25.48 | 180 | 165 | 2020-05-28 | 36 | 39 | 42 | 78.2 | 80 | 81.7 | 35 | 42 | 49 | 129 | 130 | 130.9 | 168.6 | 170 | 172.3 | 0.44 | 0.44 | 0.44 | 650 | 8000 | 0 | 0 | 1925 |  |  |  | 2020-05-04 | 2020-05-04 | 2019-11-06 | 1460 | 2018-06-06 | 3154 | -0.0002588235 | -0.0078 | 0.007541176 | 5.708706 | 10.61794 | -0.0002705882 | -0.007788235 | 0.007517647 | 5.725941 | 10.60629 | PS001109-A070520 | 0.0102625 | 2.009625 | 0.01175 | 0.020875 | 4.9175 | 4.981 | 4.594 | 5.062
1382 | PS001109-A070520-2-1/1-3 | 1100 | 32750 | 32751 | 1392.83 | 7.4406 | 7.7667 | 132.565 | 81.045 | 167.055 | 6.605 | 0.85 | 0.41 | 6.95 | 1.725 | 0.45 | 18.655 | 18.43 | 3.155 | 3.115 | 16.21 | 15.59 | 0.115 | 0.045 | 7.5 | 0.07 | PS001109-A070520-2-1 | CK002838-A140520 | CK002837-A140520 | 7.1975 | 7.1975 | 7.199 | 5.69 | 5.71 | 7.298 | 7.298 | 7.298 | Rec-CK002806-A290320 | 2020-05-14 16:55 | 18.4 | 11.8 | 14.9 | Rec-CK002806-A290320 | 2020-05-14 18:10 | 15.5 | 12.4 | 14.9 | 1 | 1 | На контроль |  | 1690 | 14 | 1940 | 40 | 80.2 | 1925 | 38 | 43 | 166 | 203 | 129 | 169 | 25.48 | 180 | 165 | 2020-05-28 | 36 | 39 | 42 | 78.2 | 80 | 81.7 | 35 | 42 | 49 | 129 | 130 | 130.9 | 168.6 | 170 | 172.3 | 0.44 | 0.44 | 0.44 | 650 | 8000 | 0 | 0 | 1925 |  |  |  | 2020-05-04 | 2020-05-04 | 2019-11-06 | 1460 | 2018-06-06 | 3154 | -0.0002588235 | -0.0078 | 0.007541176 | 5.708706 | 10.61794 | -0.0002705882 | -0.007788235 | 0.007517647 | 5.725941 | 10.60629 | PS001109-A070520 | 0.0102625 | 2.009625 | 0.01175 | 0.020875 | 4.9175 | 4.981 | 4.594 | 5.062
1383 | PS001109-A070520-2-1/1-4 | 1100 | 32752 | 32753 | 1365.625 | 7.41915 | 7.7365 | 132.175 | 80.61 | 166.915 | 6.49 | 0.67 | 0.355 | 4.555 | 1.6 | 0.345 | 18.165 | 18.27 | 3.205 | 5.22 | 16.18 | 15.465 | 0.105 | 0.02 | 7.6 | 0.1 | PS001109-A070520-2-1 | CK002838-A140520 | CK002837-A140520 | 7.1975 | 7.1975 | 7.199 | 5.69 | 5.71 | 7.298 | 7.298 | 7.298 | Rec-CK002806-A290320 | 2020-05-14 16:55 | 18.4 | 11.8 | 14.9 | Rec-CK002806-A290320 | 2020-05-14 18:10 | 15.5 | 12.4 | 14.9 | 1 | 1 | На контроль |  | 1690 | 14 | 1940 | 40 | 80.2 | 1925 | 38 | 43 | 166 | 203 | 129 | 169 | 25.48 | 180 | 165 | 2020-05-28 | 36 | 39 | 42 | 78.2 | 80 | 81.7 | 35 | 42 | 49 | 129 | 130 | 130.9 | 168.6 | 170 | 172.3 | 0.44 | 0.44 | 0.44 | 650 | 8000 | 0 | 0 | 1925 |  |  |  | 2020-05-04 | 2020-05-04 | 2019-11-06 | 1460 | 2018-06-06 | 3154 | -0.0002588235 | -0.0078 | 0.007541176 | 5.708706 | 10.61794 | -0.0002705882 | -0.007788235 | 0.007517647 | 5.725941 | 10.60629 | PS001109-A070520 | 0.0102625 | 2.009625 | 0.01175 | 0.020875 | 4.9175 | 4.981 | 4.594 | 5.062
1384 | PS001109-A070520-2-1/1-5 | 1100 | 32754 | 32755 | 1388.465 | 7.4492 | 7.79145 | 132.315 | 80.81 | 166.73 | 6.405 | 0.34 | 0.335 | 6.605 | 1.39 | 0.34 | 18.14 | 18.18 | 2.745 | 3.27 | 16.29 | 15.71 | 0.155 | 0.04 | 7.45 | 0.1 | PS001109-A070520-2-1 | CK002838-A140520 | CK002837-A140520 | 7.1975 | 7.1975 | 7.199 | 5.69 | 5.71 | 7.298 | 7.298 | 7.298 | Rec-CK002806-A290320 | 2020-05-14 16:55 | 18.4 | 11.8 | 14.9 | Rec-CK002806-A290320 | 2020-05-14 18:10 | 15.5 | 12.4 | 14.9 | 1 | 1 | На контроль |  | 1690 | 14 | 1940 | 40 | 80.2 | 1925 | 38 | 43 | 166 | 203 | 129 | 169 | 25.48 | 180 | 165 | 2020-05-28 | 36 | 39 | 42 | 78.2 | 80 | 81.7 | 35 | 42 | 49 | 129 | 130 | 130.9 | 168.6 | 170 | 172.3 | 0.44 | 0.44 | 0.44 | 650 | 8000 | 0 | 0 | 1925 |  |  |  | 2020-05-04 | 2020-05-04 | 2019-11-06 | 1460 | 2018-06-06 | 3154 | -0.0002588235 | -0.0078 | 0.007541176 | 5.708706 | 10.61794 | -0.0002705882 | -0.007788235 | 0.007517647 | 5.725941 | 10.60629 | PS001109-A070520 | 0.0102625 | 2.009625 | 0.01175 | 0.020875 | 4.9175 | 4.981 | 4.594 | 5.062
1385 | PS001109-A070520-2-1/1-6 | 1100 | 32756 | 32757 | 1384.26 | 7.44445 | 7.7965 | 132.31 | 80.865 | 166.63 | 6.42 | 0.24 | 0.6 | 5.31 | 1.555 | 0.21 | 18.295 | 18.145 | 3.2 | 2.62 | 16.21 | 15.91 | 0.175 | 0.07 | 7.5 | 0.08 | PS001109-A070520-2-1 | CK002838-A140520 | CK002837-A140520 | 7.1975 | 7.1975 | 7.199 | 5.69 | 5.71 | 7.298 | 7.298 | 7.298 | Rec-CK002806-A290320 | 2020-05-14 16:55 | 18.4 | 11.8 | 14.9 | Rec-CK002806-A290320 | 2020-05-14 18:10 | 15.5 | 12.4 | 14.9 | 1 | 1 | На контроль |  | 1690 | 14 | 1940 | 40 | 80.2 | 1925 | 38 | 43 | 166 | 203 | 129 | 169 | 25.48 | 180 | 165 | 2020-05-28 | 36 | 39 | 42 | 78.2 | 80 | 81.7 | 35 | 42 | 49 | 129 | 130 | 130.9 | 168.6 | 170 | 172.3 | 0.44 | 0.44 | 0.44 | 650 | 8000 | 0 | 0 | 1925 |  |  |  | 2020-05-04 | 2020-05-04 | 2019-11-06 | 1460 | 2018-06-06 | 3154 | -0.0002588235 | -0.0078 | 0.007541176 | 5.708706 | 10.61794 | -0.0002705882 | -0.007788235 | 0.007517647 | 5.725941 | 10.60629 | PS001109-A070520 | 0.0102625 | 2.009625 | 0.01175 | 0.020875 | 4.9175 | 4.981 | 4.594 | 5.062
1386 | PS001109-A070520-2-1/1-7 | 1100 | 32758 | 32759 | 1372.755 | 7.4455 | 7.7924 | 132.35 | 81.025 | 167.2 | 6.5 | 0.42 | 0.495 | 4.275 | 1.69 | 0.24 | 18.44 | 18.435 | 3.3 | 2.995 | 16.075 | 16.055 | 0.235 | 0.055 | 7.65 | 0.12 | PS001109-A070520-2-1 | CK002838-A140520 | CK002837-A140520 | 7.1975 | 7.1975 | 7.199 | 5.69 | 5.71 | 7.298 | 7.298 | 7.298 | Rec-CK002806-A290320 | 2020-05-14 16:55 | 18.4 | 11.8 | 14.9 | Rec-CK002806-A290320 | 2020-05-14 18:10 | 15.5 | 12.4 | 14.9 | 1 | 1 | На контроль |  | 1690 | 14 | 1940 | 40 | 80.2 | 1925 | 38 | 43 | 166 | 203 | 129 | 169 | 25.48 | 180 | 165 | 2020-05-28 | 36 | 39 | 42 | 78.2 | 80 | 81.7 | 35 | 42 | 49 | 129 | 130 | 130.9 | 168.6 | 170 | 172.3 | 0.44 | 0.44 | 0.44 | 650 | 8000 | 0 | 0 | 1925 |  |  |  | 2020-05-04 | 2020-05-04 | 2019-11-06 | 1460 | 2018-06-06 | 3154 | -0.0002588235 | -0.0078 | 0.007541176 | 5.708706 | 10.61794 | -0.0002705882 | -0.007788235 | 0.007517647 | 5.725941 | 10.60629 | PS001109-A070520 | 0.0102625 | 2.009625 | 0.01175 | 0.020875 | 4.9175 | 4.981 | 4.594 | 5.062
1387 | PS001109-A070520-2-1/1-1 | 1100 | 35497 | 35498 | 1371.665 | 7.36655 | 7.71915 | 132.51 | 81.065 | 167.465 | 6.45 | 0.765 | 0.19 | 7.43 | 1.45 | 0.475 | 17.66 | 18.385 | 3.51 | 4.715 | 15.7 | 15.825 | 0.055 | 0.05 | 7.4 | 0.11 | PS001109-A070520-2-1 | CK002838-A140520 | CK002837-A140520 | 7.1975 | 7.1975 | 7.199 | 5.69 | 5.71 | 7.298 | 7.298 | 7.298 | Rec-CK002806-A290320 | 2020-05-14 16:55 | 18.4 | 11.8 | 14.9 | Rec-CK002806-A290320 | 2020-05-14 18:10 | 15.5 | 12.4 | 14.9 | 1 | 1 | На контроль |  | 1690 | 14 | 1940 | 40 | 80.2 | 1925 | 38 | 43 | 166 | 203 | 129 | 169 | 25.48 | 180 | 165 | 2020-05-28 | 36 | 39 | 42 | 78.2 | 80 | 81.7 | 35 | 42 | 49 | 129 | 130 | 130.9 | 168.6 | 170 | 172.3 | 0.44 | 0.44 | 0.44 | 650 | 8000 | 0 | 0 | 1925 |  |  |  | 2020-05-04 | 2020-05-04 | 2019-11-06 | 1460 | 2018-06-06 | 3154 | -0.0002588235 | -0.0078 | 0.007541176 | 5.708706 | 10.61794 | -0.0002705882 | -0.007788235 | 0.007517647 | 5.725941 | 10.60629 | PS001109-A070520 | 0.0102625 | 2.009625 | 0.01175 | 0.020875 | 4.9175 | 4.981 | 4.594 | 5.062
1388 | PS001109-A070520-2-2/1-1 | 1200 | 32708 | 32709 | 1391.19 | 7.404 | 7.7346 | 132.21 | 80.725 | 166.835 | 6.425 | 1.235 | 0.79 | 9.725 | 1.725 | 0.26 | 18.8 | 18.755 | 4.195 | 3.32 | 15.975 | 16.11 | 0.41 | 0.25 | 7.45 | 0.1 | PS001109-A070520-2-2 | CK002836-A130520 | CK002812-A140420 | 7.1955 | 7.1955 | 7.1955 | 5.705 | 5.71 | 7.2965 | 7.2965 | 7.2965 | Rec-CK002806-A290320 | 2020-05-13 17:20 | 18.5 | 12.8 | 14.9 | Rec-CK002806-A290320-169-20200329 | 2020-04-14 08:40 | 17 | 11.5 | 15.1 | 1 | 1 | На контроль |  | 1690 | 14.3 | 1940 | 40 | 80.2 | 1925 | 39 | 42 | 166 | 203 | 130 | 167.5 | 25.15 | 170 | 155 | 2020-05-27 | 38 | 40 | 43 | 77.6 | 80 | 81.9 | 39 | 45 | 50 | 128.7 | 129 | 130.9 | 168 | 170 | 171 | 0.45 | 0.45 | 0.45 | 650 | 6000 | 0 | 1 | 1925 |  |  |  | 2020-05-04 | 2020-05-04 | 2019-11-06 | 1450 | 2018-06-06 | 3144 | -0.0002444444 | -0.0078 | 0.007555556 | 5.75 | 10.65183 | -0.0002529412 | -0.007776471 | 0.007523529 | 5.728353 | 10.58071 | PS001109-A070520 | 0.0102625 | 2.009625 | 0.01175 | 0.020875 | 4.9175 | 4.981 | 4.594 | 5.062
1389 | PS001109-A070520-2-2/1-2 | 1200 | 32710 | 32711 | 1377.945 | 7.43955 | 7.8062 | 132.04 | 80.895 | 166.91 | 6.4 | 0.685 | 0.785 | 9.485 | 1.54 | 0.28 | 18.57 | 18.43 | 3.88 | 3.74 | 15.94 | 16.305 | 0.28 | 0.12 | 7.3 | 0.09 | PS001109-A070520-2-2 | CK002836-A130520 | CK002812-A140420 | 7.1955 | 7.1955 | 7.1955 | 5.705 | 5.71 | 7.2965 | 7.2965 | 7.2965 | Rec-CK002806-A290320 | 2020-05-13 17:20 | 18.5 | 12.8 | 14.9 | Rec-CK002806-A290320-169-20200329 | 2020-04-14 08:40 | 17 | 11.5 | 15.1 | 1 | 1 | На контроль |  | 1690 | 14.3 | 1940 | 40 | 80.2 | 1925 | 39 | 42 | 166 | 203 | 130 | 167.5 | 25.15 | 170 | 155 | 2020-05-27 | 38 | 40 | 43 | 77.6 | 80 | 81.9 | 39 | 45 | 50 | 128.7 | 129 | 130.9 | 168 | 170 | 171 | 0.45 | 0.45 | 0.45 | 650 | 6000 | 0 | 1 | 1925 |  |  |  | 2020-05-04 | 2020-05-04 | 2019-11-06 | 1450 | 2018-06-06 | 3144 | -0.0002444444 | -0.0078 | 0.007555556 | 5.75 | 10.65183 | -0.0002529412 | -0.007776471 | 0.007523529 | 5.728353 | 10.58071 | PS001109-A070520 | 0.0102625 | 2.009625 | 0.01175 | 0.020875 | 4.9175 | 4.981 | 4.594 | 5.062
1390 | PS001109-A070520-2-2/1-3 | 1200 | 32712 | 32713 | 1381.935 | 7.4643 | 7.8168 | 132.23 | 81.27 | 166.965 | 6.55 | 0.245 | 0.74 | 5.01 | 1.645 | 0.06 | 18.425 | 18.36 | 2.785 | 3.8 | 16.21 | 16.245 | 0.15 | 0.165 | 7.3 | 0.12 | PS001109-A070520-2-2 | CK002836-A130520 | CK002812-A140420 | 7.1955 | 7.1955 | 7.1955 | 5.705 | 5.71 | 7.2965 | 7.2965 | 7.2965 | Rec-CK002806-A290320 | 2020-05-13 17:20 | 18.5 | 12.8 | 14.9 | Rec-CK002806-A290320-169-20200329 | 2020-04-14 08:40 | 17 | 11.5 | 15.1 | 1 | 1 | На контроль |  | 1690 | 14.3 | 1940 | 40 | 80.2 | 1925 | 39 | 42 | 166 | 203 | 130 | 167.5 | 25.15 | 170 | 155 | 2020-05-27 | 38 | 40 | 43 | 77.6 | 80 | 81.9 | 39 | 45 | 50 | 128.7 | 129 | 130.9 | 168 | 170 | 171 | 0.45 | 0.45 | 0.45 | 650 | 6000 | 0 | 1 | 1925 |  |  |  | 2020-05-04 | 2020-05-04 | 2019-11-06 | 1450 | 2018-06-06 | 3144 | -0.0002444444 | -0.0078 | 0.007555556 | 5.75 | 10.65183 | -0.0002529412 | -0.007776471 | 0.007523529 | 5.728353 | 10.58071 | PS001109-A070520 | 0.0102625 | 2.009625 | 0.01175 | 0.020875 | 4.9175 | 4.981 | 4.594 | 5.062
1391 | PS001109-A070520-2-2/1-4 | 1200 | 32714 | 32715 | 1377.35 | 7.46335 | 7.8241 | 132.1 | 81.16 | 166.97 | 6.54 | 0.24 | 0.735 | 2.53 | 1.705 | 0.135 | 18.475 | 18.535 | 2.265 | 2.84 | 16.315 | 16.185 | 0.285 | 0.23 | 7.45 | 0.1 | PS001109-A070520-2-2 | CK002836-A130520 | CK002812-A140420 | 7.1955 | 7.1955 | 7.1955 | 5.705 | 5.71 | 7.2965 | 7.2965 | 7.2965 | Rec-CK002806-A290320 | 2020-05-13 17:20 | 18.5 | 12.8 | 14.9 | Rec-CK002806-A290320-169-20200329 | 2020-04-14 08:40 | 17 | 11.5 | 15.1 | 1 | 1 | На контроль |  | 1690 | 14.3 | 1940 | 40 | 80.2 | 1925 | 39 | 42 | 166 | 203 | 130 | 167.5 | 25.15 | 170 | 155 | 2020-05-27 | 38 | 40 | 43 | 77.6 | 80 | 81.9 | 39 | 45 | 50 | 128.7 | 129 | 130.9 | 168 | 170 | 171 | 0.45 | 0.45 | 0.45 | 650 | 6000 | 0 | 1 | 1925 |  |  |  | 2020-05-04 | 2020-05-04 | 2019-11-06 | 1450 | 2018-06-06 | 3144 | -0.0002444444 | -0.0078 | 0.007555556 | 5.75 | 10.65183 | -0.0002529412 | -0.007776471 | 0.007523529 | 5.728353 | 10.58071 | PS001109-A070520 | 0.0102625 | 2.009625 | 0.01175 | 0.020875 | 4.9175 | 4.981 | 4.594 | 5.062
1392 | PS001109-A070520-2-2/1-5 | 1100 | 32716 | 32717 | 1372.765 | 7.462 | 7.8213 | 132.11 | 80.965 | 167.105 | 6.48 | 0.485 | 0.665 | 4.4 | 1.565 | 0.135 | 18.695 | 18.81 | 2.46 | 2.255 | 16.205 | 16.22 | 0.325 | 0.265 | 7.7 | 0.13 | PS001109-A070520-2-2 | CK002836-A130520 | CK002812-A140420 | 7.1955 | 7.1955 | 7.1955 | 5.705 | 5.71 | 7.2965 | 7.2965 | 7.2965 | Rec-CK002806-A290320 | 2020-05-13 17:20 | 18.5 | 12.8 | 14.9 | Rec-CK002806-A290320-169-20200329 | 2020-04-14 08:40 | 17 | 11.5 | 15.1 | 1 | 1 | На контроль |  | 1690 | 14.3 | 1940 | 40 | 80.2 | 1925 | 39 | 42 | 166 | 203 | 130 | 167.5 | 25.15 | 170 | 155 | 2020-05-27 | 38 | 40 | 43 | 77.6 | 80 | 81.9 | 39 | 45 | 50 | 128.7 | 129 | 130.9 | 168 | 170 | 171 | 0.45 | 0.45 | 0.45 | 650 | 6000 | 0 | 1 | 1925 |  |  |  | 2020-05-04 | 2020-05-04 | 2019-11-06 | 1450 | 2018-06-06 | 3144 | -0.0002444444 | -0.0078 | 0.007555556 | 5.75 | 10.65183 | -0.0002529412 | -0.007776471 | 0.007523529 | 5.728353 | 10.58071 | PS001109-A070520 | 0.0102625 | 2.009625 | 0.01175 | 0.020875 | 4.9175 | 4.981 | 4.594 | 5.062
1393 | PS001110-A080520-1/1-1 | 1200 | 32768 | 32769 | 1373.98 | 7.4451 | 7.79395 | 132.26 | 80.67 | 167.59 | 6.54 | 0.35 | 0.37 | 8.83 | 1.535 | 0.28 | 17.67 | 17.71 | 1.91 | 2.42 | 15.62 | 15.93 | 0.33 | 0.315 | 7.15 | 0.09 | PS001110-A080520-1 | CK002839-A150520 | CK002845-A210520 | 7.194 | 7.194 | 7.1945 | 5.715 | 5.715 | 7.295 | 7.295 | 7.295 | Rec-CK002806-A290320 | 2020-05-15 08:20 | 15.4 | 11.4 | 14.7 | Rec-CK002806-A290320 | 2020-05-21 17:00 | 15 | 14.3 | 14.4 | 1 | 1 | На контроль |  | 1690 | 13.8 | 1940 | 40 | 80 | 1925 | 38 | 43 | 166 | 203 | 129 | 169 | 25.85 | 161 | 146 | 2020-05-28 | 38 | 41 | 44 | 78.8 | 80.2 | 81.4 | 38 | 45 | 52 | 129.2 | 130 | 130.7 | 168.6 | 169.9 | 172 | 0.42 | 0.42 | 0.42 | 700 | 7000 | 0 | 0 | 1925 |  |  |  | 2020-05-04 | 2020-05-04 | 2019-11-06 | 1460 | 2018-06-06 | 3154 | -0.0001823529 | -0.007758824 | 0.007576471 | 5.867353 | 10.69629 | -0.0002055556 | -0.007738889 | 0.007533333 | 5.757 | 10.62822 | PS001110-A080520 | 0.0102 | 2.0205 | 0.019125 | 0.01925 | 4.94675 | 5.0305 | 4.612 | 5.088
1394 | PS001110-A080520-1/1-2 | 1200 | 32770 | 32771 | 1368.63 | 7.4593 | 7.8086 | 132.44 | 80.91 | 167.065 | 6.535 | 0.22 | 0.475 | 7.48 | 1.59 | 0.245 | 18.035 | 17.95 | 2.31 | 2.28 | 15.68 | 15.99 | 0.355 | 0.34 | 7.35 | 0.09 | PS001110-A080520-1 | CK002839-A150520 | CK002845-A210520 | 7.194 | 7.194 | 7.1945 | 5.715 | 5.715 | 7.295 | 7.295 | 7.295 | Rec-CK002806-A290320 | 2020-05-15 08:20 | 15.4 | 11.4 | 14.7 | Rec-CK002806-A290320 | 2020-05-21 17:00 | 15 | 14.3 | 14.4 | 1 | 1 | На контроль |  | 1690 | 13.8 | 1940 | 40 | 80 | 1925 | 38 | 43 | 166 | 203 | 129 | 169 | 25.85 | 161 | 146 | 2020-05-28 | 38 | 41 | 44 | 78.8 | 80.2 | 81.4 | 38 | 45 | 52 | 129.2 | 130 | 130.7 | 168.6 | 169.9 | 172 | 0.42 | 0.42 | 0.42 | 700 | 7000 | 0 | 0 | 1925 |  |  |  | 2020-05-04 | 2020-05-04 | 2019-11-06 | 1460 | 2018-06-06 | 3154 | -0.0001823529 | -0.007758824 | 0.007576471 | 5.867353 | 10.69629 | -0.0002055556 | -0.007738889 | 0.007533333 | 5.757 | 10.62822 | PS001110-A080520 | 0.0102 | 2.0205 | 0.019125 | 0.01925 | 4.94675 | 5.0305 | 4.612 | 5.088
1395 | PS001110-A080520-1/1-3 | 1200 | 32772 | 32773 | 1374.655 | 7.4536 | 7.80765 | 132.425 | 80.93 | 167.005 | 6.485 | 0.315 | 0.43 | 8.005 | 1.585 | 0.305 | 18.145 | 17.94 | 2.07 | 1.975 | 15.62 | 16.18 | 0.425 | 0.36 | 7.4 | 0.08 | PS001110-A080520-1 | CK002839-A150520 | CK002845-A210520 | 7.194 | 7.194 | 7.1945 | 5.715 | 5.715 | 7.295 | 7.295 | 7.295 | Rec-CK002806-A290320 | 2020-05-15 08:20 | 15.4 | 11.4 | 14.7 | Rec-CK002806-A290320 | 2020-05-21 17:00 | 15 | 14.3 | 14.4 | 1 | 1 | На контроль |  | 1690 | 13.8 | 1940 | 40 | 80 | 1925 | 38 | 43 | 166 | 203 | 129 | 169 | 25.85 | 161 | 146 | 2020-05-28 | 38 | 41 | 44 | 78.8 | 80.2 | 81.4 | 38 | 45 | 52 | 129.2 | 130 | 130.7 | 168.6 | 169.9 | 172 | 0.42 | 0.42 | 0.42 | 700 | 7000 | 0 | 0 | 1925 |  |  |  | 2020-05-04 | 2020-05-04 | 2019-11-06 | 1460 | 2018-06-06 | 3154 | -0.0001823529 | -0.007758824 | 0.007576471 | 5.867353 | 10.69629 | -0.0002055556 | -0.007738889 | 0.007533333 | 5.757 | 10.62822 | PS001110-A080520 | 0.0102 | 2.0205 | 0.019125 | 0.01925 | 4.94675 | 5.0305 | 4.612 | 5.088
1396 | PS001110-A080520-1/1-4 | 1100 | 32774 | 32775 | 1372.85 | 7.44415 | 7.80775 | 132.355 | 80.955 | 167.355 | 6.515 | 0.275 | 0.375 | 5.59 | 1.82 | 0.225 | 18.04 | 18.05 | 2.045 | 2.165 | 15.935 | 15.86 | 0.36 | 0.355 | 7.45 | 0.13 | PS001110-A080520-1 | CK002839-A150520 | CK002845-A210520 | 7.194 | 7.194 | 7.1945 | 5.715 | 5.715 | 7.295 | 7.295 | 7.295 | Rec-CK002806-A290320 | 2020-05-15 08:20 | 15.4 | 11.4 | 14.7 | Rec-CK002806-A290320 | 2020-05-21 17:00 | 15 | 14.3 | 14.4 | 1 | 1 | На контроль |  | 1690 | 13.8 | 1940 | 40 | 80 | 1925 | 38 | 43 | 166 | 203 | 129 | 169 | 25.85 | 161 | 146 | 2020-05-28 | 38 | 41 | 44 | 78.8 | 80.2 | 81.4 | 38 | 45 | 52 | 129.2 | 130 | 130.7 | 168.6 | 169.9 | 172 | 0.42 | 0.42 | 0.42 | 700 | 7000 | 0 | 0 | 1925 |  |  |  | 2020-05-04 | 2020-05-04 | 2019-11-06 | 1460 | 2018-06-06 | 3154 | -0.0001823529 | -0.007758824 | 0.007576471 | 5.867353 | 10.69629 | -0.0002055556 | -0.007738889 | 0.007533333 | 5.757 | 10.62822 | PS001110-A080520 | 0.0102 | 2.0205 | 0.019125 | 0.01925 | 4.94675 | 5.0305 | 4.612 | 5.088
1397 | PS001110-A080520-1/1-5 | 1100 | 32776 | 32777 | 1368.17 | 7.4425 | 7.8097 | 132.325 | 80.88 | 167.43 | 6.525 | 0.315 | 0.655 | 3 | 2.12 | 0.325 | 18.185 | 18.13 | 2.515 | 2.51 | 15.795 | 15.92 | 0.3 | 0.37 | 7.55 | 0.09 | PS001110-A080520-1 | CK002839-A150520 | CK002845-A210520 | 7.194 | 7.194 | 7.1945 | 5.715 | 5.715 | 7.295 | 7.295 | 7.295 | Rec-CK002806-A290320 | 2020-05-15 08:20 | 15.4 | 11.4 | 14.7 | Rec-CK002806-A290320 | 2020-05-21 17:00 | 15 | 14.3 | 14.4 | 1 | 1 | На контроль |  | 1690 | 13.8 | 1940 | 40 | 80 | 1925 | 38 | 43 | 166 | 203 | 129 | 169 | 25.85 | 161 | 146 | 2020-05-28 | 38 | 41 | 44 | 78.8 | 80.2 | 81.4 | 38 | 45 | 52 | 129.2 | 130 | 130.7 | 168.6 | 169.9 | 172 | 0.42 | 0.42 | 0.42 | 700 | 7000 | 0 | 0 | 1925 |  |  |  | 2020-05-04 | 2020-05-04 | 2019-11-06 | 1460 | 2018-06-06 | 3154 | -0.0001823529 | -0.007758824 | 0.007576471 | 5.867353 | 10.69629 | -0.0002055556 | -0.007738889 | 0.007533333 | 5.757 | 10.62822 | PS001110-A080520 | 0.0102 | 2.0205 | 0.019125 | 0.01925 | 4.94675 | 5.0305 | 4.612 | 5.088
1398 | PS001110-A080520-1/1-6 | 1100 | 32778 | 32779 | 1368.415 | 7.44175 | 7.79945 | 132.475 | 80.95 | 167.14 | 6.43 | 0.385 | 0.625 | 4.76 | 2.08 | 0.35 | 18.19 | 18.15 | 2.475 | 2.715 | 15.745 | 15.915 | 0.475 | 0.38 | 7.5 | 0.13 | PS001110-A080520-1 | CK002839-A150520 | CK002845-A210520 | 7.194 | 7.194 | 7.1945 | 5.715 | 5.715 | 7.295 | 7.295 | 7.295 | Rec-CK002806-A290320 | 2020-05-15 08:20 | 15.4 | 11.4 | 14.7 | Rec-CK002806-A290320 | 2020-05-21 17:00 | 15 | 14.3 | 14.4 | 1 | 1 | На контроль |  | 1690 | 13.8 | 1940 | 40 | 80 | 1925 | 38 | 43 | 166 | 203 | 129 | 169 | 25.85 | 161 | 146 | 2020-05-28 | 38 | 41 | 44 | 78.8 | 80.2 | 81.4 | 38 | 45 | 52 | 129.2 | 130 | 130.7 | 168.6 | 169.9 | 172 | 0.42 | 0.42 | 0.42 | 700 | 7000 | 0 | 0 | 1925 |  |  |  | 2020-05-04 | 2020-05-04 | 2019-11-06 | 1460 | 2018-06-06 | 3154 | -0.0001823529 | -0.007758824 | 0.007576471 | 5.867353 | 10.69629 | -0.0002055556 | -0.007738889 | 0.007533333 | 5.757 | 10.62822 | PS001110-A080520 | 0.0102 | 2.0205 | 0.019125 | 0.01925 | 4.94675 | 5.0305 | 4.612 | 5.088
1399 | PS001110-A080520-2/1-2 | 1200 | 32804 | 32805 | 1372.9 | 7.4443 | 7.79705 | 131.735 | 80.935 | 167.515 | 6.33 | 0.53 | 0.66 | 6.07 | 2.675 | 0.075 | 18.01 | 17.81 | 6.28 | 4.45 | 15.685 | 16.04 | 0.34 | 0.38 | 6.9 | 0.15 | PS001110-A080520-2 | CK002844-D200520 | CK002846-D220620 | 7.1935 | 7.1935 | 7.193 | 5.71 | 5.715 | 7.294 | 7.294 | 7.294 | Rec-CK002842-D190520 | 2020-05-20 16:55 | 15.1 | 12.6 | 9.6 | Rec-CK002749-D310120 | 2020-05-22 17:00 | 15 | 12.4 | 9.6 | 3 | 3 | На контроль |  | 1690 | 13.9 | 1940 | 40 | 80.2 | 1925 | 38 | 43 | 166 | 203 | 129 | 169 | 25.67 | 193 | 178 | 2020-05-29 | 39 | 42 | 44 | 77.8 | 80 | 81.9 | 40 | 45 | 50 | 129 | 130 | 131 | 168.6 | 170 | 171.9 | 0.43 | 0.43 | 0.43 | 700 | 8000 | 0 | 0 | 1925 |  |  |  | 2020-05-04 | 2020-05-04 | 2019-11-06 | 1470 | 2018-06-06 | 3164 | 0.0004611111 | -0.007422222 | 0.007883333 | 5.810056 | 10.545 | 0.0004473684 | -0.007494737 | 0.007942105 | 5.796842 | 10.54826 | PS001110-A080520 | 0.0102 | 2.0205 | 0.019125 | 0.01925 | 4.94675 | 5.0305 | 4.612 | 5.088
1400 | PS001110-A080520-2/1-3 | 1200 | 32806 | 32807 | 1359.63 | 7.42655 | 7.80955 | 131.635 | 80.7 | 167.175 | 6.43 | 0.45 | 0.69 | 3.68 | 2.67 | 0.125 | 17.875 | 17.84 | 3.015 | 3.27 | 15.84 | 15.98 | 0.415 | 0.415 | 6.8 | 0.14 | PS001110-A080520-2 | CK002844-D200520 | CK002846-D220620 | 7.1935 | 7.1935 | 7.193 | 5.71 | 5.715 | 7.294 | 7.294 | 7.294 | Rec-CK002842-D190520 | 2020-05-20 16:55 | 15.1 | 12.6 | 9.6 | Rec-CK002749-D310120 | 2020-05-22 17:00 | 15 | 12.4 | 9.6 | 3 | 3 | На контроль |  | 1690 | 13.9 | 1940 | 40 | 80.2 | 1925 | 38 | 43 | 166 | 203 | 129 | 169 | 25.67 | 193 | 178 | 2020-05-29 | 39 | 42 | 44 | 77.8 | 80 | 81.9 | 40 | 45 | 50 | 129 | 130 | 131 | 168.6 | 170 | 171.9 | 0.43 | 0.43 | 0.43 | 700 | 8000 | 0 | 0 | 1925 |  |  |  | 2020-05-04 | 2020-05-04 | 2019-11-06 | 1470 | 2018-06-06 | 3164 | 0.0004611111 | -0.007422222 | 0.007883333 | 5.810056 | 10.545 | 0.0004473684 | -0.007494737 | 0.007942105 | 5.796842 | 10.54826 | PS001110-A080520 | 0.0102 | 2.0205 | 0.019125 | 0.01925 | 4.94675 | 5.0305 | 4.612 | 5.088
1401 | PS001110-A080520-2/1-4 | 1200 | 32811 | 32812 | 1359.62 | 7.43115 | 7.8119 | 131.865 | 80.815 | 167.505 | 6.49 | 0.455 | 0.41 | 2.685 | 2.385 | 0.205 | 18.105 | 18.205 | 2.41 | 2.84 | 15.975 | 15.975 | 0.57 | 0.415 | 6.9 | 0.16 | PS001110-A080520-2 | CK002844-D200520 | CK002846-D220620 | 7.1935 | 7.1935 | 7.193 | 5.71 | 5.715 | 7.294 | 7.294 | 7.294 | Rec-CK002842-D190520 | 2020-05-20 16:55 | 15.1 | 12.6 | 9.6 | Rec-CK002749-D310120 | 2020-05-22 17:00 | 15 | 12.4 | 9.6 | 3 | 3 | На контроль |  | 1690 | 13.9 | 1940 | 40 | 80.2 | 1925 | 38 | 43 | 166 | 203 | 129 | 169 | 25.67 | 193 | 178 | 2020-05-29 | 39 | 42 | 44 | 77.8 | 80 | 81.9 | 40 | 45 | 50 | 129 | 130 | 131 | 168.6 | 170 | 171.9 | 0.43 | 0.43 | 0.43 | 700 | 8000 | 0 | 0 | 1925 |  |  |  | 2020-05-04 | 2020-05-04 | 2019-11-06 | 1470 | 2018-06-06 | 3164 | 0.0004611111 | -0.007422222 | 0.007883333 | 5.810056 | 10.545 | 0.0004473684 | -0.007494737 | 0.007942105 | 5.796842 | 10.54826 | PS001110-A080520 | 0.0102 | 2.0205 | 0.019125 | 0.01925 | 4.94675 | 5.0305 | 4.612 | 5.088
1402 | PS001112-A110520-1/1-1 | 600 | 32884 | 32885 | 1370.425 | 7.45435 | 7.81605 | 131.91 | 81.41 | 168.055 | 6.57 | 0.27 | 0.55 | 10.02 | 1.31 | 0.555 | 18.38 | 17.8 | 5.935 | 6.61 | 16.405 | 15.43 | 0.26 | 0.52 | 7.15 | 0.1 | PS001112-A110520-1 | CK002847-A230520 | CK002847-A230520 | 7.1915 | 7.1915 | 7.1915 | 5.71 | 5.71 | 7.292 | 7.292 | 7.292 | Rec-CK002806-A290320 | 2020-05-23 | 15 | 13.7 | 14.5 | Rec-CK002806-A290320 | 2020-05-23 | 15 | 13.7 | 14.5 | 1 | 1 | На контроль |  | 1690 | 13.9 | 1940 | 40 | 80.2 | 1925 | 38 | 43 | 166 | 203 | 130 | 167.5 | 25.66 | 182 | 167 | 2020-05-30 | 34 | 40 | 45 | 77.4 | 80.2 | 82.1 | 32 | 46 | 54 | 128.5 | 129.9 | 131.2 | 169.5 | 171.4 | 173.1 | 0.43 | 0.43 | 0.43 | 750 | 7500 | 0 | 0 | 1925 |  |  |  | 2020-05-04 | 2020-05-04 | 2019-11-06 | 1476 | 2018-06-06 | 3170 | -0.0002733333 | -0.007806667 | 0.007533333 | 5.690267 | 10.56567 | -0.0002733333 | -0.007806667 | 0.007533333 | 5.690267 | 10.56567 | PS001112-A110520 | 0.0100875 | 2.035125 | 0.013875 | 0.012375 | 4.951875 | 5.0095 | 4.641 | 5.085
1403 | PS001112-A110520-3/1-4 | 1200 | 32937 | 32938 | 1383.305 | 7.51795 | 7.8469 | 132.04 | 80.825 | 167.76 | 6.45 | 0.765 | 0.85 | 11.23 | 1.25 | 0.285 | 18.26 | 18.435 | 3.535 | 3.295 | 15.93 | 15.665 | 0.295 | 0.28 | 7.75 | 0.09 | PS001112-A110520-3 | CK002854-A290520 | CK002854-A290520 | 7.182 | 7.182 | 7.1845 | 5.705 | 5.705 | 7.283 | 7.283 | 7.283 | Rec-CK002806-A290320 | 2020-05-29 08:00 | 24.5 | 11.1 | 14.2 | Rec-CK002806-A290320 | 2020-05-29 08:00 | 24.5 | 11.1 | 14.2 | 1 | 1 | На контроль |  | 1690 | 13.9 | 1940 | 40 | 80.2 | 1925 | 38 | 43 | 166 | 203 | 129 | 169 | 25.71 | 184 | 169 | 2020-06-04 | 38.7 | 42 | 44.3 | 78.7 | 80 | 81.6 | 41 | 46 | 53 | 129 | 130 | 130.7 | 169.3 | 170 | 172 | 0.43 | 0.43 | 0.43 | 700 | 9000 | 0 | 0 | 1925 |  |  |  | 2020-06-02 | 2020-05-04 | 2020-06-02 | 6 | 2018-06-06 | 3188 | -0.0002647059 | -0.007835294 | 0.007570588 | 5.691059 | 10.57206 | -0.0002647059 | -0.007835294 | 0.007570588 | 5.691059 | 10.57206 | PS001112-A110520 | 0.0100875 | 2.035125 | 0.013875 | 0.012375 | 4.951875 | 5.0095 | 4.641 | 5.085
1404 | PS001112-A110520-3/1-5 | 1200 | 32945 | 32946 | 1367.215 | 7.5134 | 7.8657 | 132 | 80.78 | 167.575 | 6.445 | 0.41 | 0.795 | 5.98 | 1.44 | 0.215 | 18.145 | 18.395 | 1.415 | 3.265 | 16.09 | 15.675 | 0.27 | 0.345 | 7.5 | 0.14 | PS001112-A110520-3 | CK002854-A290520 | CK002854-A290520 | 7.182 | 7.182 | 7.1845 | 5.705 | 5.705 | 7.283 | 7.283 | 7.283 | Rec-CK002806-A290320 | 2020-05-29 08:00 | 24.5 | 11.1 | 14.2 | Rec-CK002806-A290320 | 2020-05-29 08:00 | 24.5 | 11.1 | 14.2 | 1 | 1 | На контроль |  | 1690 | 13.9 | 1940 | 40 | 80.2 | 1925 | 38 | 43 | 166 | 203 | 129 | 169 | 25.71 | 184 | 169 | 2020-06-04 | 38.7 | 42 | 44.3 | 78.7 | 80 | 81.6 | 41 | 46 | 53 | 129 | 130 | 130.7 | 169.3 | 170 | 172 | 0.43 | 0.43 | 0.43 | 700 | 9000 | 0 | 0 | 1925 |  |  |  | 2020-06-02 | 2020-05-04 | 2020-06-02 | 6 | 2018-06-06 | 3188 | -0.0002647059 | -0.007835294 | 0.007570588 | 5.691059 | 10.57206 | -0.0002647059 | -0.007835294 | 0.007570588 | 5.691059 | 10.57206 | PS001112-A110520 | 0.0100875 | 2.035125 | 0.013875 | 0.012375 | 4.951875 | 5.0095 | 4.641 | 5.085
1405 | PS001112-A110520-3/1-6 | 1200 | 32947 | 32948 | 1362.46 | 7.50875 | 7.8694 | 132.125 | 81.06 | 167.67 | 6.525 | 0.365 | 0.535 | 3.595 | 1.455 | 0.125 | 18.165 | 18.215 | 1.835 | 1.955 | 16.07 | 15.88 | 0.425 | 0.415 | 7.4 | 0.13 | PS001112-A110520-3 | CK002854-A290520 | CK002854-A290520 | 7.182 | 7.182 | 7.1845 | 5.705 | 5.705 | 7.283 | 7.283 | 7.283 | Rec-CK002806-A290320 | 2020-05-29 08:00 | 24.5 | 11.1 | 14.2 | Rec-CK002806-A290320 | 2020-05-29 08:00 | 24.5 | 11.1 | 14.2 | 1 | 1 | На контроль |  | 1690 | 13.9 | 1940 | 40 | 80.2 | 1925 | 38 | 43 | 166 | 203 | 129 | 169 | 25.71 | 184 | 169 | 2020-06-04 | 38.7 | 42 | 44.3 | 78.7 | 80 | 81.6 | 41 | 46 | 53 | 129 | 130 | 130.7 | 169.3 | 170 | 172 | 0.43 | 0.43 | 0.43 | 700 | 9000 | 0 | 0 | 1925 |  |  |  | 2020-06-02 | 2020-05-04 | 2020-06-02 | 6 | 2018-06-06 | 3188 | -0.0002647059 | -0.007835294 | 0.007570588 | 5.691059 | 10.57206 | -0.0002647059 | -0.007835294 | 0.007570588 | 5.691059 | 10.57206 | PS001112-A110520 | 0.0100875 | 2.035125 | 0.013875 | 0.012375 | 4.951875 | 5.0095 | 4.641 | 5.085
1406 | PS001112-A110520-3/1-7 | 1200 | 32949 | 32950 | 1373.255 | 7.49745 | 7.8478 | 132.28 | 81.095 | 167.64 | 6.515 | 0.305 | 0.695 | 3.73 | 1.285 | 0.175 | 18.245 | 18.24 | 1.995 | 2.25 | 16.17 | 15.72 | 0.41 | 0.45 | 7.55 | 0.15 | PS001112-A110520-3 | CK002854-A290520 | CK002854-A290520 | 7.182 | 7.182 | 7.1845 | 5.705 | 5.705 | 7.283 | 7.283 | 7.283 | Rec-CK002806-A290320 | 2020-05-29 08:00 | 24.5 | 11.1 | 14.2 | Rec-CK002806-A290320 | 2020-05-29 08:00 | 24.5 | 11.1 | 14.2 | 1 | 1 | На контроль |  | 1690 | 13.9 | 1940 | 40 | 80.2 | 1925 | 38 | 43 | 166 | 203 | 129 | 169 | 25.71 | 184 | 169 | 2020-06-04 | 38.7 | 42 | 44.3 | 78.7 | 80 | 81.6 | 41 | 46 | 53 | 129 | 130 | 130.7 | 169.3 | 170 | 172 | 0.43 | 0.43 | 0.43 | 700 | 9000 | 0 | 0 | 1925 |  |  |  | 2020-06-02 | 2020-05-04 | 2020-06-02 | 6 | 2018-06-06 | 3188 | -0.0002647059 | -0.007835294 | 0.007570588 | 5.691059 | 10.57206 | -0.0002647059 | -0.007835294 | 0.007570588 | 5.691059 | 10.57206 | PS001112-A110520 | 0.0100875 | 2.035125 | 0.013875 | 0.012375 | 4.951875 | 5.0095 | 4.641 | 5.085
1407 | PS001112-A110520-3/1-2 | 1050 | 34586 | 34587 | 1381.205 | 7.5687 | 7.8933 | 131.505 | 81 | 167.375 | 6.455 | 0.755 | 0.51 | 9.035 | 1.37 | 0.255 | 18.29 | 18.255 | 3.415 | 4.45 | 15.625 | 15.95 | 0.345 | 0.38 | 7.6 | 0.09 | PS001112-A110520-3 | CK002854-A290520 | CK002854-A290520 | 7.182 | 7.182 | 7.1845 | 5.705 | 5.705 | 7.283 | 7.283 | 7.283 | Rec-CK002806-A290320 | 2020-05-29 08:00 | 24.5 | 11.1 | 14.2 | Rec-CK002806-A290320 | 2020-05-29 08:00 | 24.5 | 11.1 | 14.2 | 1 | 1 | На контроль |  | 1690 | 13.9 | 1940 | 40 | 80.2 | 1925 | 38 | 43 | 166 | 203 | 129 | 169 | 25.71 | 184 | 169 | 2020-06-04 | 38.7 | 42 | 44.3 | 78.7 | 80 | 81.6 | 41 | 46 | 53 | 129 | 130 | 130.7 | 169.3 | 170 | 172 | 0.43 | 0.43 | 0.43 | 700 | 9000 | 0 | 0 | 1925 |  |  |  | 2020-06-02 | 2020-05-04 | 2020-06-02 | 6 | 2018-06-06 | 3188 | -0.0002647059 | -0.007835294 | 0.007570588 | 5.691059 | 10.57206 | -0.0002647059 | -0.007835294 | 0.007570588 | 5.691059 | 10.57206 | PS001112-A110520 | 0.0100875 | 2.035125 | 0.013875 | 0.012375 | 4.951875 | 5.0095 | 4.641 | 5.085
1408 | PS001112-A110520-3/1-1 | 1100 | 34637 | 34638 | 1384.555 | 7.63055 | 7.9783 | 130.515 | 80.92 | 166.685 | 6.66 | 0.55 | 0.535 | 4.74 | 1.27 | 0.18 | 17.795 | 17.995 | 3.695 | 5.465 | 15.8 | 16.05 | 0.325 | 0.3 | 7.25 | 0.21 | PS001112-A110520-3 | CK002854-A290520 | CK002854-A290520 | 7.182 | 7.182 | 7.1845 | 5.705 | 5.705 | 7.283 | 7.283 | 7.283 | Rec-CK002806-A290320 | 2020-05-29 08:00 | 24.5 | 11.1 | 14.2 | Rec-CK002806-A290320 | 2020-05-29 08:00 | 24.5 | 11.1 | 14.2 | 1 | 1 | На контроль |  | 1690 | 13.9 | 1940 | 40 | 80.2 | 1925 | 38 | 43 | 166 | 203 | 129 | 169 | 25.71 | 184 | 169 | 2020-06-04 | 38.7 | 42 | 44.3 | 78.7 | 80 | 81.6 | 41 | 46 | 53 | 129 | 130 | 130.7 | 169.3 | 170 | 172 | 0.43 | 0.43 | 0.43 | 700 | 9000 | 0 | 0 | 1925 |  |  |  | 2020-06-02 | 2020-05-04 | 2020-06-02 | 6 | 2018-06-06 | 3188 | -0.0002647059 | -0.007835294 | 0.007570588 | 5.691059 | 10.57206 | -0.0002647059 | -0.007835294 | 0.007570588 | 5.691059 | 10.57206 | PS001112-A110520 | 0.0100875 | 2.035125 | 0.013875 | 0.012375 | 4.951875 | 5.0095 | 4.641 | 5.085
1409 | PS001112-A110520-3/1-3 | 1040 | 34640 | 34642 | 1407.79 | 7.55505 | 7.8959 | 130.415 | 80.995 | 166.015 | 6.48 | 1.03 | 0.62 | 12.855 | 1.48 | 0.07 | 18.395 | 18.32 | 3.4 | 4.015 | 15.765 | 15.715 | 0.315 | 0.3 | 7.6 | 0.22 | PS001112-A110520-3 | CK002854-A290520 | CK002854-A290520 | 7.182 | 7.182 | 7.1845 | 5.705 | 5.705 | 7.283 | 7.283 | 7.283 | Rec-CK002806-A290320 | 2020-05-29 08:00 | 24.5 | 11.1 | 14.2 | Rec-CK002806-A290320 | 2020-05-29 08:00 | 24.5 | 11.1 | 14.2 | 1 | 1 | На контроль |  | 1690 | 13.9 | 1940 | 40 | 80.2 | 1925 | 38 | 43 | 166 | 203 | 129 | 169 | 25.71 | 184 | 169 | 2020-06-04 | 38.7 | 42 | 44.3 | 78.7 | 80 | 81.6 | 41 | 46 | 53 | 129 | 130 | 130.7 | 169.3 | 170 | 172 | 0.43 | 0.43 | 0.43 | 700 | 9000 | 0 | 0 | 1925 |  |  |  | 2020-06-02 | 2020-05-04 | 2020-06-02 | 6 | 2018-06-06 | 3188 | -0.0002647059 | -0.007835294 | 0.007570588 | 5.691059 | 10.57206 | -0.0002647059 | -0.007835294 | 0.007570588 | 5.691059 | 10.57206 | PS001112-A110520 | 0.0100875 | 2.035125 | 0.013875 | 0.012375 | 4.951875 | 5.0095 | 4.641 | 5.085
1410 | PS001113-A180520-3/1-1 | 1050 | 32956 | 32957 | 1364.35 | 7.45585 | 7.7992 | 132.495 | 80.925 | 167.465 | 6.52 | 0.645 | 0.91 | 4.56 | 1.95 | 0.09 | 18.025 | 18.03 | 2.97 | 4.15 | 16.11 | 16.055 | 0.185 | 0.21 | 6.95 | 0.1 | PS001113-A180520-3 | CK002852-D270520 | CK002855-D290520 | 7.1855 | 7.1855 | 7.187 | 5.715 | 5.71 | 7.2865 | 7.2865 | 7.2865 | Rec-CK002749-D310120 | 2020-05-27 16:50 | 24.7 | 9.8 | 8.9 | Rec-CK002855-D290520 | 2020-05-29 17:05 | 24.6 | 15.2 | 9 | 3 | 3 | На контроль |  | 1690 | 14 | 1940 | 40 | 80.2 | 1925 | 38 | 43 | 166 | 203 | 129 | 167.5 | 25.43 | 192 | 177 | 2020-06-05 | 39 | 43 | 46 | 79.1 | 80.2 | 81.3 | 43 | 50 | 57 | 129.5 | 130.1 | 130.7 | 169 | 170.7 | 172.1 | 0.44 | 0.44 | 0.44 | 650 | 9000 | 0 | 0 | 1925 | 99.04 |  |  | 2020-06-02 | 2020-06-02 | 2020-06-02 | 14 | 2018-06-06 | 3196 | [5 empty] | 0.0005944444 | -0.007522222 | 0.008116667 | 5.701833 | 10.48872 | PS001113-A180520 | 0.0103375 | 2.0095 | 0.0105 | 0.01275 | 4.8895 | 4.96 | 4.556 | 5.034
1411 | PS001113-A180520-3/1-2 | 1050 | 32958 | 32959 | 1369.53 | 7.48125 | 7.8255 | 132.425 | 80.815 | 167.295 | 6.515 | 0.72 | 0.705 | 4.835 | 1.835 | 0.12 | 18.245 | 18.16 | 2.22 | 2.62 | 16.24 | 16.045 | 0.205 | 0.22 | 7 | 0.12 | PS001113-A180520-3 | CK002852-D270520 | CK002855-D290520 | 7.1855 | 7.1855 | 7.187 | 5.715 | 5.71 | 7.2865 | 7.2865 | 7.2865 | Rec-CK002749-D310120 | 2020-05-27 16:50 | 24.7 | 9.8 | 8.9 | Rec-CK002855-D290520 | 2020-05-29 17:05 | 24.6 | 15.2 | 9 | 3 | 3 | На контроль |  | 1690 | 14 | 1940 | 40 | 80.2 | 1925 | 38 | 43 | 166 | 203 | 129 | 167.5 | 25.43 | 192 | 177 | 2020-06-05 | 39 | 43 | 46 | 79.1 | 80.2 | 81.3 | 43 | 50 | 57 | 129.5 | 130.1 | 130.7 | 169 | 170.7 | 172.1 | 0.44 | 0.44 | 0.44 | 650 | 9000 | 0 | 0 | 1925 | 99.04 |  |  | 2020-06-02 | 2020-06-02 | 2020-06-02 | 14 | 2018-06-06 | 3196 | [5 empty] | 0.0005944444 | -0.007522222 | 0.008116667 | 5.701833 | 10.48872 | PS001113-A180520 | 0.0103375 | 2.0095 | 0.0105 | 0.01275 | 4.8895 | 4.96 | 4.556 | 5.034
1412 | PS001113-A180520-3/1-3 | 1100 | 32993 | 32994 | 1379.08 | 7.48945 | 7.81535 | 132.55 | 80.98 | 167.23 | 6.555 | 0.45 | 0.33 | 4.68 | 1.9 | 0.14 | 18.22 | 18.28 | 1.88 | 1.98 | 16.37 | 16.025 | 0.23 | 0.24 | 7 | 0.1 | PS001113-A180520-3 | CK002852-D270520 | CK002855-D290520 | 7.1855 | 7.1855 | 7.187 | 5.715 | 5.71 | 7.2865 | 7.2865 | 7.2865 | Rec-CK002749-D310120 | 2020-05-27 16:50 | 24.7 | 9.8 | 8.9 | Rec-CK002855-D290520 | 2020-05-29 17:05 | 24.6 | 15.2 | 9 | 3 | 3 | На контроль |  | 1690 | 14 | 1940 | 40 | 80.2 | 1925 | 38 | 43 | 166 | 203 | 129 | 167.5 | 25.43 | 192 | 177 | 2020-06-05 | 39 | 43 | 46 | 79.1 | 80.2 | 81.3 | 43 | 50 | 57 | 129.5 | 130.1 | 130.7 | 169 | 170.7 | 172.1 | 0.44 | 0.44 | 0.44 | 650 | 9000 | 0 | 0 | 1925 | 99.04 |  |  | 2020-06-02 | 2020-06-02 | 2020-06-02 | 14 | 2018-06-06 | 3196 | [5 empty] | 0.0005944444 | -0.007522222 | 0.008116667 | 5.701833 | 10.48872 | PS001113-A180520 | 0.0103375 | 2.0095 | 0.0105 | 0.01275 | 4.8895 | 4.96 | 4.556 | 5.034
1413 | PS001113-A180520-3/1-4 | 1100 | 32995 | 32996 | 1389.395 | 7.4826 | 7.8209 | 131.92 | 80.97 | 167.61 | 6.525 | 0.35 | 0.325 | 6.03 | 1.96 | 0.08 | 18.375 | 18.48 | 3.07 | 2.7 | 16.2 | 16.13 | 0.355 | 0.3 | 7.1 | 0.12 | PS001113-A180520-3 | CK002852-D270520 | CK002855-D290520 | 7.1855 | 7.1855 | 7.187 | 5.715 | 5.71 | 7.2865 | 7.2865 | 7.2865 | Rec-CK002749-D310120 | 2020-05-27 16:50 | 24.7 | 9.8 | 8.9 | Rec-CK002855-D290520 | 2020-05-29 17:05 | 24.6 | 15.2 | 9 | 3 | 3 | На контроль |  | 1690 | 14 | 1940 | 40 | 80.2 | 1925 | 38 | 43 | 166 | 203 | 129 | 167.5 | 25.43 | 192 | 177 | 2020-06-05 | 39 | 43 | 46 | 79.1 | 80.2 | 81.3 | 43 | 50 | 57 | 129.5 | 130.1 | 130.7 | 169 | 170.7 | 172.1 | 0.44 | 0.44 | 0.44 | 650 | 9000 | 0 | 0 | 1925 | 99.04 |  |  | 2020-06-02 | 2020-06-02 | 2020-06-02 | 14 | 2018-06-06 | 3196 | [5 empty] | 0.0005944444 | -0.007522222 | 0.008116667 | 5.701833 | 10.48872 | PS001113-A180520 | 0.0103375 | 2.0095 | 0.0105 | 0.01275 | 4.8895 | 4.96 | 4.556 | 5.034
1414 | PS001113-A180520-3/1-5 | 1100 | 32997 | 32998 | 1380.095 | 7.4622 | 7.8123 | 131.52 | 80.9 | 167.335 | 6.475 | 0.545 | 0.675 | 6.43 | 1.99 | 0.13 | 18.36 | 18.605 | 2.59 | 4.05 | 16.005 | 16.215 | 0.375 | 0.33 | 7.2 | 0.16 | PS001113-A180520-3 | CK002852-D270520 | CK002855-D290520 | 7.1855 | 7.1855 | 7.187 | 5.715 | 5.71 | 7.2865 | 7.2865 | 7.2865 | Rec-CK002749-D310120 | 2020-05-27 16:50 | 24.7 | 9.8 | 8.9 | Rec-CK002855-D290520 | 2020-05-29 17:05 | 24.6 | 15.2 | 9 | 3 | 3 | На контроль |  | 1690 | 14 | 1940 | 40 | 80.2 | 1925 | 38 | 43 | 166 | 203 | 129 | 167.5 | 25.43 | 192 | 177 | 2020-06-05 | 39 | 43 | 46 | 79.1 | 80.2 | 81.3 | 43 | 50 | 57 | 129.5 | 130.1 | 130.7 | 169 | 170.7 | 172.1 | 0.44 | 0.44 | 0.44 | 650 | 9000 | 0 | 0 | 1925 | 99.04 |  |  | 2020-06-02 | 2020-06-02 | 2020-06-02 | 14 | 2018-06-06 | 3196 | [5 empty] | 0.0005944444 | -0.007522222 | 0.008116667 | 5.701833 | 10.48872 | PS001113-A180520 | 0.0103375 | 2.0095 | 0.0105 | 0.01275 | 4.8895 | 4.96 | 4.556 | 5.034
1415 | PS001113-A180520-3/1-6 | 1100 | 34645 | 34643 | 1375.39 | 7.44935 | 7.80245 | 130.785 | 80.825 | 165.155 | 6.445 | 0.585 | 0.955 | 5.725 | 1.62 | 0.125 | 18.165 | 18.365 | 1.315 | 3.015 | 16.07 | 16.26 | 0.28 | 0.295 | 7.05 | 0.15 | PS001113-A180520-3 | CK002852-D270520 | CK002855-D290520 | 7.1855 | 7.1855 | 7.187 | 5.715 | 5.71 | 7.2865 | 7.2865 | 7.2865 | Rec-CK002749-D310120 | 2020-05-27 16:50 | 24.7 | 9.8 | 8.9 | Rec-CK002855-D290520 | 2020-05-29 17:05 | 24.6 | 15.2 | 9 | 3 | 3 | На контроль |  | 1690 | 14 | 1940 | 40 | 80.2 | 1925 | 38 | 43 | 166 | 203 | 129 | 167.5 | 25.43 | 192 | 177 | 2020-06-05 | 39 | 43 | 46 | 79.1 | 80.2 | 81.3 | 43 | 50 | 57 | 129.5 | 130.1 | 130.7 | 169 | 170.7 | 172.1 | 0.44 | 0.44 | 0.44 | 650 | 9000 | 0 | 0 | 1925 | 99.04 |  |  | 2020-06-02 | 2020-06-02 | 2020-06-02 | 14 | 2018-06-06 | 3196 | [5 empty] | 0.0005944444 | -0.007522222 | 0.008116667 | 5.701833 | 10.48872 | PS001113-A180520 | 0.0103375 | 2.0095 | 0.0105 | 0.01275 | 4.8895 | 4.96 | 4.556 | 5.034
1416 | PS001113-A180520-3/1-7 | 1100 | 34647 | 34646 | 1375.315 | 7.47485 | 7.82955 | 130.825 | 80.78 | 165.75 | 6.435 | 0.46 | 0.735 | 5.22 | 1.54 | 0.075 | 18.215 | 18.3 | 1.845 | 1.99 | 16.25 | 16.23 | 0.23 | 0.27 | 6.95 | 0.12 | PS001113-A180520-3 | CK002852-D270520 | CK002855-D290520 | 7.1855 | 7.1855 | 7.187 | 5.715 | 5.71 | 7.2865 | 7.2865 | 7.2865 | Rec-CK002749-D310120 | 2020-05-27 16:50 | 24.7 | 9.8 | 8.9 | Rec-CK002855-D290520 | 2020-05-29 17:05 | 24.6 | 15.2 | 9 | 3 | 3 | На контроль |  | 1690 | 14 | 1940 | 40 | 80.2 | 1925 | 38 | 43 | 166 | 203 | 129 | 167.5 | 25.43 | 192 | 177 | 2020-06-05 | 39 | 43 | 46 | 79.1 | 80.2 | 81.3 | 43 | 50 | 57 | 129.5 | 130.1 | 130.7 | 169 | 170.7 | 172.1 | 0.44 | 0.44 | 0.44 | 650 | 9000 | 0 | 0 | 1925 | 99.04 |  |  | 2020-06-02 | 2020-06-02 | 2020-06-02 | 14 | 2018-06-06 | 3196 | [5 empty] | 0.0005944444 | -0.007522222 | 0.008116667 | 5.701833 | 10.48872 | PS001113-A180520 | 0.0103375 | 2.0095 | 0.0105 | 0.01275 | 4.8895 | 4.96 | 4.556 | 5.034
1417 | PS001113-A180520-3/1-8 | 1080 | 34651 | 34649 | 1369.075 | 7.4933 | 7.8167 | 130.67 | 80.9 | 166.06 | 6.475 | 0.43 | 0.57 | 3.22 | 1.58 | 0.075 | 18.295 | 18.49 | 2.16 | 2.13 | 16.2 | 16.215 | 0.3 | 0.31 | 7.1 | 0.16 | PS001113-A180520-3 | CK002852-D270520 | CK002855-D290520 | 7.1855 | 7.1855 | 7.187 | 5.715 | 5.71 | 7.2865 | 7.2865 | 7.2865 | Rec-CK002749-D310120 | 2020-05-27 16:50 | 24.7 | 9.8 | 8.9 | Rec-CK002855-D290520 | 2020-05-29 17:05 | 24.6 | 15.2 | 9 | 3 | 3 | На контроль |  | 1690 | 14 | 1940 | 40 | 80.2 | 1925 | 38 | 43 | 166 | 203 | 129 | 167.5 | 25.43 | 192 | 177 | 2020-06-05 | 39 | 43 | 46 | 79.1 | 80.2 | 81.3 | 43 | 50 | 57 | 129.5 | 130.1 | 130.7 | 169 | 170.7 | 172.1 | 0.44 | 0.44 | 0.44 | 650 | 9000 | 0 | 0 | 1925 | 99.04 |  |  | 2020-06-02 | 2020-06-02 | 2020-06-02 | 14 | 2018-06-06 | 3196 | [5 empty] | 0.0005944444 | -0.007522222 | 0.008116667 | 5.701833 | 10.48872 | PS001113-A180520 | 0.0103375 | 2.0095 | 0.0105 | 0.01275 | 4.8895 | 4.96 | 4.556 | 5.034
1418 | PS001066-A101219-3/1-3 | 1050 | 32973 | 32974 | 1424.045 | 7.3943 | 7.76265 | 131.875 | 81.075 | 164.88 | 6.48 | 0.34 | 0.58 | 13.255 | 2.245 | 0.365 | 16.815 | 16.87 | 4.37 | 3.255 | 15.55 | 15.67 | 0.145 | 0.12 | 6.8 | 0.13 | PS001066-A101219-3 | CK002164-A280818 | CK002433-D050619 | 7.151 | 7.151 | 7.1525 | 5.765 | 5.75 | 7.252 | 7.252 | 7.252 | Rec-CK002108-A110518-132-20180511 | 2018-08-28 23:00 | 24.7 | 12.8 | 16.2 | Rec-CK002268-D150219 | 2019-06-04 22:00 | 16.7 | 10.5 | 6.2 | 1 | 3 | На контроль |  | 1600 | 13.55 | 1935 | 40 | 80.2 | 1925 | 35 | 38 | 166 | 200 | 129 | 167 | 26.18 | 187 | 172 | 2020-01-13 | 32.5 | 35.6 | 38.7 | 78.4 | 79.8 | 81.5 | 27 | 34 | 40 | 129.3 | 130.1 | 130.9 | 166.2 | 167.3 | 168.5 | 0.37 | 0.37 | 0.37 | 700 | 8000 | 0 | 0 | 1925 | 98.72 |  |  | 2019-12-04 | 2019-12-04 | 2019-11-06 | 723 | 2018-06-06 | 2317 | -0.0001266667 | -0.00728 | 0.007153333 | 5.774 | 10.69113 | 7.5e-05 | -0.0073875 | 0.0074625 | 5.745125 | 10.372 | PS001066-A101219 | 0.01055714 | 2.035857 | 0.01214286 | 0.007142857 | 5.003429 | 5.041 | 4.788 | 5.092
1419 | PS001066-A101219-3/1-4 | 1050 | 32975 | 32976 | 1399.705 | 7.4183 | 7.76685 | 131.595 | 81.07 | 164.89 | 6.455 | 0.195 | 0.485 | 11.61 | 2.055 | 0.32 | 17.49 | 17.385 | 1.86 | 2.26 | 16.08 | 15.2 | 0.035 | 0.1 | 7.15 | 0.11 | PS001066-A101219-3 | CK002164-A280818 | CK002433-D050619 | 7.151 | 7.151 | 7.1525 | 5.765 | 5.75 | 7.252 | 7.252 | 7.252 | Rec-CK002108-A110518-132-20180511 | 2018-08-28 23:00 | 24.7 | 12.8 | 16.2 | Rec-CK002268-D150219 | 2019-06-04 22:00 | 16.7 | 10.5 | 6.2 | 1 | 3 | На контроль |  | 1600 | 13.55 | 1935 | 40 | 80.2 | 1925 | 35 | 38 | 166 | 200 | 129 | 167 | 26.18 | 187 | 172 | 2020-01-13 | 32.5 | 35.6 | 38.7 | 78.4 | 79.8 | 81.5 | 27 | 34 | 40 | 129.3 | 130.1 | 130.9 | 166.2 | 167.3 | 168.5 | 0.37 | 0.37 | 0.37 | 700 | 8000 | 0 | 0 | 1925 | 98.72 |  |  | 2019-12-04 | 2019-12-04 | 2019-11-06 | 723 | 2018-06-06 | 2317 | -0.0001266667 | -0.00728 | 0.007153333 | 5.774 | 10.69113 | 7.5e-05 | -0.0073875 | 0.0074625 | 5.745125 | 10.372 | PS001066-A101219 | 0.01055714 | 2.035857 | 0.01214286 | 0.007142857 | 5.003429 | 5.041 | 4.788 | 5.092
1420 | PS001066-A101219-3/1-5 | 1050 | 32977 | 32978 | 1389.745 | 7.4306 | 7.74975 | 132.12 | 81.265 | 164.48 | 6.4 | 0.24 | 0.27 | 6.075 | 1.76 | 0.455 | 18.27 | 18.295 | 2.36 | 2.495 | 16.13 | 15.095 | 0.04 | 0.08 | 7.65 | 0.15 | PS001066-A101219-3 | CK002164-A280818 | CK002433-D050619 | 7.151 | 7.151 | 7.1525 | 5.765 | 5.75 | 7.252 | 7.252 | 7.252 | Rec-CK002108-A110518-132-20180511 | 2018-08-28 23:00 | 24.7 | 12.8 | 16.2 | Rec-CK002268-D150219 | 2019-06-04 22:00 | 16.7 | 10.5 | 6.2 | 1 | 3 | На контроль |  | 1600 | 13.55 | 1935 | 40 | 80.2 | 1925 | 35 | 38 | 166 | 200 | 129 | 167 | 26.18 | 187 | 172 | 2020-01-13 | 32.5 | 35.6 | 38.7 | 78.4 | 79.8 | 81.5 | 27 | 34 | 40 | 129.3 | 130.1 | 130.9 | 166.2 | 167.3 | 168.5 | 0.37 | 0.37 | 0.37 | 700 | 8000 | 0 | 0 | 1925 | 98.72 |  |  | 2019-12-04 | 2019-12-04 | 2019-11-06 | 723 | 2018-06-06 | 2317 | -0.0001266667 | -0.00728 | 0.007153333 | 5.774 | 10.69113 | 7.5e-05 | -0.0073875 | 0.0074625 | 5.745125 | 10.372 | PS001066-A101219 | 0.01055714 | 2.035857 | 0.01214286 | 0.007142857 | 5.003429 | 5.041 | 4.788 | 5.092
1421 | PS001068-A121219-3/1-1 | 1100 | 32979 | 32980 | 1372.905 | 7.30565 | 7.6317 | 131.94 | 81.27 | 164.88 | 6.19 | 0.5 | 0.315 | 7.475 | 1.57 | 0.345 | 18.73 | 18.38 | 4.575 | 4.865 | 15.34 | 15.665 | 0.22 | 0.385 | 8.15 | 0.08 | PS001068-A121219-3 | CK002164-A280818 | CK002442-D140619 | 7.132 | 7.132 | 7.1325 | 5.785 | 5.775 | 7.233 | 7.233 | 7.233 | Rec-CK002108-A110518-132-20180511 | 2018-08-28 23:00 | 24.7 | 12.8 | 16.2 | Rec-CK002268-D150219 | 2019-06-14 00:20 | 23.7 | 12 | 5.9 | 1 | 3 | На контроль |  | 1585 | 14 | 1930 | 43 | 80.2 | 1920 | 35 | 38 | 166 | 200 | 129 | 166.5 | 25.92 | 191 | 176 | 2020-01-20 | 30 | 33.5 | 37 | 65.3 | 68.4 | 88.6 | 25 | 32 | 39 | 117.7 | 124.8 | 134.7 | 165.6 | 167.8 | 169 | 0.38 | 0.38 | 0.38 | 650 | 8000 | 0 | 1 | 1920 |  |  |  | 2019-12-04 | 2019-12-04 | 2019-11-06 | 773 | 2018-06-06 | 2467 | -0.0001266667 | -0.00728 | 0.007153333 | 5.774 | 10.69113 | 4.117647e-05 | -0.007464706 | 0.007505882 | 5.777059 | 10.25765 | PS001068-A121219
1422 | PS001068-A121219-3/1-2 | 1100 | 32981 | 32982 | 1382.26 | 7.348 | 7.66345 | 131.73 | 81.11 | 165.215 | 6.315 | 0.49 | 0.4 | 5.93 | 1.48 | 0.21 | 18.38 | 18.26 | 2.87 | 2.33 | 15.365 | 15.87 | 0.34 | 0.325 | 7.85 | 0.16 | PS001068-A121219-3 | CK002164-A280818 | CK002442-D140619 | 7.132 | 7.132 | 7.1325 | 5.785 | 5.775 | 7.233 | 7.233 | 7.233 | Rec-CK002108-A110518-132-20180511 | 2018-08-28 23:00 | 24.7 | 12.8 | 16.2 | Rec-CK002268-D150219 | 2019-06-14 00:20 | 23.7 | 12 | 5.9 | 1 | 3 | На контроль |  | 1585 | 14 | 1930 | 43 | 80.2 | 1920 | 35 | 38 | 166 | 200 | 129 | 166.5 | 25.92 | 191 | 176 | 2020-01-20 | 30 | 33.5 | 37 | 65.3 | 68.4 | 88.6 | 25 | 32 | 39 | 117.7 | 124.8 | 134.7 | 165.6 | 167.8 | 169 | 0.38 | 0.38 | 0.38 | 650 | 8000 | 0 | 1 | 1920 |  |  |  | 2019-12-04 | 2019-12-04 | 2019-11-06 | 773 | 2018-06-06 | 2467 | -0.0001266667 | -0.00728 | 0.007153333 | 5.774 | 10.69113 | 4.117647e-05 | -0.007464706 | 0.007505882 | 5.777059 | 10.25765 | PS001068-A121219
1423 | PS001068-A121219-3/1-3 | 1100 | 32983 | 32984 | 1388.525 | 7.34445 | 7.6544 | 131.465 | 80.93 | 165.05 | 6.295 | 0.48 | 0.41 | 5.85 | 1.425 | 0.145 | 18.235 | 18.28 | 2.085 | 2.41 | 15.515 | 15.775 | 0.27 | 0.31 | 7.6 | 0.07 | PS001068-A121219-3 | CK002164-A280818 | CK002442-D140619 | 7.132 | 7.132 | 7.1325 | 5.785 | 5.775 | 7.233 | 7.233 | 7.233 | Rec-CK002108-A110518-132-20180511 | 2018-08-28 23:00 | 24.7 | 12.8 | 16.2 | Rec-CK002268-D150219 | 2019-06-14 00:20 | 23.7 | 12 | 5.9 | 1 | 3 | На контроль |  | 1585 | 14 | 1930 | 43 | 80.2 | 1920 | 35 | 38 | 166 | 200 | 129 | 166.5 | 25.92 | 191 | 176 | 2020-01-20 | 30 | 33.5 | 37 | 65.3 | 68.4 | 88.6 | 25 | 32 | 39 | 117.7 | 124.8 | 134.7 | 165.6 | 167.8 | 169 | 0.38 | 0.38 | 0.38 | 650 | 8000 | 0 | 1 | 1920 |  |  |  | 2019-12-04 | 2019-12-04 | 2019-11-06 | 773 | 2018-06-06 | 2467 | -0.0001266667 | -0.00728 | 0.007153333 | 5.774 | 10.69113 | 4.117647e-05 | -0.007464706 | 0.007505882 | 5.777059 | 10.25765 | PS001068-A121219
1424 | PS001068-A121219-3/1-4 | 1100 | 32985 | 32986 | 1389.67 | 7.3342 | 7.653 | 131.485 | 81.045 | 164.885 | 6.29 | 0.405 | 0.705 | 8.185 | 1.135 | 0.19 | 18.17 | 18.33 | 1.63 | 3.635 | 15.655 | 15.815 | 0.175 | 0.295 | 7.5 | 0.11 | PS001068-A121219-3 | CK002164-A280818 | CK002442-D140619 | 7.132 | 7.132 | 7.1325 | 5.785 | 5.775 | 7.233 | 7.233 | 7.233 | Rec-CK002108-A110518-132-20180511 | 2018-08-28 23:00 | 24.7 | 12.8 | 16.2 | Rec-CK002268-D150219 | 2019-06-14 00:20 | 23.7 | 12 | 5.9 | 1 | 3 | На контроль |  | 1585 | 14 | 1930 | 43 | 80.2 | 1920 | 35 | 38 | 166 | 200 | 129 | 166.5 | 25.92 | 191 | 176 | 2020-01-20 | 30 | 33.5 | 37 | 65.3 | 68.4 | 88.6 | 25 | 32 | 39 | 117.7 | 124.8 | 134.7 | 165.6 | 167.8 | 169 | 0.38 | 0.38 | 0.38 | 650 | 8000 | 0 | 1 | 1920 |  |  |  | 2019-12-04 | 2019-12-04 | 2019-11-06 | 773 | 2018-06-06 | 2467 | -0.0001266667 | -0.00728 | 0.007153333 | 5.774 | 10.69113 | 4.117647e-05 | -0.007464706 | 0.007505882 | 5.777059 | 10.25765 | PS001068-A121219
1425 | PS001068-A121219-3/1-5 | 1100 | 32987 | 32988 | 1381.88 | 7.31355 | 7.64135 | 131.565 | 81.175 | 164.89 | 6.35 | 0.27 | 0.835 | 7.28 | 1.05 | 0.295 | 18.02 | 18.335 | 2.13 | 4.07 | 15.85 | 15.685 | 0.225 | 0.345 | 7.55 | 0.1 | PS001068-A121219-3 | CK002164-A280818 | CK002442-D140619 | 7.132 | 7.132 | 7.1325 | 5.785 | 5.775 | 7.233 | 7.233 | 7.233 | Rec-CK002108-A110518-132-20180511 | 2018-08-28 23:00 | 24.7 | 12.8 | 16.2 | Rec-CK002268-D150219 | 2019-06-14 00:20 | 23.7 | 12 | 5.9 | 1 | 3 | На контроль |  | 1585 | 14 | 1930 | 43 | 80.2 | 1920 | 35 | 38 | 166 | 200 | 129 | 166.5 | 25.92 | 191 | 176 | 2020-01-20 | 30 | 33.5 | 37 | 65.3 | 68.4 | 88.6 | 25 | 32 | 39 | 117.7 | 124.8 | 134.7 | 165.6 | 167.8 | 169 | 0.38 | 0.38 | 0.38 | 650 | 8000 | 0 | 1 | 1920 |  |  |  | 2019-12-04 | 2019-12-04 | 2019-11-06 | 773 | 2018-06-06 | 2467 | -0.0001266667 | -0.00728 | 0.007153333 | 5.774 | 10.69113 | 4.117647e-05 | -0.007464706 | 0.007505882 | 5.777059 | 10.25765 | PS001068-A121219
1426 | PS001068-A121219-3/1-6 | 1100 | 32989 | 32990 | 1381.475 | 7.30315 | 7.631 | 131.84 | 80.995 | 164.44 | 6.31 | 0.28 | 0.79 | 4.62 | 1.275 | 0.225 | 18.36 | 18.39 | 3.53 | 3.385 | 15.8 | 15.58 | 0.355 | 0.375 | 7.7 | 0.1 | PS001068-A121219-3 | CK002164-A280818 | CK002442-D140619 | 7.132 | 7.132 | 7.1325 | 5.785 | 5.775 | 7.233 | 7.233 | 7.233 | Rec-CK002108-A110518-132-20180511 | 2018-08-28 23:00 | 24.7 | 12.8 | 16.2 | Rec-CK002268-D150219 | 2019-06-14 00:20 | 23.7 | 12 | 5.9 | 1 | 3 | На контроль |  | 1585 | 14 | 1930 | 43 | 80.2 | 1920 | 35 | 38 | 166 | 200 | 129 | 166.5 | 25.92 | 191 | 176 | 2020-01-20 | 30 | 33.5 | 37 | 65.3 | 68.4 | 88.6 | 25 | 32 | 39 | 117.7 | 124.8 | 134.7 | 165.6 | 167.8 | 169 | 0.38 | 0.38 | 0.38 | 650 | 8000 | 0 | 1 | 1920 |  |  |  | 2019-12-04 | 2019-12-04 | 2019-11-06 | 773 | 2018-06-06 | 2467 | -0.0001266667 | -0.00728 | 0.007153333 | 5.774 | 10.69113 | 4.117647e-05 | -0.007464706 | 0.007505882 | 5.777059 | 10.25765 | PS001068-A121219
1427 | PS001068-A121219-3/1-7 | 1100 | 32991 | 32992 | 1373.445 | 7.2922 | 7.61635 | 131.91 | 81.135 | 164.21 | 6.245 | 0.48 | 0.655 | 4.58 | 1.17 | 0.135 | 18.925 | 18.6 | 3.525 | 2.575 | 15.555 | 15.82 | 0.42 | 0.35 | 7.85 | 0.14 | PS001068-A121219-3 | CK002164-A280818 | CK002442-D140619 | 7.132 | 7.132 | 7.1325 | 5.785 | 5.775 | 7.233 | 7.233 | 7.233 | Rec-CK002108-A110518-132-20180511 | 2018-08-28 23:00 | 24.7 | 12.8 | 16.2 | Rec-CK002268-D150219 | 2019-06-14 00:20 | 23.7 | 12 | 5.9 | 1 | 3 | На контроль |  | 1585 | 14 | 1930 | 43 | 80.2 | 1920 | 35 | 38 | 166 | 200 | 129 | 166.5 | 25.92 | 191 | 176 | 2020-01-20 | 30 | 33.5 | 37 | 65.3 | 68.4 | 88.6 | 25 | 32 | 39 | 117.7 | 124.8 | 134.7 | 165.6 | 167.8 | 169 | 0.38 | 0.38 | 0.38 | 650 | 8000 | 0 | 1 | 1920 |  |  |  | 2019-12-04 | 2019-12-04 | 2019-11-06 | 773 | 2018-06-06 | 2467 | -0.0001266667 | -0.00728 | 0.007153333 | 5.774 | 10.69113 | 4.117647e-05 | -0.007464706 | 0.007505882 | 5.777059 | 10.25765 | PS001068-A121219
1428 | PS001069-A131219-2/1-1 | 1050 | 33017 | 33018 | 1395.125 | 7.24065 | 7.541 | 132.375 | 81.34 | 164.47 | 6.405 | 0.675 | 0.6 | 7.445 | 1.965 | 0.27 | 17.705 | 18.285 | 2.68 | 4.27 | 15.895 | 15.54 | 0.61 | 0.65 | 7.35 | 0.07 | PS001069-A131219-2 | CK002167-A030918 | CK002244-D240119 | 7.133 | 7.133 | 7.1325 | 5.64 | 5.66 | 7.234 | 7.234 | 7.234 | Rec-CK002108-A110518-132-20180511 | 2018-09-03 13:00 | 24.2 | 12 | 15 | Rec-CK002232-D160119 | 2019-01-24 13:00 | 18.7 | 11.6 | 17.5 | 1 | 3 | На контроль |  | 1585 | 14 | 1930 | 41 | 80.3 | 1920 | 35 | 38 | 166 | 200 | 129 | 166.5 | 25.79 | 182 | 167 | 2020-01-22 | 33.5 | 35.4 | 36.9 | 77.4 | 80.3 | 82.2 | 28 | 32.5 | 38 | 128.7 | 130.2 | 131.1 | 166.2 | 167.5 | 168.4 | 0.38 | 0.38 | 0.38 | 650 | 9000 | 0 | 0 | 1920 |  |  |  | 2019-12-04 | 2019-12-04 | 2019-11-06 | 793 | 2018-06-06 | 2487 | -0.0001769231 | -0.007253846 | 0.007076923 | 5.670692 | 9.943692 | [5 empty] | PS001069-A131219 | 0.010675 | 1.9825 | 0.013625 | 0.02125 | 4.89475 | 4.9435 | 4.598 | 5.038
1429 | PS001069-A131219-2/1-2 | 1050 | 33019 | 33020 | 1384.73 | 7.23475 | 7.5367 | 132.355 | 81.355 | 164.195 | 6.375 | 0.85 | 0.48 | 5.865 | 1.815 | 0.495 | 18.085 | 18.39 | 4.065 | 4.255 | 15.715 | 15.615 | 0.68 | 0.68 | 7.5 | 0.09 | PS001069-A131219-2 | CK002167-A030918 | CK002244-D240119 | 7.133 | 7.133 | 7.1325 | 5.64 | 5.66 | 7.234 | 7.234 | 7.234 | Rec-CK002108-A110518-132-20180511 | 2018-09-03 13:00 | 24.2 | 12 | 15 | Rec-CK002232-D160119 | 2019-01-24 13:00 | 18.7 | 11.6 | 17.5 | 1 | 3 | На контроль |  | 1585 | 14 | 1930 | 41 | 80.3 | 1920 | 35 | 38 | 166 | 200 | 129 | 166.5 | 25.79 | 182 | 167 | 2020-01-22 | 33.5 | 35.4 | 36.9 | 77.4 | 80.3 | 82.2 | 28 | 32.5 | 38 | 128.7 | 130.2 | 131.1 | 166.2 | 167.5 | 168.4 | 0.38 | 0.38 | 0.38 | 650 | 9000 | 0 | 0 | 1920 |  |  |  | 2019-12-04 | 2019-12-04 | 2019-11-06 | 793 | 2018-06-06 | 2487 | -0.0001769231 | -0.007253846 | 0.007076923 | 5.670692 | 9.943692 | [5 empty] | PS001069-A131219 | 0.010675 | 1.9825 | 0.013625 | 0.02125 | 4.89475 | 4.9435 | 4.598 | 5.038
1430 | PS001069-A131219-2/1-3 | 1050 | 33021 | 33022 | 1367.63 | 7.2132 | 7.519 | 132.25 | 81.36 | 164.135 | 6.355 | 0.84 | 0.655 | 6.445 | 1.645 | 0.37 | 18.325 | 18.135 | 3.58 | 2.82 | 15.55 | 15.72 | 0.74 | 0.69 | 7.55 | 0.11 | PS001069-A131219-2 | CK002167-A030918 | CK002244-D240119 | 7.133 | 7.133 | 7.1325 | 5.64 | 5.66 | 7.234 | 7.234 | 7.234 | Rec-CK002108-A110518-132-20180511 | 2018-09-03 13:00 | 24.2 | 12 | 15 | Rec-CK002232-D160119 | 2019-01-24 13:00 | 18.7 | 11.6 | 17.5 | 1 | 3 | На контроль |  | 1585 | 14 | 1930 | 41 | 80.3 | 1920 | 35 | 38 | 166 | 200 | 129 | 166.5 | 25.79 | 182 | 167 | 2020-01-22 | 33.5 | 35.4 | 36.9 | 77.4 | 80.3 | 82.2 | 28 | 32.5 | 38 | 128.7 | 130.2 | 131.1 | 166.2 | 167.5 | 168.4 | 0.38 | 0.38 | 0.38 | 650 | 9000 | 0 | 0 | 1920 |  |  |  | 2019-12-04 | 2019-12-04 | 2019-11-06 | 793 | 2018-06-06 | 2487 | -0.0001769231 | -0.007253846 | 0.007076923 | 5.670692 | 9.943692 | [5 empty] | PS001069-A131219 | 0.010675 | 1.9825 | 0.013625 | 0.02125 | 4.89475 | 4.9435 | 4.598 | 5.038
1431 | PS001069-A131219-2/1-4 | 1100 | 33023 | 33024 | 1367 | 7.19685 | 7.51325 | 132.31 | 81.265 | 164.18 | 6.315 | 0.7 | 0.675 | 7.1 | 1.525 | 0.24 | 18.41 | 18.11 | 2.695 | 3.255 | 15.71 | 15.62 | 0.795 | 0.715 | 7.6 | 0.12 | PS001069-A131219-2 | CK002167-A030918 | CK002244-D240119 | 7.133 | 7.133 | 7.1325 | 5.64 | 5.66 | 7.234 | 7.234 | 7.234 | Rec-CK002108-A110518-132-20180511 | 2018-09-03 13:00 | 24.2 | 12 | 15 | Rec-CK002232-D160119 | 2019-01-24 13:00 | 18.7 | 11.6 | 17.5 | 1 | 3 | На контроль |  | 1585 | 14 | 1930 | 41 | 80.3 | 1920 | 35 | 38 | 166 | 200 | 129 | 166.5 | 25.79 | 182 | 167 | 2020-01-22 | 33.5 | 35.4 | 36.9 | 77.4 | 80.3 | 82.2 | 28 | 32.5 | 38 | 128.7 | 130.2 | 131.1 | 166.2 | 167.5 | 168.4 | 0.38 | 0.38 | 0.38 | 650 | 9000 | 0 | 0 | 1920 |  |  |  | 2019-12-04 | 2019-12-04 | 2019-11-06 | 793 | 2018-06-06 | 2487 | -0.0001769231 | -0.007253846 | 0.007076923 | 5.670692 | 9.943692 | [5 empty] | PS001069-A131219 | 0.010675 | 1.9825 | 0.013625 | 0.02125 | 4.89475 | 4.9435 | 4.598 | 5.038
1432 | PS001069-A131219-2/1-5 | 1100 | 33025 | 33026 | 1390.96 | 7.2009 | 7.5367 | 131.71 | 81.195 | 164.52 | 6.27 | 0.445 | 0.565 | 6.015 | 1.69 | 0.22 | 18.29 | 17.99 | 2.575 | 2.99 | 15.94 | 15.73 | 0.75 | 0.76 | 7.4 | 0.08 | PS001069-A131219-2 | CK002167-A030918 | CK002244-D240119 | 7.133 | 7.133 | 7.1325 | 5.64 | 5.66 | 7.234 | 7.234 | 7.234 | Rec-CK002108-A110518-132-20180511 | 2018-09-03 13:00 | 24.2 | 12 | 15 | Rec-CK002232-D160119 | 2019-01-24 13:00 | 18.7 | 11.6 | 17.5 | 1 | 3 | На контроль |  | 1585 | 14 | 1930 | 41 | 80.3 | 1920 | 35 | 38 | 166 | 200 | 129 | 166.5 | 25.79 | 182 | 167 | 2020-01-22 | 33.5 | 35.4 | 36.9 | 77.4 | 80.3 | 82.2 | 28 | 32.5 | 38 | 128.7 | 130.2 | 131.1 | 166.2 | 167.5 | 168.4 | 0.38 | 0.38 | 0.38 | 650 | 9000 | 0 | 0 | 1920 |  |  |  | 2019-12-04 | 2019-12-04 | 2019-11-06 | 793 | 2018-06-06 | 2487 | -0.0001769231 | -0.007253846 | 0.007076923 | 5.670692 | 9.943692 | [5 empty] | PS001069-A131219 | 0.010675 | 1.9825 | 0.013625 | 0.02125 | 4.89475 | 4.9435 | 4.598 | 5.038
1433 | PS001069-A131219-2/1-6 | 1100 | 33027 | 33028 | 1390.23 | 7.2078 | 7.54575 | 131.59 | 81.195 | 164.485 | 6.22 | 0.36 | 0.395 | 5.04 | 1.8 | 0.125 | 18.385 | 18.285 | 2.655 | 4.145 | 16.12 | 15.685 | 0.775 | 0.77 | 7.45 | 0.1 | PS001069-A131219-2 | CK002167-A030918 | CK002244-D240119 | 7.133 | 7.133 | 7.1325 | 5.64 | 5.66 | 7.234 | 7.234 | 7.234 | Rec-CK002108-A110518-132-20180511 | 2018-09-03 13:00 | 24.2 | 12 | 15 | Rec-CK002232-D160119 | 2019-01-24 13:00 | 18.7 | 11.6 | 17.5 | 1 | 3 | На контроль |  | 1585 | 14 | 1930 | 41 | 80.3 | 1920 | 35 | 38 | 166 | 200 | 129 | 166.5 | 25.79 | 182 | 167 | 2020-01-22 | 33.5 | 35.4 | 36.9 | 77.4 | 80.3 | 82.2 | 28 | 32.5 | 38 | 128.7 | 130.2 | 131.1 | 166.2 | 167.5 | 168.4 | 0.38 | 0.38 | 0.38 | 650 | 9000 | 0 | 0 | 1920 |  |  |  | 2019-12-04 | 2019-12-04 | 2019-11-06 | 793 | 2018-06-06 | 2487 | -0.0001769231 | -0.007253846 | 0.007076923 | 5.670692 | 9.943692 | [5 empty] | PS001069-A131219 | 0.010675 | 1.9825 | 0.013625 | 0.02125 | 4.89475 | 4.9435 | 4.598 | 5.038
1434 | PS001069-A131219-2/1-7 | 1100 | 33029 | 33030 | 1398.745 | 7.20895 | 7.5308 | 131.975 | 81.345 | 164.335 | 6.195 | 0.475 | 0.29 | 7.2 | 1.675 | 0.125 | 18.925 | 18.975 | 2.945 | 3.485 | 15.945 | 15.78 | 0.735 | 0.755 | 7.8 | 0.18 | PS001069-A131219-2 | CK002167-A030918 | CK002244-D240119 | 7.133 | 7.133 | 7.1325 | 5.64 | 5.66 | 7.234 | 7.234 | 7.234 | Rec-CK002108-A110518-132-20180511 | 2018-09-03 13:00 | 24.2 | 12 | 15 | Rec-CK002232-D160119 | 2019-01-24 13:00 | 18.7 | 11.6 | 17.5 | 1 | 3 | На контроль |  | 1585 | 14 | 1930 | 41 | 80.3 | 1920 | 35 | 38 | 166 | 200 | 129 | 166.5 | 25.79 | 182 | 167 | 2020-01-22 | 33.5 | 35.4 | 36.9 | 77.4 | 80.3 | 82.2 | 28 | 32.5 | 38 | 128.7 | 130.2 | 131.1 | 166.2 | 167.5 | 168.4 | 0.38 | 0.38 | 0.38 | 650 | 9000 | 0 | 0 | 1920 |  |  |  | 2019-12-04 | 2019-12-04 | 2019-11-06 | 793 | 2018-06-06 | 2487 | -0.0001769231 | -0.007253846 | 0.007076923 | 5.670692 | 9.943692 | [5 empty] | PS001069-A131219 | 0.010675 | 1.9825 | 0.013625 | 0.02125 | 4.89475 | 4.9435 | 4.598 | 5.038
1435 | PS001113-A180520-2/1-2 | 1050 | 33110 | 33111 | 1377.99 | 7.354 | 7.71775 | 132.085 | 81.2 | 166.79 | 6.3 | 0.45 | 0.59 | 11.55 | 0.58 | 0.285 | 18.2 | 18.045 | 4.405 | 3.345 | 16.025 | 16.145 | 0.245 | 0.12 | 7.15 | 0.11 | PS001113-A180520-2 | CK002850-D260520 | CK002850-D260520 | 7.185 | 7.185 | 7.186 | 5.71 | 5.71 | 7.286 | 7.286 | 7.286 | Rec-CK002842-D190520 | 2020-05-26 16:35 | 24.8 | 9.7 | 9.4 | Rec-CK002842-D190520 | 2020-05-26 16:35 | 24.8 | 9.7 | 9.4 | 3 | 3 | На контроль |  | 1690 | 13.9 | 1940 | 40 | 80.2 | 1925 | 38 | 43 | 166 | 203 | 129 | 169 | 25.74 | 183 | 168 | 2020-06-08 | 39 | 42 | 46 | 78.1 | 80.2 | 82.2 | 40 | 47.5 | 55 | 128.6 | 129.8 | 130.7 | 168.7 | 169.9 | 171.3 | 0.43 | 0.43 | 0.43 | 700 | 8000 | 0 | 0 | 1925 |  |  |  | 2020-06-02 | 2020-06-02 | 2020-06-02 | 34 | 2018-06-06 | 3216 | 0.0004052632 | -0.007568421 | 0.007973684 | 5.793632 | 10.58105 | 0.0004052632 | -0.007568421 | 0.007973684 | 5.793632 | 10.58105 | PS001113-A180520 | 0.0103375 | 2.0095 | 0.0105 | 0.01275 | 4.8895 | 4.96 | 4.556 | 5.034
1436 | PS001113-A180520-2/1-3 | 1050 | 33112 | 33113 | 1382.215 | 7.3792 | 7.74225 | 131.815 | 80.77 | 167.095 | 6.28 | 0.3 | 0.765 | 5.405 | 0.605 | 0.22 | 17.94 | 18.355 | 3.38 | 1.88 | 15.9 | 16.005 | 0.255 | 0.115 | 7.1 | 0.17 | PS001113-A180520-2 | CK002850-D260520 | CK002850-D260520 | 7.185 | 7.185 | 7.186 | 5.71 | 5.71 | 7.286 | 7.286 | 7.286 | Rec-CK002842-D190520 | 2020-05-26 16:35 | 24.8 | 9.7 | 9.4 | Rec-CK002842-D190520 | 2020-05-26 16:35 | 24.8 | 9.7 | 9.4 | 3 | 3 | На контроль |  | 1690 | 13.9 | 1940 | 40 | 80.2 | 1925 | 38 | 43 | 166 | 203 | 129 | 169 | 25.74 | 183 | 168 | 2020-06-08 | 39 | 42 | 46 | 78.1 | 80.2 | 82.2 | 40 | 47.5 | 55 | 128.6 | 129.8 | 130.7 | 168.7 | 169.9 | 171.3 | 0.43 | 0.43 | 0.43 | 700 | 8000 | 0 | 0 | 1925 |  |  |  | 2020-06-02 | 2020-06-02 | 2020-06-02 | 34 | 2018-06-06 | 3216 | 0.0004052632 | -0.007568421 | 0.007973684 | 5.793632 | 10.58105 | 0.0004052632 | -0.007568421 | 0.007973684 | 5.793632 | 10.58105 | PS001113-A180520 | 0.0103375 | 2.0095 | 0.0105 | 0.01275 | 4.8895 | 4.96 | 4.556 | 5.034
1437 | PS001113-A180520-2/1-4 | 1080 | 33114 | 33115 | 1380.445 | 7.3792 | 7.72705 | 131.8 | 80.75 | 167.385 | 6.365 | 0.28 | 0.93 | 4.285 | 0.675 | 0.32 | 18.225 | 18.29 | 2.66 | 2.135 | 15.975 | 15.77 | 0.17 | 0.07 | 7.25 | 0.16 | PS001113-A180520-2 | CK002850-D260520 | CK002850-D260520 | 7.185 | 7.185 | 7.186 | 5.71 | 5.71 | 7.286 | 7.286 | 7.286 | Rec-CK002842-D190520 | 2020-05-26 16:35 | 24.8 | 9.7 | 9.4 | Rec-CK002842-D190520 | 2020-05-26 16:35 | 24.8 | 9.7 | 9.4 | 3 | 3 | На контроль |  | 1690 | 13.9 | 1940 | 40 | 80.2 | 1925 | 38 | 43 | 166 | 203 | 129 | 169 | 25.74 | 183 | 168 | 2020-06-08 | 39 | 42 | 46 | 78.1 | 80.2 | 82.2 | 40 | 47.5 | 55 | 128.6 | 129.8 | 130.7 | 168.7 | 169.9 | 171.3 | 0.43 | 0.43 | 0.43 | 700 | 8000 | 0 | 0 | 1925 |  |  |  | 2020-06-02 | 2020-06-02 | 2020-06-02 | 34 | 2018-06-06 | 3216 | 0.0004052632 | -0.007568421 | 0.007973684 | 5.793632 | 10.58105 | 0.0004052632 | -0.007568421 | 0.007973684 | 5.793632 | 10.58105 | PS001113-A180520 | 0.0103375 | 2.0095 | 0.0105 | 0.01275 | 4.8895 | 4.96 | 4.556 | 5.034
1438 | PS001115-A190520-2/1-1 | 1050 | 33116 | 33117 | 1374.65 | 7.4813 | 7.82305 | 132.335 | 81.13 | 167.84 | 6.55 | 1.335 | 0.51 | 11.42 | 0.52 | 0.55 | 18.16 | 18.265 | 6.02 | 4.81 | 15.245 | 16.01 | 0.325 | 0.355 | 7.3 | 0.16 | PS001115-A190520-2 | CK002859-D030620 | CK002859-D030620 | 7.1845 | 7.1845 | 7.1855 | 5.7 | 5.715 | 7.2855 | 7.2855 | 7.2855 | Rec-CK002856-D010620 | 2020-06-03 17:00 | 24.2 | 13 | 8.7 | Rec-CK002856-D010620 | 2020-06-03 17:00 | 24.2 | 13 | 8.7 | 3 | 3 | На контроль |  | 1700 | 13.85 | 1940 | 40 | 80.2 | 1925 | 38 | 43 | 166 | 203 | 129 | 169 | 25.77 | 207 | 192 | 2020-06-09 | [15 empty] | 0.43 | 0.43 | 0.43 | 650 | 8900 | 1 | 0 | 1925 | 99.05 |  |  | 2020-06-02 | 2020-06-02 | 2020-06-02 | 40 | 2018-11-06 | 3222 | 0.0002894737 | -0.007521053 | 0.007810526 | 5.765263 | 10.54842 | 0.0002894737 | -0.007521053 | 0.007810526 | 5.765263 | 10.54842 | PS001115-A190520 | 0.010075 | 2.038125 | 0.01825 | 0.023875 | 4.983 | 5.0555 | 4.656 | 5.13
1439 | PS001115-A190520-2/1-3 | 1100 | 33132 | 33133 | 1353.005 | 7.49805 | 7.85485 | 132.29 | 81.075 | 167.585 | 6.455 | 0.55 | 0.9 | 3.995 | 0.68 | 0.3 | 18.17 | 18.255 | 3.84 | 4.22 | 15.9 | 15.815 | 0.28 | 0.345 | 7.2 | 0.15 | PS001115-A190520-2 | CK002859-D030620 | CK002859-D030620 | 7.1845 | 7.1845 | 7.1855 | 5.7 | 5.715 | 7.2855 | 7.2855 | 7.2855 | Rec-CK002856-D010620 | 2020-06-03 17:00 | 24.2 | 13 | 8.7 | Rec-CK002856-D010620 | 2020-06-03 17:00 | 24.2 | 13 | 8.7 | 3 | 3 | На контроль |  | 1700 | 13.85 | 1940 | 40 | 80.2 | 1925 | 38 | 43 | 166 | 203 | 129 | 169 | 25.77 | 207 | 192 | 2020-06-09 | [15 empty] | 0.43 | 0.43 | 0.43 | 650 | 8900 | 1 | 0 | 1925 | 99.05 |  |  | 2020-06-02 | 2020-06-02 | 2020-06-02 | 40 | 2018-11-06 | 3222 | 0.0002894737 | -0.007521053 | 0.007810526 | 5.765263 | 10.54842 | 0.0002894737 | -0.007521053 | 0.007810526 | 5.765263 | 10.54842 | PS001115-A190520 | 0.010075 | 2.038125 | 0.01825 | 0.023875 | 4.983 | 5.0555 | 4.656 | 5.13
1440 | PS001115-A190520-2/1-4 | 1100 | 33134 | 33135 | 1356.42 | 7.5158 | 7.88095 | 132.37 | 80.985 | 167.645 | 6.465 | 0.455 | 1.375 | 3.495 | 0.795 | 0.3 | 18.11 | 18.395 | 2.6 | 2.665 | 15.935 | 15.87 | 0.28 | 0.36 | 7.2 | 0.19 | PS001115-A190520-2 | CK002859-D030620 | CK002859-D030620 | 7.1845 | 7.1845 | 7.1855 | 5.7 | 5.715 | 7.2855 | 7.2855 | 7.2855 | Rec-CK002856-D010620 | 2020-06-03 17:00 | 24.2 | 13 | 8.7 | Rec-CK002856-D010620 | 2020-06-03 17:00 | 24.2 | 13 | 8.7 | 3 | 3 | На контроль |  | 1700 | 13.85 | 1940 | 40 | 80.2 | 1925 | 38 | 43 | 166 | 203 | 129 | 169 | 25.77 | 207 | 192 | 2020-06-09 | [15 empty] | 0.43 | 0.43 | 0.43 | 650 | 8900 | 1 | 0 | 1925 | 99.05 |  |  | 2020-06-02 | 2020-06-02 | 2020-06-02 | 40 | 2018-11-06 | 3222 | 0.0002894737 | -0.007521053 | 0.007810526 | 5.765263 | 10.54842 | 0.0002894737 | -0.007521053 | 0.007810526 | 5.765263 | 10.54842 | PS001115-A190520 | 0.010075 | 2.038125 | 0.01825 | 0.023875 | 4.983 | 5.0555 | 4.656 | 5.13
1441 | PS001114-A180520-2/1-1 | 1200 | 33136 | 33137 | 1377.1 | 7.40325 | 7.766 | 132.045 | 80.895 | 167.045 | 6.445 | 0.3 | 0.465 | 5.76 | 0.61 | 0.175 | 18.005 | 18.065 | 2.725 | 4.25 | 16.2 | 15.775 | 0.095 | 0.035 | 7.05 | 0.14 | PS001114-A180520-2 | CK002843-D200520 | CK002853-D280520 | 7.1875 | 7.1875 | 7.1875 | 5.7 | 5.685 | 7.2885 | 7.2885 | 7.2885 | Rec-CK002842-D190520 | 2020-05-20 08:25 | 15.2 | 13.4 | 9.9 | Rec-CK002853-D280520 | 2020-05-28 16:05 | 24.7 | 15.8 | 9 | 3 | 3 | На контроль |  | 1700 | 14 | 1940 | 40 | 80.2 | 1925 | 38 | 43 | 166 | 203 | 129 | 169 | 25.55 | 193 | 178 | 2020-06-10 | 38 | 41 | 44 | 79 | 80 | 81.2 | 39 | 46 | 53 | 129.1 | 131.2 | 132.2 | 168.8 | 170.4 | 171.8 | 0.43 | 0.43 | 0.43 | 800 | 9000 | 1 | 0 | 1925 | 99.58 |  |  | 2020-06-02 | 2020-06-02 | 2020-06-02 | 47 | 2018-06-06 | 3229 | [5 empty] | 0.0008555556 | -0.007577778 | 0.008433333 | 5.814611 | 10.54889 | PS001114-A180520 | 0.0102875 | 2.007875 | 0.01825 | 0.019375 | 4.89525 | 4.9595 | 4.615 | 5.023
1442 | PS001114-A180520-2/1-2 | 1200 | 33138 | 33139 | 1377.11 | 7.40675 | 7.77245 | 132.34 | 80.77 | 167.125 | 6.43 | 0.305 | 0.51 | 5.54 | 0.845 | 0.225 | 18.09 | 18.265 | 1.835 | 3.385 | 16.245 | 15.81 | 0.04 | 0.03 | 7.1 | 0.16 | PS001114-A180520-2 | CK002843-D200520 | CK002853-D280520 | 7.1875 | 7.1875 | 7.1875 | 5.7 | 5.685 | 7.2885 | 7.2885 | 7.2885 | Rec-CK002842-D190520 | 2020-05-20 08:25 | 15.2 | 13.4 | 9.9 | Rec-CK002853-D280520 | 2020-05-28 16:05 | 24.7 | 15.8 | 9 | 3 | 3 | На контроль |  | 1700 | 14 | 1940 | 40 | 80.2 | 1925 | 38 | 43 | 166 | 203 | 129 | 169 | 25.55 | 193 | 178 | 2020-06-10 | 38 | 41 | 44 | 79 | 80 | 81.2 | 39 | 46 | 53 | 129.1 | 131.2 | 132.2 | 168.8 | 170.4 | 171.8 | 0.43 | 0.43 | 0.43 | 800 | 9000 | 1 | 0 | 1925 | 99.58 |  |  | 2020-06-02 | 2020-06-02 | 2020-06-02 | 47 | 2018-06-06 | 3229 | [5 empty] | 0.0008555556 | -0.007577778 | 0.008433333 | 5.814611 | 10.54889 | PS001114-A180520 | 0.0102875 | 2.007875 | 0.01825 | 0.019375 | 4.89525 | 4.9595 | 4.615 | 5.023
1443 | PS001114-A180520-2/1-3 | 1200 | 33140 | 33141 | 1373.6 | 7.41605 | 7.7777 | 132.27 | 80.9 | 167.87 | 6.355 | 0.36 | 0.635 | 4.925 | 0.81 | 0.13 | 18.515 | 18.47 | 2.125 | 3.72 | 16.11 | 16.02 | 0.04 | 0.025 | 7.25 | 0.15 | PS001114-A180520-2 | CK002843-D200520 | CK002853-D280520 | 7.1875 | 7.1875 | 7.1875 | 5.7 | 5.685 | 7.2885 | 7.2885 | 7.2885 | Rec-CK002842-D190520 | 2020-05-20 08:25 | 15.2 | 13.4 | 9.9 | Rec-CK002853-D280520 | 2020-05-28 16:05 | 24.7 | 15.8 | 9 | 3 | 3 | На контроль |  | 1700 | 14 | 1940 | 40 | 80.2 | 1925 | 38 | 43 | 166 | 203 | 129 | 169 | 25.55 | 193 | 178 | 2020-06-10 | 38 | 41 | 44 | 79 | 80 | 81.2 | 39 | 46 | 53 | 129.1 | 131.2 | 132.2 | 168.8 | 170.4 | 171.8 | 0.43 | 0.43 | 0.43 | 800 | 9000 | 1 | 0 | 1925 | 99.58 |  |  | 2020-06-02 | 2020-06-02 | 2020-06-02 | 47 | 2018-06-06 | 3229 | [5 empty] | 0.0008555556 | -0.007577778 | 0.008433333 | 5.814611 | 10.54889 | PS001114-A180520 | 0.0102875 | 2.007875 | 0.01825 | 0.019375 | 4.89525 | 4.9595 | 4.615 | 5.023
1444 | PS001114-A180520-2/2-1 | 1200 | 33167 | 33168 | 1366.18 | 7.4485 | 7.8042 | 132.41 | 81.245 | 167.2 | 6.42 | 0.28 | 0.595 | 9.715 | 1.02 | 0.125 | 18 | 18.075 | 2.495 | 1.985 | 15.895 | 16.08 | 0.07 | 0.055 | 6.95 | 0.1 | PS001114-A180520-2 | CK002843-D200520 | CK002853-D280520 | 7.1875 | 7.1875 | 7.1875 | 5.7 | 5.685 | 7.2885 | 7.2885 | 7.2885 | Rec-CK002842-D190520 | 2020-05-20 08:25 | 15.2 | 13.4 | 9.9 | Rec-CK002853-D280520 | 2020-05-28 16:05 | 24.7 | 15.8 | 9 | 3 | 3 | На контроль |  | 1700 | 14 | 1940 | 40 | 80.2 | 1925 | 38 | 43 | 166 | 203 | 129 | 169 | 25.55 | 193 | 178 | 2020-06-10 | 38 | 41 | 44 | 79 | 80 | 81.2 | 39 | 46 | 53 | 129.1 | 131.2 | 132.2 | 168.8 | 170.4 | 171.8 | 0.43 | 0.43 | 0.43 | 800 | 9000 | 1 | 0 | 1925 | 99.58 |  |  | 2020-06-02 | 2020-06-02 | 2020-06-02 | 47 | 2018-06-06 | 3229 | [5 empty] | 0.0008555556 | -0.007577778 | 0.008433333 | 5.814611 | 10.54889 | PS001114-A180520 | 0.0102875 | 2.007875 | 0.01825 | 0.019375 | 4.89525 | 4.9595 | 4.615 | 5.023
1445 | PS001114-A180520-2/2-2 | 1200 | 33169 | 33170 | 1357.335 | 7.4211 | 7.77465 | 132.22 | 81.18 | 167.305 | 6.44 | 0.39 | 0.84 | 9.9 | 0.715 | 0.055 | 18.18 | 18.345 | 2.16 | 2.87 | 15.94 | 15.915 | 0.105 | 0.05 | 7.1 | 0.1 | PS001114-A180520-2 | CK002843-D200520 | CK002853-D280520 | 7.1875 | 7.1875 | 7.1875 | 5.7 | 5.685 | 7.2885 | 7.2885 | 7.2885 | Rec-CK002842-D190520 | 2020-05-20 08:25 | 15.2 | 13.4 | 9.9 | Rec-CK002853-D280520 | 2020-05-28 16:05 | 24.7 | 15.8 | 9 | 3 | 3 | На контроль |  | 1700 | 14 | 1940 | 40 | 80.2 | 1925 | 38 | 43 | 166 | 203 | 129 | 169 | 25.55 | 193 | 178 | 2020-06-10 | 38 | 41 | 44 | 79 | 80 | 81.2 | 39 | 46 | 53 | 129.1 | 131.2 | 132.2 | 168.8 | 170.4 | 171.8 | 0.43 | 0.43 | 0.43 | 800 | 9000 | 1 | 0 | 1925 | 99.58 |  |  | 2020-06-02 | 2020-06-02 | 2020-06-02 | 47 | 2018-06-06 | 3229 | [5 empty] | 0.0008555556 | -0.007577778 | 0.008433333 | 5.814611 | 10.54889 | PS001114-A180520 | 0.0102875 | 2.007875 | 0.01825 | 0.019375 | 4.89525 | 4.9595 | 4.615 | 5.023
1446 | PS001114-A180520-2/2-3 | 1200 | 33171 | 33172 | 1382.92 | 7.3967 | 7.7568 | 132.37 | 81.115 | 166.555 | 6.45 | 0.6 | 0.815 | 9.23 | 0.665 | 0.225 | 18.015 | 18.065 | 1.695 | 2.09 | 15.98 | 15.97 | 0.12 | 0.065 | 6.85 | 0.1 | PS001114-A180520-2 | CK002843-D200520 | CK002853-D280520 | 7.1875 | 7.1875 | 7.1875 | 5.7 | 5.685 | 7.2885 | 7.2885 | 7.2885 | Rec-CK002842-D190520 | 2020-05-20 08:25 | 15.2 | 13.4 | 9.9 | Rec-CK002853-D280520 | 2020-05-28 16:05 | 24.7 | 15.8 | 9 | 3 | 3 | На контроль |  | 1700 | 14 | 1940 | 40 | 80.2 | 1925 | 38 | 43 | 166 | 203 | 129 | 169 | 25.55 | 193 | 178 | 2020-06-10 | 38 | 41 | 44 | 79 | 80 | 81.2 | 39 | 46 | 53 | 129.1 | 131.2 | 132.2 | 168.8 | 170.4 | 171.8 | 0.43 | 0.43 | 0.43 | 800 | 9000 | 1 | 0 | 1925 | 99.58 |  |  | 2020-06-02 | 2020-06-02 | 2020-06-02 | 47 | 2018-06-06 | 3229 | [5 empty] | 0.0008555556 | -0.007577778 | 0.008433333 | 5.814611 | 10.54889 | PS001114-A180520 | 0.0102875 | 2.007875 | 0.01825 | 0.019375 | 4.89525 | 4.9595 | 4.615 | 5.023
1447 | PS001114-A180520-2/2-4 | 1100 | 33173 | 33174 | 1373.955 | 7.38395 | 7.7579 | 132.265 | 81.195 | 167.345 | 6.48 | 0.58 | 0.71 | 8.66 | 1.235 | 0.26 | 17.505 | 17.965 | 2.925 | 3.835 | 16.035 | 16.015 | 0.145 | 0.08 | 6.7 | 0.11 | PS001114-A180520-2 | CK002843-D200520 | CK002853-D280520 | 7.1875 | 7.1875 | 7.1875 | 5.7 | 5.685 | 7.2885 | 7.2885 | 7.2885 | Rec-CK002842-D190520 | 2020-05-20 08:25 | 15.2 | 13.4 | 9.9 | Rec-CK002853-D280520 | 2020-05-28 16:05 | 24.7 | 15.8 | 9 | 3 | 3 | На контроль |  | 1700 | 14 | 1940 | 40 | 80.2 | 1925 | 38 | 43 | 166 | 203 | 129 | 169 | 25.55 | 193 | 178 | 2020-06-10 | 38 | 41 | 44 | 79 | 80 | 81.2 | 39 | 46 | 53 | 129.1 | 131.2 | 132.2 | 168.8 | 170.4 | 171.8 | 0.43 | 0.43 | 0.43 | 800 | 9000 | 1 | 0 | 1925 | 99.58 |  |  | 2020-06-02 | 2020-06-02 | 2020-06-02 | 47 | 2018-06-06 | 3229 | [5 empty] | 0.0008555556 | -0.007577778 | 0.008433333 | 5.814611 | 10.54889 | PS001114-A180520 | 0.0102875 | 2.007875 | 0.01825 | 0.019375 | 4.89525 | 4.9595 | 4.615 | 5.023
1448 | PS001114-A180520-1/1-1 | 1200 | 33181 | 33182 | 1370.2 | 7.37725 | 7.73985 | 131.88 | 81.04 | 167.36 | 6.335 | 0.185 | 0.765 | 6.19 | 0.695 | 0.07 | 17.945 | 18.035 | 3.415 | 1.525 | 15.82 | 15.975 | 0.085 | 0.05 | 7.1 | 0.05 | PS001114-A180520-1 | CK002857-D020620 | CK002857-D020620 | 7.189 | 7.189 | 7.189 | 5.72 | 5.7 | 7.29 | 7.29 | 7.29 | Rec-CK002856-D010620 | 2020-06-02 08:00 | 24.3 | 14.3 | 8.8 | Rec-CK002856-D010620 | 2020-06-02 08:00 | 24.3 | 14.3 | 8.8 | 3 | 3 | На контроль |  | 1700 | 13.85 | 1940 | 40 | 80.2 | 1925 | 38 | 43 | 166 | 203 | 129 | 169 | 25.75 | 175 | 160 | 2020-06-11 | 38 | 41 | 45 | 78.5 | 80 | 81.4 | 40 | 48 | 56 | 129.3 | 130 | 130.8 | 169 | 170.7 | 172.5 | 0.43 | 0.43 | 0.43 | 650 | 8500 | 0 | 0 | 1925 | 99.07 |  |  | 2020-06-02 | 2020-06-02 | 2020-06-02 | 53 | 2018-06-06 | 3235 | 0.0001941176 | -0.007529412 | 0.007723529 | 5.779118 | 10.54012 | 0.0001941176 | -0.007529412 | 0.007723529 | 5.779118 | 10.54012 | PS001114-A180520 | 0.0102875 | 2.007875 | 0.01825 | 0.019375 | 4.89525 | 4.9595 | 4.615 | 5.023
1449 | PS001114-A180520-1/1-2 | 1200 | 33183 | 33184 | 1378.6 | 7.416 | 7.7829 | 131.575 | 81.035 | 167.555 | 6.44 | 0.155 | 0.76 | 4.775 | 0.825 | 0.095 | 17.865 | 18.135 | 2.48 | 1.925 | 15.96 | 16.05 | 0.125 | 0.065 | 6.95 | 0.08 | PS001114-A180520-1 | CK002857-D020620 | CK002857-D020620 | 7.189 | 7.189 | 7.189 | 5.72 | 5.7 | 7.29 | 7.29 | 7.29 | Rec-CK002856-D010620 | 2020-06-02 08:00 | 24.3 | 14.3 | 8.8 | Rec-CK002856-D010620 | 2020-06-02 08:00 | 24.3 | 14.3 | 8.8 | 3 | 3 | На контроль |  | 1700 | 13.85 | 1940 | 40 | 80.2 | 1925 | 38 | 43 | 166 | 203 | 129 | 169 | 25.75 | 175 | 160 | 2020-06-11 | 38 | 41 | 45 | 78.5 | 80 | 81.4 | 40 | 48 | 56 | 129.3 | 130 | 130.8 | 169 | 170.7 | 172.5 | 0.43 | 0.43 | 0.43 | 650 | 8500 | 0 | 0 | 1925 | 99.07 |  |  | 2020-06-02 | 2020-06-02 | 2020-06-02 | 53 | 2018-06-06 | 3235 | 0.0001941176 | -0.007529412 | 0.007723529 | 5.779118 | 10.54012 | 0.0001941176 | -0.007529412 | 0.007723529 | 5.779118 | 10.54012 | PS001114-A180520 | 0.0102875 | 2.007875 | 0.01825 | 0.019375 | 4.89525 | 4.9595 | 4.615 | 5.023
1450 | PS001114-A180520-1/1-3 | 1200 | 33185 | 33186 | 1381.32 | 7.41535 | 7.77 | 131.69 | 81.025 | 167.59 | 6.48 | 0.37 | 0.775 | 3.49 | 0.635 | 0.095 | 18.045 | 18.185 | 2.42 | 2.565 | 16.065 | 15.875 | 0.115 | 0.085 | 7.05 | 0.06 | PS001114-A180520-1 | CK002857-D020620 | CK002857-D020620 | 7.189 | 7.189 | 7.189 | 5.72 | 5.7 | 7.29 | 7.29 | 7.29 | Rec-CK002856-D010620 | 2020-06-02 08:00 | 24.3 | 14.3 | 8.8 | Rec-CK002856-D010620 | 2020-06-02 08:00 | 24.3 | 14.3 | 8.8 | 3 | 3 | На контроль |  | 1700 | 13.85 | 1940 | 40 | 80.2 | 1925 | 38 | 43 | 166 | 203 | 129 | 169 | 25.75 | 175 | 160 | 2020-06-11 | 38 | 41 | 45 | 78.5 | 80 | 81.4 | 40 | 48 | 56 | 129.3 | 130 | 130.8 | 169 | 170.7 | 172.5 | 0.43 | 0.43 | 0.43 | 650 | 8500 | 0 | 0 | 1925 | 99.07 |  |  | 2020-06-02 | 2020-06-02 | 2020-06-02 | 53 | 2018-06-06 | 3235 | 0.0001941176 | -0.007529412 | 0.007723529 | 5.779118 | 10.54012 | 0.0001941176 | -0.007529412 | 0.007723529 | 5.779118 | 10.54012 | PS001114-A180520 | 0.0102875 | 2.007875 | 0.01825 | 0.019375 | 4.89525 | 4.9595 | 4.615 | 5.023
1451 | PS001114-A180520-1/1-4 | 1100 | 33187 | 33188 | 1368.985 | 7.3983 | 7.75935 | 131.855 | 80.88 | 167.435 | 6.455 | 0.275 | 0.62 | 3.065 | 0.46 | 0.09 | 18.09 | 18.13 | 2.345 | 2.885 | 16.02 | 15.82 | 0.06 | 0.1 | 7.1 | 0.12 | PS001114-A180520-1 | CK002857-D020620 | CK002857-D020620 | 7.189 | 7.189 | 7.189 | 5.72 | 5.7 | 7.29 | 7.29 | 7.29 | Rec-CK002856-D010620 | 2020-06-02 08:00 | 24.3 | 14.3 | 8.8 | Rec-CK002856-D010620 | 2020-06-02 08:00 | 24.3 | 14.3 | 8.8 | 3 | 3 | На контроль |  | 1700 | 13.85 | 1940 | 40 | 80.2 | 1925 | 38 | 43 | 166 | 203 | 129 | 169 | 25.75 | 175 | 160 | 2020-06-11 | 38 | 41 | 45 | 78.5 | 80 | 81.4 | 40 | 48 | 56 | 129.3 | 130 | 130.8 | 169 | 170.7 | 172.5 | 0.43 | 0.43 | 0.43 | 650 | 8500 | 0 | 0 | 1925 | 99.07 |  |  | 2020-06-02 | 2020-06-02 | 2020-06-02 | 53 | 2018-06-06 | 3235 | 0.0001941176 | -0.007529412 | 0.007723529 | 5.779118 | 10.54012 | 0.0001941176 | -0.007529412 | 0.007723529 | 5.779118 | 10.54012 | PS001114-A180520 | 0.0102875 | 2.007875 | 0.01825 | 0.019375 | 4.89525 | 4.9595 | 4.615 | 5.023
1452 | PS001114-A180520-1/1-5 | 1100 | 33189 | 33190 | 1368.515 | 7.38995 | 7.7469 | 131.97 | 80.96 | 166.975 | 6.49 | 0.09 | 0.59 | 2.96 | 0.695 | 0.165 | 18.145 | 18.155 | 1.93 | 2.42 | 16.085 | 15.8 | 0.045 | 0.105 | 7.1 | 0.15 | PS001114-A180520-1 | CK002857-D020620 | CK002857-D020620 | 7.189 | 7.189 | 7.189 | 5.72 | 5.7 | 7.29 | 7.29 | 7.29 | Rec-CK002856-D010620 | 2020-06-02 08:00 | 24.3 | 14.3 | 8.8 | Rec-CK002856-D010620 | 2020-06-02 08:00 | 24.3 | 14.3 | 8.8 | 3 | 3 | На контроль |  | 1700 | 13.85 | 1940 | 40 | 80.2 | 1925 | 38 | 43 | 166 | 203 | 129 | 169 | 25.75 | 175 | 160 | 2020-06-11 | 38 | 41 | 45 | 78.5 | 80 | 81.4 | 40 | 48 | 56 | 129.3 | 130 | 130.8 | 169 | 170.7 | 172.5 | 0.43 | 0.43 | 0.43 | 650 | 8500 | 0 | 0 | 1925 | 99.07 |  |  | 2020-06-02 | 2020-06-02 | 2020-06-02 | 53 | 2018-06-06 | 3235 | 0.0001941176 | -0.007529412 | 0.007723529 | 5.779118 | 10.54012 | 0.0001941176 | -0.007529412 | 0.007723529 | 5.779118 | 10.54012 | PS001114-A180520 | 0.0102875 | 2.007875 | 0.01825 | 0.019375 | 4.89525 | 4.9595 | 4.615 | 5.023
1453 | PS001114-A180520-1/1-6 | 1100 | 33191 | 33192 | 1375.89 | 7.38925 | 7.74085 | 131.765 | 80.865 | 167.52 | 6.535 | 0.335 | 0.695 | 2.53 | 0.695 | 0.135 | 18.145 | 18.16 | 2.09 | 1.845 | 15.965 | 15.88 | 0.115 | 0.135 | 7.1 | 0.15 | PS001114-A180520-1 | CK002857-D020620 | CK002857-D020620 | 7.189 | 7.189 | 7.189 | 5.72 | 5.7 | 7.29 | 7.29 | 7.29 | Rec-CK002856-D010620 | 2020-06-02 08:00 | 24.3 | 14.3 | 8.8 | Rec-CK002856-D010620 | 2020-06-02 08:00 | 24.3 | 14.3 | 8.8 | 3 | 3 | На контроль |  | 1700 | 13.85 | 1940 | 40 | 80.2 | 1925 | 38 | 43 | 166 | 203 | 129 | 169 | 25.75 | 175 | 160 | 2020-06-11 | 38 | 41 | 45 | 78.5 | 80 | 81.4 | 40 | 48 | 56 | 129.3 | 130 | 130.8 | 169 | 170.7 | 172.5 | 0.43 | 0.43 | 0.43 | 650 | 8500 | 0 | 0 | 1925 | 99.07 |  |  | 2020-06-02 | 2020-06-02 | 2020-06-02 | 53 | 2018-06-06 | 3235 | 0.0001941176 | -0.007529412 | 0.007723529 | 5.779118 | 10.54012 | 0.0001941176 | -0.007529412 | 0.007723529 | 5.779118 | 10.54012 | PS001114-A180520 | 0.0102875 | 2.007875 | 0.01825 | 0.019375 | 4.89525 | 4.9595 | 4.615 | 5.023
1454 | PS001114-A180520-3/1-1 | 1200 | 33228 | 33229 | 1403.58 | 7.37715 | 7.73875 | 131.98 | 81.29 | 166.63 | 6.44 | 0.985 | 0.61 | 10.065 | 1.12 | 0.31 | 18.23 | 18.09 | 3.565 | 2.545 | 15.705 | 16.205 | 0.145 | 0.21 | 7.15 | 0.14 | PS001114-A180520-3 | CK002858-D020620 | CK002858-D020620 | 7.189 | 7.189 | 7.1905 | 5.7 | 5.695 | 7.29 | 7.29 | 7.29 | Rec-CK002856-D010620 | 2020-06-02 17:00 | 24.2 | 13.6 | 8.7 | Rec-CK002856-D010620 | 2020-06-02 17:00 | 24.2 | 13.6 | 8.7 | 3 | 3 | На контроль |  | 1700 | 14 | 1940 | 40 | 80.2 | 1925 | 38 | 45 | 166 | 203 | 129 | 169 | 25.53 | 165 | 150 | 2020-06-15 | 40 | 42 | 44 | 78.5 | 79.9 | 81.7 | 43 | 48 | 53 | 129 | 129.9 | 130.8 | 168.6 | 170.2 | 171.6 | 0.44 | 0.44 | 0.44 | 700 | 6000 | 0 | 0 | 1925 | 99.69 |  |  | 2020-06-02 | 2020-06-02 | 2020-06-02 | 59 | 2018-06-06 | 3241 | 0.0004 | -0.007557895 | 0.007957895 | 5.761947 | 10.52779 | 0.0004 | -0.007557895 | 0.007957895 | 5.761947 | 10.52779 | PS001114-A180520 | 0.0102875 | 2.007875 | 0.01825 | 0.019375 | 4.89525 | 4.9595 | 4.615 | 5.023
1455 | PS001114-A180520-3/1-2 | 1200 | 33230 | 33231 | 1375.105 | 7.39545 | 7.75405 | 131.92 | 80.975 | 166.32 | 6.315 | 0.765 | 0.82 | 10.49 | 0.69 | 0.18 | 18.11 | 18.135 | 4.545 | 3.36 | 15.845 | 15.965 | 0.17 | 0.125 | 7.1 | 0.19 | PS001114-A180520-3 | CK002858-D020620 | CK002858-D020620 | 7.189 | 7.189 | 7.1905 | 5.7 | 5.695 | 7.29 | 7.29 | 7.29 | Rec-CK002856-D010620 | 2020-06-02 17:00 | 24.2 | 13.6 | 8.7 | Rec-CK002856-D010620 | 2020-06-02 17:00 | 24.2 | 13.6 | 8.7 | 3 | 3 | На контроль |  | 1700 | 14 | 1940 | 40 | 80.2 | 1925 | 38 | 45 | 166 | 203 | 129 | 169 | 25.53 | 165 | 150 | 2020-06-15 | 40 | 42 | 44 | 78.5 | 79.9 | 81.7 | 43 | 48 | 53 | 129 | 129.9 | 130.8 | 168.6 | 170.2 | 171.6 | 0.44 | 0.44 | 0.44 | 700 | 6000 | 0 | 0 | 1925 | 99.69 |  |  | 2020-06-02 | 2020-06-02 | 2020-06-02 | 59 | 2018-06-06 | 3241 | 0.0004 | -0.007557895 | 0.007957895 | 5.761947 | 10.52779 | 0.0004 | -0.007557895 | 0.007957895 | 5.761947 | 10.52779 | PS001114-A180520 | 0.0102875 | 2.007875 | 0.01825 | 0.019375 | 4.89525 | 4.9595 | 4.615 | 5.023
1456 | PS001114-A180520-3/1-3 | 1100 | 33232 | 33233 | 1373.955 | 7.4311 | 7.7859 | 131.805 | 81.115 | 166.315 | 6.425 | 0.46 | 0.695 | 8.62 | 0.585 | 0.205 | 18.03 | 18.05 | 3.24 | 2.795 | 16.035 | 15.94 | 0.045 | 0.12 | 7.05 | 0.13 | PS001114-A180520-3 | CK002858-D020620 | CK002858-D020620 | 7.189 | 7.189 | 7.1905 | 5.7 | 5.695 | 7.29 | 7.29 | 7.29 | Rec-CK002856-D010620 | 2020-06-02 17:00 | 24.2 | 13.6 | 8.7 | Rec-CK002856-D010620 | 2020-06-02 17:00 | 24.2 | 13.6 | 8.7 | 3 | 3 | На контроль |  | 1700 | 14 | 1940 | 40 | 80.2 | 1925 | 38 | 45 | 166 | 203 | 129 | 169 | 25.53 | 165 | 150 | 2020-06-15 | 40 | 42 | 44 | 78.5 | 79.9 | 81.7 | 43 | 48 | 53 | 129 | 129.9 | 130.8 | 168.6 | 170.2 | 171.6 | 0.44 | 0.44 | 0.44 | 700 | 6000 | 0 | 0 | 1925 | 99.69 |  |  | 2020-06-02 | 2020-06-02 | 2020-06-02 | 59 | 2018-06-06 | 3241 | 0.0004 | -0.007557895 | 0.007957895 | 5.761947 | 10.52779 | 0.0004 | -0.007557895 | 0.007957895 | 5.761947 | 10.52779 | PS001114-A180520 | 0.0102875 | 2.007875 | 0.01825 | 0.019375 | 4.89525 | 4.9595 | 4.615 | 5.023
1457 | PS001114-A180520-3/1-4 | 1100 | 33234 | 33235 | 1390.725 | 7.43955 | 7.8041 | 132.045 | 81.02 | 166.31 | 6.4 | 0.245 | 0.7 | 9.985 | 0.5 | 0.235 | 18.01 | 18 | 1.805 | 2.25 | 16.16 | 16.015 | 0.1 | 0.165 | 7.05 | 0.09 | PS001114-A180520-3 | CK002858-D020620 | CK002858-D020620 | 7.189 | 7.189 | 7.1905 | 5.7 | 5.695 | 7.29 | 7.29 | 7.29 | Rec-CK002856-D010620 | 2020-06-02 17:00 | 24.2 | 13.6 | 8.7 | Rec-CK002856-D010620 | 2020-06-02 17:00 | 24.2 | 13.6 | 8.7 | 3 | 3 | На контроль |  | 1700 | 14 | 1940 | 40 | 80.2 | 1925 | 38 | 45 | 166 | 203 | 129 | 169 | 25.53 | 165 | 150 | 2020-06-15 | 40 | 42 | 44 | 78.5 | 79.9 | 81.7 | 43 | 48 | 53 | 129 | 129.9 | 130.8 | 168.6 | 170.2 | 171.6 | 0.44 | 0.44 | 0.44 | 700 | 6000 | 0 | 0 | 1925 | 99.69 |  |  | 2020-06-02 | 2020-06-02 | 2020-06-02 | 59 | 2018-06-06 | 3241 | 0.0004 | -0.007557895 | 0.007957895 | 5.761947 | 10.52779 | 0.0004 | -0.007557895 | 0.007957895 | 5.761947 | 10.52779 | PS001114-A180520 | 0.0102875 | 2.007875 | 0.01825 | 0.019375 | 4.89525 | 4.9595 | 4.615 | 5.023
1458 | PS001114-A180520-3/1-5 | 1100 | 33236 | 33237 | 1385.355 | 7.42325 | 7.7969 | 132.265 | 80.89 | 166.36 | 6.41 | 0.15 | 0.77 | 9.125 | 0.68 | 0.245 | 18.025 | 17.99 | 2.22 | 4.07 | 16.045 | 16.18 | 0.105 | 0.155 | 7.1 | 0.13 | PS001114-A180520-3 | CK002858-D020620 | CK002858-D020620 | 7.189 | 7.189 | 7.1905 | 5.7 | 5.695 | 7.29 | 7.29 | 7.29 | Rec-CK002856-D010620 | 2020-06-02 17:00 | 24.2 | 13.6 | 8.7 | Rec-CK002856-D010620 | 2020-06-02 17:00 | 24.2 | 13.6 | 8.7 | 3 | 3 | На контроль |  | 1700 | 14 | 1940 | 40 | 80.2 | 1925 | 38 | 45 | 166 | 203 | 129 | 169 | 25.53 | 165 | 150 | 2020-06-15 | 40 | 42 | 44 | 78.5 | 79.9 | 81.7 | 43 | 48 | 53 | 129 | 129.9 | 130.8 | 168.6 | 170.2 | 171.6 | 0.44 | 0.44 | 0.44 | 700 | 6000 | 0 | 0 | 1925 | 99.69 |  |  | 2020-06-02 | 2020-06-02 | 2020-06-02 | 59 | 2018-06-06 | 3241 | 0.0004 | -0.007557895 | 0.007957895 | 5.761947 | 10.52779 | 0.0004 | -0.007557895 | 0.007957895 | 5.761947 | 10.52779 | PS001114-A180520 | 0.0102875 | 2.007875 | 0.01825 | 0.019375 | 4.89525 | 4.9595 | 4.615 | 5.023
1459 | PS001115-A190520-1/1-1 | 1200 | 33238 | 33239 | 1375.15 | 7.47695 | 7.82975 | 132.185 | 81.355 | 167.61 | 6.5 | 0.775 | 0.58 | 5.8 | 1 | 0.215 | 17.85 | 17.83 | 4.255 | 5.025 | 15.02 | 16.025 | 0.1 | 0.045 | 7.15 | 0.16 | PS001115-A190520-1 | CK002849-D260520 | CK002856-D010620 | 7.189 | 7.189 | 7.1895 | 5.725 | 5.715 | 7.29 | 7.29 | 7.29 | Rec-CK002749-D310120 | 2020-05-26 07:50 | 24.8 | 11.2 | 9.4 | Rec-CK002856-D010620 | 2020-06-01 09:25 | 24.3 | 14.9 | 8.9 | 3 | 3 | На контроль |  | 1700 | 13.55 | 1940 | 40 | 80.2 | 1925 | 41 | 43 | 166 | 203 | 129 | 166.5 | 26.19 | 166 | 151 | 2020-06-16 | 40 | 42.5 | 45 | 78.8 | 80.2 | 81.3 | 42 | 49 | 56 | 129.1 | 129.9 | 130.7 | 168.8 | 170.2 | 171.9 | 0.42 | 0.42 | 0.42 | 700 | 7000 | 0 | 0 | 1925 |  |  |  | 2020-06-02 | 2020-06-02 | 2020-06-02 | 69 | 2018-06-06 | 3251 | 0.0003777778 | -0.007516667 | 0.007894444 | 5.813944 | 10.57156 | 0.0001666667 | -0.007538889 | 0.007705556 | 5.807 | 10.55056 | PS001115-A190520 | 0.010075 | 2.038125 | 0.01825 | 0.023875 | 4.983 | 5.0555 | 4.656 | 5.13
1460 | PS001115-A190520-1/1-2 | 1100 | 33240 | 33241 | 1402.6 | 7.46305 | 7.79985 | 132.295 | 81.24 | 167.89 | 6.515 | 0.935 | 0.555 | 4.155 | 1.01 | 0.42 | 17.995 | 17.91 | 3.32 | 3.27 | 15.215 | 15.63 | 0.075 | 0.155 | 7.25 | 0.15 | PS001115-A190520-1 | CK002849-D260520 | CK002856-D010620 | 7.189 | 7.189 | 7.1895 | 5.725 | 5.715 | 7.29 | 7.29 | 7.29 | Rec-CK002749-D310120 | 2020-05-26 07:50 | 24.8 | 11.2 | 9.4 | Rec-CK002856-D010620 | 2020-06-01 09:25 | 24.3 | 14.9 | 8.9 | 3 | 3 | На контроль |  | 1700 | 13.55 | 1940 | 40 | 80.2 | 1925 | 41 | 43 | 166 | 203 | 129 | 166.5 | 26.19 | 166 | 151 | 2020-06-16 | 40 | 42.5 | 45 | 78.8 | 80.2 | 81.3 | 42 | 49 | 56 | 129.1 | 129.9 | 130.7 | 168.8 | 170.2 | 171.9 | 0.42 | 0.42 | 0.42 | 700 | 7000 | 0 | 0 | 1925 |  |  |  | 2020-06-02 | 2020-06-02 | 2020-06-02 | 69 | 2018-06-06 | 3251 | 0.0003777778 | -0.007516667 | 0.007894444 | 5.813944 | 10.57156 | 0.0001666667 | -0.007538889 | 0.007705556 | 5.807 | 10.55056 | PS001115-A190520 | 0.010075 | 2.038125 | 0.01825 | 0.023875 | 4.983 | 5.0555 | 4.656 | 5.13
1461 | PS001115-A190520-1/1-3 | 1100 | 33242 | 33243 | 1386.675 | 7.44725 | 7.78 | 132.095 | 80.86 | 167.46 | 6.475 | 1.06 | 0.67 | 6.115 | 1.045 | 0.33 | 17.895 | 18.06 | 4.68 | 4.35 | 15.55 | 15.075 | 0 | 0.205 | 7.3 | 0.08 | PS001115-A190520-1 | CK002849-D260520 | CK002856-D010620 | 7.189 | 7.189 | 7.1895 | 5.725 | 5.715 | 7.29 | 7.29 | 7.29 | Rec-CK002749-D310120 | 2020-05-26 07:50 | 24.8 | 11.2 | 9.4 | Rec-CK002856-D010620 | 2020-06-01 09:25 | 24.3 | 14.9 | 8.9 | 3 | 3 | На контроль |  | 1700 | 13.55 | 1940 | 40 | 80.2 | 1925 | 41 | 43 | 166 | 203 | 129 | 166.5 | 26.19 | 166 | 151 | 2020-06-16 | 40 | 42.5 | 45 | 78.8 | 80.2 | 81.3 | 42 | 49 | 56 | 129.1 | 129.9 | 130.7 | 168.8 | 170.2 | 171.9 | 0.42 | 0.42 | 0.42 | 700 | 7000 | 0 | 0 | 1925 |  |  |  | 2020-06-02 | 2020-06-02 | 2020-06-02 | 69 | 2018-06-06 | 3251 | 0.0003777778 | -0.007516667 | 0.007894444 | 5.813944 | 10.57156 | 0.0001666667 | -0.007538889 | 0.007705556 | 5.807 | 10.55056 | PS001115-A190520 | 0.010075 | 2.038125 | 0.01825 | 0.023875 | 4.983 | 5.0555 | 4.656 | 5.13
1462 | PS001115-A190520-1/1-4 | 1200 | 33244 | 33245 | 1372.76 | 7.43665 | 7.79235 | 131.955 | 80.73 | 166.89 | 6.425 | 0.62 | 0.735 | 5.095 | 1.14 | 0.265 | 17.775 | 17.76 | 3.46 | 3.25 | 15.79 | 15.13 | 0.045 | 0.13 | 7.1 | 0.1 | PS001115-A190520-1 | CK002849-D260520 | CK002856-D010620 | 7.189 | 7.189 | 7.1895 | 5.725 | 5.715 | 7.29 | 7.29 | 7.29 | Rec-CK002749-D310120 | 2020-05-26 07:50 | 24.8 | 11.2 | 9.4 | Rec-CK002856-D010620 | 2020-06-01 09:25 | 24.3 | 14.9 | 8.9 | 3 | 3 | На контроль |  | 1700 | 13.55 | 1940 | 40 | 80.2 | 1925 | 41 | 43 | 166 | 203 | 129 | 166.5 | 26.19 | 166 | 151 | 2020-06-16 | 40 | 42.5 | 45 | 78.8 | 80.2 | 81.3 | 42 | 49 | 56 | 129.1 | 129.9 | 130.7 | 168.8 | 170.2 | 171.9 | 0.42 | 0.42 | 0.42 | 700 | 7000 | 0 | 0 | 1925 |  |  |  | 2020-06-02 | 2020-06-02 | 2020-06-02 | 69 | 2018-06-06 | 3251 | 0.0003777778 | -0.007516667 | 0.007894444 | 5.813944 | 10.57156 | 0.0001666667 | -0.007538889 | 0.007705556 | 5.807 | 10.55056 | PS001115-A190520 | 0.010075 | 2.038125 | 0.01825 | 0.023875 | 4.983 | 5.0555 | 4.656 | 5.13
1463 | PS001115-A190520-1/1-5 | 1200 | 33281 | 33282 | 1373.345 | 7.4545 | 7.8197 | 132.155 | 81.04 | 167.22 | 6.485 | 0.185 | 0.58 | 2.82 | 0.96 | 0.395 | 17.585 | 17.66 | 1.87 | 2.01 | 16.115 | 15.25 | 0.145 | 0.045 | 6.95 | 0.12 | PS001115-A190520-1 | CK002849-D260520 | CK002856-D010620 | 7.189 | 7.189 | 7.1895 | 5.725 | 5.715 | 7.29 | 7.29 | 7.29 | Rec-CK002749-D310120 | 2020-05-26 07:50 | 24.8 | 11.2 | 9.4 | Rec-CK002856-D010620 | 2020-06-01 09:25 | 24.3 | 14.9 | 8.9 | 3 | 3 | На контроль |  | 1700 | 13.55 | 1940 | 40 | 80.2 | 1925 | 41 | 43 | 166 | 203 | 129 | 166.5 | 26.19 | 166 | 151 | 2020-06-16 | 40 | 42.5 | 45 | 78.8 | 80.2 | 81.3 | 42 | 49 | 56 | 129.1 | 129.9 | 130.7 | 168.8 | 170.2 | 171.9 | 0.42 | 0.42 | 0.42 | 700 | 7000 | 0 | 0 | 1925 |  |  |  | 2020-06-02 | 2020-06-02 | 2020-06-02 | 69 | 2018-06-06 | 3251 | 0.0003777778 | -0.007516667 | 0.007894444 | 5.813944 | 10.57156 | 0.0001666667 | -0.007538889 | 0.007705556 | 5.807 | 10.55056 | PS001115-A190520 | 0.010075 | 2.038125 | 0.01825 | 0.023875 | 4.983 | 5.0555 | 4.656 | 5.13
1464 | PS001115-A190520-1/1-6 | 1100 | 33283 | 33284 | 1367.345 | 7.4602 | 7.818 | 132.175 | 80.915 | 167.485 | 6.525 | 0.445 | 0.67 | 2.78 | 1.095 | 0.305 | 17.885 | 17.825 | 1.74 | 1.855 | 15.685 | 15.795 | 0.035 | 0.025 | 7.05 | 0.14 | PS001115-A190520-1 | CK002849-D260520 | CK002856-D010620 | 7.189 | 7.189 | 7.1895 | 5.725 | 5.715 | 7.29 | 7.29 | 7.29 | Rec-CK002749-D310120 | 2020-05-26 07:50 | 24.8 | 11.2 | 9.4 | Rec-CK002856-D010620 | 2020-06-01 09:25 | 24.3 | 14.9 | 8.9 | 3 | 3 | На контроль |  | 1700 | 13.55 | 1940 | 40 | 80.2 | 1925 | 41 | 43 | 166 | 203 | 129 | 166.5 | 26.19 | 166 | 151 | 2020-06-16 | 40 | 42.5 | 45 | 78.8 | 80.2 | 81.3 | 42 | 49 | 56 | 129.1 | 129.9 | 130.7 | 168.8 | 170.2 | 171.9 | 0.42 | 0.42 | 0.42 | 700 | 7000 | 0 | 0 | 1925 |  |  |  | 2020-06-02 | 2020-06-02 | 2020-06-02 | 69 | 2018-06-06 | 3251 | 0.0003777778 | -0.007516667 | 0.007894444 | 5.813944 | 10.57156 | 0.0001666667 | -0.007538889 | 0.007705556 | 5.807 | 10.55056 | PS001115-A190520 | 0.010075 | 2.038125 | 0.01825 | 0.023875 | 4.983 | 5.0555 | 4.656 | 5.13
1465 | PS001112-A110520-2/1-1 | 1100 | 33839 | 33840 | 1371.235 | 7.48175 | 7.8066 | 132.38 | 80.655 | 167.035 | 6.49 | 0.565 | 0.645 | 5.18 | 1.28 | 0.205 | 18.045 | 18.325 | 6.115 | 2.06 | 16.01 | 15.81 | 0.25 | 0.18 | 6.9 | 0.19 | PS001112-A110520-2 | CK002849-D260520 | CK002849-D260520 | 7.192 | 7.192 | 7.192 | 5.715 | 5.71 | 7.293 | 7.293 | 7.293 | Rec-CK002749-D310120 | 2020-05-26 07:50 | 24.8 | 11.2 | 9.4 | Rec-CK002749-D310120 | 2020-05-26 07:50 | 24.8 | 11.2 | 9.4 | 3 | 3 | На контроль |  | 1705 | 14 | 1940 | 40 | 79.8 | 1925 | 35 | 40 | 166 | 203 | 129 | 169 | 25.43 | 177 | 155 | 2020-07-07 | 35 | 37 | 39 | 78.3 | 79.5 | 80.6 | 36 | 41 | 47 | 128.9 | 129.6 | 130.4 | 168.2 | 169.4 | 170.5 | 0.41 | 0.41 | 0.41 | 650 | 7000 | 0 | 0 | 1925 | 99.26 |  |  | 2020-07-06 | 2020-07-06 | 2020-06-02 | 172 | 2020-06-02 | 3354 | 0.0003777778 | -0.007516667 | 0.007894444 | 5.813944 | 10.57156 | 0.0003777778 | -0.007516667 | 0.007894444 | 5.813944 | 10.57156 | PS001112-A110520 | 0.0100875 | 2.035125 | 0.013875 | 0.012375 | 4.951875 | 5.0095 | 4.641 | 5.085
1466 | PS001112-A110520-2/1-2 | 1100 | 33841 | 33842 | 1362.05 | 7.45685 | 7.81065 | 132.38 | 80.715 | 166.76 | 6.445 | 0.59 | 0.82 | 6.415 | 1.235 | 0.13 | 18.095 | 18.27 | 5.42 | 2.37 | 16.085 | 15.76 | 0.15 | 0.175 | 6.85 | 0.12 | PS001112-A110520-2 | CK002849-D260520 | CK002849-D260520 | 7.192 | 7.192 | 7.192 | 5.715 | 5.71 | 7.293 | 7.293 | 7.293 | Rec-CK002749-D310120 | 2020-05-26 07:50 | 24.8 | 11.2 | 9.4 | Rec-CK002749-D310120 | 2020-05-26 07:50 | 24.8 | 11.2 | 9.4 | 3 | 3 | На контроль |  | 1705 | 14 | 1940 | 40 | 79.8 | 1925 | 35 | 40 | 166 | 203 | 129 | 169 | 25.43 | 177 | 155 | 2020-07-07 | 35 | 37 | 39 | 78.3 | 79.5 | 80.6 | 36 | 41 | 47 | 128.9 | 129.6 | 130.4 | 168.2 | 169.4 | 170.5 | 0.41 | 0.41 | 0.41 | 650 | 7000 | 0 | 0 | 1925 | 99.26 |  |  | 2020-07-06 | 2020-07-06 | 2020-06-02 | 172 | 2020-06-02 | 3354 | 0.0003777778 | -0.007516667 | 0.007894444 | 5.813944 | 10.57156 | 0.0003777778 | -0.007516667 | 0.007894444 | 5.813944 | 10.57156 | PS001112-A110520 | 0.0100875 | 2.035125 | 0.013875 | 0.012375 | 4.951875 | 5.0095 | 4.641 | 5.085
1467 | PS001112-A110520-2/1-3 | 1100 | 33843 | 33844 | 1370.02 | 7.4818 | 7.8416 | 132.505 | 80.95 | 166.835 | 6.495 | 0.535 | 0.825 | 4.71 | 1.12 | 0.11 | 18.23 | 18.275 | 4.085 | 2.635 | 16.16 | 15.95 | 0.12 | 0.11 | 6.8 | 0.09 | PS001112-A110520-2 | CK002849-D260520 | CK002849-D260520 | 7.192 | 7.192 | 7.192 | 5.715 | 5.71 | 7.293 | 7.293 | 7.293 | Rec-CK002749-D310120 | 2020-05-26 07:50 | 24.8 | 11.2 | 9.4 | Rec-CK002749-D310120 | 2020-05-26 07:50 | 24.8 | 11.2 | 9.4 | 3 | 3 | На контроль |  | 1705 | 14 | 1940 | 40 | 79.8 | 1925 | 35 | 40 | 166 | 203 | 129 | 169 | 25.43 | 177 | 155 | 2020-07-07 | 35 | 37 | 39 | 78.3 | 79.5 | 80.6 | 36 | 41 | 47 | 128.9 | 129.6 | 130.4 | 168.2 | 169.4 | 170.5 | 0.41 | 0.41 | 0.41 | 650 | 7000 | 0 | 0 | 1925 | 99.26 |  |  | 2020-07-06 | 2020-07-06 | 2020-06-02 | 172 | 2020-06-02 | 3354 | 0.0003777778 | -0.007516667 | 0.007894444 | 5.813944 | 10.57156 | 0.0003777778 | -0.007516667 | 0.007894444 | 5.813944 | 10.57156 | PS001112-A110520 | 0.0100875 | 2.035125 | 0.013875 | 0.012375 | 4.951875 | 5.0095 | 4.641 | 5.085
1468 | PS001112-A110520-2/1-4 | 1100 | 33845 | 33846 | 1373.185 | 7.4834 | 7.84445 | 132.255 | 80.955 | 166.795 | 6.475 | 0.47 | 0.785 | 4.33 | 0.975 | 0.265 | 18.375 | 18.265 | 2.975 | 2.78 | 15.88 | 16.38 | 0.025 | 0.095 | 6.85 | 0.18 | PS001112-A110520-2 | CK002849-D260520 | CK002849-D260520 | 7.192 | 7.192 | 7.192 | 5.715 | 5.71 | 7.293 | 7.293 | 7.293 | Rec-CK002749-D310120 | 2020-05-26 07:50 | 24.8 | 11.2 | 9.4 | Rec-CK002749-D310120 | 2020-05-26 07:50 | 24.8 | 11.2 | 9.4 | 3 | 3 | На контроль |  | 1705 | 14 | 1940 | 40 | 79.8 | 1925 | 35 | 40 | 166 | 203 | 129 | 169 | 25.43 | 177 | 155 | 2020-07-07 | 35 | 37 | 39 | 78.3 | 79.5 | 80.6 | 36 | 41 | 47 | 128.9 | 129.6 | 130.4 | 168.2 | 169.4 | 170.5 | 0.41 | 0.41 | 0.41 | 650 | 7000 | 0 | 0 | 1925 | 99.26 |  |  | 2020-07-06 | 2020-07-06 | 2020-06-02 | 172 | 2020-06-02 | 3354 | 0.0003777778 | -0.007516667 | 0.007894444 | 5.813944 | 10.57156 | 0.0003777778 | -0.007516667 | 0.007894444 | 5.813944 | 10.57156 | PS001112-A110520 | 0.0100875 | 2.035125 | 0.013875 | 0.012375 | 4.951875 | 5.0095 | 4.641 | 5.085
1469 | PS001112-A110520-2/1-5 | 1100 | 33847 | 33848 | 1380.42 | 7.4896 | 7.8444 | 132.095 | 80.75 | 166.52 | 6.54 | 0.36 | 0.685 | 4.375 | 0.91 | 0.37 | 18.425 | 18.275 | 2.53 | 2.69 | 15.8 | 16.43 | 0.17 | 0.18 | 6.95 | 0.18 | PS001112-A110520-2 | CK002849-D260520 | CK002849-D260520 | 7.192 | 7.192 | 7.192 | 5.715 | 5.71 | 7.293 | 7.293 | 7.293 | Rec-CK002749-D310120 | 2020-05-26 07:50 | 24.8 | 11.2 | 9.4 | Rec-CK002749-D310120 | 2020-05-26 07:50 | 24.8 | 11.2 | 9.4 | 3 | 3 | На контроль |  | 1705 | 14 | 1940 | 40 | 79.8 | 1925 | 35 | 40 | 166 | 203 | 129 | 169 | 25.43 | 177 | 155 | 2020-07-07 | 35 | 37 | 39 | 78.3 | 79.5 | 80.6 | 36 | 41 | 47 | 128.9 | 129.6 | 130.4 | 168.2 | 169.4 | 170.5 | 0.41 | 0.41 | 0.41 | 650 | 7000 | 0 | 0 | 1925 | 99.26 |  |  | 2020-07-06 | 2020-07-06 | 2020-06-02 | 172 | 2020-06-02 | 3354 | 0.0003777778 | -0.007516667 | 0.007894444 | 5.813944 | 10.57156 | 0.0003777778 | -0.007516667 | 0.007894444 | 5.813944 | 10.57156 | PS001112-A110520 | 0.0100875 | 2.035125 | 0.013875 | 0.012375 | 4.951875 | 5.0095 | 4.641 | 5.085
1470 | PS001112-A110520-2/1-6 | 1100 | 33849 | 33850 | 1385.835 | 7.49585 | 7.8548 | 132.325 | 80.655 | 166.935 | 6.535 | 0.38 | 0.765 | 4.095 | 0.905 | 0.16 | 18.57 | 18.575 | 2.465 | 2.515 | 15.955 | 16.225 | 0.175 | 0.14 | 7.15 | 0.16 | PS001112-A110520-2 | CK002849-D260520 | CK002849-D260520 | 7.192 | 7.192 | 7.192 | 5.715 | 5.71 | 7.293 | 7.293 | 7.293 | Rec-CK002749-D310120 | 2020-05-26 07:50 | 24.8 | 11.2 | 9.4 | Rec-CK002749-D310120 | 2020-05-26 07:50 | 24.8 | 11.2 | 9.4 | 3 | 3 | На контроль |  | 1705 | 14 | 1940 | 40 | 79.8 | 1925 | 35 | 40 | 166 | 203 | 129 | 169 | 25.43 | 177 | 155 | 2020-07-07 | 35 | 37 | 39 | 78.3 | 79.5 | 80.6 | 36 | 41 | 47 | 128.9 | 129.6 | 130.4 | 168.2 | 169.4 | 170.5 | 0.41 | 0.41 | 0.41 | 650 | 7000 | 0 | 0 | 1925 | 99.26 |  |  | 2020-07-06 | 2020-07-06 | 2020-06-02 | 172 | 2020-06-02 | 3354 | 0.0003777778 | -0.007516667 | 0.007894444 | 5.813944 | 10.57156 | 0.0003777778 | -0.007516667 | 0.007894444 | 5.813944 | 10.57156 | PS001112-A110520 | 0.0100875 | 2.035125 | 0.013875 | 0.012375 | 4.951875 | 5.0095 | 4.641 | 5.085
1471 | PS001116-A250520-1/1-1 | 1050 | 33328 | 33329 | 1357.96 | 7.4051 | 7.7547 | 132.04 | 81.385 | 167.525 | 6.39 | 0.58 | 0.615 | 5.585 | 0.6 | 0.275 | 18.09 | 18.34 | 4.38 | 3.12 | 16.16 | 16.03 | 0.15 | 0.115 | 7.05 | 0.06 | PS001116-A250520-1 | CK002855-D290520 | CK002856-D010620 | 7.1875 | 7.1875 | 7.1885 | 5.685 | 5.705 | 7.2885 | 7.2885 | 7.2885 | Rec-CK002855-D290520 | 2020-05-29 17:05 | 24.6 | 15.2 | 9 | Rec-CK002856-D010620 | 2020-06-01 09:25 | 24.3 | 14.9 | 8.9 | 3 | 3 | На контроль |  | 1700 | 13.9 | 1940 | 40 | 80.2 | 1925 | 38 | 45 | 166 | 203 | 129 | 169 | 25.61 | 223 | 208 | 2020-06-17 | 39 | 43 | 46 | 78.1 | 80 | 81.5 | 42 | 50 | 57 | 129.1 | 130 | 130.5 | 167 | 169 | 170.2 | 0.44 | 0.44 | 0.44 | 700 | 12000 | 0 | 2 | 1925 |  |  |  | 2020-06-02 | 2020-06-02 | 2020-06-02 | 79 | 2018-06-06 | 3261 | 0.0005944444 | -0.007522222 | 0.008116667 | 5.701833 | 10.48872 | 0.0001666667 | -0.007538889 | 0.007705556 | 5.807 | 10.55056 | PS001116-A250520 | 0.0102875 | 2.00375 | 0.017625 | 0.02475 | 4.907125 | 4.9665 | 4.585 | 5.064
1472 | PS001116-A250520-1/1-2 | 1100 | 33330 | 33331 | 1363.925 | 7.3758 | 7.7345 | 132.065 | 81.365 | 167.185 | 6.395 | 0.355 | 0.465 | 4.315 | 0.82 | 0.355 | 17.81 | 18.93 | 3.475 | 1.805 | 16.24 | 15.93 | 0.115 | 0.085 | 7.1 | 0.07 | PS001116-A250520-1 | CK002855-D290520 | CK002856-D010620 | 7.1875 | 7.1875 | 7.1885 | 5.685 | 5.705 | 7.2885 | 7.2885 | 7.2885 | Rec-CK002855-D290520 | 2020-05-29 17:05 | 24.6 | 15.2 | 9 | Rec-CK002856-D010620 | 2020-06-01 09:25 | 24.3 | 14.9 | 8.9 | 3 | 3 | На контроль |  | 1700 | 13.9 | 1940 | 40 | 80.2 | 1925 | 38 | 45 | 166 | 203 | 129 | 169 | 25.61 | 223 | 208 | 2020-06-17 | 39 | 43 | 46 | 78.1 | 80 | 81.5 | 42 | 50 | 57 | 129.1 | 130 | 130.5 | 167 | 169 | 170.2 | 0.44 | 0.44 | 0.44 | 700 | 12000 | 0 | 2 | 1925 |  |  |  | 2020-06-02 | 2020-06-02 | 2020-06-02 | 79 | 2018-06-06 | 3261 | 0.0005944444 | -0.007522222 | 0.008116667 | 5.701833 | 10.48872 | 0.0001666667 | -0.007538889 | 0.007705556 | 5.807 | 10.55056 | PS001116-A250520 | 0.0102875 | 2.00375 | 0.017625 | 0.02475 | 4.907125 | 4.9665 | 4.585 | 5.064
1473 | PS001116-A250520-1/1-3 | 1050 | 33332 | 33333 | 1372.5 | 7.36555 | 7.71885 | 132.155 | 81.14 | 166.98 | 6.33 | 0.245 | 0.64 | 6.02 | 0.705 | 0.375 | 17.82 | 19.005 | 1.77 | 1.19 | 16.16 | 15.935 | 0.17 | 0.08 | 7.1 | 0.08 | PS001116-A250520-1 | CK002855-D290520 | CK002856-D010620 | 7.1875 | 7.1875 | 7.1885 | 5.685 | 5.705 | 7.2885 | 7.2885 | 7.2885 | Rec-CK002855-D290520 | 2020-05-29 17:05 | 24.6 | 15.2 | 9 | Rec-CK002856-D010620 | 2020-06-01 09:25 | 24.3 | 14.9 | 8.9 | 3 | 3 | На контроль |  | 1700 | 13.9 | 1940 | 40 | 80.2 | 1925 | 38 | 45 | 166 | 203 | 129 | 169 | 25.61 | 223 | 208 | 2020-06-17 | 39 | 43 | 46 | 78.1 | 80 | 81.5 | 42 | 50 | 57 | 129.1 | 130 | 130.5 | 167 | 169 | 170.2 | 0.44 | 0.44 | 0.44 | 700 | 12000 | 0 | 2 | 1925 |  |  |  | 2020-06-02 | 2020-06-02 | 2020-06-02 | 79 | 2018-06-06 | 3261 | 0.0005944444 | -0.007522222 | 0.008116667 | 5.701833 | 10.48872 | 0.0001666667 | -0.007538889 | 0.007705556 | 5.807 | 10.55056 | PS001116-A250520 | 0.0102875 | 2.00375 | 0.017625 | 0.02475 | 4.907125 | 4.9665 | 4.585 | 5.064
1474 | PS001116-A250520-1/1-4 | 1050 | 33335 | 33336 | 1359.005 | 7.36275 | 7.7318 | 132.13 | 81.05 | 167.06 | 6.315 | 0.155 | 0.72 | 5.985 | 0.595 | 0.285 | 17.925 | 18.81 | 1.965 | 0.915 | 16.125 | 16 | 0.155 | 0.07 | 7.1 | 0.08 | PS001116-A250520-1 | CK002855-D290520 | CK002856-D010620 | 7.1875 | 7.1875 | 7.1885 | 5.685 | 5.705 | 7.2885 | 7.2885 | 7.2885 | Rec-CK002855-D290520 | 2020-05-29 17:05 | 24.6 | 15.2 | 9 | Rec-CK002856-D010620 | 2020-06-01 09:25 | 24.3 | 14.9 | 8.9 | 3 | 3 | На контроль |  | 1700 | 13.9 | 1940 | 40 | 80.2 | 1925 | 38 | 45 | 166 | 203 | 129 | 169 | 25.61 | 223 | 208 | 2020-06-17 | 39 | 43 | 46 | 78.1 | 80 | 81.5 | 42 | 50 | 57 | 129.1 | 130 | 130.5 | 167 | 169 | 170.2 | 0.44 | 0.44 | 0.44 | 700 | 12000 | 0 | 2 | 1925 |  |  |  | 2020-06-02 | 2020-06-02 | 2020-06-02 | 79 | 2018-06-06 | 3261 | 0.0005944444 | -0.007522222 | 0.008116667 | 5.701833 | 10.48872 | 0.0001666667 | -0.007538889 | 0.007705556 | 5.807 | 10.55056 | PS001116-A250520 | 0.0102875 | 2.00375 | 0.017625 | 0.02475 | 4.907125 | 4.9665 | 4.585 | 5.064
1475 | PS001116-A250520-1/1-5 | 1100 | 33363 | 33364 | 1365.19 | 7.3591 | 7.728 | 132.19 | 81.14 | 166.91 | 6.385 | 0.345 | 0.775 | 3.52 | 0.96 | 0.17 | 17.975 | 18.565 | 2.3 | 1.36 | 15.975 | 16.17 | 0.08 | 0.05 | 7.1 | 0.09 | PS001116-A250520-1 | CK002855-D290520 | CK002856-D010620 | 7.1875 | 7.1875 | 7.1885 | 5.685 | 5.705 | 7.2885 | 7.2885 | 7.2885 | Rec-CK002855-D290520 | 2020-05-29 17:05 | 24.6 | 15.2 | 9 | Rec-CK002856-D010620 | 2020-06-01 09:25 | 24.3 | 14.9 | 8.9 | 3 | 3 | На контроль |  | 1700 | 13.9 | 1940 | 40 | 80.2 | 1925 | 38 | 45 | 166 | 203 | 129 | 169 | 25.61 | 223 | 208 | 2020-06-17 | 39 | 43 | 46 | 78.1 | 80 | 81.5 | 42 | 50 | 57 | 129.1 | 130 | 130.5 | 167 | 169 | 170.2 | 0.44 | 0.44 | 0.44 | 700 | 12000 | 0 | 2 | 1925 |  |  |  | 2020-06-02 | 2020-06-02 | 2020-06-02 | 79 | 2018-06-06 | 3261 | 0.0005944444 | -0.007522222 | 0.008116667 | 5.701833 | 10.48872 | 0.0001666667 | -0.007538889 | 0.007705556 | 5.807 | 10.55056 | PS001116-A250520 | 0.0102875 | 2.00375 | 0.017625 | 0.02475 | 4.907125 | 4.9665 | 4.585 | 5.064
1476 | PS001116-A250520-1/1-6 | 1050 | 33365 | 33366 | 1394.555 | 7.3493 | 7.70495 | 132.27 | 81.01 | 166.865 | 6.28 | 0.525 | 0.93 | 8.655 | 0.875 | 0.21 | 18.125 | 18.375 | 2.805 | 2.525 | 15.995 | 15.91 | 0.145 | 0.17 | 7.05 | 0.07 | PS001116-A250520-1 | CK002855-D290520 | CK002856-D010620 | 7.1875 | 7.1875 | 7.1885 | 5.685 | 5.705 | 7.2885 | 7.2885 | 7.2885 | Rec-CK002855-D290520 | 2020-05-29 17:05 | 24.6 | 15.2 | 9 | Rec-CK002856-D010620 | 2020-06-01 09:25 | 24.3 | 14.9 | 8.9 | 3 | 3 | На контроль |  | 1700 | 13.9 | 1940 | 40 | 80.2 | 1925 | 38 | 45 | 166 | 203 | 129 | 169 | 25.61 | 223 | 208 | 2020-06-17 | 39 | 43 | 46 | 78.1 | 80 | 81.5 | 42 | 50 | 57 | 129.1 | 130 | 130.5 | 167 | 169 | 170.2 | 0.44 | 0.44 | 0.44 | 700 | 12000 | 0 | 2 | 1925 |  |  |  | 2020-06-02 | 2020-06-02 | 2020-06-02 | 79 | 2018-06-06 | 3261 | 0.0005944444 | -0.007522222 | 0.008116667 | 5.701833 | 10.48872 | 0.0001666667 | -0.007538889 | 0.007705556 | 5.807 | 10.55056 | PS001116-A250520 | 0.0102875 | 2.00375 | 0.017625 | 0.02475 | 4.907125 | 4.9665 | 4.585 | 5.064
1477 | PS001116-A250520-1/1-8 | 1100 | 33367 | 33368 | 1359.84 | 7.3623 | 7.7382 | 131.905 | 80.855 | 166.985 | 6.42 | 0.51 | 0.84 | 6.13 | 0.775 | 0.355 | 17.99 | 18.015 | 3.265 | 2.42 | 15.89 | 16.065 | 0.1 | 0.045 | 7.15 | 0.1 | PS001116-A250520-1 | CK002855-D290520 | CK002856-D010620 | 7.1875 | 7.1875 | 7.1885 | 5.685 | 5.705 | 7.2885 | 7.2885 | 7.2885 | Rec-CK002855-D290520 | 2020-05-29 17:05 | 24.6 | 15.2 | 9 | Rec-CK002856-D010620 | 2020-06-01 09:25 | 24.3 | 14.9 | 8.9 | 3 | 3 | На контроль |  | 1700 | 13.9 | 1940 | 40 | 80.2 | 1925 | 38 | 45 | 166 | 203 | 129 | 169 | 25.61 | 223 | 208 | 2020-06-17 | 39 | 43 | 46 | 78.1 | 80 | 81.5 | 42 | 50 | 57 | 129.1 | 130 | 130.5 | 167 | 169 | 170.2 | 0.44 | 0.44 | 0.44 | 700 | 12000 | 0 | 2 | 1925 |  |  |  | 2020-06-02 | 2020-06-02 | 2020-06-02 | 79 | 2018-06-06 | 3261 | 0.0005944444 | -0.007522222 | 0.008116667 | 5.701833 | 10.48872 | 0.0001666667 | -0.007538889 | 0.007705556 | 5.807 | 10.55056 | PS001116-A250520 | 0.0102875 | 2.00375 | 0.017625 | 0.02475 | 4.907125 | 4.9665 | 4.585 | 5.064
1478 | PS001116-A250520-1/1-9 | 1100 | 33369 | 33370 | 1363.505 | 7.37905 | 7.76325 | 131.79 | 80.61 | 167.545 | 6.465 | 0.29 | 0.69 | 3.15 | 0.53 | 0.2 | 17.775 | 17.995 | 1.595 | 1.05 | 16.165 | 15.9 | 0.08 | 0.045 | 7 | 0.12 | PS001116-A250520-1 | CK002855-D290520 | CK002856-D010620 | 7.1875 | 7.1875 | 7.1885 | 5.685 | 5.705 | 7.2885 | 7.2885 | 7.2885 | Rec-CK002855-D290520 | 2020-05-29 17:05 | 24.6 | 15.2 | 9 | Rec-CK002856-D010620 | 2020-06-01 09:25 | 24.3 | 14.9 | 8.9 | 3 | 3 | На контроль |  | 1700 | 13.9 | 1940 | 40 | 80.2 | 1925 | 38 | 45 | 166 | 203 | 129 | 169 | 25.61 | 223 | 208 | 2020-06-17 | 39 | 43 | 46 | 78.1 | 80 | 81.5 | 42 | 50 | 57 | 129.1 | 130 | 130.5 | 167 | 169 | 170.2 | 0.44 | 0.44 | 0.44 | 700 | 12000 | 0 | 2 | 1925 |  |  |  | 2020-06-02 | 2020-06-02 | 2020-06-02 | 79 | 2018-06-06 | 3261 | 0.0005944444 | -0.007522222 | 0.008116667 | 5.701833 | 10.48872 | 0.0001666667 | -0.007538889 | 0.007705556 | 5.807 | 10.55056 | PS001116-A250520 | 0.0102875 | 2.00375 | 0.017625 | 0.02475 | 4.907125 | 4.9665 | 4.585 | 5.064
1479 | PS001116-A250520-1/1-10 | 1100 | 33371 | 33372 | 1360.975 | 7.4079 | 7.7808 | 131.905 | 80.675 | 167.855 | 6.315 | 0.28 | 0.72 | 4.665 | 0.76 | 0.13 | 18.215 | 18.27 | 1.595 | 1.435 | 16.14 | 15.855 | 0.045 | 0.045 | 7.05 | 0.16 | PS001116-A250520-1 | CK002855-D290520 | CK002856-D010620 | 7.1875 | 7.1875 | 7.1885 | 5.685 | 5.705 | 7.2885 | 7.2885 | 7.2885 | Rec-CK002855-D290520 | 2020-05-29 17:05 | 24.6 | 15.2 | 9 | Rec-CK002856-D010620 | 2020-06-01 09:25 | 24.3 | 14.9 | 8.9 | 3 | 3 | На контроль |  | 1700 | 13.9 | 1940 | 40 | 80.2 | 1925 | 38 | 45 | 166 | 203 | 129 | 169 | 25.61 | 223 | 208 | 2020-06-17 | 39 | 43 | 46 | 78.1 | 80 | 81.5 | 42 | 50 | 57 | 129.1 | 130 | 130.5 | 167 | 169 | 170.2 | 0.44 | 0.44 | 0.44 | 700 | 12000 | 0 | 2 | 1925 |  |  |  | 2020-06-02 | 2020-06-02 | 2020-06-02 | 79 | 2018-06-06 | 3261 | 0.0005944444 | -0.007522222 | 0.008116667 | 5.701833 | 10.48872 | 0.0001666667 | -0.007538889 | 0.007705556 | 5.807 | 10.55056 | PS001116-A250520 | 0.0102875 | 2.00375 | 0.017625 | 0.02475 | 4.907125 | 4.9665 | 4.585 | 5.064
1480 | PS001117-A260520-1/1-2 | 1200 | 33387 | 33388 | 1417.435 | 7.3562 | 7.73995 | 131.815 | 80.825 | 167.345 | 6.42 | 0.65 | 0.645 | 11.75 | 0.91 | 0.295 | 17.365 | 17.07 | 4.61 | 5.325 | 16.225 | 15.855 | 0.35 | 0.36 | 6.6 | 0.14 | PS001117-A260520-1 | CK002868-D080620 | CK002865-D060620 | 7.184 | 7.184 | 7.184 | 5.705 | 5.705 | 7.285 | 7.285 | 7.285 | Rec-CK002495-D020819 | 2020-06-08 17:05 | 23.8 | 10.2 | 8.4 | Rec-CK002860-D040620 | 2020-06-06 06:45 | 23.9 | 11.2 | 8.4 | 3 | 3 | На контроль |  | 1700 | 13.9 | 1940 | 40 | 80.2 | 1925 | 38 | 45 | 166 | 203 | 129 | 169 | 25.73 | 178 | 163 | 2020-06-18 | 37 | 42 | 47.5 | 78.1 | 80 | 82.1 | 39 | 50 | 58 | 128.8 | 130 | 131 | 168.4 | 170 | 171.7 | 0.45 | 0.45 | 0.45 | 750 | 6000 | 0 | 0 | 1925 | 99.19 |  |  | 2020-06-02 | 2020-06-02 | 2020-06-02 | 89 | 2018-06-06 | 3271 | -0.0001882353 | -0.007552941 | 0.007364706 | 5.724294 | 10.53776 | -0.0003444444 | -0.0075 | 0.007155556 | 5.823778 | 10.579 | PS001117-A260520 | 0.01035 | 1.9895 | 0.01375 | 0.01775 | 4.871 | 4.934 | 4.54 | 5.024
1481 | PS001116-A250520-2/1-1 | 1100 | 33428 | 33429 | 1400.255 | 7.427 | 7.75485 | 131.22 | 80.76 | 166.98 | 6.51 | 0.57 | 0.81 | 5.63 | 0.795 | 0.33 | 18.275 | 18.245 | 1.995 | 1.845 | 16.295 | 15.82 | 0.035 | 0.055 | 6.75 | 0.11 | PS001116-A250520-2 | CK002862-D050620 | CK002862-D050620 | 7.1815 | 7.1815 | 7.1825 | 5.715 | 5.715 | 7.2825 | 7.2825 | 7.2825 | Rec-CK002860-D040620 | 2020-06-05 08:30 | 24 | 12.3 | 8.7 | Rec-CK002860-D040620 | 2020-06-05 08:30 | 24 | 12.3 | 8.7 | 3 | 3 | На контроль |  | 1700 | 14.1 | 1940 | 40 | 80.2 | 1925 | 38 | 45 | 166 | 203 | 129 | 169 | 25.33 | 223 | 208 | 2020-06-18 | 38.4 | 42 | 45.2 | 77.8 | 80 | 82.2 | 39 | 44 | 55 | 128.6 | 130 | 130.7 | 168.2 | 170 | 171.6 | 0.45 | 0.45 | 0.45 | 700 | 11400 | 0 | 0 | 1925 | 99.58 |  |  | 2020-06-02 | 2020-06-02 | 2020-06-02 | 89 | 2018-06-06 | 3271 | -0.0004 | -0.0075 | 0.0071 | 5.747765 | 10.54853 | -0.0004 | -0.0075 | 0.0071 | 5.747765 | 10.54853 | PS001116-A250520 | 0.0102875 | 2.00375 | 0.017625 | 0.02475 | 4.907125 | 4.9665 | 4.585 | 5.064
1482 | PS001116-A250520-2/1-3 | 1100 | 33436 | 33437 | 1374.375 | 7.38085 | 7.7082 | 131.725 | 80.975 | 166.855 | 6.525 | 0.65 | 0.76 | 2.445 | 0.76 | 0.21 | 18.37 | 18.28 | 1.54 | 4.01 | 15.98 | 16.19 | 0.105 | 0.055 | 6.85 | 0.15 | PS001116-A250520-2 | CK002862-D050620 | CK002862-D050620 | 7.1815 | 7.1815 | 7.1825 | 5.715 | 5.715 | 7.2825 | 7.2825 | 7.2825 | Rec-CK002860-D040620 | 2020-06-05 08:30 | 24 | 12.3 | 8.7 | Rec-CK002860-D040620 | 2020-06-05 08:30 | 24 | 12.3 | 8.7 | 3 | 3 | На контроль |  | 1700 | 14.1 | 1940 | 40 | 80.2 | 1925 | 38 | 45 | 166 | 203 | 129 | 169 | 25.33 | 223 | 208 | 2020-06-18 | 38.4 | 42 | 45.2 | 77.8 | 80 | 82.2 | 39 | 44 | 55 | 128.6 | 130 | 130.7 | 168.2 | 170 | 171.6 | 0.45 | 0.45 | 0.45 | 700 | 11400 | 0 | 0 | 1925 | 99.58 |  |  | 2020-06-02 | 2020-06-02 | 2020-06-02 | 89 | 2018-06-06 | 3271 | -0.0004 | -0.0075 | 0.0071 | 5.747765 | 10.54853 | -0.0004 | -0.0075 | 0.0071 | 5.747765 | 10.54853 | PS001116-A250520 | 0.0102875 | 2.00375 | 0.017625 | 0.02475 | 4.907125 | 4.9665 | 4.585 | 5.064
1483 | PS001116-A250520-2/1-4 | 1200 | 33438 | 33439 | 1382.535 | 7.37215 | 7.70195 | 131.475 | 80.735 | 166.53 | 6.445 | 0.845 | 0.73 | 3.07 | 0.735 | 0.145 | 18.34 | 18.24 | 2.55 | 2.215 | 15.805 | 16.17 | 0.05 | 0.01 | 6.95 | 0.14 | PS001116-A250520-2 | CK002862-D050620 | CK002862-D050620 | 7.1815 | 7.1815 | 7.1825 | 5.715 | 5.715 | 7.2825 | 7.2825 | 7.2825 | Rec-CK002860-D040620 | 2020-06-05 08:30 | 24 | 12.3 | 8.7 | Rec-CK002860-D040620 | 2020-06-05 08:30 | 24 | 12.3 | 8.7 | 3 | 3 | На контроль |  | 1700 | 14.1 | 1940 | 40 | 80.2 | 1925 | 38 | 45 | 166 | 203 | 129 | 169 | 25.33 | 223 | 208 | 2020-06-18 | 38.4 | 42 | 45.2 | 77.8 | 80 | 82.2 | 39 | 44 | 55 | 128.6 | 130 | 130.7 | 168.2 | 170 | 171.6 | 0.45 | 0.45 | 0.45 | 700 | 11400 | 0 | 0 | 1925 | 99.58 |  |  | 2020-06-02 | 2020-06-02 | 2020-06-02 | 89 | 2018-06-06 | 3271 | -0.0004 | -0.0075 | 0.0071 | 5.747765 | 10.54853 | -0.0004 | -0.0075 | 0.0071 | 5.747765 | 10.54853 | PS001116-A250520 | 0.0102875 | 2.00375 | 0.017625 | 0.02475 | 4.907125 | 4.9665 | 4.585 | 5.064
1484 | PS001116-A250520-2/1-6 | 1100 | 33444 | 33445 | 1374.765 | 7.37335 | 7.71405 | 132.165 | 80.395 | 166.945 | 6.59 | 0.57 | 0.765 | 7.225 | 0.685 | 0.23 | 18.54 | 18.525 | 2.36 | 3.225 | 16.095 | 16.055 | 0.16 | 0.065 | 6.9 | 0.1 | PS001116-A250520-2 | CK002862-D050620 | CK002862-D050620 | 7.1815 | 7.1815 | 7.1825 | 5.715 | 5.715 | 7.2825 | 7.2825 | 7.2825 | Rec-CK002860-D040620 | 2020-06-05 08:30 | 24 | 12.3 | 8.7 | Rec-CK002860-D040620 | 2020-06-05 08:30 | 24 | 12.3 | 8.7 | 3 | 3 | На контроль |  | 1700 | 14.1 | 1940 | 40 | 80.2 | 1925 | 38 | 45 | 166 | 203 | 129 | 169 | 25.33 | 223 | 208 | 2020-06-18 | 38.4 | 42 | 45.2 | 77.8 | 80 | 82.2 | 39 | 44 | 55 | 128.6 | 130 | 130.7 | 168.2 | 170 | 171.6 | 0.45 | 0.45 | 0.45 | 700 | 11400 | 0 | 0 | 1925 | 99.58 |  |  | 2020-06-02 | 2020-06-02 | 2020-06-02 | 89 | 2018-06-06 | 3271 | -0.0004 | -0.0075 | 0.0071 | 5.747765 | 10.54853 | -0.0004 | -0.0075 | 0.0071 | 5.747765 | 10.54853 | PS001116-A250520 | 0.0102875 | 2.00375 | 0.017625 | 0.02475 | 4.907125 | 4.9665 | 4.585 | 5.064
1485 | PS001116-A250520-2/1-7 | 1200 | 33446 | 33447 | 1389.345 | 7.40435 | 7.746 | 131.995 | 81.17 | 166.58 | 6.495 | 0.355 | 0.895 | 6.62 | 0.62 | 0.19 | 18.495 | 18.455 | 2.5 | 1.67 | 16.33 | 16.165 | 0.085 | 0.125 | 6.75 | 0.12 | PS001116-A250520-2 | CK002862-D050620 | CK002862-D050620 | 7.1815 | 7.1815 | 7.1825 | 5.715 | 5.715 | 7.2825 | 7.2825 | 7.2825 | Rec-CK002860-D040620 | 2020-06-05 08:30 | 24 | 12.3 | 8.7 | Rec-CK002860-D040620 | 2020-06-05 08:30 | 24 | 12.3 | 8.7 | 3 | 3 | На контроль |  | 1700 | 14.1 | 1940 | 40 | 80.2 | 1925 | 38 | 45 | 166 | 203 | 129 | 169 | 25.33 | 223 | 208 | 2020-06-18 | 38.4 | 42 | 45.2 | 77.8 | 80 | 82.2 | 39 | 44 | 55 | 128.6 | 130 | 130.7 | 168.2 | 170 | 171.6 | 0.45 | 0.45 | 0.45 | 700 | 11400 | 0 | 0 | 1925 | 99.58 |  |  | 2020-06-02 | 2020-06-02 | 2020-06-02 | 89 | 2018-06-06 | 3271 | -0.0004 | -0.0075 | 0.0071 | 5.747765 | 10.54853 | -0.0004 | -0.0075 | 0.0071 | 5.747765 | 10.54853 | PS001116-A250520 | 0.0102875 | 2.00375 | 0.017625 | 0.02475 | 4.907125 | 4.9665 | 4.585 | 5.064
1486 | PS001116-A250520-2/1-8 | 1200 | 33448 | 33449 | 1389.425 | 7.43585 | 7.7737 | 132.095 | 81.06 | 166.795 | 6.645 | 0.38 | 0.79 | 5.165 | 0.655 | 0.25 | 18.58 | 18.37 | 2.295 | 2.59 | 16.045 | 16.355 | 0.095 | 0.14 | 6.85 | 0.15 | PS001116-A250520-2 | CK002862-D050620 | CK002862-D050620 | 7.1815 | 7.1815 | 7.1825 | 5.715 | 5.715 | 7.2825 | 7.2825 | 7.2825 | Rec-CK002860-D040620 | 2020-06-05 08:30 | 24 | 12.3 | 8.7 | Rec-CK002860-D040620 | 2020-06-05 08:30 | 24 | 12.3 | 8.7 | 3 | 3 | На контроль |  | 1700 | 14.1 | 1940 | 40 | 80.2 | 1925 | 38 | 45 | 166 | 203 | 129 | 169 | 25.33 | 223 | 208 | 2020-06-18 | 38.4 | 42 | 45.2 | 77.8 | 80 | 82.2 | 39 | 44 | 55 | 128.6 | 130 | 130.7 | 168.2 | 170 | 171.6 | 0.45 | 0.45 | 0.45 | 700 | 11400 | 0 | 0 | 1925 | 99.58 |  |  | 2020-06-02 | 2020-06-02 | 2020-06-02 | 89 | 2018-06-06 | 3271 | -0.0004 | -0.0075 | 0.0071 | 5.747765 | 10.54853 | -0.0004 | -0.0075 | 0.0071 | 5.747765 | 10.54853 | PS001116-A250520 | 0.0102875 | 2.00375 | 0.017625 | 0.02475 | 4.907125 | 4.9665 | 4.585 | 5.064
1487 | PS001117-A260520-2/1-1 | 1100 | 33450 | 33451 | 1372.845 | 7.39275 | 7.7421 | 132.305 | 81.12 | 168.48 | 6.52 | 0.125 | 0.65 | 8.395 | 1.075 | 0.2 | 18.43 | 17.98 | 1.605 | 2.87 | 16.225 | 16.175 | 0.265 | 0.285 | 6.75 | 0.08 | PS001117-A260520-2 | CK002867-D080620 | CK002867-D080620 | 7.181 | 7.181 | 7.1815 | 5.735 | 5.715 |  |  |  | Rec-CK002860-D040620 | 2020-06-08 08:55 | 23.8 | 10.7 | 8.4 | Rec-CK002860-D040620 | 2020-06-08 08:55 | 23.8 | 10.7 | 8.4 | 3 | 3 | На контроль |  | 1700 | 14 | 1940 | 40 | 80.2 | 1925 | 38 | 45 | 166 | 203 | 129 | 169 | 25.45 | 199 | 183 | 2020-06-19 | 39.4 | 42 | 44.8 | 78.6 | 80 | 81.6 | 42 | 48 | 55 | 129.1 | 130 | 130.7 | 168.5 | 170 | 172.2 | 0.45 | 0.45 | 0.45 | 700 | 10000 | 0 | 0 | 1925 |  |  |  | 2020-06-02 | 2020-06-02 | 2020-06-02 | 95 | 2018-06-06 | 3277 | -0.0004411765 | -0.007511765 | 0.007070588 | 5.738941 | 10.56112 | -0.0004411765 | -0.007511765 | 0.007070588 | 5.738941 | 10.56112 | PS001117-A260520 | 0.01035 | 1.9895 | 0.01375 | 0.01775 | 4.871 | 4.934 | 4.54 | 5.024
1488 | PS001117-A260520-2/1-2 | 1100 | 33452 | 33453 | 1373.1 | 7.4056 | 7.7497 | 132.395 | 81.13 | 168.33 | 6.53 | 0.19 | 0.82 | 2.89 | 1.25 | 0.15 | 18.475 | 18.49 | 1.98 | 2.4 | 16.33 | 16.085 | 0.33 | 0.305 | 6.85 | 0.06 | PS001117-A260520-2 | CK002867-D080620 | CK002867-D080620 | 7.181 | 7.181 | 7.1815 | 5.735 | 5.715 |  |  |  | Rec-CK002860-D040620 | 2020-06-08 08:55 | 23.8 | 10.7 | 8.4 | Rec-CK002860-D040620 | 2020-06-08 08:55 | 23.8 | 10.7 | 8.4 | 3 | 3 | На контроль |  | 1700 | 14 | 1940 | 40 | 80.2 | 1925 | 38 | 45 | 166 | 203 | 129 | 169 | 25.45 | 199 | 183 | 2020-06-19 | 39.4 | 42 | 44.8 | 78.6 | 80 | 81.6 | 42 | 48 | 55 | 129.1 | 130 | 130.7 | 168.5 | 170 | 172.2 | 0.45 | 0.45 | 0.45 | 700 | 10000 | 0 | 0 | 1925 |  |  |  | 2020-06-02 | 2020-06-02 | 2020-06-02 | 95 | 2018-06-06 | 3277 | -0.0004411765 | -0.007511765 | 0.007070588 | 5.738941 | 10.56112 | -0.0004411765 | -0.007511765 | 0.007070588 | 5.738941 | 10.56112 | PS001117-A260520 | 0.01035 | 1.9895 | 0.01375 | 0.01775 | 4.871 | 4.934 | 4.54 | 5.024
1489 | PS001117-A260520-2/1-3 | 1100 | 33454 | 33455 | 1377.345 | 7.40405 | 7.7496 | 132.265 | 80.925 | 167.815 | 6.48 | 0.38 | 0.78 | 2.82 | 1.06 | 0.13 | 18.65 | 18.525 | 1.63 | 2.61 | 16.335 | 16.045 | 0.435 | 0.34 | 6.9 | 0.07 | PS001117-A260520-2 | CK002867-D080620 | CK002867-D080620 | 7.181 | 7.181 | 7.1815 | 5.735 | 5.715 |  |  |  | Rec-CK002860-D040620 | 2020-06-08 08:55 | 23.8 | 10.7 | 8.4 | Rec-CK002860-D040620 | 2020-06-08 08:55 | 23.8 | 10.7 | 8.4 | 3 | 3 | На контроль |  | 1700 | 14 | 1940 | 40 | 80.2 | 1925 | 38 | 45 | 166 | 203 | 129 | 169 | 25.45 | 199 | 183 | 2020-06-19 | 39.4 | 42 | 44.8 | 78.6 | 80 | 81.6 | 42 | 48 | 55 | 129.1 | 130 | 130.7 | 168.5 | 170 | 172.2 | 0.45 | 0.45 | 0.45 | 700 | 10000 | 0 | 0 | 1925 |  |  |  | 2020-06-02 | 2020-06-02 | 2020-06-02 | 95 | 2018-06-06 | 3277 | -0.0004411765 | -0.007511765 | 0.007070588 | 5.738941 | 10.56112 | -0.0004411765 | -0.007511765 | 0.007070588 | 5.738941 | 10.56112 | PS001117-A260520 | 0.01035 | 1.9895 | 0.01375 | 0.01775 | 4.871 | 4.934 | 4.54 | 5.024
1490 | PS001117-A260520-2/1-4 | 1100 | 33456 | 33457 | 1372.21 | 7.4073 | 7.7523 | 132.095 | 81.065 | 167.445 | 6.505 | 0.47 | 0.63 | 2.775 | 1.085 | 0.17 | 18.915 | 18.43 | 1.7 | 2.79 | 16.305 | 16.045 | 0.505 | 0.35 | 6.95 | 0.08 | PS001117-A260520-2 | CK002867-D080620 | CK002867-D080620 | 7.181 | 7.181 | 7.1815 | 5.735 | 5.715 |  |  |  | Rec-CK002860-D040620 | 2020-06-08 08:55 | 23.8 | 10.7 | 8.4 | Rec-CK002860-D040620 | 2020-06-08 08:55 | 23.8 | 10.7 | 8.4 | 3 | 3 | На контроль |  | 1700 | 14 | 1940 | 40 | 80.2 | 1925 | 38 | 45 | 166 | 203 | 129 | 169 | 25.45 | 199 | 183 | 2020-06-19 | 39.4 | 42 | 44.8 | 78.6 | 80 | 81.6 | 42 | 48 | 55 | 129.1 | 130 | 130.7 | 168.5 | 170 | 172.2 | 0.45 | 0.45 | 0.45 | 700 | 10000 | 0 | 0 | 1925 |  |  |  | 2020-06-02 | 2020-06-02 | 2020-06-02 | 95 | 2018-06-06 | 3277 | -0.0004411765 | -0.007511765 | 0.007070588 | 5.738941 | 10.56112 | -0.0004411765 | -0.007511765 | 0.007070588 | 5.738941 | 10.56112 | PS001117-A260520 | 0.01035 | 1.9895 | 0.01375 | 0.01775 | 4.871 | 4.934 | 4.54 | 5.024
1491 | PS001117-A260520-2/1-5 | 1100 | 33458 | 33459 | 1363.415 | 7.3988 | 7.75535 | 131.975 | 81.17 | 167.17 | 6.505 | 0.51 | 0.7 | 1.62 | 1.3 | 0.165 | 18.66 | 18.69 | 2.275 | 1.94 | 16.22 | 16.155 | 0.505 | 0.38 | 7 | 0.11 | PS001117-A260520-2 | CK002867-D080620 | CK002867-D080620 | 7.181 | 7.181 | 7.1815 | 5.735 | 5.715 |  |  |  | Rec-CK002860-D040620 | 2020-06-08 08:55 | 23.8 | 10.7 | 8.4 | Rec-CK002860-D040620 | 2020-06-08 08:55 | 23.8 | 10.7 | 8.4 | 3 | 3 | На контроль |  | 1700 | 14 | 1940 | 40 | 80.2 | 1925 | 38 | 45 | 166 | 203 | 129 | 169 | 25.45 | 199 | 183 | 2020-06-19 | 39.4 | 42 | 44.8 | 78.6 | 80 | 81.6 | 42 | 48 | 55 | 129.1 | 130 | 130.7 | 168.5 | 170 | 172.2 | 0.45 | 0.45 | 0.45 | 700 | 10000 | 0 | 0 | 1925 |  |  |  | 2020-06-02 | 2020-06-02 | 2020-06-02 | 95 | 2018-06-06 | 3277 | -0.0004411765 | -0.007511765 | 0.007070588 | 5.738941 | 10.56112 | -0.0004411765 | -0.007511765 | 0.007070588 | 5.738941 | 10.56112 | PS001117-A260520 | 0.01035 | 1.9895 | 0.01375 | 0.01775 | 4.871 | 4.934 | 4.54 | 5.024
1492 | PS001117-A260520-2/1-6 | 1100 | 33460 | 33461 | 1374.885 | 7.3945 | 7.7497 | 131.87 | 81.175 | 167.015 | 6.505 | 0.42 | 0.8 | 1.545 | 1.13 | 0.2 | 18.355 | 18.575 | 1.735 | 2.045 | 16.355 | 16.075 | 0.45 | 0.39 | 6.9 | 0.11 | PS001117-A260520-2 | CK002867-D080620 | CK002867-D080620 | 7.181 | 7.181 | 7.1815 | 5.735 | 5.715 |  |  |  | Rec-CK002860-D040620 | 2020-06-08 08:55 | 23.8 | 10.7 | 8.4 | Rec-CK002860-D040620 | 2020-06-08 08:55 | 23.8 | 10.7 | 8.4 | 3 | 3 | На контроль |  | 1700 | 14 | 1940 | 40 | 80.2 | 1925 | 38 | 45 | 166 | 203 | 129 | 169 | 25.45 | 199 | 183 | 2020-06-19 | 39.4 | 42 | 44.8 | 78.6 | 80 | 81.6 | 42 | 48 | 55 | 129.1 | 130 | 130.7 | 168.5 | 170 | 172.2 | 0.45 | 0.45 | 0.45 | 700 | 10000 | 0 | 0 | 1925 |  |  |  | 2020-06-02 | 2020-06-02 | 2020-06-02 | 95 | 2018-06-06 | 3277 | -0.0004411765 | -0.007511765 | 0.007070588 | 5.738941 | 10.56112 | -0.0004411765 | -0.007511765 | 0.007070588 | 5.738941 | 10.56112 | PS001117-A260520 | 0.01035 | 1.9895 | 0.01375 | 0.01775 | 4.871 | 4.934 | 4.54 | 5.024
1493 | PS001117-A260520-2/1-7 | 1100 | 33462 | 33463 | 1377.855 | 7.39685 | 7.7501 | 131.79 | 81.135 | 167.04 | 6.505 | 0.315 | 0.85 | 2.15 | 0.87 | 0.23 | 18.345 | 18.375 | 1.675 | 2.68 | 16.425 | 16 | 0.44 | 0.395 | 6.85 | 0.13 | PS001117-A260520-2 | CK002867-D080620 | CK002867-D080620 | 7.181 | 7.181 | 7.1815 | 5.735 | 5.715 |  |  |  | Rec-CK002860-D040620 | 2020-06-08 08:55 | 23.8 | 10.7 | 8.4 | Rec-CK002860-D040620 | 2020-06-08 08:55 | 23.8 | 10.7 | 8.4 | 3 | 3 | На контроль |  | 1700 | 14 | 1940 | 40 | 80.2 | 1925 | 38 | 45 | 166 | 203 | 129 | 169 | 25.45 | 199 | 183 | 2020-06-19 | 39.4 | 42 | 44.8 | 78.6 | 80 | 81.6 | 42 | 48 | 55 | 129.1 | 130 | 130.7 | 168.5 | 170 | 172.2 | 0.45 | 0.45 | 0.45 | 700 | 10000 | 0 | 0 | 1925 |  |  |  | 2020-06-02 | 2020-06-02 | 2020-06-02 | 95 | 2018-06-06 | 3277 | -0.0004411765 | -0.007511765 | 0.007070588 | 5.738941 | 10.56112 | -0.0004411765 | -0.007511765 | 0.007070588 | 5.738941 | 10.56112 | PS001117-A260520 | 0.01035 | 1.9895 | 0.01375 | 0.01775 | 4.871 | 4.934 | 4.54 | 5.024
1494 | PS001117-A260520-2/1-8 | 1100 | 33464 | 33465 | 1362.005 | 7.39195 | 7.7509 | 131.88 | 80.905 | 166.84 | 6.46 | 0.245 | 0.735 | 2.41 | 0.835 | 0.22 | 18.445 | 18.38 | 1.97 | 2.785 | 16.355 | 15.96 | 0.3 | 0.385 | 6.95 | 0.13 | PS001117-A260520-2 | CK002867-D080620 | CK002867-D080620 | 7.181 | 7.181 | 7.1815 | 5.735 | 5.715 |  |  |  | Rec-CK002860-D040620 | 2020-06-08 08:55 | 23.8 | 10.7 | 8.4 | Rec-CK002860-D040620 | 2020-06-08 08:55 | 23.8 | 10.7 | 8.4 | 3 | 3 | На контроль |  | 1700 | 14 | 1940 | 40 | 80.2 | 1925 | 38 | 45 | 166 | 203 | 129 | 169 | 25.45 | 199 | 183 | 2020-06-19 | 39.4 | 42 | 44.8 | 78.6 | 80 | 81.6 | 42 | 48 | 55 | 129.1 | 130 | 130.7 | 168.5 | 170 | 172.2 | 0.45 | 0.45 | 0.45 | 700 | 10000 | 0 | 0 | 1925 |  |  |  | 2020-06-02 | 2020-06-02 | 2020-06-02 | 95 | 2018-06-06 | 3277 | -0.0004411765 | -0.007511765 | 0.007070588 | 5.738941 | 10.56112 | -0.0004411765 | -0.007511765 | 0.007070588 | 5.738941 | 10.56112 | PS001117-A260520 | 0.01035 | 1.9895 | 0.01375 | 0.01775 | 4.871 | 4.934 | 4.54 | 5.024
1495 | PS001117-A260520-2/1-9 | 1100 | 33466 | 33467 | 1358.125 | 7.3782 | 7.73275 | 132.12 | 80.855 | 166.99 | 6.475 | 0.185 | 0.625 | 3 | 0.885 | 0.24 | 18.48 | 18.5 | 1.89 | 2.195 | 16.225 | 16.005 | 0.405 | 0.38 | 7.05 | 0.13 | PS001117-A260520-2 | CK002867-D080620 | CK002867-D080620 | 7.181 | 7.181 | 7.1815 | 5.735 | 5.715 |  |  |  | Rec-CK002860-D040620 | 2020-06-08 08:55 | 23.8 | 10.7 | 8.4 | Rec-CK002860-D040620 | 2020-06-08 08:55 | 23.8 | 10.7 | 8.4 | 3 | 3 | На контроль |  | 1700 | 14 | 1940 | 40 | 80.2 | 1925 | 38 | 45 | 166 | 203 | 129 | 169 | 25.45 | 199 | 183 | 2020-06-19 | 39.4 | 42 | 44.8 | 78.6 | 80 | 81.6 | 42 | 48 | 55 | 129.1 | 130 | 130.7 | 168.5 | 170 | 172.2 | 0.45 | 0.45 | 0.45 | 700 | 10000 | 0 | 0 | 1925 |  |  |  | 2020-06-02 | 2020-06-02 | 2020-06-02 | 95 | 2018-06-06 | 3277 | -0.0004411765 | -0.007511765 | 0.007070588 | 5.738941 | 10.56112 | -0.0004411765 | -0.007511765 | 0.007070588 | 5.738941 | 10.56112 | PS001117-A260520 | 0.01035 | 1.9895 | 0.01375 | 0.01775 | 4.871 | 4.934 | 4.54 | 5.024
1496 | PS001118-A270520-3/1-1 | 1100 | 33494 | 33495 | 1362.725 | 7.44425 | 7.78695 | 131.725 | 81.17 | 166.29 | 6.485 | 0.88 | 0.755 | 4.815 | 1.96 | 0.205 | 18.45 | 18.52 | 4.495 | 5.595 | 16.12 | 16.075 | 0.225 | 0.09 | 7.7 | 0.08 | PS001118-A270520-3 | CK002873-A100620 | CK002873-A100620 | 7.1845 | 7.1845 | 7.184 | 5.7 | 5.705 | 7.2855 | 7.2855 | 7.2855 | Rec-CK002806-A290320 | 2020-06-10 17:15 | 23.3 | 11.3 | 14 | Rec-CK002806-A290320 | 2020-06-10 17:15 | 23.3 | 11.3 | 14 | 1 | 1 | На контроль |  | 1700 | 14.3 | 1940 | 40 | 80.2 | 1925 | 38 | 45 | 166 | 203 | 129 | 169 | 25.13 | 200 | 185 | 2020-06-20 | 37.3 | 42 | 44.7 | 78.6 | 80 | 81.3 | 37 | 45 | 54 | 128.9 | 129.5 | 130.6 | 168.3 | 169 | 170.9 | 0.46 | 0.46 | 0.46 | 700 | 10000 | 0 | 0 | 1925 | 99.21 |  |  | 2020-06-02 | 2020-06-02 | 2020-06-02 | 101 | 2018-06-06 | 3283 | -0.0002705882 | -0.007805882 | 0.007535294 | 5.869471 | 10.71371 | -0.0002705882 | -0.007805882 | 0.007535294 | 5.869471 | 10.71371 | PS001118-A270520 | 0.0101625 | 2.005375 | 0.014 | 0.019375 | 4.910875 | 4.9785 | 4.592 | 5.054
1497 | PS001118-A270520-3/1-2 | 1100 | 33496 | 33497 | 1371.7 | 7.4773 | 7.8207 | 131.82 | 81.255 | 166.32 | 6.535 | 0.555 | 0.775 | 5.195 | 1.56 | 0.175 | 18.595 | 18.59 | 3.185 | 2.945 | 16.22 | 16.26 | 0.035 | 0.145 | 7.65 | 0.09 | PS001118-A270520-3 | CK002873-A100620 | CK002873-A100620 | 7.1845 | 7.1845 | 7.184 | 5.7 | 5.705 | 7.2855 | 7.2855 | 7.2855 | Rec-CK002806-A290320 | 2020-06-10 17:15 | 23.3 | 11.3 | 14 | Rec-CK002806-A290320 | 2020-06-10 17:15 | 23.3 | 11.3 | 14 | 1 | 1 | На контроль |  | 1700 | 14.3 | 1940 | 40 | 80.2 | 1925 | 38 | 45 | 166 | 203 | 129 | 169 | 25.13 | 200 | 185 | 2020-06-20 | 37.3 | 42 | 44.7 | 78.6 | 80 | 81.3 | 37 | 45 | 54 | 128.9 | 129.5 | 130.6 | 168.3 | 169 | 170.9 | 0.46 | 0.46 | 0.46 | 700 | 10000 | 0 | 0 | 1925 | 99.21 |  |  | 2020-06-02 | 2020-06-02 | 2020-06-02 | 101 | 2018-06-06 | 3283 | -0.0002705882 | -0.007805882 | 0.007535294 | 5.869471 | 10.71371 | -0.0002705882 | -0.007805882 | 0.007535294 | 5.869471 | 10.71371 | PS001118-A270520 | 0.0101625 | 2.005375 | 0.014 | 0.019375 | 4.910875 | 4.9785 | 4.592 | 5.054
1498 | PS001118-A270520-3/1-3 | 1100 | 33498 | 33499 | 1382.01 | 7.4974 | 7.84475 | 132.01 | 81.33 | 166.54 | 6.55 | 0.35 | 0.95 | 6.495 | 1.14 | 0.19 | 18.73 | 18.6 | 2.66 | 1.625 | 16.325 | 16.43 | 0.05 | 0.165 | 7.7 | 0.07 | PS001118-A270520-3 | CK002873-A100620 | CK002873-A100620 | 7.1845 | 7.1845 | 7.184 | 5.7 | 5.705 | 7.2855 | 7.2855 | 7.2855 | Rec-CK002806-A290320 | 2020-06-10 17:15 | 23.3 | 11.3 | 14 | Rec-CK002806-A290320 | 2020-06-10 17:15 | 23.3 | 11.3 | 14 | 1 | 1 | На контроль |  | 1700 | 14.3 | 1940 | 40 | 80.2 | 1925 | 38 | 45 | 166 | 203 | 129 | 169 | 25.13 | 200 | 185 | 2020-06-20 | 37.3 | 42 | 44.7 | 78.6 | 80 | 81.3 | 37 | 45 | 54 | 128.9 | 129.5 | 130.6 | 168.3 | 169 | 170.9 | 0.46 | 0.46 | 0.46 | 700 | 10000 | 0 | 0 | 1925 | 99.21 |  |  | 2020-06-02 | 2020-06-02 | 2020-06-02 | 101 | 2018-06-06 | 3283 | -0.0002705882 | -0.007805882 | 0.007535294 | 5.869471 | 10.71371 | -0.0002705882 | -0.007805882 | 0.007535294 | 5.869471 | 10.71371 | PS001118-A270520 | 0.0101625 | 2.005375 | 0.014 | 0.019375 | 4.910875 | 4.9785 | 4.592 | 5.054
1499 | PS001118-A270520-3/1-4 | 1100 | 33500 | 33501 | 1378.165 | 7.48465 | 7.8403 | 131.845 | 81.105 | 166.535 | 6.515 | 0.325 | 0.89 | 5.41 | 1.3 | 0.15 | 18.605 | 18.8 | 2.575 | 2.01 | 16.44 | 16.255 | 0.19 | 0.16 | 7.8 | 0.08 | PS001118-A270520-3 | CK002873-A100620 | CK002873-A100620 | 7.1845 | 7.1845 | 7.184 | 5.7 | 5.705 | 7.2855 | 7.2855 | 7.2855 | Rec-CK002806-A290320 | 2020-06-10 17:15 | 23.3 | 11.3 | 14 | Rec-CK002806-A290320 | 2020-06-10 17:15 | 23.3 | 11.3 | 14 | 1 | 1 | На контроль |  | 1700 | 14.3 | 1940 | 40 | 80.2 | 1925 | 38 | 45 | 166 | 203 | 129 | 169 | 25.13 | 200 | 185 | 2020-06-20 | 37.3 | 42 | 44.7 | 78.6 | 80 | 81.3 | 37 | 45 | 54 | 128.9 | 129.5 | 130.6 | 168.3 | 169 | 170.9 | 0.46 | 0.46 | 0.46 | 700 | 10000 | 0 | 0 | 1925 | 99.21 |  |  | 2020-06-02 | 2020-06-02 | 2020-06-02 | 101 | 2018-06-06 | 3283 | -0.0002705882 | -0.007805882 | 0.007535294 | 5.869471 | 10.71371 | -0.0002705882 | -0.007805882 | 0.007535294 | 5.869471 | 10.71371 | PS001118-A270520 | 0.0101625 | 2.005375 | 0.014 | 0.019375 | 4.910875 | 4.9785 | 4.592 | 5.054
1500 | PS001118-A270520-3/1-5 | 1100 | 33502 | 33503 | 1383.6 | 7.48555 | 7.83305 | 131.665 | 80.96 | 166.355 | 6.515 | 0.41 | 0.625 | 4.695 | 1.105 | 0.215 | 18.61 | 18.875 | 1.96 | 2.315 | 16.525 | 16.145 | 0.24 | 0.125 | 7.7 | 0.07 | PS001118-A270520-3 | CK002873-A100620 | CK002873-A100620 | 7.1845 | 7.1845 | 7.184 | 5.7 | 5.705 | 7.2855 | 7.2855 | 7.2855 | Rec-CK002806-A290320 | 2020-06-10 17:15 | 23.3 | 11.3 | 14 | Rec-CK002806-A290320 | 2020-06-10 17:15 | 23.3 | 11.3 | 14 | 1 | 1 | На контроль |  | 1700 | 14.3 | 1940 | 40 | 80.2 | 1925 | 38 | 45 | 166 | 203 | 129 | 169 | 25.13 | 200 | 185 | 2020-06-20 | 37.3 | 42 | 44.7 | 78.6 | 80 | 81.3 | 37 | 45 | 54 | 128.9 | 129.5 | 130.6 | 168.3 | 169 | 170.9 | 0.46 | 0.46 | 0.46 | 700 | 10000 | 0 | 0 | 1925 | 99.21 |  |  | 2020-06-02 | 2020-06-02 | 2020-06-02 | 101 | 2018-06-06 | 3283 | -0.0002705882 | -0.007805882 | 0.007535294 | 5.869471 | 10.71371 | -0.0002705882 | -0.007805882 | 0.007535294 | 5.869471 | 10.71371 | PS001118-A270520 | 0.0101625 | 2.005375 | 0.014 | 0.019375 | 4.910875 | 4.9785 | 4.592 | 5.054
1501 | PS001118-A270520-3/1-6 | 1100 | 33504 | 33505 | 1386.855 | 7.4939 | 7.83085 | 131.825 | 80.905 | 165.93 | 6.56 | 0.57 | 0.435 | 5.485 | 0.925 | 0.215 | 18.755 | 18.645 | 2.87 | 2.69 | 16.505 | 16.175 | 0.18 | 0.105 | 7.7 | 0.1 | PS001118-A270520-3 | CK002873-A100620 | CK002873-A100620 | 7.1845 | 7.1845 | 7.184 | 5.7 | 5.705 | 7.2855 | 7.2855 | 7.2855 | Rec-CK002806-A290320 | 2020-06-10 17:15 | 23.3 | 11.3 | 14 | Rec-CK002806-A290320 | 2020-06-10 17:15 | 23.3 | 11.3 | 14 | 1 | 1 | На контроль |  | 1700 | 14.3 | 1940 | 40 | 80.2 | 1925 | 38 | 45 | 166 | 203 | 129 | 169 | 25.13 | 200 | 185 | 2020-06-20 | 37.3 | 42 | 44.7 | 78.6 | 80 | 81.3 | 37 | 45 | 54 | 128.9 | 129.5 | 130.6 | 168.3 | 169 | 170.9 | 0.46 | 0.46 | 0.46 | 700 | 10000 | 0 | 0 | 1925 | 99.21 |  |  | 2020-06-02 | 2020-06-02 | 2020-06-02 | 101 | 2018-06-06 | 3283 | -0.0002705882 | -0.007805882 | 0.007535294 | 5.869471 | 10.71371 | -0.0002705882 | -0.007805882 | 0.007535294 | 5.869471 | 10.71371 | PS001118-A270520 | 0.0101625 | 2.005375 | 0.014 | 0.019375 | 4.910875 | 4.9785 | 4.592 | 5.054
1502 | PS001118-A270520-3/1-7 | 1100 | 33506 | 33507 | 1382.525 | 7.4838 | 7.8379 | 131.905 | 80.83 | 166.23 | 6.56 | 0.395 | 0.765 | 3.44 | 1.045 | 0.14 | 18.725 | 18.43 | 2.5 | 2.85 | 16.44 | 16.25 | 0.115 | 0.14 | 7.7 | 0.08 | PS001118-A270520-3 | CK002873-A100620 | CK002873-A100620 | 7.1845 | 7.1845 | 7.184 | 5.7 | 5.705 | 7.2855 | 7.2855 | 7.2855 | Rec-CK002806-A290320 | 2020-06-10 17:15 | 23.3 | 11.3 | 14 | Rec-CK002806-A290320 | 2020-06-10 17:15 | 23.3 | 11.3 | 14 | 1 | 1 | На контроль |  | 1700 | 14.3 | 1940 | 40 | 80.2 | 1925 | 38 | 45 | 166 | 203 | 129 | 169 | 25.13 | 200 | 185 | 2020-06-20 | 37.3 | 42 | 44.7 | 78.6 | 80 | 81.3 | 37 | 45 | 54 | 128.9 | 129.5 | 130.6 | 168.3 | 169 | 170.9 | 0.46 | 0.46 | 0.46 | 700 | 10000 | 0 | 0 | 1925 | 99.21 |  |  | 2020-06-02 | 2020-06-02 | 2020-06-02 | 101 | 2018-06-06 | 3283 | -0.0002705882 | -0.007805882 | 0.007535294 | 5.869471 | 10.71371 | -0.0002705882 | -0.007805882 | 0.007535294 | 5.869471 | 10.71371 | PS001118-A270520 | 0.0101625 | 2.005375 | 0.014 | 0.019375 | 4.910875 | 4.9785 | 4.592 | 5.054
1503 | PS001118-A270520-3/1-8 | 1100 | 33508 | 33509 | 1379.08 | 7.49175 | 7.8559 | 131.95 | 81.015 | 166.55 | 6.525 | 0.28 | 1.13 | 3.935 | 0.925 | 0.075 | 18.72 | 18.555 | 1.43 | 2.995 | 16.485 | 16.37 | 0.065 | 0.15 | 7.7 | 0.09 | PS001118-A270520-3 | CK002873-A100620 | CK002873-A100620 | 7.1845 | 7.1845 | 7.184 | 5.7 | 5.705 | 7.2855 | 7.2855 | 7.2855 | Rec-CK002806-A290320 | 2020-06-10 17:15 | 23.3 | 11.3 | 14 | Rec-CK002806-A290320 | 2020-06-10 17:15 | 23.3 | 11.3 | 14 | 1 | 1 | На контроль |  | 1700 | 14.3 | 1940 | 40 | 80.2 | 1925 | 38 | 45 | 166 | 203 | 129 | 169 | 25.13 | 200 | 185 | 2020-06-20 | 37.3 | 42 | 44.7 | 78.6 | 80 | 81.3 | 37 | 45 | 54 | 128.9 | 129.5 | 130.6 | 168.3 | 169 | 170.9 | 0.46 | 0.46 | 0.46 | 700 | 10000 | 0 | 0 | 1925 | 99.21 |  |  | 2020-06-02 | 2020-06-02 | 2020-06-02 | 101 | 2018-06-06 | 3283 | -0.0002705882 | -0.007805882 | 0.007535294 | 5.869471 | 10.71371 | -0.0002705882 | -0.007805882 | 0.007535294 | 5.869471 | 10.71371 | PS001118-A270520 | 0.0101625 | 2.005375 | 0.014 | 0.019375 | 4.910875 | 4.9785 | 4.592 | 5.054
1504 | PS001118-A270520-3/1-9 | 1100 | 33510 | 33511 | 1373.84 | 7.5016 | 7.8637 | 131.945 | 81.03 | 166.86 | 6.54 | 0.305 | 0.8 | 3.97 | 0.84 | 0.15 | 18.91 | 18.85 | 1.925 | 2.87 | 16.565 | 16.265 | 0.17 | 0.18 | 7.9 | 0.11 | PS001118-A270520-3 | CK002873-A100620 | CK002873-A100620 | 7.1845 | 7.1845 | 7.184 | 5.7 | 5.705 | 7.2855 | 7.2855 | 7.2855 | Rec-CK002806-A290320 | 2020-06-10 17:15 | 23.3 | 11.3 | 14 | Rec-CK002806-A290320 | 2020-06-10 17:15 | 23.3 | 11.3 | 14 | 1 | 1 | На контроль |  | 1700 | 14.3 | 1940 | 40 | 80.2 | 1925 | 38 | 45 | 166 | 203 | 129 | 169 | 25.13 | 200 | 185 | 2020-06-20 | 37.3 | 42 | 44.7 | 78.6 | 80 | 81.3 | 37 | 45 | 54 | 128.9 | 129.5 | 130.6 | 168.3 | 169 | 170.9 | 0.46 | 0.46 | 0.46 | 700 | 10000 | 0 | 0 | 1925 | 99.21 |  |  | 2020-06-02 | 2020-06-02 | 2020-06-02 | 101 | 2018-06-06 | 3283 | -0.0002705882 | -0.007805882 | 0.007535294 | 5.869471 | 10.71371 | -0.0002705882 | -0.007805882 | 0.007535294 | 5.869471 | 10.71371 | PS001118-A270520 | 0.0101625 | 2.005375 | 0.014 | 0.019375 | 4.910875 | 4.9785 | 4.592 | 5.054
1505 | PS001119-A010620-2/1-1 | 600 | 33554 | 33555 | 1460.025 | 7.4392 | 7.7577 | 132.085 | 81.105 | 166.41 | 6.57 | 1.525 | 0.735 | 13.93 | 1.165 | 0.41 | 18.375 | 18.16 | 2.41 | 4.305 | 15.67 | 16.045 | 0.205 | 0.32 | 7.4 | 0.13 | PS001119-A010620-2 | CK002863-A050620 | CK002863-A050620 | 7.1845 | 7.1845 | 7.187 | 5.705 | 5.705 | 7.2855 | 7.2855 | 7.2855 | Rec-CK002806-A290320 | 2020-06-05 08:50 | 24 | 15 | 14 | Rec-CK002806-A290320 | 2020-06-05 08:50 | 24 | 15 | 14 | 1 | 1 | На контроль |  | 1700 | 14 | 1940 | 40 | 80.2 | 1925 | 38 | 45 | 166 | 203 | 129 | 169 | 25.5 | 183 | 138 | 2020-06-22 | 39 | 42 | 44 | 78.1 | 80.1 | 81 | 43 | 47 | 51 | 128.7 | 129.8 | 130.9 | 168.6 | 169.9 | 171.6 | 0.45 | 0.45 | 0.45 | 750 | 6000 | 0 | 0 | 1925 |  |  |  | 2020-06-02 | 2020-06-02 | 2020-06-02 | 111 | 2018-06-06 | 3293 | -0.0002058824 | -0.007758824 | 0.007552941 | 5.759353 | 10.63335 | -0.0002058824 | -0.007758824 | 0.007552941 | 5.759353 | 10.63335 | PS001119-A010620 | 0.0101625 | 2.013125 | 0.01475 | 0.022125 | 4.915875 | 4.989 | 4.613 | 5.085
1506 | PS001119-A010620-2/1-2 | 1100 | 33556 | 33557 | 1412.88 | 7.41235 | 7.76505 | 131.925 | 81.075 | 166.695 | 6.555 | 0.605 | 1.02 | 7.82 | 1.09 | 0.34 | 17.84 | 18.195 | 5.295 | 3.905 | 16 | 16.045 | 0.13 | 0.21 | 7.3 | 0.08 | PS001119-A010620-2 | CK002863-A050620 | CK002863-A050620 | 7.1845 | 7.1845 | 7.187 | 5.705 | 5.705 | 7.2855 | 7.2855 | 7.2855 | Rec-CK002806-A290320 | 2020-06-05 08:50 | 24 | 15 | 14 | Rec-CK002806-A290320 | 2020-06-05 08:50 | 24 | 15 | 14 | 1 | 1 | На контроль |  | 1700 | 14 | 1940 | 40 | 80.2 | 1925 | 38 | 45 | 166 | 203 | 129 | 169 | 25.5 | 183 | 138 | 2020-06-22 | 39 | 42 | 44 | 78.1 | 80.1 | 81 | 43 | 47 | 51 | 128.7 | 129.8 | 130.9 | 168.6 | 169.9 | 171.6 | 0.45 | 0.45 | 0.45 | 750 | 6000 | 0 | 0 | 1925 |  |  |  | 2020-06-02 | 2020-06-02 | 2020-06-02 | 111 | 2018-06-06 | 3293 | -0.0002058824 | -0.007758824 | 0.007552941 | 5.759353 | 10.63335 | -0.0002058824 | -0.007758824 | 0.007552941 | 5.759353 | 10.63335 | PS001119-A010620 | 0.0101625 | 2.013125 | 0.01475 | 0.022125 | 4.915875 | 4.989 | 4.613 | 5.085
1507 | PS001119-A010620-2/1-3 | 1100 | 33558 | 33559 | 1394.555 | 7.4127 | 7.7977 | 131.84 | 80.975 | 166.985 | 6.57 | 0.2 | 0.91 | 5.16 | 1.105 | 0.28 | 17.56 | 17.86 | 2.99 | 2.765 | 16.295 | 15.955 | 0.09 | 0.23 | 7.15 | 0.11 | PS001119-A010620-2 | CK002863-A050620 | CK002863-A050620 | 7.1845 | 7.1845 | 7.187 | 5.705 | 5.705 | 7.2855 | 7.2855 | 7.2855 | Rec-CK002806-A290320 | 2020-06-05 08:50 | 24 | 15 | 14 | Rec-CK002806-A290320 | 2020-06-05 08:50 | 24 | 15 | 14 | 1 | 1 | На контроль |  | 1700 | 14 | 1940 | 40 | 80.2 | 1925 | 38 | 45 | 166 | 203 | 129 | 169 | 25.5 | 183 | 138 | 2020-06-22 | 39 | 42 | 44 | 78.1 | 80.1 | 81 | 43 | 47 | 51 | 128.7 | 129.8 | 130.9 | 168.6 | 169.9 | 171.6 | 0.45 | 0.45 | 0.45 | 750 | 6000 | 0 | 0 | 1925 |  |  |  | 2020-06-02 | 2020-06-02 | 2020-06-02 | 111 | 2018-06-06 | 3293 | -0.0002058824 | -0.007758824 | 0.007552941 | 5.759353 | 10.63335 | -0.0002058824 | -0.007758824 | 0.007552941 | 5.759353 | 10.63335 | PS001119-A010620 | 0.0101625 | 2.013125 | 0.01475 | 0.022125 | 4.915875 | 4.989 | 4.613 | 5.085
1508 | PS001119-A010620-2/1-4 | 1100 | 33560 | 33561 | 1389.17 | 7.4348 | 7.80005 | 132.295 | 80.98 | 167.06 | 6.555 | 0.32 | 0.71 | 4.475 | 1.09 | 0.14 | 18.045 | 18.175 | 1.99 | 2.705 | 16.26 | 16.05 | 0.11 | 0.245 | 7.4 | 0.14 | PS001119-A010620-2 | CK002863-A050620 | CK002863-A050620 | 7.1845 | 7.1845 | 7.187 | 5.705 | 5.705 | 7.2855 | 7.2855 | 7.2855 | Rec-CK002806-A290320 | 2020-06-05 08:50 | 24 | 15 | 14 | Rec-CK002806-A290320 | 2020-06-05 08:50 | 24 | 15 | 14 | 1 | 1 | На контроль |  | 1700 | 14 | 1940 | 40 | 80.2 | 1925 | 38 | 45 | 166 | 203 | 129 | 169 | 25.5 | 183 | 138 | 2020-06-22 | 39 | 42 | 44 | 78.1 | 80.1 | 81 | 43 | 47 | 51 | 128.7 | 129.8 | 130.9 | 168.6 | 169.9 | 171.6 | 0.45 | 0.45 | 0.45 | 750 | 6000 | 0 | 0 | 1925 |  |  |  | 2020-06-02 | 2020-06-02 | 2020-06-02 | 111 | 2018-06-06 | 3293 | -0.0002058824 | -0.007758824 | 0.007552941 | 5.759353 | 10.63335 | -0.0002058824 | -0.007758824 | 0.007552941 | 5.759353 | 10.63335 | PS001119-A010620 | 0.0101625 | 2.013125 | 0.01475 | 0.022125 | 4.915875 | 4.989 | 4.613 | 5.085
1509 | PS001118-A270520-1/1-1 | 1200 | 33562 | 33563 | 1406.495 | 7.42965 | 7.78125 | 132.23 | 80.69 | 166.78 | 6.475 | 1.2 | 0.72 | 7.885 | 0.88 | 0.265 | 17.415 | 18.135 | 4.845 | 3.305 | 16.135 | 16.22 | 0.155 | 0.35 | 6.5 | 0.12 | PS001118-A270520-1 | CK002865-D060620 | CK002870-D090620 | 7.185 | 7.185 | 7.185 | 5.71 | 5.72 | 7.286 | 7.286 | 7.286 | Rec-CK002860-D040620 | 2020-06-06 06:45 | 23.9 | 11.2 | 8.4 | Rec-CK002495-D020819 | 2020-06-09 16:55 | 23.7 | 9.5 | 8 | 3 | 3 | На контроль |  | 1700 | 13.9 | 1940 | 40 | 80.2 | 1925 | 38 | 45 | 166 | 203 | 129 | 169 | 25.69 | 176 | 161 | 2020-06-22 | 35 | 41 | 46 | 77.8 | 80 | 81.9 | 37 | 47 | 57 | 128.8 | 129.9 | 130.9 | 168.8 | 170.4 | 172 | 0.44 | 0.44 | 0.44 | 750 | 6600 | 0 | 2 | 1925 | 98.51 |  |  | 2020-06-02 | 2020-06-02 | 2020-06-02 | 111 | 2018-06-06 | 3293 | -0.0003444444 | -0.0075 | 0.007155556 | 5.823778 | 10.579 | 0.0002117647 | -0.007594118 | 0.007805882 | 5.786647 | 10.57859 | PS001118-A270520 | 0.0101625 | 2.005375 | 0.014 | 0.019375 | 4.910875 | 4.9785 | 4.592 | 5.054
1510 | PS001118-A270520-1/1-2 | 1100 | 33564 | 33565 | 1409.185 | 7.4499 | 7.8029 | 131.845 | 80.855 | 167.4 | 6.55 | 0.775 | 0.7 | 7.44 | 0.675 | 0.355 | 18.64 | 18.06 | 3.075 | 3.465 | 16.345 | 16.27 | 0.225 | 0.3 | 6.9 | 0.12 | PS001118-A270520-1 | CK002865-D060620 | CK002870-D090620 | 7.185 | 7.185 | 7.185 | 5.71 | 5.72 | 7.286 | 7.286 | 7.286 | Rec-CK002860-D040620 | 2020-06-06 06:45 | 23.9 | 11.2 | 8.4 | Rec-CK002495-D020819 | 2020-06-09 16:55 | 23.7 | 9.5 | 8 | 3 | 3 | На контроль |  | 1700 | 13.9 | 1940 | 40 | 80.2 | 1925 | 38 | 45 | 166 | 203 | 129 | 169 | 25.69 | 176 | 161 | 2020-06-22 | 35 | 41 | 46 | 77.8 | 80 | 81.9 | 37 | 47 | 57 | 128.8 | 129.9 | 130.9 | 168.8 | 170.4 | 172 | 0.44 | 0.44 | 0.44 | 750 | 6600 | 0 | 2 | 1925 | 98.51 |  |  | 2020-06-02 | 2020-06-02 | 2020-06-02 | 111 | 2018-06-06 | 3293 | -0.0003444444 | -0.0075 | 0.007155556 | 5.823778 | 10.579 | 0.0002117647 | -0.007594118 | 0.007805882 | 5.786647 | 10.57859 | PS001118-A270520 | 0.0101625 | 2.005375 | 0.014 | 0.019375 | 4.910875 | 4.9785 | 4.592 | 5.054
1511 | PS001118-A270520-1/1-3 | 1100 | 33566 | 33567 | 1389.695 | 7.44465 | 7.80105 | 132.15 | 81.07 | 167.53 | 6.58 | 0.28 | 0.64 | 3.77 | 0.78 | 0.305 | 18.45 | 17.68 | 1.995 | 3.395 | 16.12 | 16.12 | 0.145 | 0.125 | 6.95 | 0.12 | PS001118-A270520-1 | CK002865-D060620 | CK002870-D090620 | 7.185 | 7.185 | 7.185 | 5.71 | 5.72 | 7.286 | 7.286 | 7.286 | Rec-CK002860-D040620 | 2020-06-06 06:45 | 23.9 | 11.2 | 8.4 | Rec-CK002495-D020819 | 2020-06-09 16:55 | 23.7 | 9.5 | 8 | 3 | 3 | На контроль |  | 1700 | 13.9 | 1940 | 40 | 80.2 | 1925 | 38 | 45 | 166 | 203 | 129 | 169 | 25.69 | 176 | 161 | 2020-06-22 | 35 | 41 | 46 | 77.8 | 80 | 81.9 | 37 | 47 | 57 | 128.8 | 129.9 | 130.9 | 168.8 | 170.4 | 172 | 0.44 | 0.44 | 0.44 | 750 | 6600 | 0 | 2 | 1925 | 98.51 |  |  | 2020-06-02 | 2020-06-02 | 2020-06-02 | 111 | 2018-06-06 | 3293 | -0.0003444444 | -0.0075 | 0.007155556 | 5.823778 | 10.579 | 0.0002117647 | -0.007594118 | 0.007805882 | 5.786647 | 10.57859 | PS001118-A270520 | 0.0101625 | 2.005375 | 0.014 | 0.019375 | 4.910875 | 4.9785 | 4.592 | 5.054
1512 | PS001119-A010620-1/1-1 | 1050 | 33587 | 33588 | 1353.58 | 7.44 | 7.78595 | 132.39 | 81.08 | 166.855 | 6.485 | 0.35 | 0.785 | 5.84 | 0.895 | 0.345 | 17.81 | 17.905 | 3.945 | 4.7 | 15.565 | 16.26 | 0.16 | 0.055 | 6.9 | 0.09 | PS001119-A010620-1 | CK002870-D090620 | CK002874-D110620 | 7.1845 | 7.1845 | 7.1855 | 5.7 | 5.71 | 7.2855 | 7.2855 | 7.2855 | Rec-CK002495-D020819 | 2020-06-09 16:55 | 23.7 | 9.5 | 8 | Rec-CK002689-D181219 | 2020-06-11 14:50 | 23.2 | 14 | 7.8 | 3 | 3 | На контроль |  | 1700 | 13.85 | 1940 | 40 | 80.2 | 1925 | 38 | 45 | 166 | 203 | 129 | 169 | 25.77 | 178 | 163 | 2020-06-23 | 40.6 | 42 | 45.3 | 78.7 | 80 | 81.4 | 43 | 50 | 56 | 129.1 | 130 | 130.7 | 168.4 | 170 | 171.5 | 0.45 | 0.45 | 0.45 | 700 | 8800 | 0 | 0 | 1925 |  |  |  | 2020-06-02 | 2020-06-02 | 2020-06-02 | 117 | 2018-06-06 | 3299 | 0.0002117647 | -0.007594118 | 0.007805882 | 5.786647 | 10.57859 | 0.0002055556 | -0.007494444 | 0.0077 | 5.764611 | 10.51778 | PS001119-A010620 | 0.0101625 | 2.013125 | 0.01475 | 0.022125 | 4.915875 | 4.989 | 4.613 | 5.085
1513 | PS001119-A010620-1/1-2 | 1050 | 33589 | 33590 | 1375.45 | 7.45805 | 7.81 | 132.31 | 80.84 | 167.04 | 6.515 | 0.27 | 0.845 | 3.735 | 0.81 | 0.255 | 18.005 | 18.035 | 3.6 | 2.88 | 15.975 | 15.815 | 0.11 | 0.07 | 6.9 | 0.11 | PS001119-A010620-1 | CK002870-D090620 | CK002874-D110620 | 7.1845 | 7.1845 | 7.1855 | 5.7 | 5.71 | 7.2855 | 7.2855 | 7.2855 | Rec-CK002495-D020819 | 2020-06-09 16:55 | 23.7 | 9.5 | 8 | Rec-CK002689-D181219 | 2020-06-11 14:50 | 23.2 | 14 | 7.8 | 3 | 3 | На контроль |  | 1700 | 13.85 | 1940 | 40 | 80.2 | 1925 | 38 | 45 | 166 | 203 | 129 | 169 | 25.77 | 178 | 163 | 2020-06-23 | 40.6 | 42 | 45.3 | 78.7 | 80 | 81.4 | 43 | 50 | 56 | 129.1 | 130 | 130.7 | 168.4 | 170 | 171.5 | 0.45 | 0.45 | 0.45 | 700 | 8800 | 0 | 0 | 1925 |  |  |  | 2020-06-02 | 2020-06-02 | 2020-06-02 | 117 | 2018-06-06 | 3299 | 0.0002117647 | -0.007594118 | 0.007805882 | 5.786647 | 10.57859 | 0.0002055556 | -0.007494444 | 0.0077 | 5.764611 | 10.51778 | PS001119-A010620 | 0.0101625 | 2.013125 | 0.01475 | 0.022125 | 4.915875 | 4.989 | 4.613 | 5.085
1514 | PS001119-A010620-1/1-3 | 1050 | 33591 | 33592 | 1395.845 | 7.4696 | 7.8087 | 132.385 | 80.995 | 166.895 | 6.53 | 0.085 | 0.775 | 1.99 | 0.805 | 0.3 | 18.13 | 18.12 | 2.505 | 2.16 | 16.3 | 15.585 | 0.02 | 0.075 | 6.9 | 0.1 | PS001119-A010620-1 | CK002870-D090620 | CK002874-D110620 | 7.1845 | 7.1845 | 7.1855 | 5.7 | 5.71 | 7.2855 | 7.2855 | 7.2855 | Rec-CK002495-D020819 | 2020-06-09 16:55 | 23.7 | 9.5 | 8 | Rec-CK002689-D181219 | 2020-06-11 14:50 | 23.2 | 14 | 7.8 | 3 | 3 | На контроль |  | 1700 | 13.85 | 1940 | 40 | 80.2 | 1925 | 38 | 45 | 166 | 203 | 129 | 169 | 25.77 | 178 | 163 | 2020-06-23 | 40.6 | 42 | 45.3 | 78.7 | 80 | 81.4 | 43 | 50 | 56 | 129.1 | 130 | 130.7 | 168.4 | 170 | 171.5 | 0.45 | 0.45 | 0.45 | 700 | 8800 | 0 | 0 | 1925 |  |  |  | 2020-06-02 | 2020-06-02 | 2020-06-02 | 117 | 2018-06-06 | 3299 | 0.0002117647 | -0.007594118 | 0.007805882 | 5.786647 | 10.57859 | 0.0002055556 | -0.007494444 | 0.0077 | 5.764611 | 10.51778 | PS001119-A010620 | 0.0101625 | 2.013125 | 0.01475 | 0.022125 | 4.915875 | 4.989 | 4.613 | 5.085
1515 | PS001119-A010620-1/1-4 | 1050 | 33593 | 33594 | 1386.1 | 7.4467 | 7.79075 | 132.295 | 81.12 | 166.705 | 6.48 | 0.21 | 0.795 | 5.855 | 0.98 | 0.28 | 18.035 | 17.97 | 2.155 | 2.7 | 15.95 | 15.9 | 0.06 | 0.125 | 7 | 0.08 | PS001119-A010620-1 | CK002870-D090620 | CK002874-D110620 | 7.1845 | 7.1845 | 7.1855 | 5.7 | 5.71 | 7.2855 | 7.2855 | 7.2855 | Rec-CK002495-D020819 | 2020-06-09 16:55 | 23.7 | 9.5 | 8 | Rec-CK002689-D181219 | 2020-06-11 14:50 | 23.2 | 14 | 7.8 | 3 | 3 | На контроль |  | 1700 | 13.85 | 1940 | 40 | 80.2 | 1925 | 38 | 45 | 166 | 203 | 129 | 169 | 25.77 | 178 | 163 | 2020-06-23 | 40.6 | 42 | 45.3 | 78.7 | 80 | 81.4 | 43 | 50 | 56 | 129.1 | 130 | 130.7 | 168.4 | 170 | 171.5 | 0.45 | 0.45 | 0.45 | 700 | 8800 | 0 | 0 | 1925 |  |  |  | 2020-06-02 | 2020-06-02 | 2020-06-02 | 117 | 2018-06-06 | 3299 | 0.0002117647 | -0.007594118 | 0.007805882 | 5.786647 | 10.57859 | 0.0002055556 | -0.007494444 | 0.0077 | 5.764611 | 10.51778 | PS001119-A010620 | 0.0101625 | 2.013125 | 0.01475 | 0.022125 | 4.915875 | 4.989 | 4.613 | 5.085
1516 | PS001119-A010620-1/1-5 | 1050 | 33595 | 33596 | 1384.675 | 7.43695 | 7.7805 | 131.35 | 81.06 | 167.065 | 6.49 | 0.19 | 0.825 | 7.155 | 1.08 | 0.25 | 17.975 | 17.96 | 2.24 | 3.23 | 15.74 | 16.15 | 0.215 | 0.13 | 7 | 0.08 | PS001119-A010620-1 | CK002870-D090620 | CK002874-D110620 | 7.1845 | 7.1845 | 7.1855 | 5.7 | 5.71 | 7.2855 | 7.2855 | 7.2855 | Rec-CK002495-D020819 | 2020-06-09 16:55 | 23.7 | 9.5 | 8 | Rec-CK002689-D181219 | 2020-06-11 14:50 | 23.2 | 14 | 7.8 | 3 | 3 | На контроль |  | 1700 | 13.85 | 1940 | 40 | 80.2 | 1925 | 38 | 45 | 166 | 203 | 129 | 169 | 25.77 | 178 | 163 | 2020-06-23 | 40.6 | 42 | 45.3 | 78.7 | 80 | 81.4 | 43 | 50 | 56 | 129.1 | 130 | 130.7 | 168.4 | 170 | 171.5 | 0.45 | 0.45 | 0.45 | 700 | 8800 | 0 | 0 | 1925 |  |  |  | 2020-06-02 | 2020-06-02 | 2020-06-02 | 117 | 2018-06-06 | 3299 | 0.0002117647 | -0.007594118 | 0.007805882 | 5.786647 | 10.57859 | 0.0002055556 | -0.007494444 | 0.0077 | 5.764611 | 10.51778 | PS001119-A010620 | 0.0101625 | 2.013125 | 0.01475 | 0.022125 | 4.915875 | 4.989 | 4.613 | 5.085
1517 | PS001119-A010620-1/1-6 | 1050 | 33597 | 33598 | 1389.285 | 7.4139 | 7.76555 | 132.24 | 80.645 | 166.45 | 6.365 | 0.11 | 0.785 | 5.935 | 0.84 | 0.23 | 18.3 | 18.05 | 3.405 | 2.635 | 16.195 | 15.61 | 0.13 | 0.115 | 7.05 | 0.11 | PS001119-A010620-1 | CK002870-D090620 | CK002874-D110620 | 7.1845 | 7.1845 | 7.1855 | 5.7 | 5.71 | 7.2855 | 7.2855 | 7.2855 | Rec-CK002495-D020819 | 2020-06-09 16:55 | 23.7 | 9.5 | 8 | Rec-CK002689-D181219 | 2020-06-11 14:50 | 23.2 | 14 | 7.8 | 3 | 3 | На контроль |  | 1700 | 13.85 | 1940 | 40 | 80.2 | 1925 | 38 | 45 | 166 | 203 | 129 | 169 | 25.77 | 178 | 163 | 2020-06-23 | 40.6 | 42 | 45.3 | 78.7 | 80 | 81.4 | 43 | 50 | 56 | 129.1 | 130 | 130.7 | 168.4 | 170 | 171.5 | 0.45 | 0.45 | 0.45 | 700 | 8800 | 0 | 0 | 1925 |  |  |  | 2020-06-02 | 2020-06-02 | 2020-06-02 | 117 | 2018-06-06 | 3299 | 0.0002117647 | -0.007594118 | 0.007805882 | 5.786647 | 10.57859 | 0.0002055556 | -0.007494444 | 0.0077 | 5.764611 | 10.51778 | PS001119-A010620 | 0.0101625 | 2.013125 | 0.01475 | 0.022125 | 4.915875 | 4.989 | 4.613 | 5.085
1518 | PS001119-A010620-1/1-7 | 1100 | 33599 | 33600 | 1381.715 | 7.4304 | 7.78065 | 132.555 | 80.84 | 166.59 | 6.535 | 0.225 | 0.75 | 3.105 | 0.815 | 0.205 | 18.28 | 18.035 | 3.025 | 2.265 | 16.075 | 15.665 | 0.065 | 0.115 | 7.1 | 0.15 | PS001119-A010620-1 | CK002870-D090620 | CK002874-D110620 | 7.1845 | 7.1845 | 7.1855 | 5.7 | 5.71 | 7.2855 | 7.2855 | 7.2855 | Rec-CK002495-D020819 | 2020-06-09 16:55 | 23.7 | 9.5 | 8 | Rec-CK002689-D181219 | 2020-06-11 14:50 | 23.2 | 14 | 7.8 | 3 | 3 | На контроль |  | 1700 | 13.85 | 1940 | 40 | 80.2 | 1925 | 38 | 45 | 166 | 203 | 129 | 169 | 25.77 | 178 | 163 | 2020-06-23 | 40.6 | 42 | 45.3 | 78.7 | 80 | 81.4 | 43 | 50 | 56 | 129.1 | 130 | 130.7 | 168.4 | 170 | 171.5 | 0.45 | 0.45 | 0.45 | 700 | 8800 | 0 | 0 | 1925 |  |  |  | 2020-06-02 | 2020-06-02 | 2020-06-02 | 117 | 2018-06-06 | 3299 | 0.0002117647 | -0.007594118 | 0.007805882 | 5.786647 | 10.57859 | 0.0002055556 | -0.007494444 | 0.0077 | 5.764611 | 10.51778 | PS001119-A010620 | 0.0101625 | 2.013125 | 0.01475 | 0.022125 | 4.915875 | 4.989 | 4.613 | 5.085
1519 | PS001120-A020620-2/1-1 | 1200 | 33667 | 33668 | 1427.91 | 7.4523 | 7.80005 | 131.66 | 80.805 | 166.175 | 6.54 | 0.415 | 0.59 | 8.805 | 1.56 | 0.405 | 17.585 | 17.73 | 2.68 | 2.76 | 15.545 | 16.755 | 0.31 | 0.13 | 7.05 | 0.07 | PS001120-A020620-2 | CK002882-A180620 | CK002882-A180620 | 7.184 | 7.184 | 7.185 | 5.7 | 5.72 | 7.285 | 7.285 | 7.285 | Rec-CK002806-A290320 | 2020-06-18 08:20 | 22.8 | 11.1 | 13.8 | Rec-CK002806-A290320 | 2020-06-18 08:20 | 22.8 | 11.1 | 13.8 | 1 | 1 | На контроль |  | 1700 | 14 | 1940 | 40 | 80.2 | 1925 | 38 | 43 | 166 | 203 | 129 | 169 | 25.56 | 183 | 138 | 2020-06-29 | 40 | 42 | 45 | 78.3 | 80.2 | 81.6 | 42 | 49 | 56 | 128.8 | 129.6 | 130.8 | 167.8 | 169 | 170.8 | 0.44 | 0.44 | 0.44 | 700 | 6700 | 0 | 0 | 1925 |  |  |  | 2020-06-02 | 2020-06-02 | 2020-06-02 | 134 | 2018-06-06 | 3316 | 0.0001611111 | -0.007433333 | 0.007594444 | 5.754833 | 10.468 | 0.0001611111 | -0.007433333 | 0.007594444 | 5.754833 | 10.468 | PS001120-A020620 | 0.0102625 | 2.019875 | 0.010375 | 0.018375 | 4.88075 | 4.947 | 4.591 | 5.02
1520 | PS001120-A020620-2/1-2 | 1200 | 33669 | 33670 | 1399.955 | 7.4345 | 7.76665 | 131.74 | 80.96 | 166.595 | 6.495 | 0.415 | 0.605 | 6.795 | 1.73 | 0.43 | 18.335 | 18.485 | 2.365 | 2.725 | 16.01 | 16.305 | 0.165 | 0.17 | 7.45 | 0.09 | PS001120-A020620-2 | CK002882-A180620 | CK002882-A180620 | 7.184 | 7.184 | 7.185 | 5.7 | 5.72 | 7.285 | 7.285 | 7.285 | Rec-CK002806-A290320 | 2020-06-18 08:20 | 22.8 | 11.1 | 13.8 | Rec-CK002806-A290320 | 2020-06-18 08:20 | 22.8 | 11.1 | 13.8 | 1 | 1 | На контроль |  | 1700 | 14 | 1940 | 40 | 80.2 | 1925 | 38 | 43 | 166 | 203 | 129 | 169 | 25.56 | 183 | 138 | 2020-06-29 | 40 | 42 | 45 | 78.3 | 80.2 | 81.6 | 42 | 49 | 56 | 128.8 | 129.6 | 130.8 | 167.8 | 169 | 170.8 | 0.44 | 0.44 | 0.44 | 700 | 6700 | 0 | 0 | 1925 |  |  |  | 2020-06-02 | 2020-06-02 | 2020-06-02 | 134 | 2018-06-06 | 3316 | 0.0001611111 | -0.007433333 | 0.007594444 | 5.754833 | 10.468 | 0.0001611111 | -0.007433333 | 0.007594444 | 5.754833 | 10.468 | PS001120-A020620 | 0.0102625 | 2.019875 | 0.010375 | 0.018375 | 4.88075 | 4.947 | 4.591 | 5.02
1521 | PS001120-A020620-2/1-4 | 1050 | 33686 | 33687 | 1383.435 | 7.36985 | 7.71995 | 130.715 | 80.985 | 166.79 | 6.33 | 0.09 | 0.51 | 3.805 | 1.385 | 0.47 | 18.365 | 18.31 | 2.15 | 2.555 | 16.225 | 16.045 | 0.075 | 0.215 | 7.5 | 0.17 | PS001120-A020620-2 | CK002882-A180620 | CK002882-A180620 | 7.184 | 7.184 | 7.185 | 5.7 | 5.72 | 7.285 | 7.285 | 7.285 | Rec-CK002806-A290320 | 2020-06-18 08:20 | 22.8 | 11.1 | 13.8 | Rec-CK002806-A290320 | 2020-06-18 08:20 | 22.8 | 11.1 | 13.8 | 1 | 1 | На контроль |  | 1700 | 14 | 1940 | 40 | 80.2 | 1925 | 38 | 43 | 166 | 203 | 129 | 169 | 25.56 | 183 | 138 | 2020-06-29 | 40 | 42 | 45 | 78.3 | 80.2 | 81.6 | 42 | 49 | 56 | 128.8 | 129.6 | 130.8 | 167.8 | 169 | 170.8 | 0.44 | 0.44 | 0.44 | 700 | 6700 | 0 | 0 | 1925 |  |  |  | 2020-06-02 | 2020-06-02 | 2020-06-02 | 134 | 2018-06-06 | 3316 | 0.0001611111 | -0.007433333 | 0.007594444 | 5.754833 | 10.468 | 0.0001611111 | -0.007433333 | 0.007594444 | 5.754833 | 10.468 | PS001120-A020620 | 0.0102625 | 2.019875 | 0.010375 | 0.018375 | 4.88075 | 4.947 | 4.591 | 5.02
1522 | PS001120-A020620-2/1-5 | 1050 | 33688 | 33689 | 1381.96 | 7.37745 | 7.7345 | 131.24 | 80.875 | 166.925 | 6.42 | 0.23 | 0.595 | 4.98 | 1.4 | 0.555 | 18.34 | 18.395 | 2.22 | 2.37 | 16.055 | 16.12 | 0.175 | 0.245 | 7.6 | 0.14 | PS001120-A020620-2 | CK002882-A180620 | CK002882-A180620 | 7.184 | 7.184 | 7.185 | 5.7 | 5.72 | 7.285 | 7.285 | 7.285 | Rec-CK002806-A290320 | 2020-06-18 08:20 | 22.8 | 11.1 | 13.8 | Rec-CK002806-A290320 | 2020-06-18 08:20 | 22.8 | 11.1 | 13.8 | 1 | 1 | На контроль |  | 1700 | 14 | 1940 | 40 | 80.2 | 1925 | 38 | 43 | 166 | 203 | 129 | 169 | 25.56 | 183 | 138 | 2020-06-29 | 40 | 42 | 45 | 78.3 | 80.2 | 81.6 | 42 | 49 | 56 | 128.8 | 129.6 | 130.8 | 167.8 | 169 | 170.8 | 0.44 | 0.44 | 0.44 | 700 | 6700 | 0 | 0 | 1925 |  |  |  | 2020-06-02 | 2020-06-02 | 2020-06-02 | 134 | 2018-06-06 | 3316 | 0.0001611111 | -0.007433333 | 0.007594444 | 5.754833 | 10.468 | 0.0001611111 | -0.007433333 | 0.007594444 | 5.754833 | 10.468 | PS001120-A020620 | 0.0102625 | 2.019875 | 0.010375 | 0.018375 | 4.88075 | 4.947 | 4.591 | 5.02
1523 | PS001153-A040820-3/1-1 | 1050 | 36746 | 36747 | 1396.665 | 7.44565 | 7.7707 | 131.4 | 81.48 | 166.585 | 6.45 | 0.96 | 0.445 | 10.375 | 2.35 | 0.2 | 18.37 | 18.475 | 2.015 | 3.545 | 16.03 | 15.65 | 0.305 | 0.36 | 7.05 | 0.15 | PS001153-A040820-3 | CK002882-A180620 | CK002998-A270820 | 7.2135 | 7.2135 | 7.215 | 5.695 | 5.715 |  |  |  | Rec-CK002806-A290320 | 2020-06-18 08:20 | 22.8 | 11.1 | 13.8 | Rec-CK002806-A290320 | 2020-08-27 08:20 | 15.4 | 13.7 | 9.8 | 1 | 1 | На контроль | OG 510 D - 2 | 1750 | 14 | 2030 | 85 | 80.5 | 1990 | 35 | 40 | 156 | 200 | 131 | 167.5 | 25.74 | 158 | 143 | 2020-10-17 | 38 | 39 | 40 | 79 | 80 | 81 | 51 | 54 | 58 |  |  |  | 167 | 168 | 169 | 0.4 | 0.4 | 0.4 | 650 | 6000 | 0 | 0 | 1990 | [9 empty] | 0.0001611111 | -0.007433333 | 0.007594444 | 5.754833 | 10.468 | -0.0005212121 | -0.00629697 | 0.005775758 | 4.763818 | 8.941697 | PS001153-A040820 | 0.010475 | 2.01 | 0.018625 | 0.0125 | 4.888125 | 4.9555 | 4.578 | 5.034
1524 | PS001153-A040820-3/1-2 | 1050 | 36767 | 36768 | 1371.35 | 7.44965 | 7.7971 | 131.355 | 81.4 | 166.475 | 6.445 | 0.51 | 0.58 | 5.235 | 2.21 | 0.285 | 18.15 | 18.335 | 2.215 | 3.82 | 16.255 | 15.645 | 0.295 | 0.37 | 7 | 0.2 | PS001153-A040820-3 | CK002882-A180620 | CK002998-A270820 | 7.2135 | 7.2135 | 7.215 | 5.695 | 5.715 |  |  |  | Rec-CK002806-A290320 | 2020-06-18 08:20 | 22.8 | 11.1 | 13.8 | Rec-CK002806-A290320 | 2020-08-27 08:20 | 15.4 | 13.7 | 9.8 | 1 | 1 | На контроль | OG 510 D - 2 | 1750 | 14 | 2030 | 85 | 80.5 | 1990 | 35 | 40 | 156 | 200 | 131 | 167.5 | 25.74 | 158 | 143 | 2020-10-17 | 38 | 39 | 40 | 79 | 80 | 81 | 51 | 54 | 58 |  |  |  | 167 | 168 | 169 | 0.4 | 0.4 | 0.4 | 650 | 6000 | 0 | 0 | 1990 | [9 empty] | 0.0001611111 | -0.007433333 | 0.007594444 | 5.754833 | 10.468 | -0.0005212121 | -0.00629697 | 0.005775758 | 4.763818 | 8.941697 | PS001153-A040820 | 0.010475 | 2.01 | 0.018625 | 0.0125 | 4.888125 | 4.9555 | 4.578 | 5.034
1525 | PS001153-A040820-3/1-3 | 1050 | 36769 | 36770 | 1362.705 | 7.47075 | 7.81985 | 131.325 | 81.4 | 166.45 | 6.5 | 0.365 | 0.6 | 4.925 | 2.355 | 0.345 | 18.23 | 18.135 | 2.395 | 2.72 | 16 | 16.11 | 0.345 | 0.405 | 7 | 0.24 | PS001153-A040820-3 | CK002882-A180620 | CK002998-A270820 | 7.2135 | 7.2135 | 7.215 | 5.695 | 5.715 |  |  |  | Rec-CK002806-A290320 | 2020-06-18 08:20 | 22.8 | 11.1 | 13.8 | Rec-CK002806-A290320 | 2020-08-27 08:20 | 15.4 | 13.7 | 9.8 | 1 | 1 | На контроль | OG 510 D - 2 | 1750 | 14 | 2030 | 85 | 80.5 | 1990 | 35 | 40 | 156 | 200 | 131 | 167.5 | 25.74 | 158 | 143 | 2020-10-17 | 38 | 39 | 40 | 79 | 80 | 81 | 51 | 54 | 58 |  |  |  | 167 | 168 | 169 | 0.4 | 0.4 | 0.4 | 650 | 6000 | 0 | 0 | 1990 | [9 empty] | 0.0001611111 | -0.007433333 | 0.007594444 | 5.754833 | 10.468 | -0.0005212121 | -0.00629697 | 0.005775758 | 4.763818 | 8.941697 | PS001153-A040820 | 0.010475 | 2.01 | 0.018625 | 0.0125 | 4.888125 | 4.9555 | 4.578 | 5.034
1526 | PS001153-A040820-3/1-4 | 1050 | 36771 | 36772 | 1359.495 | 7.51145 | 7.84565 | 131.32 | 81.33 | 166.41 | 6.42 | 0.455 | 0.455 | 9.07 | 2.48 | 0.38 | 18.37 | 18.38 | 2.51 | 2.535 | 15.875 | 16.13 | 0.25 | 0.37 | 7.15 | 0.18 | PS001153-A040820-3 | CK002882-A180620 | CK002998-A270820 | 7.2135 | 7.2135 | 7.215 | 5.695 | 5.715 |  |  |  | Rec-CK002806-A290320 | 2020-06-18 08:20 | 22.8 | 11.1 | 13.8 | Rec-CK002806-A290320 | 2020-08-27 08:20 | 15.4 | 13.7 | 9.8 | 1 | 1 | На контроль | OG 510 D - 2 | 1750 | 14 | 2030 | 85 | 80.5 | 1990 | 35 | 40 | 156 | 200 | 131 | 167.5 | 25.74 | 158 | 143 | 2020-10-17 | 38 | 39 | 40 | 79 | 80 | 81 | 51 | 54 | 58 |  |  |  | 167 | 168 | 169 | 0.4 | 0.4 | 0.4 | 650 | 6000 | 0 | 0 | 1990 | [9 empty] | 0.0001611111 | -0.007433333 | 0.007594444 | 5.754833 | 10.468 | -0.0005212121 | -0.00629697 | 0.005775758 | 4.763818 | 8.941697 | PS001153-A040820 | 0.010475 | 2.01 | 0.018625 | 0.0125 | 4.888125 | 4.9555 | 4.578 | 5.034
1527 | PS001120-A020620-1/1-1 | 1200 | 33741 | 33742 | 1366.3 | 7.37465 | 7.72865 | 131.96 | 80.885 | 164.66 | 6.28 | 0.415 | 0.62 | 8.895 | 1.455 | 0.21 | 18.085 | 18.04 | 3.36 | 3.715 | 15.665 | 16.035 | 0.225 | 0.105 | 6.75 | 0.09 | PS001120-A020620-1 | CK002881-D180620 | CK002880-D170620 | 7.184 | 7.184 | 7.1855 | 5.71 | 5.7 | 7.285 | 7.285 | 7.285 | Rec-CK002689-D181219 | 2020-06-18 08:20 | 22.8 | 11.2 | 13.5 | Rec-CK002689-D181219 | 2020-06-17 17:00 | 22.8 | 11.4 | 13.6 | 3 | 3 | На контроль |  | 1700 | 13.9 | 1940 | 40 | 80.2 | 1925 | 38 | 43 | 166 | 203 | 129 | 169 | 25.68 | 186 | 171 | 2020-07-01 | 38 | 41 | 44 | 78.4 | 80.1 | 81.8 | 39 | 46 | 54 | 129 | 129.9 | 130.8 | 166.8 | 168.3 | 170.1 | 0.43 | 0.43 | 0.43 | 650 | 9000 | 0 | 0 | 1925 | 99.26 |  |  | 2020-06-02 | 2020-06-02 | 2020-06-02 | 147 | 2018-06-06 | 3329 | 0.0001611111 | -0.007433333 | 0.007594444 | 5.754833 | 10.468 | 0.0002055556 | -0.007483333 | 0.007688889 | 5.859889 | 10.58217 | PS001120-A020620 | 0.0102625 | 2.019875 | 0.010375 | 0.018375 | 4.88075 | 4.947 | 4.591 | 5.02
1528 | PS001120-A020620-1/1-2 | 1200 | 33743 | 33744 | 1375.435 | 7.4092 | 7.75755 | 132.145 | 80.91 | 164.735 | 6.365 | 0.3 | 0.875 | 6.36 | 1.625 | 0.175 | 18.16 | 18.03 | 2.82 | 2.885 | 15.765 | 15.995 | 0.17 | 0.11 | 6.8 | 0.15 | PS001120-A020620-1 | CK002881-D180620 | CK002880-D170620 | 7.184 | 7.184 | 7.1855 | 5.71 | 5.7 | 7.285 | 7.285 | 7.285 | Rec-CK002689-D181219 | 2020-06-18 08:20 | 22.8 | 11.2 | 13.5 | Rec-CK002689-D181219 | 2020-06-17 17:00 | 22.8 | 11.4 | 13.6 | 3 | 3 | На контроль |  | 1700 | 13.9 | 1940 | 40 | 80.2 | 1925 | 38 | 43 | 166 | 203 | 129 | 169 | 25.68 | 186 | 171 | 2020-07-01 | 38 | 41 | 44 | 78.4 | 80.1 | 81.8 | 39 | 46 | 54 | 129 | 129.9 | 130.8 | 166.8 | 168.3 | 170.1 | 0.43 | 0.43 | 0.43 | 650 | 9000 | 0 | 0 | 1925 | 99.26 |  |  | 2020-06-02 | 2020-06-02 | 2020-06-02 | 147 | 2018-06-06 | 3329 | 0.0001611111 | -0.007433333 | 0.007594444 | 5.754833 | 10.468 | 0.0002055556 | -0.007483333 | 0.007688889 | 5.859889 | 10.58217 | PS001120-A020620 | 0.0102625 | 2.019875 | 0.010375 | 0.018375 | 4.88075 | 4.947 | 4.591 | 5.02
1529 | PS001120-A020620-1/1-3 | 1200 | 33745 | 33746 | 1372.55 | 7.4072 | 7.75815 | 132.315 | 81.125 | 165.2 | 6.425 | 0.46 | 0.715 | 5.935 | 1.88 | 0.105 | 18.235 | 18.19 | 3.79 | 4.105 | 15.79 | 16.065 | 0.095 | 0.075 | 6.85 | 0.2 | PS001120-A020620-1 | CK002881-D180620 | CK002880-D170620 | 7.184 | 7.184 | 7.1855 | 5.71 | 5.7 | 7.285 | 7.285 | 7.285 | Rec-CK002689-D181219 | 2020-06-18 08:20 | 22.8 | 11.2 | 13.5 | Rec-CK002689-D181219 | 2020-06-17 17:00 | 22.8 | 11.4 | 13.6 | 3 | 3 | На контроль |  | 1700 | 13.9 | 1940 | 40 | 80.2 | 1925 | 38 | 43 | 166 | 203 | 129 | 169 | 25.68 | 186 | 171 | 2020-07-01 | 38 | 41 | 44 | 78.4 | 80.1 | 81.8 | 39 | 46 | 54 | 129 | 129.9 | 130.8 | 166.8 | 168.3 | 170.1 | 0.43 | 0.43 | 0.43 | 650 | 9000 | 0 | 0 | 1925 | 99.26 |  |  | 2020-06-02 | 2020-06-02 | 2020-06-02 | 147 | 2018-06-06 | 3329 | 0.0001611111 | -0.007433333 | 0.007594444 | 5.754833 | 10.468 | 0.0002055556 | -0.007483333 | 0.007688889 | 5.859889 | 10.58217 | PS001120-A020620 | 0.0102625 | 2.019875 | 0.010375 | 0.018375 | 4.88075 | 4.947 | 4.591 | 5.02
1530 | PS001120-A020620-1/1-4 | 1200 | 33748 | 33749 | 1378.4 | 7.4075 | 7.75705 | 132.235 | 81.15 | 165.125 | 6.395 | 0.63 | 0.5 | 6.565 | 1.87 | 0.07 | 18.52 | 18.495 | 3.96 | 4.035 | 15.84 | 16.075 | 0.075 | 0.08 | 7 | 0.09 | PS001120-A020620-1 | CK002881-D180620 | CK002880-D170620 | 7.184 | 7.184 | 7.1855 | 5.71 | 5.7 | 7.285 | 7.285 | 7.285 | Rec-CK002689-D181219 | 2020-06-18 08:20 | 22.8 | 11.2 | 13.5 | Rec-CK002689-D181219 | 2020-06-17 17:00 | 22.8 | 11.4 | 13.6 | 3 | 3 | На контроль |  | 1700 | 13.9 | 1940 | 40 | 80.2 | 1925 | 38 | 43 | 166 | 203 | 129 | 169 | 25.68 | 186 | 171 | 2020-07-01 | 38 | 41 | 44 | 78.4 | 80.1 | 81.8 | 39 | 46 | 54 | 129 | 129.9 | 130.8 | 166.8 | 168.3 | 170.1 | 0.43 | 0.43 | 0.43 | 650 | 9000 | 0 | 0 | 1925 | 99.26 |  |  | 2020-06-02 | 2020-06-02 | 2020-06-02 | 147 | 2018-06-06 | 3329 | 0.0001611111 | -0.007433333 | 0.007594444 | 5.754833 | 10.468 | 0.0002055556 | -0.007483333 | 0.007688889 | 5.859889 | 10.58217 | PS001120-A020620 | 0.0102625 | 2.019875 | 0.010375 | 0.018375 | 4.88075 | 4.947 | 4.591 | 5.02
1531 | PS001120-A020620-1/1-5 | 1050 | 33750 | 33751 | 1382.725 | 7.41065 | 7.76545 | 132.16 | 80.96 | 165.075 | 6.395 | 0.485 | 0.715 | 7.51 | 1.86 | 0.165 | 18.14 | 18.435 | 2.96 | 2.15 | 16.19 | 15.795 | 0.02 | 0.04 | 6.9 | 0.08 | PS001120-A020620-1 | CK002881-D180620 | CK002880-D170620 | 7.184 | 7.184 | 7.1855 | 5.71 | 5.7 | 7.285 | 7.285 | 7.285 | Rec-CK002689-D181219 | 2020-06-18 08:20 | 22.8 | 11.2 | 13.5 | Rec-CK002689-D181219 | 2020-06-17 17:00 | 22.8 | 11.4 | 13.6 | 3 | 3 | На контроль |  | 1700 | 13.9 | 1940 | 40 | 80.2 | 1925 | 38 | 43 | 166 | 203 | 129 | 169 | 25.68 | 186 | 171 | 2020-07-01 | 38 | 41 | 44 | 78.4 | 80.1 | 81.8 | 39 | 46 | 54 | 129 | 129.9 | 130.8 | 166.8 | 168.3 | 170.1 | 0.43 | 0.43 | 0.43 | 650 | 9000 | 0 | 0 | 1925 | 99.26 |  |  | 2020-06-02 | 2020-06-02 | 2020-06-02 | 147 | 2018-06-06 | 3329 | 0.0001611111 | -0.007433333 | 0.007594444 | 5.754833 | 10.468 | 0.0002055556 | -0.007483333 | 0.007688889 | 5.859889 | 10.58217 | PS001120-A020620 | 0.0102625 | 2.019875 | 0.010375 | 0.018375 | 4.88075 | 4.947 | 4.591 | 5.02
1532 | PS001120-A020620-1/1-6 | 1050 | 33752 | 33753 | 1377.175 | 7.4082 | 7.7665 | 132.035 | 80.89 | 165.3 | 6.34 | 0.32 | 0.98 | 7.07 | 1.725 | 0.345 | 17.925 | 18.125 | 2.42 | 1.61 | 15.915 | 16.17 | 0.085 | 0.08 | 6.7 | 0.14 | PS001120-A020620-1 | CK002881-D180620 | CK002880-D170620 | 7.184 | 7.184 | 7.1855 | 5.71 | 5.7 | 7.285 | 7.285 | 7.285 | Rec-CK002689-D181219 | 2020-06-18 08:20 | 22.8 | 11.2 | 13.5 | Rec-CK002689-D181219 | 2020-06-17 17:00 | 22.8 | 11.4 | 13.6 | 3 | 3 | На контроль |  | 1700 | 13.9 | 1940 | 40 | 80.2 | 1925 | 38 | 43 | 166 | 203 | 129 | 169 | 25.68 | 186 | 171 | 2020-07-01 | 38 | 41 | 44 | 78.4 | 80.1 | 81.8 | 39 | 46 | 54 | 129 | 129.9 | 130.8 | 166.8 | 168.3 | 170.1 | 0.43 | 0.43 | 0.43 | 650 | 9000 | 0 | 0 | 1925 | 99.26 |  |  | 2020-06-02 | 2020-06-02 | 2020-06-02 | 147 | 2018-06-06 | 3329 | 0.0001611111 | -0.007433333 | 0.007594444 | 5.754833 | 10.468 | 0.0002055556 | -0.007483333 | 0.007688889 | 5.859889 | 10.58217 | PS001120-A020620 | 0.0102625 | 2.019875 | 0.010375 | 0.018375 | 4.88075 | 4.947 | 4.591 | 5.02
1533 | PS001120-A020620-1/1-7 | 1050 | 33754 | 33755 | 1373.945 | 7.4125 | 7.7608 | 132.03 | 80.915 | 165.305 | 6.36 | 0.315 | 0.815 | 5.015 | 1.455 | 0.4 | 18.305 | 18.24 | 2.63 | 1.79 | 15.47 | 16.65 | 0.19 | 0.1 | 6.8 | 0.16 | PS001120-A020620-1 | CK002881-D180620 | CK002880-D170620 | 7.184 | 7.184 | 7.1855 | 5.71 | 5.7 | 7.285 | 7.285 | 7.285 | Rec-CK002689-D181219 | 2020-06-18 08:20 | 22.8 | 11.2 | 13.5 | Rec-CK002689-D181219 | 2020-06-17 17:00 | 22.8 | 11.4 | 13.6 | 3 | 3 | На контроль |  | 1700 | 13.9 | 1940 | 40 | 80.2 | 1925 | 38 | 43 | 166 | 203 | 129 | 169 | 25.68 | 186 | 171 | 2020-07-01 | 38 | 41 | 44 | 78.4 | 80.1 | 81.8 | 39 | 46 | 54 | 129 | 129.9 | 130.8 | 166.8 | 168.3 | 170.1 | 0.43 | 0.43 | 0.43 | 650 | 9000 | 0 | 0 | 1925 | 99.26 |  |  | 2020-06-02 | 2020-06-02 | 2020-06-02 | 147 | 2018-06-06 | 3329 | 0.0001611111 | -0.007433333 | 0.007594444 | 5.754833 | 10.468 | 0.0002055556 | -0.007483333 | 0.007688889 | 5.859889 | 10.58217 | PS001120-A020620 | 0.0102625 | 2.019875 | 0.010375 | 0.018375 | 4.88075 | 4.947 | 4.591 | 5.02
1534 | PS001120-A020620-3/1-1 | 1050 | 33798 | 33799 | 1374.57 | 7.5882 | 7.92595 | 132.39 | 81.075 | 165.795 | 6.4 | 0.195 | 0.83 | 7.08 | 1.365 | 0.145 | 18.235 | 18.205 | 2.735 | 2.105 | 15.855 | 15.93 | 0.175 | 0.055 | 6.75 | 0.09 | PS001120-A020620-3 | CK002886-D190620 | CK002886-D190620 | 7.1835 | 7.1835 | 7.1835 | 5.71 | 5.7 | 7.2845 | 7.2845 | 7.2845 | Rec-CK002689-D181219 | 2020-06-19 16:30 | 22.5 | 15.9 | 13.2 | Rec-CK002689-D181219 | 2020-06-19 16:30 | 22.5 | 15.9 | 13.2 | 3 | 3 | На контроль |  | 1700 | 13.8 | 1940 | 40 | 80.2 | 1925 | 38 | 43 | 166 | 203 | 129 | 169 | 25.76 | 172 | 127 | 2020-07-02 | 39 | 42 | 45 | 78.9 | 80 | 81.3 | 42 | 49 | 56 | 129.1 | 129.8 | 130.6 | 167.3 | 169 | 170.6 | 0.43 | 0.43 | 0.43 | 1000 | 5000 | 0 | 0 | 1925 | 99.15 |  |  | 2020-06-02 | 2020-06-02 | 2020-06-02 | 156 | 2018-06-06 | 3338 | 6.666667e-05 | -0.007477778 | 0.007544444 | 5.778 | 10.5655 | 6.666667e-05 | -0.007477778 | 0.007544444 | 5.778 | 10.5655 | PS001120-A020620 | 0.0102625 | 2.019875 | 0.010375 | 0.018375 | 4.88075 | 4.947 | 4.591 | 5.02
1535 | PS001120-A020620-3/1-2 | 1050 | 33800 | 33801 | 1380.17 | 7.6256 | 7.966 | 132.51 | 81.02 | 165.685 | 6.49 | 0.115 | 0.76 | 5.045 | 1.455 | 0.125 | 18.155 | 18.195 | 2.39 | 1.655 | 15.655 | 16.07 | 0.115 | 0.01 | 6.8 | 0.17 | PS001120-A020620-3 | CK002886-D190620 | CK002886-D190620 | 7.1835 | 7.1835 | 7.1835 | 5.71 | 5.7 | 7.2845 | 7.2845 | 7.2845 | Rec-CK002689-D181219 | 2020-06-19 16:30 | 22.5 | 15.9 | 13.2 | Rec-CK002689-D181219 | 2020-06-19 16:30 | 22.5 | 15.9 | 13.2 | 3 | 3 | На контроль |  | 1700 | 13.8 | 1940 | 40 | 80.2 | 1925 | 38 | 43 | 166 | 203 | 129 | 169 | 25.76 | 172 | 127 | 2020-07-02 | 39 | 42 | 45 | 78.9 | 80 | 81.3 | 42 | 49 | 56 | 129.1 | 129.8 | 130.6 | 167.3 | 169 | 170.6 | 0.43 | 0.43 | 0.43 | 1000 | 5000 | 0 | 0 | 1925 | 99.15 |  |  | 2020-06-02 | 2020-06-02 | 2020-06-02 | 156 | 2018-06-06 | 3338 | 6.666667e-05 | -0.007477778 | 0.007544444 | 5.778 | 10.5655 | 6.666667e-05 | -0.007477778 | 0.007544444 | 5.778 | 10.5655 | PS001120-A020620 | 0.0102625 | 2.019875 | 0.010375 | 0.018375 | 4.88075 | 4.947 | 4.591 | 5.02
1536 | PS001118-A270520-2/1-1 | 1100 | 33802 | 33803 | 1382.085 | 7.4468 | 7.8338 | 132.605 | 81 | 166.4 | 6.55 | 0.33 | 0.78 | 8.085 | 1.655 | 0.31 | 17.88 | 18.285 | 3.725 | 2.62 | 16.625 | 16.12 | 0.165 | 0.08 | 6.75 | 0.16 | PS001118-A270520-2 | CK002871-D100620 | CK002871-D100620 | 7.184 | 7.184 | 7.1845 | 5.715 | 5.71 | 7.285 | 7.285 | 7.285 | Rec-CK2689-D181219 | 2020-06-10 08:55 | 23.4 | 9.3 | 8.1 | Rec-CK2689-D181219 | 2020-06-10 08:55 | 23.4 | 9.3 | 8.1 | 3 | 3 | На контроль |  | 1700 | 14.1 | 1940 | 40 | 80.2 | 1925 | 38 | 43 | 166 | 203 | 129 | 169 | 25.34 | 168 | 153 | 2020-07-02 | 39 | 43 | 47 | 77.8 | 80.2 | 82.2 | 42 | 49 | 57 | 128.8 | 130.1 | 131 | 167.2 | 169.8 | 171 | 0.44 | 0.44 | 0.44 | 800 | 5000 | 0 | 2 | 1925 | 99.14 |  |  | 2020-06-02 | 2020-06-02 | 2020-06-02 | 156 | 2018-06-06 | 3338 | 0.00013125 | -0.0074625 | 0.00759375 | 5.7984375 | 10.558875 | 0.00013125 | -0.0074625 | 0.00759375 | 5.7984375 | 10.558875 | PS001118-A270520 | 0.0101625 | 2.005375 | 0.014 | 0.019375 | 4.910875 | 4.9785 | 4.592 | 5.054
1537 | PS001118-A270520-2/1-2 | 1100 | 33804 | 33805 | 1392.16 | 7.46685 | 7.8429 | 132.495 | 80.985 | 166.93 | 6.625 | 0.17 | 0.815 | 2.65 | 1.645 | 0.465 | 17.785 | 18.39 | 2.055 | 2.13 | 16.565 | 15.91 | 0.175 | 0.055 | 6.8 | 0.13 | PS001118-A270520-2 | CK002871-D100620 | CK002871-D100620 | 7.184 | 7.184 | 7.1845 | 5.715 | 5.71 | 7.285 | 7.285 | 7.285 | Rec-CK2689-D181219 | 2020-06-10 08:55 | 23.4 | 9.3 | 8.1 | Rec-CK2689-D181219 | 2020-06-10 08:55 | 23.4 | 9.3 | 8.1 | 3 | 3 | На контроль |  | 1700 | 14.1 | 1940 | 40 | 80.2 | 1925 | 38 | 43 | 166 | 203 | 129 | 169 | 25.34 | 168 | 153 | 2020-07-02 | 39 | 43 | 47 | 77.8 | 80.2 | 82.2 | 42 | 49 | 57 | 128.8 | 130.1 | 131 | 167.2 | 169.8 | 171 | 0.44 | 0.44 | 0.44 | 800 | 5000 | 0 | 2 | 1925 | 99.14 |  |  | 2020-06-02 | 2020-06-02 | 2020-06-02 | 156 | 2018-06-06 | 3338 | 0.00013125 | -0.0074625 | 0.00759375 | 5.7984375 | 10.558875 | 0.00013125 | -0.0074625 | 0.00759375 | 5.7984375 | 10.558875 | PS001118-A270520 | 0.0101625 | 2.005375 | 0.014 | 0.019375 | 4.910875 | 4.9785 | 4.592 | 5.054
1538 | PS001121-A080620-1/1-1 | 1200 | 33873 | 33874 | 1388.305 | 7.4336 | 7.7704 | 133.02 | 81.225 | 167.08 | 6.545 | 0.715 | 0.555 | 6.23 | 1.11 | 0.355 | 17.955 | 18.085 | 5.89 | 6.04 | 16.085 | 15.705 | 0.085 | 0.025 | 6.7 | 0.1 | PS001121-A080620-1 | CK002888-D220620 | CK002888-D220620 | 7.1835 | 7.1835 | 7.1835 | 5.7 | 5.7 | 7.285 | 7.285 | 7.285 | Rec-CK002689-D181219 | 2020-06-22 16:45 | 22.4 | 15.1 | 13 | Rec-CK002689-D181219 | 2020-06-22 16:45 | 22.4 | 15.1 | 13 | 3 | 3 | На контроль |  | 1705 | 13.8 | 1940 | 40 | 80.1 | 1925 | 35 | 40 | 166 | 203 | 129 | 169 | 25.75 | 177 | 162 | 2020-07-07 | 36.1 | 38 | 41.7 | 78.2 | 80 | 81.6 | 36 | 42 | 49 | 129 | 130 | 131 | 168 | 169 | 170.7 | 0.4 | 0.4 | 0.4 | 700 | 8500 | 0 | 0 | 1925 | 99.07 |  |  | 2020-07-06 | 2020-07-06 | 2020-06-02 | 172 | 2018-06-06 | 3354 | 0.0002941176 | -0.007470588 | 0.007764706 | 5.777294 | 10.568 | 0.0002941176 | -0.007470588 | 0.007764706 | 5.777294 | 10.568 | PS001121-A080620 | 0.0103 | 2.01275 | 0.019375 | 0.01675 | 4.9315 | 4.9845 | 4.641 | 5.083
1539 | PS001121-A080620-1/1-2 | 1050 | 33875 | 33876 | 1408.415 | 7.4396 | 7.7758 | 132.835 | 81.29 | 167.315 | 6.555 | 1.15 | 0.73 | 10.49 | 1.265 | 0.29 | 18.16 | 18.39 | 4.31 | 3.99 | 15.785 | 15.705 | 0.125 | 0.12 | 6.95 | 0.08 | PS001121-A080620-1 | CK002888-D220620 | CK002888-D220620 | 7.1835 | 7.1835 | 7.1835 | 5.7 | 5.7 | 7.285 | 7.285 | 7.285 | Rec-CK002689-D181219 | 2020-06-22 16:45 | 22.4 | 15.1 | 13 | Rec-CK002689-D181219 | 2020-06-22 16:45 | 22.4 | 15.1 | 13 | 3 | 3 | На контроль |  | 1705 | 13.8 | 1940 | 40 | 80.1 | 1925 | 35 | 40 | 166 | 203 | 129 | 169 | 25.75 | 177 | 162 | 2020-07-07 | 36.1 | 38 | 41.7 | 78.2 | 80 | 81.6 | 36 | 42 | 49 | 129 | 130 | 131 | 168 | 169 | 170.7 | 0.4 | 0.4 | 0.4 | 700 | 8500 | 0 | 0 | 1925 | 99.07 |  |  | 2020-07-06 | 2020-07-06 | 2020-06-02 | 172 | 2018-06-06 | 3354 | 0.0002941176 | -0.007470588 | 0.007764706 | 5.777294 | 10.568 | 0.0002941176 | -0.007470588 | 0.007764706 | 5.777294 | 10.568 | PS001121-A080620 | 0.0103 | 2.01275 | 0.019375 | 0.01675 | 4.9315 | 4.9845 | 4.641 | 5.083
1540 | PS001121-A080620-1/1-3 | 1100 | 33877 | 33878 | 1413.605 | 7.4001 | 7.72855 | 132.83 | 81.495 | 166.965 | 6.38 | 1.28 | 0.56 | 14.085 | 1.16 | 0.31 | 18.405 | 18.265 | 4.905 | 6.49 | 15.715 | 15.82 | 0.11 | 0.145 | 7.1 | 0.08 | PS001121-A080620-1 | CK002888-D220620 | CK002888-D220620 | 7.1835 | 7.1835 | 7.1835 | 5.7 | 5.7 | 7.285 | 7.285 | 7.285 | Rec-CK002689-D181219 | 2020-06-22 16:45 | 22.4 | 15.1 | 13 | Rec-CK002689-D181219 | 2020-06-22 16:45 | 22.4 | 15.1 | 13 | 3 | 3 | На контроль |  | 1705 | 13.8 | 1940 | 40 | 80.1 | 1925 | 35 | 40 | 166 | 203 | 129 | 169 | 25.75 | 177 | 162 | 2020-07-07 | 36.1 | 38 | 41.7 | 78.2 | 80 | 81.6 | 36 | 42 | 49 | 129 | 130 | 131 | 168 | 169 | 170.7 | 0.4 | 0.4 | 0.4 | 700 | 8500 | 0 | 0 | 1925 | 99.07 |  |  | 2020-07-06 | 2020-07-06 | 2020-06-02 | 172 | 2018-06-06 | 3354 | 0.0002941176 | -0.007470588 | 0.007764706 | 5.777294 | 10.568 | 0.0002941176 | -0.007470588 | 0.007764706 | 5.777294 | 10.568 | PS001121-A080620 | 0.0103 | 2.01275 | 0.019375 | 0.01675 | 4.9315 | 4.9845 | 4.641 | 5.083
1541 | PS001121-A080620-1/1-4 | 1100 | 33879 | 33880 | 1399.725 | 7.4089 | 7.76395 | 132.6 | 81.145 | 167.04 | 6.41 | 0.61 | 0.76 | 12.39 | 1.165 | 0.435 | 17.93 | 17.87 | 4.965 | 4.775 | 15.905 | 15.775 | 0.27 | 0.215 | 6.75 | 0.09 | PS001121-A080620-1 | CK002888-D220620 | CK002888-D220620 | 7.1835 | 7.1835 | 7.1835 | 5.7 | 5.7 | 7.285 | 7.285 | 7.285 | Rec-CK002689-D181219 | 2020-06-22 16:45 | 22.4 | 15.1 | 13 | Rec-CK002689-D181219 | 2020-06-22 16:45 | 22.4 | 15.1 | 13 | 3 | 3 | На контроль |  | 1705 | 13.8 | 1940 | 40 | 80.1 | 1925 | 35 | 40 | 166 | 203 | 129 | 169 | 25.75 | 177 | 162 | 2020-07-07 | 36.1 | 38 | 41.7 | 78.2 | 80 | 81.6 | 36 | 42 | 49 | 129 | 130 | 131 | 168 | 169 | 170.7 | 0.4 | 0.4 | 0.4 | 700 | 8500 | 0 | 0 | 1925 | 99.07 |  |  | 2020-07-06 | 2020-07-06 | 2020-06-02 | 172 | 2018-06-06 | 3354 | 0.0002941176 | -0.007470588 | 0.007764706 | 5.777294 | 10.568 | 0.0002941176 | -0.007470588 | 0.007764706 | 5.777294 | 10.568 | PS001121-A080620 | 0.0103 | 2.01275 | 0.019375 | 0.01675 | 4.9315 | 4.9845 | 4.641 | 5.083
1542 | PS001121-A080620-1/1-6 | 1100 | 34131 | 34130 | 1373.425 | 7.3912 | 7.77495 | 130.5 | 81.095 | 166.07 | 6.525 | 0.385 | 0.695 | 2.255 | 1.01 | 0.165 | 18.265 | 18.385 | 2.34 | 1.865 | 16.02 | 15.925 | 0.175 | 0.185 | 7 | 0.22 | PS001121-A080620-1 | CK002888-D220620 | CK002888-D220620 | 7.1835 | 7.1835 | 7.1835 | 5.7 | 5.7 | 7.285 | 7.285 | 7.285 | Rec-CK002689-D181219 | 2020-06-22 16:45 | 22.4 | 15.1 | 13 | Rec-CK002689-D181219 | 2020-06-22 16:45 | 22.4 | 15.1 | 13 | 3 | 3 | На контроль |  | 1705 | 13.8 | 1940 | 40 | 80.1 | 1925 | 35 | 40 | 166 | 203 | 129 | 169 | 25.75 | 177 | 162 | 2020-07-07 | 36.1 | 38 | 41.7 | 78.2 | 80 | 81.6 | 36 | 42 | 49 | 129 | 130 | 131 | 168 | 169 | 170.7 | 0.4 | 0.4 | 0.4 | 700 | 8500 | 0 | 0 | 1925 | 99.07 |  |  | 2020-07-06 | 2020-07-06 | 2020-06-02 | 172 | 2018-06-06 | 3354 | 0.0002941176 | -0.007470588 | 0.007764706 | 5.777294 | 10.568 | 0.0002941176 | -0.007470588 | 0.007764706 | 5.777294 | 10.568 | PS001121-A080620 | 0.0103 | 2.01275 | 0.019375 | 0.01675 | 4.9315 | 4.9845 | 4.641 | 5.083
1543 | PS001121-A080620-1/1-5 | 1100 | 34189 | 34190 | 1389.305 | 7.4076 | 7.7726 | 131.14 | 81.125 | 165.665 | 6.52 | 0.305 | 0.8 | 5.505 | 0.8 | 0.295 | 17.79 | 18.095 | 2.5 | 2.83 | 16.135 | 15.745 | 0.335 | 0.23 | 6.7 | 0.12 | PS001121-A080620-1 | CK002888-D220620 | CK002888-D220620 | 7.1835 | 7.1835 | 7.1835 | 5.7 | 5.7 | 7.285 | 7.285 | 7.285 | Rec-CK002689-D181219 | 2020-06-22 16:45 | 22.4 | 15.1 | 13 | Rec-CK002689-D181219 | 2020-06-22 16:45 | 22.4 | 15.1 | 13 | 3 | 3 | На контроль |  | 1705 | 13.8 | 1940 | 40 | 80.1 | 1925 | 35 | 40 | 166 | 203 | 129 | 169 | 25.75 | 177 | 162 | 2020-07-07 | 36.1 | 38 | 41.7 | 78.2 | 80 | 81.6 | 36 | 42 | 49 | 129 | 130 | 131 | 168 | 169 | 170.7 | 0.4 | 0.4 | 0.4 | 700 | 8500 | 0 | 0 | 1925 | 99.07 |  |  | 2020-07-06 | 2020-07-06 | 2020-06-02 | 172 | 2018-06-06 | 3354 | 0.0002941176 | -0.007470588 | 0.007764706 | 5.777294 | 10.568 | 0.0002941176 | -0.007470588 | 0.007764706 | 5.777294 | 10.568 | PS001121-A080620 | 0.0103 | 2.01275 | 0.019375 | 0.01675 | 4.9315 | 4.9845 | 4.641 | 5.083
1544 | PS001124-A090620-1/1-1 | 1200 | 33912 | 33913 | 1361.68 | 7.35815 | 7.71875 | 131.57 | 81.035 | 166.89 | 6.34 | 0.25 | 0.945 | 5.17 | 1.045 | 0.165 | 18.295 | 18.105 | 2.885 | 1.805 | 16.05 | 15.915 | 0.365 | 0.395 | 6.9 | 0.14 | PS001124-A090620-1 | CK002891-D230620 | CK002891-D230620 | 7.18 | 7.18 | 7.1805 | 5.72 | 5.71 | 7.281 | 7.281 | 7.281 | Rec-CK002689-D181219 | 2020-06-23 17:40 | 22.3 | 13.9 | 12.9 | Rec-CK002689-D181219 | 2020-06-23 17:40 | 22.3 | 13.9 | 12.9 | 3 | 3 | На контроль |  | 1705 | 13.9 | 1940 | 40 | 80.2 | 1925 | 35 | 40 | 166 | 203 | 129 | 169 | 25.71 | 166 | 131 | 2020-07-08 | 35 | 38 | 41 | 78.3 | 80 | 81.8 | 36 | 43 | 49 | 129 | 129.9 | 130.9 | 167.9 | 169.5 | 170.9 | 0.41 | 0.41 | 0.41 | 650 | 5700 | 0 | 0 | 1925 | 99.01 |  |  | 2020-07-06 | 2020-07-06 | 2020-06-02 | 178 | 2018-06-06 | 3360 | 0.0002375 | -0.0074875 | 0.007725 | 5.7764375 | 10.5101875 | 0.0002375 | -0.0074875 | 0.007725 | 5.7764375 | 10.5101875 | PS001124-A090620 | 0.0104125 | 2.00875 | 0.00825 | 0.021 | 4.885375 | 4.9625 | 4.557 | 5.013
1545 | PS001124-A090620-3/1-1 | 1100 | 33914 | 33915 | 1383.71 | 7.48935 | 7.84335 | 132.18 | 80.85 | 166.46 | 6.39 | 0.28 | 1.015 | 9.775 | 1.035 | 0.145 | 18.055 | 17.98 | 1.825 | 2.705 | 15.815 | 16.12 | 0.17 | 0.17 | 7.2 | 0.08 | PS001124-A090620-3 | CK002892-A250620 | CK002897-A260620 | 7.18 | 7.18 | 7.1805 | 5.71 | 5.71 | 7.281 | 7.281 | 7.281 | Rec-CK002806-A290320 | 2020-06-25 08:30 | 22 | 11.8 | 13.5 | Rec-CK002806-A290320 | 2020-06-26 08:30 | 21.8 | 10.9 | 13.2 | 1 | 1 | На контроль |  | 1705 | 13.9 | 1940 | 40 | 80.2 | 1925 | 38 | 41 | 166 | 203 | 130 | 166.5 | 25.71 | 165 | 150 | 2020-07-09 | 36 | 38 | 41 | 78.8 | 80 | 81.4 | 37 | 44 | 50 | 129.3 | 130 | 130.6 | 168.1 | 169.4 | 170.6 | 0.41 | 0.41 | 0.41 | 650 | 7000 | 0 | 0 | 1925 | 98.91 |  |  | 2020-07-06 | 2020-07-06 | 2020-06-02 | 188 | 2018-06-06 | 3370 | -0.0002235294 | -0.007705882 | 0.007482353 | 5.710412 | 10.54065 | -0.00018125 | -0.00773125 | 0.00755 | 5.7145 | 10.5998125 | PS001124-A090620 | 0.0104125 | 2.00875 | 0.00825 | 0.021 | 4.885375 | 4.9625 | 4.557 | 5.013
1546 | PS001124-A090620-3/1-2 | 1100 | 33916 | 33917 | 1382.575 | 7.5316 | 7.8908 | 132.125 | 80.995 | 166.22 | 6.365 | 0.275 | 0.815 | 10.22 | 0.945 | 0.15 | 18.165 | 18.205 | 2.61 | 2.35 | 15.89 | 16.12 | 0.135 | 0.155 | 7.2 | 0.12 | PS001124-A090620-3 | CK002892-A250620 | CK002897-A260620 | 7.18 | 7.18 | 7.1805 | 5.71 | 5.71 | 7.281 | 7.281 | 7.281 | Rec-CK002806-A290320 | 2020-06-25 08:30 | 22 | 11.8 | 13.5 | Rec-CK002806-A290320 | 2020-06-26 08:30 | 21.8 | 10.9 | 13.2 | 1 | 1 | На контроль |  | 1705 | 13.9 | 1940 | 40 | 80.2 | 1925 | 38 | 41 | 166 | 203 | 130 | 166.5 | 25.71 | 165 | 150 | 2020-07-09 | 36 | 38 | 41 | 78.8 | 80 | 81.4 | 37 | 44 | 50 | 129.3 | 130 | 130.6 | 168.1 | 169.4 | 170.6 | 0.41 | 0.41 | 0.41 | 650 | 7000 | 0 | 0 | 1925 | 98.91 |  |  | 2020-07-06 | 2020-07-06 | 2020-06-02 | 188 | 2018-06-06 | 3370 | -0.0002235294 | -0.007705882 | 0.007482353 | 5.710412 | 10.54065 | -0.00018125 | -0.00773125 | 0.00755 | 5.7145 | 10.5998125 | PS001124-A090620 | 0.0104125 | 2.00875 | 0.00825 | 0.021 | 4.885375 | 4.9625 | 4.557 | 5.013
1547 | PS001124-A090620-3/1-3 | 1100 | 33949 | 33950 | 1385.315 | 7.56685 | 7.9156 | 131.75 | 81.22 | 166.22 | 6.47 | 0.27 | 0.675 | 6.35 | 0.64 | 0.145 | 18.18 | 18.19 | 2.5 | 3.105 | 16.145 | 15.97 | 0.155 | 0.16 | 7.25 | 0.06 | PS001124-A090620-3 | CK002892-A250620 | CK002897-A260620 | 7.18 | 7.18 | 7.1805 | 5.71 | 5.71 | 7.281 | 7.281 | 7.281 | Rec-CK002806-A290320 | 2020-06-25 08:30 | 22 | 11.8 | 13.5 | Rec-CK002806-A290320 | 2020-06-26 08:30 | 21.8 | 10.9 | 13.2 | 1 | 1 | На контроль |  | 1705 | 13.9 | 1940 | 40 | 80.2 | 1925 | 38 | 41 | 166 | 203 | 130 | 166.5 | 25.71 | 165 | 150 | 2020-07-09 | 36 | 38 | 41 | 78.8 | 80 | 81.4 | 37 | 44 | 50 | 129.3 | 130 | 130.6 | 168.1 | 169.4 | 170.6 | 0.41 | 0.41 | 0.41 | 650 | 7000 | 0 | 0 | 1925 | 98.91 |  |  | 2020-07-06 | 2020-07-06 | 2020-06-02 | 188 | 2018-06-06 | 3370 | -0.0002235294 | -0.007705882 | 0.007482353 | 5.710412 | 10.54065 | -0.00018125 | -0.00773125 | 0.00755 | 5.7145 | 10.5998125 | PS001124-A090620 | 0.0104125 | 2.00875 | 0.00825 | 0.021 | 4.885375 | 4.9625 | 4.557 | 5.013
1548 | PS001124-A090620-3/1-4 | 1100 | 33951 | 33952 | 1387.28 | 7.5704 | 7.9242 | 131.215 | 81.18 | 165.77 | 6.54 | 0.26 | 0.66 | 4.71 | 0.76 | 0.11 | 18.225 | 18.14 | 2.34 | 3.13 | 16.17 | 15.955 | 0.24 | 0.15 | 7.35 | 0.06 | PS001124-A090620-3 | CK002892-A250620 | CK002897-A260620 | 7.18 | 7.18 | 7.1805 | 5.71 | 5.71 | 7.281 | 7.281 | 7.281 | Rec-CK002806-A290320 | 2020-06-25 08:30 | 22 | 11.8 | 13.5 | Rec-CK002806-A290320 | 2020-06-26 08:30 | 21.8 | 10.9 | 13.2 | 1 | 1 | На контроль |  | 1705 | 13.9 | 1940 | 40 | 80.2 | 1925 | 38 | 41 | 166 | 203 | 130 | 166.5 | 25.71 | 165 | 150 | 2020-07-09 | 36 | 38 | 41 | 78.8 | 80 | 81.4 | 37 | 44 | 50 | 129.3 | 130 | 130.6 | 168.1 | 169.4 | 170.6 | 0.41 | 0.41 | 0.41 | 650 | 7000 | 0 | 0 | 1925 | 98.91 |  |  | 2020-07-06 | 2020-07-06 | 2020-06-02 | 188 | 2018-06-06 | 3370 | -0.0002235294 | -0.007705882 | 0.007482353 | 5.710412 | 10.54065 | -0.00018125 | -0.00773125 | 0.00755 | 5.7145 | 10.5998125 | PS001124-A090620 | 0.0104125 | 2.00875 | 0.00825 | 0.021 | 4.885375 | 4.9625 | 4.557 | 5.013
1549 | PS001124-A090620-3/1-5 | 1100 | 33953 | 33954 | 1381.735 | 7.59805 | 7.96005 | 132.03 | 81.015 | 166.115 | 6.52 | 0.31 | 0.83 | 5.615 | 1.135 | 0.16 | 18.39 | 18.185 | 1.98 | 2.615 | 15.92 | 16.125 | 0.205 | 0.115 | 7.4 | 0.08 | PS001124-A090620-3 | CK002892-A250620 | CK002897-A260620 | 7.18 | 7.18 | 7.1805 | 5.71 | 5.71 | 7.281 | 7.281 | 7.281 | Rec-CK002806-A290320 | 2020-06-25 08:30 | 22 | 11.8 | 13.5 | Rec-CK002806-A290320 | 2020-06-26 08:30 | 21.8 | 10.9 | 13.2 | 1 | 1 | На контроль |  | 1705 | 13.9 | 1940 | 40 | 80.2 | 1925 | 38 | 41 | 166 | 203 | 130 | 166.5 | 25.71 | 165 | 150 | 2020-07-09 | 36 | 38 | 41 | 78.8 | 80 | 81.4 | 37 | 44 | 50 | 129.3 | 130 | 130.6 | 168.1 | 169.4 | 170.6 | 0.41 | 0.41 | 0.41 | 650 | 7000 | 0 | 0 | 1925 | 98.91 |  |  | 2020-07-06 | 2020-07-06 | 2020-06-02 | 188 | 2018-06-06 | 3370 | -0.0002235294 | -0.007705882 | 0.007482353 | 5.710412 | 10.54065 | -0.00018125 | -0.00773125 | 0.00755 | 5.7145 | 10.5998125 | PS001124-A090620 | 0.0104125 | 2.00875 | 0.00825 | 0.021 | 4.885375 | 4.9625 | 4.557 | 5.013
1550 | PS001124-A090620-3/1-6 | 1100 | 33955 | 33956 | 1382.265 | 7.64435 | 7.99135 | 132.83 | 81.055 | 167.13 | 6.54 | 0.305 | 0.78 | 5.075 | 1.125 | 0.195 | 18.535 | 18.48 | 2.335 | 2.19 | 15.98 | 16.005 | 0.185 | 0.12 | 7.55 | 0.13 | PS001124-A090620-3 | CK002892-A250620 | CK002897-A260620 | 7.18 | 7.18 | 7.1805 | 5.71 | 5.71 | 7.281 | 7.281 | 7.281 | Rec-CK002806-A290320 | 2020-06-25 08:30 | 22 | 11.8 | 13.5 | Rec-CK002806-A290320 | 2020-06-26 08:30 | 21.8 | 10.9 | 13.2 | 1 | 1 | На контроль |  | 1705 | 13.9 | 1940 | 40 | 80.2 | 1925 | 38 | 41 | 166 | 203 | 130 | 166.5 | 25.71 | 165 | 150 | 2020-07-09 | 36 | 38 | 41 | 78.8 | 80 | 81.4 | 37 | 44 | 50 | 129.3 | 130 | 130.6 | 168.1 | 169.4 | 170.6 | 0.41 | 0.41 | 0.41 | 650 | 7000 | 0 | 0 | 1925 | 98.91 |  |  | 2020-07-06 | 2020-07-06 | 2020-06-02 | 188 | 2018-06-06 | 3370 | -0.0002235294 | -0.007705882 | 0.007482353 | 5.710412 | 10.54065 | -0.00018125 | -0.00773125 | 0.00755 | 5.7145 | 10.5998125 | PS001124-A090620 | 0.0104125 | 2.00875 | 0.00825 | 0.021 | 4.885375 | 4.9625 | 4.557 | 5.013
1551 | PS001123-A090620-1/1-4 | 1050 | 33961 | 33962 | 1360.11 | 7.33125 | 7.6985 | 130.315 | 81.455 | 165.685 | 6.39 | 0.5 | 0.48 | 6.285 | 0.79 | 0.455 | 18.02 | 18.19 | 4.045 | 3.32 | 16.17 | 15.84 | 0.83 | 0.715 | 6.95 | 0.07 | PS001123-A090620-1 | CK002900-D290620 | CK002900-D290620 | 7.1815 | 7.1815 | 7.182 | 5.71 | 5.7 | 7.2825 | 7.2825 | 7.2825 | Rec-CK002896-D260620 | 2020-06-29 17:10 | 22.4 | 14.2 | 12.5 | Rec-CK002896-D260620 | 2020-06-29 17:10 | 22.4 | 14.2 | 12.5 | 3 | 3 | На контроль |  | 1705 | 13.9 | 1940 | 40 | 80.2 | 1925 | 35 | 40 | 166 | 203 | 129 | 169 | 25.73 | 194 | 179 | 2020-07-09 | 35.2 | 38 | 42.3 | 78.4 | 80 | 81.3 | 34 | 45 | 51 | 128.8 | 130 | 130.7 | 167.9 | 169 | 170.6 | 0.41 | 0.41 | 0.41 | 700 | 10500 | 0 | 0 | 1925 | 99.22 |  |  | 2020-07-06 | 2020-07-06 | 2020-06-02 | 188 | 2018-06-06 | 3370 | 0.0006055556 | -0.007494444 | 0.0081 | 5.823667 | 10.56233 | 0.0006055556 | -0.007494444 | 0.0081 | 5.823667 | 10.56233 | PS001123-A090620 | 0.010275 | 2.012625 | 0.011375 | 0.015875 | 4.8865 | 4.9685 | 4.56 | 5.028
1552 | PS001123-A090620-1/1-5 | 1050 | 33963 | 33964 | 1368.675 | 7.3871 | 7.7562 | 130.915 | 81.41 | 165.235 | 6.37 | 0.205 | 0.625 | 8.03 | 0.91 | 0.27 | 18.105 | 18.18 | 3.52 | 3.15 | 16.255 | 15.85 | 0.82 | 0.705 | 7 | 0.07 | PS001123-A090620-1 | CK002900-D290620 | CK002900-D290620 | 7.1815 | 7.1815 | 7.182 | 5.71 | 5.7 | 7.2825 | 7.2825 | 7.2825 | Rec-CK002896-D260620 | 2020-06-29 17:10 | 22.4 | 14.2 | 12.5 | Rec-CK002896-D260620 | 2020-06-29 17:10 | 22.4 | 14.2 | 12.5 | 3 | 3 | На контроль |  | 1705 | 13.9 | 1940 | 40 | 80.2 | 1925 | 35 | 40 | 166 | 203 | 129 | 169 | 25.73 | 194 | 179 | 2020-07-09 | 35.2 | 38 | 42.3 | 78.4 | 80 | 81.3 | 34 | 45 | 51 | 128.8 | 130 | 130.7 | 167.9 | 169 | 170.6 | 0.41 | 0.41 | 0.41 | 700 | 10500 | 0 | 0 | 1925 | 99.22 |  |  | 2020-07-06 | 2020-07-06 | 2020-06-02 | 188 | 2018-06-06 | 3370 | 0.0006055556 | -0.007494444 | 0.0081 | 5.823667 | 10.56233 | 0.0006055556 | -0.007494444 | 0.0081 | 5.823667 | 10.56233 | PS001123-A090620 | 0.010275 | 2.012625 | 0.011375 | 0.015875 | 4.8865 | 4.9685 | 4.56 | 5.028
1553 | PS001123-A090620-1/1-6 | 1050 | 33965 | 33966 | 1372.415 | 7.39215 | 7.76545 | 130.65 | 81.19 | 165.265 | 6.435 | 0.245 | 0.695 | 8.365 | 0.62 | 0.085 | 18.095 | 17.98 | 2.385 | 2.51 | 16.045 | 16.045 | 0.72 | 0.76 | 6.95 | 0.18 | PS001123-A090620-1 | CK002900-D290620 | CK002900-D290620 | 7.1815 | 7.1815 | 7.182 | 5.71 | 5.7 | 7.2825 | 7.2825 | 7.2825 | Rec-CK002896-D260620 | 2020-06-29 17:10 | 22.4 | 14.2 | 12.5 | Rec-CK002896-D260620 | 2020-06-29 17:10 | 22.4 | 14.2 | 12.5 | 3 | 3 | На контроль |  | 1705 | 13.9 | 1940 | 40 | 80.2 | 1925 | 35 | 40 | 166 | 203 | 129 | 169 | 25.73 | 194 | 179 | 2020-07-09 | 35.2 | 38 | 42.3 | 78.4 | 80 | 81.3 | 34 | 45 | 51 | 128.8 | 130 | 130.7 | 167.9 | 169 | 170.6 | 0.41 | 0.41 | 0.41 | 700 | 10500 | 0 | 0 | 1925 | 99.22 |  |  | 2020-07-06 | 2020-07-06 | 2020-06-02 | 188 | 2018-06-06 | 3370 | 0.0006055556 | -0.007494444 | 0.0081 | 5.823667 | 10.56233 | 0.0006055556 | -0.007494444 | 0.0081 | 5.823667 | 10.56233 | PS001123-A090620 | 0.010275 | 2.012625 | 0.011375 | 0.015875 | 4.8865 | 4.9685 | 4.56 | 5.028
1554 | PS001123-A090620-1/1-7 | 1200 | 33967 | 33968 | 1372.2 | 7.37425 | 7.73105 | 130.03 | 81.025 | 165.875 | 6.385 | 0.345 | 0.715 | 10.38 | 0.64 | 0.075 | 18.08 | 18.12 | 2.77 | 2.42 | 15.93 | 16.18 | 0.765 | 0.77 | 7 | 0.18 | PS001123-A090620-1 | CK002900-D290620 | CK002900-D290620 | 7.1815 | 7.1815 | 7.182 | 5.71 | 5.7 | 7.2825 | 7.2825 | 7.2825 | Rec-CK002896-D260620 | 2020-06-29 17:10 | 22.4 | 14.2 | 12.5 | Rec-CK002896-D260620 | 2020-06-29 17:10 | 22.4 | 14.2 | 12.5 | 3 | 3 | На контроль |  | 1705 | 13.9 | 1940 | 40 | 80.2 | 1925 | 35 | 40 | 166 | 203 | 129 | 169 | 25.73 | 194 | 179 | 2020-07-09 | 35.2 | 38 | 42.3 | 78.4 | 80 | 81.3 | 34 | 45 | 51 | 128.8 | 130 | 130.7 | 167.9 | 169 | 170.6 | 0.41 | 0.41 | 0.41 | 700 | 10500 | 0 | 0 | 1925 | 99.22 |  |  | 2020-07-06 | 2020-07-06 | 2020-06-02 | 188 | 2018-06-06 | 3370 | 0.0006055556 | -0.007494444 | 0.0081 | 5.823667 | 10.56233 | 0.0006055556 | -0.007494444 | 0.0081 | 5.823667 | 10.56233 | PS001123-A090620 | 0.010275 | 2.012625 | 0.011375 | 0.015875 | 4.8865 | 4.9685 | 4.56 | 5.028
1555 | PS001123-A090620-1/1-8 | 1200 | 33969 | 33970 | 1366.92 | 7.3921 | 7.7324 | 130.725 | 81.1 | 165.18 | 6.48 | 0.07 | 1.15 | 7.115 | 1.095 | 0.175 | 18.21 | 18.22 | 2.145 | 2.845 | 16.09 | 15.84 | 0.645 | 0.705 | 7.25 | 0.13 | PS001123-A090620-1 | CK002900-D290620 | CK002900-D290620 | 7.1815 | 7.1815 | 7.182 | 5.71 | 5.7 | 7.2825 | 7.2825 | 7.2825 | Rec-CK002896-D260620 | 2020-06-29 17:10 | 22.4 | 14.2 | 12.5 | Rec-CK002896-D260620 | 2020-06-29 17:10 | 22.4 | 14.2 | 12.5 | 3 | 3 | На контроль |  | 1705 | 13.9 | 1940 | 40 | 80.2 | 1925 | 35 | 40 | 166 | 203 | 129 | 169 | 25.73 | 194 | 179 | 2020-07-09 | 35.2 | 38 | 42.3 | 78.4 | 80 | 81.3 | 34 | 45 | 51 | 128.8 | 130 | 130.7 | 167.9 | 169 | 170.6 | 0.41 | 0.41 | 0.41 | 700 | 10500 | 0 | 0 | 1925 | 99.22 |  |  | 2020-07-06 | 2020-07-06 | 2020-06-02 | 188 | 2018-06-06 | 3370 | 0.0006055556 | -0.007494444 | 0.0081 | 5.823667 | 10.56233 | 0.0006055556 | -0.007494444 | 0.0081 | 5.823667 | 10.56233 | PS001123-A090620 | 0.010275 | 2.012625 | 0.011375 | 0.015875 | 4.8865 | 4.9685 | 4.56 | 5.028
1556 | PS001123-A090620-1/1-1 | 1100 | 34126 | 34127 | 1388.07 | 7.39655 | 7.75245 | 130.445 | 81.165 | 166.39 | 6.485 | 0.345 | 0.6 | 10.25 | 1.49 | 0.395 | 17.89 | 18.05 | 3.42 | 3.99 | 15.925 | 16.02 | 0.735 | 0.685 | 6.85 | 0.06 | PS001123-A090620-1 | CK002900-D290620 | CK002900-D290620 | 7.1815 | 7.1815 | 7.182 | 5.71 | 5.7 | 7.2825 | 7.2825 | 7.2825 | Rec-CK002896-D260620 | 2020-06-29 17:10 | 22.4 | 14.2 | 12.5 | Rec-CK002896-D260620 | 2020-06-29 17:10 | 22.4 | 14.2 | 12.5 | 3 | 3 | На контроль |  | 1705 | 13.9 | 1940 | 40 | 80.2 | 1925 | 35 | 40 | 166 | 203 | 129 | 169 | 25.73 | 194 | 179 | 2020-07-09 | 35.2 | 38 | 42.3 | 78.4 | 80 | 81.3 | 34 | 45 | 51 | 128.8 | 130 | 130.7 | 167.9 | 169 | 170.6 | 0.41 | 0.41 | 0.41 | 700 | 10500 | 0 | 0 | 1925 | 99.22 |  |  | 2020-07-06 | 2020-07-06 | 2020-06-02 | 188 | 2018-06-06 | 3370 | 0.0006055556 | -0.007494444 | 0.0081 | 5.823667 | 10.56233 | 0.0006055556 | -0.007494444 | 0.0081 | 5.823667 | 10.56233 | PS001123-A090620 | 0.010275 | 2.012625 | 0.011375 | 0.015875 | 4.8865 | 4.9685 | 4.56 | 5.028
1557 | PS001123-A090620-1/1-2 | 1100 | 34128 | 34129 | 1367.405 | 7.3803 | 7.75305 | 130.17 | 81.16 | 166.395 | 6.315 | 0.295 | 0.54 | 9.99 | 1.345 | 0.25 | 17.95 | 17.985 | 2.085 | 2.41 | 15.93 | 16 | 0.75 | 0.745 | 6.9 | 0.08 | PS001123-A090620-1 | CK002900-D290620 | CK002900-D290620 | 7.1815 | 7.1815 | 7.182 | 5.71 | 5.7 | 7.2825 | 7.2825 | 7.2825 | Rec-CK002896-D260620 | 2020-06-29 17:10 | 22.4 | 14.2 | 12.5 | Rec-CK002896-D260620 | 2020-06-29 17:10 | 22.4 | 14.2 | 12.5 | 3 | 3 | На контроль |  | 1705 | 13.9 | 1940 | 40 | 80.2 | 1925 | 35 | 40 | 166 | 203 | 129 | 169 | 25.73 | 194 | 179 | 2020-07-09 | 35.2 | 38 | 42.3 | 78.4 | 80 | 81.3 | 34 | 45 | 51 | 128.8 | 130 | 130.7 | 167.9 | 169 | 170.6 | 0.41 | 0.41 | 0.41 | 700 | 10500 | 0 | 0 | 1925 | 99.22 |  |  | 2020-07-06 | 2020-07-06 | 2020-06-02 | 188 | 2018-06-06 | 3370 | 0.0006055556 | -0.007494444 | 0.0081 | 5.823667 | 10.56233 | 0.0006055556 | -0.007494444 | 0.0081 | 5.823667 | 10.56233 | PS001123-A090620 | 0.010275 | 2.012625 | 0.011375 | 0.015875 | 4.8865 | 4.9685 | 4.56 | 5.028
1558 | PS001125-A140620-1/1-1 | 600 | 34079 | 34080 | 1384.33 | 7.38345 | 7.72485 | 130.81 | 80.97 | 166.865 | 6.18 | 0.34 | 0.33 | 7.99 | 0.53 | 0.12 | 18.23 | 18.045 | 2.175 | 2.665 | 15.88 | 15.91 | 0.115 | 0.05 | 6.75 | 0.24 | PS001125-A140620-1 | CK002896-D260620 | CK002896-D260620 | 7.18 | 7.18 | 7.181 | 5.69 | 5.715 | 7.281 | 7.281 | 7.281 | Rec-CK002896-D260620 | 2020-06-26 08:35 | 21.8 | 12.3 | 12.7 | Rec-CK002896-D260620 | 2020-06-26 08:35 | 21.8 | 12.3 | 12.7 | 3 | 3 | На контроль |  | 1705 | 13.8 | 1940 | 40 | 80.2 | 1925 | 35 | 45 | 166 | 203 | 129 | 169 | 25.84 | 167 | 152 | 2020-07-13 | 38.6 | 40 | 45.6 | 78 | 80 | 82 | 43 | 48 | 57 | 129.1 | 130 | 131.4 | 167.5 | 169 | 171.9 | 0.42 | 0.42 | 0.42 | 700 | 5500 | 0 | 0 | 1925 | 97.9 |  |  | 2020-07-06 | 2020-07-06 | 2020-06-02 | 204 | 2018-06-06 | 3386 | -8.333333e-05 | -0.007483333 | 0.0074 | 5.786 | 10.52967 | -8.333333e-05 | -0.007483333 | 0.0074 | 5.786 | 10.52967 | PS001125-A140620 | 0.010275 | 2.011625 | 0.0155 | 0.021125 | 4.906125 | 4.984 | 4.598 | 5.053
1559 | PS001125-A140620-2/1-2 | 1100 | 34081 | 34082 | 1390.435 | 7.34815 | 7.7152 | 130.97 | 81.015 | 166.23 | 6.41 | 0.29 | 0.9 | 11.02 | 0.645 | 0.125 | 17.885 | 17.735 | 4.63 | 3.895 | 15.91 | 16.055 | 0.18 | 0.19 | 7.3 | 0.17 | PS001125-A140620-2 | CK002905-A020720 | CK002905-A020720 | 7.1815 | 7.1815 | 7.181 | 5.725 | 5.715 | 7.2825 | 7.2825 | 7.2825 | Rec-CK002806-A290320 | 2020-07-02 17:10 | 21.2 | 12.3 | 13.1 | Rec-CK002806-A290320 | 2020-07-02 17:10 | 21.2 | 12.3 | 13.1 | 1 | 1 | На контроль |  | 1705 | 13.9 | 1940 | 40 | 80.1 | 1925 | 37 | 42 | 166 | 203 | 129 | 169 | 25.65 | 166 | 151 | 2020-07-14 | 37 | 41 | 46 | 77.8 | 80 | 81.9 | 42 | 50 | 58 | 128.9 | 130 | 131.4 | 167.2 | 170 | 171.9 | 0.43 | 0.43 | 0.43 | 650 | 5100 | 0 | 0 | 1925 | 98.39 |  |  | 2020-07-06 | 2020-07-06 | 2020-06-02 | 212 | 2018-06-06 | 3394 | -0.0002764706 | -0.007741176 | 0.007464706 | 5.729235 | 10.49535 | -0.0002764706 | -0.007741176 | 0.007464706 | 5.729235 | 10.49535 | PS001125-A140620 | 0.010275 | 2.011625 | 0.0155 | 0.021125 | 4.906125 | 4.984 | 4.598 | 5.053
1560 | PS001125-A140620-2/1-3 | 1100 | 34083 | 34084 | 1392.865 | 7.37715 | 7.7423 | 131.23 | 81.19 | 166.58 | 6.35 | 0.355 | 1.19 | 13.055 | 0.665 | 0.23 | 17.92 | 18.26 | 1.955 | 2.07 | 16.365 | 15.825 | 0.24 | 0.19 | 7.4 | 0.24 | PS001125-A140620-2 | CK002905-A020720 | CK002905-A020720 | 7.1815 | 7.1815 | 7.181 | 5.725 | 5.715 | 7.2825 | 7.2825 | 7.2825 | Rec-CK002806-A290320 | 2020-07-02 17:10 | 21.2 | 12.3 | 13.1 | Rec-CK002806-A290320 | 2020-07-02 17:10 | 21.2 | 12.3 | 13.1 | 1 | 1 | На контроль |  | 1705 | 13.9 | 1940 | 40 | 80.1 | 1925 | 37 | 42 | 166 | 203 | 129 | 169 | 25.65 | 166 | 151 | 2020-07-14 | 37 | 41 | 46 | 77.8 | 80 | 81.9 | 42 | 50 | 58 | 128.9 | 130 | 131.4 | 167.2 | 170 | 171.9 | 0.43 | 0.43 | 0.43 | 650 | 5100 | 0 | 0 | 1925 | 98.39 |  |  | 2020-07-06 | 2020-07-06 | 2020-06-02 | 212 | 2018-06-06 | 3394 | -0.0002764706 | -0.007741176 | 0.007464706 | 5.729235 | 10.49535 | -0.0002764706 | -0.007741176 | 0.007464706 | 5.729235 | 10.49535 | PS001125-A140620 | 0.010275 | 2.011625 | 0.0155 | 0.021125 | 4.906125 | 4.984 | 4.598 | 5.053
1561 | PS001121-A080620-3/1-1 | 1100 | 34132 | 34133 | 1378.12 | 7.4432 | 7.8078 | 130.845 | 81.26 | 166.375 | 6.35 | 0.12 | 0.615 | 3.925 | 1.055 | 0.165 | 18.2 | 18.075 | 1.29 | 2.08 | 16.335 | 16.07 | 0.325 | 0.235 | 6.6 | 0.13 | PS001121-A080620-3 | CK002899-D290620 | CK002899-D290620 | 7.18 | 7.18 | 7.1805 | 5.71 | 5.7 | 7.281 | 7.281 | 7.281 | Rec-CK002896-D260620 | 2020-06-29 08:10 | 21.6 | 14.7 | 12.8 | Rec-CK002896-D260620 | 2020-06-29 08:10 | 21.6 | 14.7 | 12.8 | 3 | 3 | На контроль |  | 1705 | 14 | 1940 | 40 | 80.2 | 1925 | 35 | 40 | 166 | 203 | 129 | 169 | 25.41 | 196 | 181 | 2020-07-10 | 37 | 40 | 42 | 78.9 | 80.2 | 81.3 | 38 | 45 | 52 | 129.4 | 130 | 130.9 | 167.9 | 168.5 | 171.9 | 0.42 | 0.42 | 0.42 | 750 | 10000 | 0 | 1 | 1925 | 98.32 |  |  | 2020-07-06 | 2020-07-06 | 2020-06-02 | 196 | 2018-06-06 | 3378 | -8.888889e-05 | -0.007361111 | 0.007272222 | 5.819444 | 10.51517 | -8.888889e-05 | -0.007361111 | 0.007272222 | 5.819444 | 10.51517 | PS001121-A080620 | 0.0103 | 2.01275 | 0.019375 | 0.01675 | 4.9315 | 4.9845 | 4.641 | 5.083
1562 | PS001121-A080620-3/1-2 | 1100 | 34134 | 34135 | 1367.32 | 7.42685 | 7.7865 | 130.945 | 81.28 | 166.345 | 6.335 | 0.165 | 0.7 | 6.835 | 0.93 | 0.18 | 18.495 | 18.42 | 1.59 | 1.655 | 16.3 | 16.005 | 0.365 | 0.28 | 6.7 | 0.14 | PS001121-A080620-3 | CK002899-D290620 | CK002899-D290620 | 7.18 | 7.18 | 7.1805 | 5.71 | 5.7 | 7.281 | 7.281 | 7.281 | Rec-CK002896-D260620 | 2020-06-29 08:10 | 21.6 | 14.7 | 12.8 | Rec-CK002896-D260620 | 2020-06-29 08:10 | 21.6 | 14.7 | 12.8 | 3 | 3 | На контроль |  | 1705 | 14 | 1940 | 40 | 80.2 | 1925 | 35 | 40 | 166 | 203 | 129 | 169 | 25.41 | 196 | 181 | 2020-07-10 | 37 | 40 | 42 | 78.9 | 80.2 | 81.3 | 38 | 45 | 52 | 129.4 | 130 | 130.9 | 167.9 | 168.5 | 171.9 | 0.42 | 0.42 | 0.42 | 750 | 10000 | 0 | 1 | 1925 | 98.32 |  |  | 2020-07-06 | 2020-07-06 | 2020-06-02 | 196 | 2018-06-06 | 3378 | -8.888889e-05 | -0.007361111 | 0.007272222 | 5.819444 | 10.51517 | -8.888889e-05 | -0.007361111 | 0.007272222 | 5.819444 | 10.51517 | PS001121-A080620 | 0.0103 | 2.01275 | 0.019375 | 0.01675 | 4.9315 | 4.9845 | 4.641 | 5.083
1563 | PS001121-A080620-3/1-3 | 1100 | 34136 | 34137 | 1367.96 | 7.4299 | 7.78985 | 130.86 | 81.395 | 166.265 | 6.295 | 0.345 | 0.745 | 8.885 | 0.49 | 0.155 | 18.51 | 18.48 | 1.845 | 2.125 | 16.345 | 15.995 | 0.385 | 0.325 | 6.7 | 0.12 | PS001121-A080620-3 | CK002899-D290620 | CK002899-D290620 | 7.18 | 7.18 | 7.1805 | 5.71 | 5.7 | 7.281 | 7.281 | 7.281 | Rec-CK002896-D260620 | 2020-06-29 08:10 | 21.6 | 14.7 | 12.8 | Rec-CK002896-D260620 | 2020-06-29 08:10 | 21.6 | 14.7 | 12.8 | 3 | 3 | На контроль |  | 1705 | 14 | 1940 | 40 | 80.2 | 1925 | 35 | 40 | 166 | 203 | 129 | 169 | 25.41 | 196 | 181 | 2020-07-10 | 37 | 40 | 42 | 78.9 | 80.2 | 81.3 | 38 | 45 | 52 | 129.4 | 130 | 130.9 | 167.9 | 168.5 | 171.9 | 0.42 | 0.42 | 0.42 | 750 | 10000 | 0 | 1 | 1925 | 98.32 |  |  | 2020-07-06 | 2020-07-06 | 2020-06-02 | 196 | 2018-06-06 | 3378 | -8.888889e-05 | -0.007361111 | 0.007272222 | 5.819444 | 10.51517 | -8.888889e-05 | -0.007361111 | 0.007272222 | 5.819444 | 10.51517 | PS001121-A080620 | 0.0103 | 2.01275 | 0.019375 | 0.01675 | 4.9315 | 4.9845 | 4.641 | 5.083
1564 | PS001121-A080620-3/1-4 | 1100 | 34138 | 34139 | 1374.28 | 7.4373 | 7.79845 | 130.79 | 81.43 | 166.115 | 6.395 | 0.39 | 0.71 | 5.94 | 0.61 | 0.12 | 18.405 | 18.405 | 1.91 | 2.785 | 16.3 | 16.08 | 0.19 | 0.29 | 6.7 | 0.17 | PS001121-A080620-3 | CK002899-D290620 | CK002899-D290620 | 7.18 | 7.18 | 7.1805 | 5.71 | 5.7 | 7.281 | 7.281 | 7.281 | Rec-CK002896-D260620 | 2020-06-29 08:10 | 21.6 | 14.7 | 12.8 | Rec-CK002896-D260620 | 2020-06-29 08:10 | 21.6 | 14.7 | 12.8 | 3 | 3 | На контроль |  | 1705 | 14 | 1940 | 40 | 80.2 | 1925 | 35 | 40 | 166 | 203 | 129 | 169 | 25.41 | 196 | 181 | 2020-07-10 | 37 | 40 | 42 | 78.9 | 80.2 | 81.3 | 38 | 45 | 52 | 129.4 | 130 | 130.9 | 167.9 | 168.5 | 171.9 | 0.42 | 0.42 | 0.42 | 750 | 10000 | 0 | 1 | 1925 | 98.32 |  |  | 2020-07-06 | 2020-07-06 | 2020-06-02 | 196 | 2018-06-06 | 3378 | -8.888889e-05 | -0.007361111 | 0.007272222 | 5.819444 | 10.51517 | -8.888889e-05 | -0.007361111 | 0.007272222 | 5.819444 | 10.51517 | PS001121-A080620 | 0.0103 | 2.01275 | 0.019375 | 0.01675 | 4.9315 | 4.9845 | 4.641 | 5.083
1565 | PS001121-A080620-3/1-5 | 1100 | 34140 | 34141 | 1376.195 | 7.42615 | 7.79345 | 130.905 | 81.315 | 165.97 | 6.47 | 0.275 | 0.625 | 4.385 | 0.555 | 0.135 | 18.54 | 18.375 | 2.51 | 2.44 | 16.325 | 16.11 | 0.26 | 0.305 | 6.75 | 0.21 | PS001121-A080620-3 | CK002899-D290620 | CK002899-D290620 | 7.18 | 7.18 | 7.1805 | 5.71 | 5.7 | 7.281 | 7.281 | 7.281 | Rec-CK002896-D260620 | 2020-06-29 08:10 | 21.6 | 14.7 | 12.8 | Rec-CK002896-D260620 | 2020-06-29 08:10 | 21.6 | 14.7 | 12.8 | 3 | 3 | На контроль |  | 1705 | 14 | 1940 | 40 | 80.2 | 1925 | 35 | 40 | 166 | 203 | 129 | 169 | 25.41 | 196 | 181 | 2020-07-10 | 37 | 40 | 42 | 78.9 | 80.2 | 81.3 | 38 | 45 | 52 | 129.4 | 130 | 130.9 | 167.9 | 168.5 | 171.9 | 0.42 | 0.42 | 0.42 | 750 | 10000 | 0 | 1 | 1925 | 98.32 |  |  | 2020-07-06 | 2020-07-06 | 2020-06-02 | 196 | 2018-06-06 | 3378 | -8.888889e-05 | -0.007361111 | 0.007272222 | 5.819444 | 10.51517 | -8.888889e-05 | -0.007361111 | 0.007272222 | 5.819444 | 10.51517 | PS001121-A080620 | 0.0103 | 2.01275 | 0.019375 | 0.01675 | 4.9315 | 4.9845 | 4.641 | 5.083
1566 | PS001121-A080620-3/1-6 | 1100 | 34142 | 34143 | 1380.45 | 7.42825 | 7.78845 | 130.72 | 81.12 | 165.895 | 6.49 | 0.275 | 0.745 | 4.99 | 0.375 | 0.125 | 18.515 | 18.435 | 1.935 | 2.165 | 16.285 | 16.205 | 0.315 | 0.34 | 6.75 | 0.11 | PS001121-A080620-3 | CK002899-D290620 | CK002899-D290620 | 7.18 | 7.18 | 7.1805 | 5.71 | 5.7 | 7.281 | 7.281 | 7.281 | Rec-CK002896-D260620 | 2020-06-29 08:10 | 21.6 | 14.7 | 12.8 | Rec-CK002896-D260620 | 2020-06-29 08:10 | 21.6 | 14.7 | 12.8 | 3 | 3 | На контроль |  | 1705 | 14 | 1940 | 40 | 80.2 | 1925 | 35 | 40 | 166 | 203 | 129 | 169 | 25.41 | 196 | 181 | 2020-07-10 | 37 | 40 | 42 | 78.9 | 80.2 | 81.3 | 38 | 45 | 52 | 129.4 | 130 | 130.9 | 167.9 | 168.5 | 171.9 | 0.42 | 0.42 | 0.42 | 750 | 10000 | 0 | 1 | 1925 | 98.32 |  |  | 2020-07-06 | 2020-07-06 | 2020-06-02 | 196 | 2018-06-06 | 3378 | -8.888889e-05 | -0.007361111 | 0.007272222 | 5.819444 | 10.51517 | -8.888889e-05 | -0.007361111 | 0.007272222 | 5.819444 | 10.51517 | PS001121-A080620 | 0.0103 | 2.01275 | 0.019375 | 0.01675 | 4.9315 | 4.9845 | 4.641 | 5.083
1567 | PS001121-A080620-3/1-7 | 1050 | 34144 | 34145 | 1381.395 | 7.4149 | 7.766 | 130.71 | 80.975 | 166.015 | 6.41 | 0.37 | 0.78 | 6.74 | 0.29 | 0.135 | 18.38 | 18.54 | 2.43 | 3.045 | 16.295 | 16.2 | 0.345 | 0.35 | 6.7 | 0.11 | PS001121-A080620-3 | CK002899-D290620 | CK002899-D290620 | 7.18 | 7.18 | 7.1805 | 5.71 | 5.7 | 7.281 | 7.281 | 7.281 | Rec-CK002896-D260620 | 2020-06-29 08:10 | 21.6 | 14.7 | 12.8 | Rec-CK002896-D260620 | 2020-06-29 08:10 | 21.6 | 14.7 | 12.8 | 3 | 3 | На контроль |  | 1705 | 14 | 1940 | 40 | 80.2 | 1925 | 35 | 40 | 166 | 203 | 129 | 169 | 25.41 | 196 | 181 | 2020-07-10 | 37 | 40 | 42 | 78.9 | 80.2 | 81.3 | 38 | 45 | 52 | 129.4 | 130 | 130.9 | 167.9 | 168.5 | 171.9 | 0.42 | 0.42 | 0.42 | 750 | 10000 | 0 | 1 | 1925 | 98.32 |  |  | 2020-07-06 | 2020-07-06 | 2020-06-02 | 196 | 2018-06-06 | 3378 | -8.888889e-05 | -0.007361111 | 0.007272222 | 5.819444 | 10.51517 | -8.888889e-05 | -0.007361111 | 0.007272222 | 5.819444 | 10.51517 | PS001121-A080620 | 0.0103 | 2.01275 | 0.019375 | 0.01675 | 4.9315 | 4.9845 | 4.641 | 5.083
1568 | PS001121-A080620-3/1-8 | 1050 | 34146 | 34147 | 1362.23 | 7.3926 | 7.7461 | 130.935 | 81 | 166.115 | 6.385 | 0.39 | 0.78 | 5.01 | 0.49 | 0.145 | 18.62 | 18.745 | 2.885 | 3.095 | 16.335 | 16.14 | 0.295 | 0.32 | 6.75 | 0.16 | PS001121-A080620-3 | CK002899-D290620 | CK002899-D290620 | 7.18 | 7.18 | 7.1805 | 5.71 | 5.7 | 7.281 | 7.281 | 7.281 | Rec-CK002896-D260620 | 2020-06-29 08:10 | 21.6 | 14.7 | 12.8 | Rec-CK002896-D260620 | 2020-06-29 08:10 | 21.6 | 14.7 | 12.8 | 3 | 3 | На контроль |  | 1705 | 14 | 1940 | 40 | 80.2 | 1925 | 35 | 40 | 166 | 203 | 129 | 169 | 25.41 | 196 | 181 | 2020-07-10 | 37 | 40 | 42 | 78.9 | 80.2 | 81.3 | 38 | 45 | 52 | 129.4 | 130 | 130.9 | 167.9 | 168.5 | 171.9 | 0.42 | 0.42 | 0.42 | 750 | 10000 | 0 | 1 | 1925 | 98.32 |  |  | 2020-07-06 | 2020-07-06 | 2020-06-02 | 196 | 2018-06-06 | 3378 | -8.888889e-05 | -0.007361111 | 0.007272222 | 5.819444 | 10.51517 | -8.888889e-05 | -0.007361111 | 0.007272222 | 5.819444 | 10.51517 | PS001121-A080620 | 0.0103 | 2.01275 | 0.019375 | 0.01675 | 4.9315 | 4.9845 | 4.641 | 5.083
1569 | PS001121-A080620-3/1-9 | 1080 | 34148 | 34149 | 1359.235 | 7.38235 | 7.744 | 131.105 | 80.965 | 166.035 | 6.36 | 0.45 | 0.885 | 5.125 | 0.705 | 0.17 | 18.555 | 18.62 | 2.01 | 3.195 | 16.3 | 16.07 | 0.18 | 0.34 | 6.7 | 0.27 | PS001121-A080620-3 | CK002899-D290620 | CK002899-D290620 | 7.18 | 7.18 | 7.1805 | 5.71 | 5.7 | 7.281 | 7.281 | 7.281 | Rec-CK002896-D260620 | 2020-06-29 08:10 | 21.6 | 14.7 | 12.8 | Rec-CK002896-D260620 | 2020-06-29 08:10 | 21.6 | 14.7 | 12.8 | 3 | 3 | На контроль |  | 1705 | 14 | 1940 | 40 | 80.2 | 1925 | 35 | 40 | 166 | 203 | 129 | 169 | 25.41 | 196 | 181 | 2020-07-10 | 37 | 40 | 42 | 78.9 | 80.2 | 81.3 | 38 | 45 | 52 | 129.4 | 130 | 130.9 | 167.9 | 168.5 | 171.9 | 0.42 | 0.42 | 0.42 | 750 | 10000 | 0 | 1 | 1925 | 98.32 |  |  | 2020-07-06 | 2020-07-06 | 2020-06-02 | 196 | 2018-06-06 | 3378 | -8.888889e-05 | -0.007361111 | 0.007272222 | 5.819444 | 10.51517 | -8.888889e-05 | -0.007361111 | 0.007272222 | 5.819444 | 10.51517 | PS001121-A080620 | 0.0103 | 2.01275 | 0.019375 | 0.01675 | 4.9315 | 4.9845 | 4.641 | 5.083
1570 | PS001121-A080620-2/1-1 | 1200 | 34193 | 34194 | 1366.795 | 7.40935 | 7.76535 | 131.96 | 80.96 | 166.015 | 6.47 | 0.185 | 0.905 | 6.825 | 0.805 | 0.45 | 17.935 | 18.11 | 1.63 | 2.47 | 16.455 | 15.51 | 0.53 | 0.4 | 6.8 | 0.13 | PS001121-A080620-2 | CK002895-D250620 | CK002895-D250620 | 7.1825 | 7.1825 | 7.184 | 5.73 | 5.695 | 7.2835 | 7.2835 | 7.2835 | Rec-CK002689-D181219 | 2020-06-25 16:45 | 22 | 12.9 | 12.8 | Rec-CK002689-D181219 | 2020-06-25 16:45 | 22 | 12.9 | 12.8 | 3 | 3 | На контроль |  | 1715 | 13.9 | 1940 | 40 | 80.2 | 1925 | 35 | 40 | 166 | 203 | 129 | 169 | 25.64 | 184 | 139 | 2020-07-18 | 36 | 38 | 40 | 77.9 | 80 | 82.1 | 41 | 45 | 50 | 129.1 | 130.2 | 131.4 | 168.4 | 170 | 171.9 | 0.41 | 0.41 | 0.41 | 650 | 5000 | 0 | 0 | 1925 | 98.86 |  |  | 2020-07-06 | 2020-07-06 | 2020-06-02 | 237 | 2018-06-06 | 3419 | 0.0002277778 | -0.007466667 | 0.007694444 | 5.7705 | 10.49372 | 0.0002277778 | -0.007466667 | 0.007694444 | 5.7705 | 10.49372 | PS001121-A080620 | 0.0103 | 2.01275 | 0.019375 | 0.01675 | 4.9315 | 4.9845 | 4.641 | 5.083
1571 | PS001126-A150620-1/1-1 | 1050 | 34225 | 34226 | 1375.01 | 7.3521 | 7.71985 | 131.01 | 81.295 | 165.255 | 6.34 | 0.245 | 0.74 | 6.68 | 0.7 | 0.245 | 18.09 | 18.05 | 4.64 | 6.73 | 16.005 | 15.625 | 0.105 | 0.14 | 6.95 | 0.18 | PS001126-A150620-1 | CK002901-D300620 | CK002915-D090720 | 7.18 | 7.18 | 7.181 | 5.705 | 5.71 | 7.281 | 7.281 | 7.281 | Rec-CK002896-D260620 | 2020-06-30 08:35 | 21.5 | 13.7 | 12.4 | Rec-CK002689-D181219 | 2020-07-09 17:00 | 20.2 | 12.1 | 11.5 | 3 | 3 | На контроль |  | 1715 | 13.7 | 1940 | 40 | 80.2 | 1925 | 38 | 42 | 166 | 203 | 130 | 166.5 | 25.95 | 176 | 160 | 2020-07-20 | 37 | 39 | 41 | 78.5 | 80 | 81.5 | 40 | 46 | 52 | 129 | 129.9 | 130.7 | 167.7 | 169 | 171.1 | 0.41 | 0.41 | 0.41 | 650 | 8000 | 0 | 0 | 1925 | 99.43 |  |  | 2020-07-06 | 2020-07-06 | 2020-06-02 | 247 | 2018-06-06 | 3429 | 0.0002647059 | -0.007482353 | 0.007747059 | 5.804118 | 10.67365 | 0.0001833333 | -0.0075 | 0.007683333 | 5.780611 | 10.526 | PS001126-A150620
1572 | PS001126-A150620-1/1-2 | 1050 | 34227 | 34228 | 1372.17 | 7.36275 | 7.72835 | 131.265 | 81.23 | 165.63 | 6.32 | 0.27 | 0.71 | 9.135 | 0.885 | 0.215 | 18.015 | 18.155 | 2.155 | 4.445 | 16.045 | 15.67 | 0.11 | 0.075 | 6.95 | 0.11 | PS001126-A150620-1 | CK002901-D300620 | CK002915-D090720 | 7.18 | 7.18 | 7.181 | 5.705 | 5.71 | 7.281 | 7.281 | 7.281 | Rec-CK002896-D260620 | 2020-06-30 08:35 | 21.5 | 13.7 | 12.4 | Rec-CK002689-D181219 | 2020-07-09 17:00 | 20.2 | 12.1 | 11.5 | 3 | 3 | На контроль |  | 1715 | 13.7 | 1940 | 40 | 80.2 | 1925 | 38 | 42 | 166 | 203 | 130 | 166.5 | 25.95 | 176 | 160 | 2020-07-20 | 37 | 39 | 41 | 78.5 | 80 | 81.5 | 40 | 46 | 52 | 129 | 129.9 | 130.7 | 167.7 | 169 | 171.1 | 0.41 | 0.41 | 0.41 | 650 | 8000 | 0 | 0 | 1925 | 99.43 |  |  | 2020-07-06 | 2020-07-06 | 2020-06-02 | 247 | 2018-06-06 | 3429 | 0.0002647059 | -0.007482353 | 0.007747059 | 5.804118 | 10.67365 | 0.0001833333 | -0.0075 | 0.007683333 | 5.780611 | 10.526 | PS001126-A150620
1573 | PS001126-A150620-1/1-3 | 1050 | 34229 | 34230 | 1369.905 | 7.38225 | 7.73305 | 131.375 | 80.99 | 165.795 | 6.35 | 0.38 | 0.695 | 7.755 | 0.625 | 0.205 | 17.835 | 18.16 | 2.83 | 2.14 | 15.935 | 15.81 | 0.14 | 0.06 | 6.9 | 0.12 | PS001126-A150620-1 | CK002901-D300620 | CK002915-D090720 | 7.18 | 7.18 | 7.181 | 5.705 | 5.71 | 7.281 | 7.281 | 7.281 | Rec-CK002896-D260620 | 2020-06-30 08:35 | 21.5 | 13.7 | 12.4 | Rec-CK002689-D181219 | 2020-07-09 17:00 | 20.2 | 12.1 | 11.5 | 3 | 3 | На контроль |  | 1715 | 13.7 | 1940 | 40 | 80.2 | 1925 | 38 | 42 | 166 | 203 | 130 | 166.5 | 25.95 | 176 | 160 | 2020-07-20 | 37 | 39 | 41 | 78.5 | 80 | 81.5 | 40 | 46 | 52 | 129 | 129.9 | 130.7 | 167.7 | 169 | 171.1 | 0.41 | 0.41 | 0.41 | 650 | 8000 | 0 | 0 | 1925 | 99.43 |  |  | 2020-07-06 | 2020-07-06 | 2020-06-02 | 247 | 2018-06-06 | 3429 | 0.0002647059 | -0.007482353 | 0.007747059 | 5.804118 | 10.67365 | 0.0001833333 | -0.0075 | 0.007683333 | 5.780611 | 10.526 | PS001126-A150620
1574 | PS001126-A150620-1/1-4 | 1050 | 34231 | 34232 | 1374.735 | 7.37325 | 7.7208 | 131.36 | 81.05 | 165.825 | 6.455 | 0.51 | 0.6 | 5.31 | 0.67 | 0.175 | 18.12 | 18.07 | 3.88 | 2.51 | 15.935 | 15.83 | 0.1 | 0.045 | 6.95 | 0.15 | PS001126-A150620-1 | CK002901-D300620 | CK002915-D090720 | 7.18 | 7.18 | 7.181 | 5.705 | 5.71 | 7.281 | 7.281 | 7.281 | Rec-CK002896-D260620 | 2020-06-30 08:35 | 21.5 | 13.7 | 12.4 | Rec-CK002689-D181219 | 2020-07-09 17:00 | 20.2 | 12.1 | 11.5 | 3 | 3 | На контроль |  | 1715 | 13.7 | 1940 | 40 | 80.2 | 1925 | 38 | 42 | 166 | 203 | 130 | 166.5 | 25.95 | 176 | 160 | 2020-07-20 | 37 | 39 | 41 | 78.5 | 80 | 81.5 | 40 | 46 | 52 | 129 | 129.9 | 130.7 | 167.7 | 169 | 171.1 | 0.41 | 0.41 | 0.41 | 650 | 8000 | 0 | 0 | 1925 | 99.43 |  |  | 2020-07-06 | 2020-07-06 | 2020-06-02 | 247 | 2018-06-06 | 3429 | 0.0002647059 | -0.007482353 | 0.007747059 | 5.804118 | 10.67365 | 0.0001833333 | -0.0075 | 0.007683333 | 5.780611 | 10.526 | PS001126-A150620
1575 | PS001127-A160620-1/1-1 | 1200 | 34233 | 34234 | 1378.995 | 7.40925 | 7.7522 | 131.55 | 81.11 | 166.125 | 6.465 | 0.655 | 0.765 | 7.36 | 1.415 | 0.295 | 17.975 | 18.125 | 3.815 | 3.24 | 16.03 | 15.815 | 0.065 | 0.075 | 6.65 | 0.1 | PS001127-A160620-1 | CK002910-D070720 | CK002910-D070720 | 7.1785 | 7.1785 | 7.1795 | 5.715 | 5.685 | 7.2795 | 7.2795 | 7.2795 | Rec-CK002689-D181219 | 2020-07-07 08:30 | 20.9 | 14.7 | 11.9 | Rec-CK002689-D181219 | 2020-07-07 08:30 | 20.9 | 14.7 | 11.9 | 3 | 3 | На контроль |  | 1715 | 13.9 | 1940 | 40 | 80.2 | 1925 | 38 | 42 | 166 | 203 | 130 | 166.5 | 25.66 | 167 | 149 | 2020-07-21 | 35 | 39 | 42 | 78.6 | 80 | 81.4 | 37 | 44 | 51 | 129 | 129.8 | 130.7 | 167.8 | 169 | 171.6 | 0.41 | 0.41 | 0.41 | 650 | 7000 | 0 | 0 | 1925 | 98.95 |  |  | 2020-07-06 | 2020-07-06 | 2020-06-02 | 254 | 2018-06-06 | 3436 | 0.0001833333 | -0.007455556 | 0.007638889 | 5.776667 | 10.5205 | 0.0001833333 | -0.007455556 | 0.007638889 | 5.776667 | 10.5205 | PS001127-A160620 | 0.0102125 | 2.00725 | 0.012625 | 0.02075 | 4.913875 | 4.978 | 4.606 | 5.053
1576 | PS001127-A160620-1/1-2 | 1200 | 34235 | 34236 | 1374.365 | 7.3828 | 7.73445 | 130.855 | 81 | 164.895 | 6.335 | 0.475 | 0.52 | 10.935 | 1.36 | 0.31 | 17.97 | 17.915 | 3.745 | 3.97 | 15.865 | 15.965 | 0.21 | 0.115 | 6.65 | 0.23 | PS001127-A160620-1 | CK002910-D070720 | CK002910-D070720 | 7.1785 | 7.1785 | 7.1795 | 5.715 | 5.685 | 7.2795 | 7.2795 | 7.2795 | Rec-CK002689-D181219 | 2020-07-07 08:30 | 20.9 | 14.7 | 11.9 | Rec-CK002689-D181219 | 2020-07-07 08:30 | 20.9 | 14.7 | 11.9 | 3 | 3 | На контроль |  | 1715 | 13.9 | 1940 | 40 | 80.2 | 1925 | 38 | 42 | 166 | 203 | 130 | 166.5 | 25.66 | 167 | 149 | 2020-07-21 | 35 | 39 | 42 | 78.6 | 80 | 81.4 | 37 | 44 | 51 | 129 | 129.8 | 130.7 | 167.8 | 169 | 171.6 | 0.41 | 0.41 | 0.41 | 650 | 7000 | 0 | 0 | 1925 | 98.95 |  |  | 2020-07-06 | 2020-07-06 | 2020-06-02 | 254 | 2018-06-06 | 3436 | 0.0001833333 | -0.007455556 | 0.007638889 | 5.776667 | 10.5205 | 0.0001833333 | -0.007455556 | 0.007638889 | 5.776667 | 10.5205 | PS001127-A160620 | 0.0102125 | 2.00725 | 0.012625 | 0.02075 | 4.913875 | 4.978 | 4.606 | 5.053
1577 | PS001127-A160620-1/1-3 | 1200 | 34237 | 34238 | 1367.23 | 7.39175 | 7.76065 | 131.105 | 81.03 | 164.95 | 6.395 | 0.405 | 0.825 | 7.235 | 1.305 | 0.195 | 17.775 | 18.115 | 1.895 | 2.3 | 16.16 | 15.91 | 0.135 | 0.095 | 6.65 | 0.14 | PS001127-A160620-1 | CK002910-D070720 | CK002910-D070720 | 7.1785 | 7.1785 | 7.1795 | 5.715 | 5.685 | 7.2795 | 7.2795 | 7.2795 | Rec-CK002689-D181219 | 2020-07-07 08:30 | 20.9 | 14.7 | 11.9 | Rec-CK002689-D181219 | 2020-07-07 08:30 | 20.9 | 14.7 | 11.9 | 3 | 3 | На контроль |  | 1715 | 13.9 | 1940 | 40 | 80.2 | 1925 | 38 | 42 | 166 | 203 | 130 | 166.5 | 25.66 | 167 | 149 | 2020-07-21 | 35 | 39 | 42 | 78.6 | 80 | 81.4 | 37 | 44 | 51 | 129 | 129.8 | 130.7 | 167.8 | 169 | 171.6 | 0.41 | 0.41 | 0.41 | 650 | 7000 | 0 | 0 | 1925 | 98.95 |  |  | 2020-07-06 | 2020-07-06 | 2020-06-02 | 254 | 2018-06-06 | 3436 | 0.0001833333 | -0.007455556 | 0.007638889 | 5.776667 | 10.5205 | 0.0001833333 | -0.007455556 | 0.007638889 | 5.776667 | 10.5205 | PS001127-A160620 | 0.0102125 | 2.00725 | 0.012625 | 0.02075 | 4.913875 | 4.978 | 4.606 | 5.053
1578 | PS001127-A160620-1/1-4 | 1200 | 34239 | 34240 | 1373.72 | 7.3871 | 7.7525 | 130.975 | 81.155 | 165.1 | 6.445 | 0.59 | 0.945 | 6.195 | 1.135 | 0.15 | 17.925 | 18.085 | 2.925 | 2.265 | 16.16 | 16 | 0.05 | 0.07 | 6.75 | 0.19 | PS001127-A160620-1 | CK002910-D070720 | CK002910-D070720 | 7.1785 | 7.1785 | 7.1795 | 5.715 | 5.685 | 7.2795 | 7.2795 | 7.2795 | Rec-CK002689-D181219 | 2020-07-07 08:30 | 20.9 | 14.7 | 11.9 | Rec-CK002689-D181219 | 2020-07-07 08:30 | 20.9 | 14.7 | 11.9 | 3 | 3 | На контроль |  | 1715 | 13.9 | 1940 | 40 | 80.2 | 1925 | 38 | 42 | 166 | 203 | 130 | 166.5 | 25.66 | 167 | 149 | 2020-07-21 | 35 | 39 | 42 | 78.6 | 80 | 81.4 | 37 | 44 | 51 | 129 | 129.8 | 130.7 | 167.8 | 169 | 171.6 | 0.41 | 0.41 | 0.41 | 650 | 7000 | 0 | 0 | 1925 | 98.95 |  |  | 2020-07-06 | 2020-07-06 | 2020-06-02 | 254 | 2018-06-06 | 3436 | 0.0001833333 | -0.007455556 | 0.007638889 | 5.776667 | 10.5205 | 0.0001833333 | -0.007455556 | 0.007638889 | 5.776667 | 10.5205 | PS001127-A160620 | 0.0102125 | 2.00725 | 0.012625 | 0.02075 | 4.913875 | 4.978 | 4.606 | 5.053
1579 | PS001127-A160620-1/1-5 | 1100 | 34242 | 34243 | 1377.17 | 7.3963 | 7.74995 | 131.07 | 81.03 | 165.27 | 6.405 | 0.385 | 0.925 | 8.195 | 1.09 | 0.115 | 18.21 | 18.15 | 2.335 | 2.23 | 16.05 | 16 | 0.04 | 0.035 | 6.85 | 0.17 | PS001127-A160620-1 | CK002910-D070720 | CK002910-D070720 | 7.1785 | 7.1785 | 7.1795 | 5.715 | 5.685 | 7.2795 | 7.2795 | 7.2795 | Rec-CK002689-D181219 | 2020-07-07 08:30 | 20.9 | 14.7 | 11.9 | Rec-CK002689-D181219 | 2020-07-07 08:30 | 20.9 | 14.7 | 11.9 | 3 | 3 | На контроль |  | 1715 | 13.9 | 1940 | 40 | 80.2 | 1925 | 38 | 42 | 166 | 203 | 130 | 166.5 | 25.66 | 167 | 149 | 2020-07-21 | 35 | 39 | 42 | 78.6 | 80 | 81.4 | 37 | 44 | 51 | 129 | 129.8 | 130.7 | 167.8 | 169 | 171.6 | 0.41 | 0.41 | 0.41 | 650 | 7000 | 0 | 0 | 1925 | 98.95 |  |  | 2020-07-06 | 2020-07-06 | 2020-06-02 | 254 | 2018-06-06 | 3436 | 0.0001833333 | -0.007455556 | 0.007638889 | 5.776667 | 10.5205 | 0.0001833333 | -0.007455556 | 0.007638889 | 5.776667 | 10.5205 | PS001127-A160620 | 0.0102125 | 2.00725 | 0.012625 | 0.02075 | 4.913875 | 4.978 | 4.606 | 5.053
1580 | PS001126-A150620-3/1-2 | 1050 | 34297 | 34298 | 1356.645 | 7.477 | 7.8432 | 131.375 | 81.34 | 165.17 | 6.44 | 0.685 | 0.75 | 6.785 | 1.315 | 0.275 | 18.27 | 18 | 2.325 | 5.415 | 16.02 | 15.805 | 0.075 | 0.1 | 6.8 | 0.18 | PS001126-A150620-3 | CK002913-D080720 | CK002906-D020720 | 7.181 | 7.181 | 7.182 | 5.705 | 5.715 | 7.282 | 7.282 | 7.282 | Rec-CK002689-D181219 | 2020-07-08 17:00 | 20.8 | 13.2 | 11.7 | Rec-CK002689-D181219 | 2020-07-02 17:10 | 21.2 | 12 | 12.2 | 3 | 3 | На контроль |  | 1715 | 13.9 | 1940 | 40 | 80.2 | 1925 | 35 | 40 | 166 | 203 | 129 | 169 | 25.69 | 185 | 170 | 2020-07-22 | 35 | 38 | 42 | 78.7 | 79.8 | 81.3 | 35 | 43 | 51 | 128.9 | 129.8 | 130.7 | 167.5 | 169.2 | 170.7 | 0.42 | 0.42 | 0.42 | 800 | 9000 | 0 | 0 | 1925 | 99.05 |  |  | 2020-07-06 | 2020-07-06 | 2020-06-02 | 264 | 2018-06-06 | 3446 | 0.0001823529 | -0.0075 | 0.007682353 | 5.756706 | 10.52153 | 0.0001722222 | -0.007477778 | 0.00765 | 5.7735 | 10.44828 | PS001126-A150620
1581 | PS001126-A150620-3/1-3 | 1050 | 34299 | 34300 | 1355.01 | 7.4819 | 7.85515 | 131.39 | 81.365 | 164.895 | 6.325 | 0.45 | 0.665 | 6.685 | 1.23 | 0.235 | 18.115 | 18.13 | 2.2 | 3.615 | 15.81 | 16.16 | 0.09 | 0.06 | 6.75 | 0.16 | PS001126-A150620-3 | CK002913-D080720 | CK002906-D020720 | 7.181 | 7.181 | 7.182 | 5.705 | 5.715 | 7.282 | 7.282 | 7.282 | Rec-CK002689-D181219 | 2020-07-08 17:00 | 20.8 | 13.2 | 11.7 | Rec-CK002689-D181219 | 2020-07-02 17:10 | 21.2 | 12 | 12.2 | 3 | 3 | На контроль |  | 1715 | 13.9 | 1940 | 40 | 80.2 | 1925 | 35 | 40 | 166 | 203 | 129 | 169 | 25.69 | 185 | 170 | 2020-07-22 | 35 | 38 | 42 | 78.7 | 79.8 | 81.3 | 35 | 43 | 51 | 128.9 | 129.8 | 130.7 | 167.5 | 169.2 | 170.7 | 0.42 | 0.42 | 0.42 | 800 | 9000 | 0 | 0 | 1925 | 99.05 |  |  | 2020-07-06 | 2020-07-06 | 2020-06-02 | 264 | 2018-06-06 | 3446 | 0.0001823529 | -0.0075 | 0.007682353 | 5.756706 | 10.52153 | 0.0001722222 | -0.007477778 | 0.00765 | 5.7735 | 10.44828 | PS001126-A150620
1582 | PS001126-A150620-3/1-4 | 1050 | 34301 | 34302 | 1365.985 | 7.4892 | 7.85205 | 131.305 | 81.205 | 165.14 | 6.37 | 0.29 | 0.455 | 8.285 | 1.025 | 0.23 | 18.055 | 18.11 | 2.18 | 2.88 | 15.805 | 16.23 | 0.055 | 0.06 | 6.7 | 0.16 | PS001126-A150620-3 | CK002913-D080720 | CK002906-D020720 | 7.181 | 7.181 | 7.182 | 5.705 | 5.715 | 7.282 | 7.282 | 7.282 | Rec-CK002689-D181219 | 2020-07-08 17:00 | 20.8 | 13.2 | 11.7 | Rec-CK002689-D181219 | 2020-07-02 17:10 | 21.2 | 12 | 12.2 | 3 | 3 | На контроль |  | 1715 | 13.9 | 1940 | 40 | 80.2 | 1925 | 35 | 40 | 166 | 203 | 129 | 169 | 25.69 | 185 | 170 | 2020-07-22 | 35 | 38 | 42 | 78.7 | 79.8 | 81.3 | 35 | 43 | 51 | 128.9 | 129.8 | 130.7 | 167.5 | 169.2 | 170.7 | 0.42 | 0.42 | 0.42 | 800 | 9000 | 0 | 0 | 1925 | 99.05 |  |  | 2020-07-06 | 2020-07-06 | 2020-06-02 | 264 | 2018-06-06 | 3446 | 0.0001823529 | -0.0075 | 0.007682353 | 5.756706 | 10.52153 | 0.0001722222 | -0.007477778 | 0.00765 | 5.7735 | 10.44828 | PS001126-A150620
1583 | PS001126-A150620-3/1-5 | 1050 | 34303 | 34304 | 1374.04 | 7.47665 | 7.83635 | 131.25 | 80.895 | 165.24 | 6.385 | 0.29 | 0.62 | 7.635 | 0.98 | 0.2 | 18.18 | 18.08 | 2.22 | 2.515 | 16 | 15.97 | 0.065 | 0.045 | 6.8 | 0.14 | PS001126-A150620-3 | CK002913-D080720 | CK002906-D020720 | 7.181 | 7.181 | 7.182 | 5.705 | 5.715 | 7.282 | 7.282 | 7.282 | Rec-CK002689-D181219 | 2020-07-08 17:00 | 20.8 | 13.2 | 11.7 | Rec-CK002689-D181219 | 2020-07-02 17:10 | 21.2 | 12 | 12.2 | 3 | 3 | На контроль |  | 1715 | 13.9 | 1940 | 40 | 80.2 | 1925 | 35 | 40 | 166 | 203 | 129 | 169 | 25.69 | 185 | 170 | 2020-07-22 | 35 | 38 | 42 | 78.7 | 79.8 | 81.3 | 35 | 43 | 51 | 128.9 | 129.8 | 130.7 | 167.5 | 169.2 | 170.7 | 0.42 | 0.42 | 0.42 | 800 | 9000 | 0 | 0 | 1925 | 99.05 |  |  | 2020-07-06 | 2020-07-06 | 2020-06-02 | 264 | 2018-06-06 | 3446 | 0.0001823529 | -0.0075 | 0.007682353 | 5.756706 | 10.52153 | 0.0001722222 | -0.007477778 | 0.00765 | 5.7735 | 10.44828 | PS001126-A150620
1584 | PS001126-A150620-3/1-6 | 1080 | 34305 | 34306 | 1368.195 | 7.46865 | 7.8116 | 131.2 | 80.94 | 165.15 | 6.415 | 0.265 | 0.615 | 6.08 | 1.28 | 0.175 | 18.165 | 18.2 | 1.86 | 2.22 | 16.105 | 15.865 | 0.105 | 0.04 | 6.9 | 0.15 | PS001126-A150620-3 | CK002913-D080720 | CK002906-D020720 | 7.181 | 7.181 | 7.182 | 5.705 | 5.715 | 7.282 | 7.282 | 7.282 | Rec-CK002689-D181219 | 2020-07-08 17:00 | 20.8 | 13.2 | 11.7 | Rec-CK002689-D181219 | 2020-07-02 17:10 | 21.2 | 12 | 12.2 | 3 | 3 | На контроль |  | 1715 | 13.9 | 1940 | 40 | 80.2 | 1925 | 35 | 40 | 166 | 203 | 129 | 169 | 25.69 | 185 | 170 | 2020-07-22 | 35 | 38 | 42 | 78.7 | 79.8 | 81.3 | 35 | 43 | 51 | 128.9 | 129.8 | 130.7 | 167.5 | 169.2 | 170.7 | 0.42 | 0.42 | 0.42 | 800 | 9000 | 0 | 0 | 1925 | 99.05 |  |  | 2020-07-06 | 2020-07-06 | 2020-06-02 | 264 | 2018-06-06 | 3446 | 0.0001823529 | -0.0075 | 0.007682353 | 5.756706 | 10.52153 | 0.0001722222 | -0.007477778 | 0.00765 | 5.7735 | 10.44828 | PS001126-A150620
1585 | PS001127-A160620-3/1-2 | 1100 | 34372 | 34373 | 1384.755 | 7.37455 | 7.72905 | 130.76 | 81.265 | 165.875 | 6.365 | 0.68 | 0.62 | 11.56 | 1.185 | 0.28 | 18.735 | 18.495 | 3.495 | 2.41 | 16.2 | 15.935 | 0.38 | 0.515 | 7.6 | 0.07 | PS001127-A160620-3 | CK002883-A180620 | CK002907-A030720 | 7.1785 | 7.1785 | 7.1795 | 5.71 | 5.71 | 7.1795 | 7.1795 | 7.1795 | Rec-CK002806-A290320 | 2020-06-18 17:30 | 22.8 | 10.2 | 13.8 | Rec-CK002806-A290320 | 2020-07-03 16:40 | 21.4 | 15.7 | 13 | 1 | 1 | На контроль |  | 1715 | 14.2 | 1940 | 40 | 80.2 | 1925 | 35 | 40 | 166 | 203 | 129 | 169 | 25.24 | 176 | 161 | 2020-07-23 | 37.9 | 39 | 41 | 79.6 | 80.2 | 80.7 | 38 | 42 | 50 | 129.5 | 130 | 130.5 | 168.3 | 169 | 170.7 | 0.43 | 0.43 | 0.43 | 650 | 8000 | 0 | 0 | 1925 | 99.2 |  |  | 2020-07-06 | 2020-07-06 | 2020-06-02 | 274 | 2018-06-06 | 3456 | -0.0002352941 | -0.007770588 | 0.007535294 | 5.768529 | 10.63882 | -0.0002833333 | -0.007716667 | 0.007433333 | 5.734111 | 10.41672 | PS001127-A160620 | 0.0102125 | 2.00725 | 0.012625 | 0.02075 | 4.913875 | 4.978 | 4.606 | 5.053
1586 | PS001127-A160620-3/1-3 | 1100 | 34374 | 34375 | 1382.46 | 7.4344 | 7.7809 | 130.745 | 81.365 | 165.775 | 6.495 | 0.66 | 0.445 | 7.3 | 1.08 | 0.235 | 18.61 | 18.575 | 4.26 | 2.53 | 16.345 | 16.03 | 0.38 | 0.455 | 7.5 | 0.08 | PS001127-A160620-3 | CK002883-A180620 | CK002907-A030720 | 7.1785 | 7.1785 | 7.1795 | 5.71 | 5.71 | 7.1795 | 7.1795 | 7.1795 | Rec-CK002806-A290320 | 2020-06-18 17:30 | 22.8 | 10.2 | 13.8 | Rec-CK002806-A290320 | 2020-07-03 16:40 | 21.4 | 15.7 | 13 | 1 | 1 | На контроль |  | 1715 | 14.2 | 1940 | 40 | 80.2 | 1925 | 35 | 40 | 166 | 203 | 129 | 169 | 25.24 | 176 | 161 | 2020-07-23 | 37.9 | 39 | 41 | 79.6 | 80.2 | 80.7 | 38 | 42 | 50 | 129.5 | 130 | 130.5 | 168.3 | 169 | 170.7 | 0.43 | 0.43 | 0.43 | 650 | 8000 | 0 | 0 | 1925 | 99.2 |  |  | 2020-07-06 | 2020-07-06 | 2020-06-02 | 274 | 2018-06-06 | 3456 | -0.0002352941 | -0.007770588 | 0.007535294 | 5.768529 | 10.63882 | -0.0002833333 | -0.007716667 | 0.007433333 | 5.734111 | 10.41672 | PS001127-A160620 | 0.0102125 | 2.00725 | 0.012625 | 0.02075 | 4.913875 | 4.978 | 4.606 | 5.053
1587 | PS001127-A160620-3/1-4 | 1050 | 34376 | 34377 | 1371.52 | 7.44095 | 7.807 | 130.76 | 81.23 | 165.79 | 6.53 | 0.47 | 0.385 | 3.65 | 0.86 | 0.17 | 18.385 | 18.39 | 3.565 | 2.495 | 16.23 | 16.335 | 0.355 | 0.465 | 7.35 | 0.08 | PS001127-A160620-3 | CK002883-A180620 | CK002907-A030720 | 7.1785 | 7.1785 | 7.1795 | 5.71 | 5.71 | 7.1795 | 7.1795 | 7.1795 | Rec-CK002806-A290320 | 2020-06-18 17:30 | 22.8 | 10.2 | 13.8 | Rec-CK002806-A290320 | 2020-07-03 16:40 | 21.4 | 15.7 | 13 | 1 | 1 | На контроль |  | 1715 | 14.2 | 1940 | 40 | 80.2 | 1925 | 35 | 40 | 166 | 203 | 129 | 169 | 25.24 | 176 | 161 | 2020-07-23 | 37.9 | 39 | 41 | 79.6 | 80.2 | 80.7 | 38 | 42 | 50 | 129.5 | 130 | 130.5 | 168.3 | 169 | 170.7 | 0.43 | 0.43 | 0.43 | 650 | 8000 | 0 | 0 | 1925 | 99.2 |  |  | 2020-07-06 | 2020-07-06 | 2020-06-02 | 274 | 2018-06-06 | 3456 | -0.0002352941 | -0.007770588 | 0.007535294 | 5.768529 | 10.63882 | -0.0002833333 | -0.007716667 | 0.007433333 | 5.734111 | 10.41672 | PS001127-A160620 | 0.0102125 | 2.00725 | 0.012625 | 0.02075 | 4.913875 | 4.978 | 4.606 | 5.053
1588 | PS001127-A160620-3/1-5 | 1050 | 34378 | 34379 | 1372.415 | 7.44055 | 7.8125 | 130.805 | 81.065 | 165.865 | 6.55 | 0.405 | 0.64 | 3.52 | 0.57 | 0.255 | 18.475 | 18.32 | 2.075 | 2.255 | 16.105 | 16.445 | 0.305 | 0.38 | 7.3 | 0.08 | PS001127-A160620-3 | CK002883-A180620 | CK002907-A030720 | 7.1785 | 7.1785 | 7.1795 | 5.71 | 5.71 | 7.1795 | 7.1795 | 7.1795 | Rec-CK002806-A290320 | 2020-06-18 17:30 | 22.8 | 10.2 | 13.8 | Rec-CK002806-A290320 | 2020-07-03 16:40 | 21.4 | 15.7 | 13 | 1 | 1 | На контроль |  | 1715 | 14.2 | 1940 | 40 | 80.2 | 1925 | 35 | 40 | 166 | 203 | 129 | 169 | 25.24 | 176 | 161 | 2020-07-23 | 37.9 | 39 | 41 | 79.6 | 80.2 | 80.7 | 38 | 42 | 50 | 129.5 | 130 | 130.5 | 168.3 | 169 | 170.7 | 0.43 | 0.43 | 0.43 | 650 | 8000 | 0 | 0 | 1925 | 99.2 |  |  | 2020-07-06 | 2020-07-06 | 2020-06-02 | 274 | 2018-06-06 | 3456 | -0.0002352941 | -0.007770588 | 0.007535294 | 5.768529 | 10.63882 | -0.0002833333 | -0.007716667 | 0.007433333 | 5.734111 | 10.41672 | PS001127-A160620 | 0.0102125 | 2.00725 | 0.012625 | 0.02075 | 4.913875 | 4.978 | 4.606 | 5.053
1589 | PS001127-A160620-3/1-6 | 1050 | 34380 | 34381 | 1377.15 | 7.4836 | 7.8433 | 130.965 | 81.02 | 165.665 | 6.58 | 0.36 | 0.51 | 6.575 | 0.64 | 0.31 | 18.615 | 18.4 | 1.865 | 2.24 | 16.05 | 16.55 | 0.37 | 0.415 | 7.35 | 0.07 | PS001127-A160620-3 | CK002883-A180620 | CK002907-A030720 | 7.1785 | 7.1785 | 7.1795 | 5.71 | 5.71 | 7.1795 | 7.1795 | 7.1795 | Rec-CK002806-A290320 | 2020-06-18 17:30 | 22.8 | 10.2 | 13.8 | Rec-CK002806-A290320 | 2020-07-03 16:40 | 21.4 | 15.7 | 13 | 1 | 1 | На контроль |  | 1715 | 14.2 | 1940 | 40 | 80.2 | 1925 | 35 | 40 | 166 | 203 | 129 | 169 | 25.24 | 176 | 161 | 2020-07-23 | 37.9 | 39 | 41 | 79.6 | 80.2 | 80.7 | 38 | 42 | 50 | 129.5 | 130 | 130.5 | 168.3 | 169 | 170.7 | 0.43 | 0.43 | 0.43 | 650 | 8000 | 0 | 0 | 1925 | 99.2 |  |  | 2020-07-06 | 2020-07-06 | 2020-06-02 | 274 | 2018-06-06 | 3456 | -0.0002352941 | -0.007770588 | 0.007535294 | 5.768529 | 10.63882 | -0.0002833333 | -0.007716667 | 0.007433333 | 5.734111 | 10.41672 | PS001127-A160620 | 0.0102125 | 2.00725 | 0.012625 | 0.02075 | 4.913875 | 4.978 | 4.606 | 5.053
1590 | PS001127-A160620-3/1-7 | 1100 | 34382 | 34383 | 1377.935 | 7.49355 | 7.84565 | 131.105 | 81.155 | 165.795 | 6.625 | 0.36 | 0.51 | 6 | 1.125 | 0.215 | 18.615 | 18.66 | 2.04 | 2.575 | 16.26 | 16.405 | 0.345 | 0.42 | 7.5 | 0.09 | PS001127-A160620-3 | CK002883-A180620 | CK002907-A030720 | 7.1785 | 7.1785 | 7.1795 | 5.71 | 5.71 | 7.1795 | 7.1795 | 7.1795 | Rec-CK002806-A290320 | 2020-06-18 17:30 | 22.8 | 10.2 | 13.8 | Rec-CK002806-A290320 | 2020-07-03 16:40 | 21.4 | 15.7 | 13 | 1 | 1 | На контроль |  | 1715 | 14.2 | 1940 | 40 | 80.2 | 1925 | 35 | 40 | 166 | 203 | 129 | 169 | 25.24 | 176 | 161 | 2020-07-23 | 37.9 | 39 | 41 | 79.6 | 80.2 | 80.7 | 38 | 42 | 50 | 129.5 | 130 | 130.5 | 168.3 | 169 | 170.7 | 0.43 | 0.43 | 0.43 | 650 | 8000 | 0 | 0 | 1925 | 99.2 |  |  | 2020-07-06 | 2020-07-06 | 2020-06-02 | 274 | 2018-06-06 | 3456 | -0.0002352941 | -0.007770588 | 0.007535294 | 5.768529 | 10.63882 | -0.0002833333 | -0.007716667 | 0.007433333 | 5.734111 | 10.41672 | PS001127-A160620 | 0.0102125 | 2.00725 | 0.012625 | 0.02075 | 4.913875 | 4.978 | 4.606 | 5.053
1591 | PS001130-A170620-3/1-1 | 1200 | 34384 | 34385 | 1383.455 | 7.4001 | 7.74335 | 131.025 | 80.94 | 166.25 | 6.48 | 0.175 | 0.625 | 4.635 | 1.565 | 0.145 | 17.96 | 17.915 | 1.575 | 1.655 | 15.815 | 15.91 | 0.275 | 0.19 | 7.15 | 0.1 | PS001130-A170620-3 | CK002919-D140720 | CK002919-D140720 | 7.174 | 7.174 | 7.1745 | 5.71 | 5.695 | 7.275 | 7.275 | 7.275 | Rec-CK002856-D010620 | 2020-07-14 08:30 | 20.3 | 14.8 | 11.2 | Rec-CK002856-D010620 | 2020-07-14 08:30 | 20.3 | 14.8 | 11.2 | 3 | 3 | На контроль |  | 1715 | 13.8 | 1940 | 40 | 80.2 | 1925 | 38 | 42 | 166 | 203 | 129 | 165.5 | 25.83 | 185 | 170 | 2020-07-24 | 37 | 39 | 41 | 78.8 | 80 | 81.1 | 39 | 46 | 52 | 129.4 | 130.1 | 130.8 | 168.1 | 169.2 | 170.6 | 0.41 | 0.41 | 0.41 | 800 | 8000 | 0 | 0 | 1925 | 98.48 |  |  | 2020-07-06 | 2020-07-06 | 2020-06-02 | 284 | 2018-06-06 | 3466 | 0.0003888889 | -0.007555556 | 0.007944444 | 5.773778 | 10.517 | 0.0003888889 | -0.007555556 | 0.007944444 | 5.773778 | 10.517 | PS001130-A170620 | 0.01035 | 2.0235 | 0.0095 | 0.0265 | 4.91875 | 4.9855 | 4.629 | 5.052
1592 | PS001130-A170620-3/1-2 | 1200 | 34386 | 34387 | 1383.925 | 7.4395 | 7.76615 | 130.95 | 81.1 | 165.805 | 6.585 | 0.37 | 0.59 | 5.08 | 1.63 | 0.17 | 17.89 | 18.115 | 2.895 | 3.56 | 15.855 | 15.73 | 0.255 | 0.24 | 7.3 | 0.12 | PS001130-A170620-3 | CK002919-D140720 | CK002919-D140720 | 7.174 | 7.174 | 7.1745 | 5.71 | 5.695 | 7.275 | 7.275 | 7.275 | Rec-CK002856-D010620 | 2020-07-14 08:30 | 20.3 | 14.8 | 11.2 | Rec-CK002856-D010620 | 2020-07-14 08:30 | 20.3 | 14.8 | 11.2 | 3 | 3 | На контроль |  | 1715 | 13.8 | 1940 | 40 | 80.2 | 1925 | 38 | 42 | 166 | 203 | 129 | 165.5 | 25.83 | 185 | 170 | 2020-07-24 | 37 | 39 | 41 | 78.8 | 80 | 81.1 | 39 | 46 | 52 | 129.4 | 130.1 | 130.8 | 168.1 | 169.2 | 170.6 | 0.41 | 0.41 | 0.41 | 800 | 8000 | 0 | 0 | 1925 | 98.48 |  |  | 2020-07-06 | 2020-07-06 | 2020-06-02 | 284 | 2018-06-06 | 3466 | 0.0003888889 | -0.007555556 | 0.007944444 | 5.773778 | 10.517 | 0.0003888889 | -0.007555556 | 0.007944444 | 5.773778 | 10.517 | PS001130-A170620 | 0.01035 | 2.0235 | 0.0095 | 0.0265 | 4.91875 | 4.9855 | 4.629 | 5.052
1593 | PS001130-A170620-3/1-3 | 1100 | 34388 | 34389 | 1412.425 | 7.51435 | 7.83075 | 131.025 | 81.13 | 165.365 | 6.585 | 0.655 | 0.46 | 10.13 | 1.62 | 0.4 | 17.87 | 18.395 | 4.51 | 5.86 | 16.115 | 15.305 | 0.24 | 0.28 | 7.4 | 0.14 | PS001130-A170620-3 | CK002919-D140720 | CK002919-D140720 | 7.174 | 7.174 | 7.1745 | 5.71 | 5.695 | 7.275 | 7.275 | 7.275 | Rec-CK002856-D010620 | 2020-07-14 08:30 | 20.3 | 14.8 | 11.2 | Rec-CK002856-D010620 | 2020-07-14 08:30 | 20.3 | 14.8 | 11.2 | 3 | 3 | На контроль |  | 1715 | 13.8 | 1940 | 40 | 80.2 | 1925 | 38 | 42 | 166 | 203 | 129 | 165.5 | 25.83 | 185 | 170 | 2020-07-24 | 37 | 39 | 41 | 78.8 | 80 | 81.1 | 39 | 46 | 52 | 129.4 | 130.1 | 130.8 | 168.1 | 169.2 | 170.6 | 0.41 | 0.41 | 0.41 | 800 | 8000 | 0 | 0 | 1925 | 98.48 |  |  | 2020-07-06 | 2020-07-06 | 2020-06-02 | 284 | 2018-06-06 | 3466 | 0.0003888889 | -0.007555556 | 0.007944444 | 5.773778 | 10.517 | 0.0003888889 | -0.007555556 | 0.007944444 | 5.773778 | 10.517 | PS001130-A170620 | 0.01035 | 2.0235 | 0.0095 | 0.0265 | 4.91875 | 4.9855 | 4.629 | 5.052
1594 | PS001130-A170620-3/1-4 | 1100 | 34390 | 34391 | 1422.71 | 7.5111 | 7.85705 | 131.21 | 81.225 | 165.085 | 6.455 | 0.745 | 0.395 | 13.605 | 1.43 | 0.44 | 18.175 | 18.375 | 4.725 | 4.94 | 15.87 | 15.63 | 0.125 | 0.215 | 7.35 | 0.18 | PS001130-A170620-3 | CK002919-D140720 | CK002919-D140720 | 7.174 | 7.174 | 7.1745 | 5.71 | 5.695 | 7.275 | 7.275 | 7.275 | Rec-CK002856-D010620 | 2020-07-14 08:30 | 20.3 | 14.8 | 11.2 | Rec-CK002856-D010620 | 2020-07-14 08:30 | 20.3 | 14.8 | 11.2 | 3 | 3 | На контроль |  | 1715 | 13.8 | 1940 | 40 | 80.2 | 1925 | 38 | 42 | 166 | 203 | 129 | 165.5 | 25.83 | 185 | 170 | 2020-07-24 | 37 | 39 | 41 | 78.8 | 80 | 81.1 | 39 | 46 | 52 | 129.4 | 130.1 | 130.8 | 168.1 | 169.2 | 170.6 | 0.41 | 0.41 | 0.41 | 800 | 8000 | 0 | 0 | 1925 | 98.48 |  |  | 2020-07-06 | 2020-07-06 | 2020-06-02 | 284 | 2018-06-06 | 3466 | 0.0003888889 | -0.007555556 | 0.007944444 | 5.773778 | 10.517 | 0.0003888889 | -0.007555556 | 0.007944444 | 5.773778 | 10.517 | PS001130-A170620 | 0.01035 | 2.0235 | 0.0095 | 0.0265 | 4.91875 | 4.9855 | 4.629 | 5.052
1595 | PS001130-A170620-3/1-5 | 1100 | 34392 | 34393 | 1399.175 | 7.52645 | 7.8818 | 131.135 | 81.22 | 165.025 | 6.48 | 0.42 | 0.495 | 9.95 | 1.17 | 0.265 | 18.17 | 17.935 | 3.365 | 3.78 | 15.76 | 15.955 | 0.01 | 0.14 | 7.2 | 0.17 | PS001130-A170620-3 | CK002919-D140720 | CK002919-D140720 | 7.174 | 7.174 | 7.1745 | 5.71 | 5.695 | 7.275 | 7.275 | 7.275 | Rec-CK002856-D010620 | 2020-07-14 08:30 | 20.3 | 14.8 | 11.2 | Rec-CK002856-D010620 | 2020-07-14 08:30 | 20.3 | 14.8 | 11.2 | 3 | 3 | На контроль |  | 1715 | 13.8 | 1940 | 40 | 80.2 | 1925 | 38 | 42 | 166 | 203 | 129 | 165.5 | 25.83 | 185 | 170 | 2020-07-24 | 37 | 39 | 41 | 78.8 | 80 | 81.1 | 39 | 46 | 52 | 129.4 | 130.1 | 130.8 | 168.1 | 169.2 | 170.6 | 0.41 | 0.41 | 0.41 | 800 | 8000 | 0 | 0 | 1925 | 98.48 |  |  | 2020-07-06 | 2020-07-06 | 2020-06-02 | 284 | 2018-06-06 | 3466 | 0.0003888889 | -0.007555556 | 0.007944444 | 5.773778 | 10.517 | 0.0003888889 | -0.007555556 | 0.007944444 | 5.773778 | 10.517 | PS001130-A170620 | 0.01035 | 2.0235 | 0.0095 | 0.0265 | 4.91875 | 4.9855 | 4.629 | 5.052
1596 | PS001130-A170620-3/1-6 | 1100 | 34394 | 34395 | 1392.75 | 7.5427 | 7.89575 | 131.145 | 81.065 | 165.365 | 6.605 | 0.31 | 0.44 | 4.975 | 0.87 | 0.2 | 18.04 | 17.68 | 1.81 | 3.975 | 16.09 | 15.75 | 0.03 | 0.185 | 7.2 | 0.17 | PS001130-A170620-3 | CK002919-D140720 | CK002919-D140720 | 7.174 | 7.174 | 7.1745 | 5.71 | 5.695 | 7.275 | 7.275 | 7.275 | Rec-CK002856-D010620 | 2020-07-14 08:30 | 20.3 | 14.8 | 11.2 | Rec-CK002856-D010620 | 2020-07-14 08:30 | 20.3 | 14.8 | 11.2 | 3 | 3 | На контроль |  | 1715 | 13.8 | 1940 | 40 | 80.2 | 1925 | 38 | 42 | 166 | 203 | 129 | 165.5 | 25.83 | 185 | 170 | 2020-07-24 | 37 | 39 | 41 | 78.8 | 80 | 81.1 | 39 | 46 | 52 | 129.4 | 130.1 | 130.8 | 168.1 | 169.2 | 170.6 | 0.41 | 0.41 | 0.41 | 800 | 8000 | 0 | 0 | 1925 | 98.48 |  |  | 2020-07-06 | 2020-07-06 | 2020-06-02 | 284 | 2018-06-06 | 3466 | 0.0003888889 | -0.007555556 | 0.007944444 | 5.773778 | 10.517 | 0.0003888889 | -0.007555556 | 0.007944444 | 5.773778 | 10.517 | PS001130-A170620 | 0.01035 | 2.0235 | 0.0095 | 0.0265 | 4.91875 | 4.9855 | 4.629 | 5.052
1597 | PS001130-A170620-3/1-7 | 1100 | 34396 | 34397 | 1395.73 | 7.5836 | 7.929 | 131.195 | 81.095 | 165.415 | 6.655 | 0.345 | 0.335 | 3.745 | 1.115 | 0.175 | 18.06 | 17.95 | 2.3 | 2.855 | 15.91 | 15.96 | 0.16 | 0.235 | 7.25 | 0.14 | PS001130-A170620-3 | CK002919-D140720 | CK002919-D140720 | 7.174 | 7.174 | 7.1745 | 5.71 | 5.695 | 7.275 | 7.275 | 7.275 | Rec-CK002856-D010620 | 2020-07-14 08:30 | 20.3 | 14.8 | 11.2 | Rec-CK002856-D010620 | 2020-07-14 08:30 | 20.3 | 14.8 | 11.2 | 3 | 3 | На контроль |  | 1715 | 13.8 | 1940 | 40 | 80.2 | 1925 | 38 | 42 | 166 | 203 | 129 | 165.5 | 25.83 | 185 | 170 | 2020-07-24 | 37 | 39 | 41 | 78.8 | 80 | 81.1 | 39 | 46 | 52 | 129.4 | 130.1 | 130.8 | 168.1 | 169.2 | 170.6 | 0.41 | 0.41 | 0.41 | 800 | 8000 | 0 | 0 | 1925 | 98.48 |  |  | 2020-07-06 | 2020-07-06 | 2020-06-02 | 284 | 2018-06-06 | 3466 | 0.0003888889 | -0.007555556 | 0.007944444 | 5.773778 | 10.517 | 0.0003888889 | -0.007555556 | 0.007944444 | 5.773778 | 10.517 | PS001130-A170620 | 0.01035 | 2.0235 | 0.0095 | 0.0265 | 4.91875 | 4.9855 | 4.629 | 5.052
1598 | PS001128-A160620-2/1-1 | 1200 | 34425 | 34426 | 1380.955 | 7.45705 | 7.8186 | 131.15 | 81.07 | 166.05 | 6.595 | 0.315 | 0.5 | 5.795 | 1.655 | 0.355 | 18.23 | 18.13 | 2.1 | 3.115 | 16.55 | 16.115 | 0.365 | 0.12 | 6.65 | 0.05 | PS001128-A160620-2 | CK002830-D060520 | CK002733-D210120 | 7.1785 | 7.1785 | 7.179 | 5.715 | 5.71 | 7.1795 | 7.1795 | 7.1795 | Rec-CK002749-D310120 | 2020-05-06 08:30 | 15.9 | 12.2 | 10.3 | Rec-CK002721-D130120 | 2020-01-21 16:45 | 22 | 13.2 | 16 | 3 | 3 | На контроль |  | 1715 | 14 | 1940 | 40 | 80.2 | 1925 | 38 | 42 | 166 | 203 | 129 | 165.5 | 25.41 | 175 | 160 | 2020-07-24 | 37 | 40 | 43 | 79.3 | 80 | 80.7 | 40 | 47 | 53 | 129.5 | 130 | 130.5 | 167.9 | 169.2 | 170.7 | 0.43 | 0.43 | 0.43 | 700 | 7000 | 0 | 0 | 1925 | 98.97 |  |  | 2020-07-06 | 2020-07-06 | 2020-06-02 | 284 | 2018-06-06 | 3466 | 0.0002944444 | -0.007472222 | 0.007766667 | 5.746833 | 10.57294 | 0.0001764706 | -0.007182353 | 0.007358824 | 5.841706 | 10.53512 | PS001128-A160620 | 0.0100875 | 2.014375 | 0.01075 | 0.021625 | 4.931375 | 4.9985 | 4.596 | 5.09
1599 | PS001128-A160620-2/1-2 | 1200 | 34427 | 34428 | 1396.265 | 7.47595 | 7.8287 | 131.375 | 81.115 | 165.735 | 6.555 | 0.17 | 0.77 | 5.245 | 1.87 | 0.31 | 18.38 | 18.375 | 2.44 | 2.6 | 16.545 | 16.12 | 0.095 | 0.055 | 6.75 | 0.09 | PS001128-A160620-2 | CK002830-D060520 | CK002733-D210120 | 7.1785 | 7.1785 | 7.179 | 5.715 | 5.71 | 7.1795 | 7.1795 | 7.1795 | Rec-CK002749-D310120 | 2020-05-06 08:30 | 15.9 | 12.2 | 10.3 | Rec-CK002721-D130120 | 2020-01-21 16:45 | 22 | 13.2 | 16 | 3 | 3 | На контроль |  | 1715 | 14 | 1940 | 40 | 80.2 | 1925 | 38 | 42 | 166 | 203 | 129 | 165.5 | 25.41 | 175 | 160 | 2020-07-24 | 37 | 40 | 43 | 79.3 | 80 | 80.7 | 40 | 47 | 53 | 129.5 | 130 | 130.5 | 167.9 | 169.2 | 170.7 | 0.43 | 0.43 | 0.43 | 700 | 7000 | 0 | 0 | 1925 | 98.97 |  |  | 2020-07-06 | 2020-07-06 | 2020-06-02 | 284 | 2018-06-06 | 3466 | 0.0002944444 | -0.007472222 | 0.007766667 | 5.746833 | 10.57294 | 0.0001764706 | -0.007182353 | 0.007358824 | 5.841706 | 10.53512 | PS001128-A160620 | 0.0100875 | 2.014375 | 0.01075 | 0.021625 | 4.931375 | 4.9985 | 4.596 | 5.09
1600 | PS001128-A160620-2/1-3 | 1100 | 34429 | 34430 | 1387.27 | 7.48585 | 7.84095 | 131.47 | 81.025 | 165.35 | 6.54 | 0.24 | 0.75 | 5.925 | 1.81 | 0.165 | 18.38 | 18.36 | 3.225 | 2.16 | 16.195 | 16.405 | 0.115 | 0.03 | 6.8 | 0.07 | PS001128-A160620-2 | CK002830-D060520 | CK002733-D210120 | 7.1785 | 7.1785 | 7.179 | 5.715 | 5.71 | 7.1795 | 7.1795 | 7.1795 | Rec-CK002749-D310120 | 2020-05-06 08:30 | 15.9 | 12.2 | 10.3 | Rec-CK002721-D130120 | 2020-01-21 16:45 | 22 | 13.2 | 16 | 3 | 3 | На контроль |  | 1715 | 14 | 1940 | 40 | 80.2 | 1925 | 38 | 42 | 166 | 203 | 129 | 165.5 | 25.41 | 175 | 160 | 2020-07-24 | 37 | 40 | 43 | 79.3 | 80 | 80.7 | 40 | 47 | 53 | 129.5 | 130 | 130.5 | 167.9 | 169.2 | 170.7 | 0.43 | 0.43 | 0.43 | 700 | 7000 | 0 | 0 | 1925 | 98.97 |  |  | 2020-07-06 | 2020-07-06 | 2020-06-02 | 284 | 2018-06-06 | 3466 | 0.0002944444 | -0.007472222 | 0.007766667 | 5.746833 | 10.57294 | 0.0001764706 | -0.007182353 | 0.007358824 | 5.841706 | 10.53512 | PS001128-A160620 | 0.0100875 | 2.014375 | 0.01075 | 0.021625 | 4.931375 | 4.9985 | 4.596 | 5.09
1601 | PS001128-A160620-2/1-4 | 1100 | 34431 | 34432 | 1383.85 | 7.47685 | 7.83335 | 131.435 | 80.93 | 165.1 | 6.54 | 0.335 | 0.805 | 5.485 | 1.49 | 0.31 | 18.425 | 18.275 | 3.15 | 2 | 15.995 | 16.525 | 0.075 | 0.03 | 6.8 | 0.09 | PS001128-A160620-2 | CK002830-D060520 | CK002733-D210120 | 7.1785 | 7.1785 | 7.179 | 5.715 | 5.71 | 7.1795 | 7.1795 | 7.1795 | Rec-CK002749-D310120 | 2020-05-06 08:30 | 15.9 | 12.2 | 10.3 | Rec-CK002721-D130120 | 2020-01-21 16:45 | 22 | 13.2 | 16 | 3 | 3 | На контроль |  | 1715 | 14 | 1940 | 40 | 80.2 | 1925 | 38 | 42 | 166 | 203 | 129 | 165.5 | 25.41 | 175 | 160 | 2020-07-24 | 37 | 40 | 43 | 79.3 | 80 | 80.7 | 40 | 47 | 53 | 129.5 | 130 | 130.5 | 167.9 | 169.2 | 170.7 | 0.43 | 0.43 | 0.43 | 700 | 7000 | 0 | 0 | 1925 | 98.97 |  |  | 2020-07-06 | 2020-07-06 | 2020-06-02 | 284 | 2018-06-06 | 3466 | 0.0002944444 | -0.007472222 | 0.007766667 | 5.746833 | 10.57294 | 0.0001764706 | -0.007182353 | 0.007358824 | 5.841706 | 10.53512 | PS001128-A160620 | 0.0100875 | 2.014375 | 0.01075 | 0.021625 | 4.931375 | 4.9985 | 4.596 | 5.09
1602 | PS001128-A160620-2/1-5 | 1100 | 34433 | 34434 | 1378.655 | 7.4752 | 7.83175 | 131.425 | 80.95 | 164.96 | 6.53 | 0.415 | 0.815 | 4.085 | 0.84 | 0.405 | 18.44 | 18.32 | 2.985 | 1.92 | 15.845 | 16.695 | 0.03 | 0.045 | 6.75 | 0.09 | PS001128-A160620-2 | CK002830-D060520 | CK002733-D210120 | 7.1785 | 7.1785 | 7.179 | 5.715 | 5.71 | 7.1795 | 7.1795 | 7.1795 | Rec-CK002749-D310120 | 2020-05-06 08:30 | 15.9 | 12.2 | 10.3 | Rec-CK002721-D130120 | 2020-01-21 16:45 | 22 | 13.2 | 16 | 3 | 3 | На контроль |  | 1715 | 14 | 1940 | 40 | 80.2 | 1925 | 38 | 42 | 166 | 203 | 129 | 165.5 | 25.41 | 175 | 160 | 2020-07-24 | 37 | 40 | 43 | 79.3 | 80 | 80.7 | 40 | 47 | 53 | 129.5 | 130 | 130.5 | 167.9 | 169.2 | 170.7 | 0.43 | 0.43 | 0.43 | 700 | 7000 | 0 | 0 | 1925 | 98.97 |  |  | 2020-07-06 | 2020-07-06 | 2020-06-02 | 284 | 2018-06-06 | 3466 | 0.0002944444 | -0.007472222 | 0.007766667 | 5.746833 | 10.57294 | 0.0001764706 | -0.007182353 | 0.007358824 | 5.841706 | 10.53512 | PS001128-A160620 | 0.0100875 | 2.014375 | 0.01075 | 0.021625 | 4.931375 | 4.9985 | 4.596 | 5.09
1603 | PS001128-A160620-2/1-6 | 1100 | 34435 | 34436 | 1383.77 | 7.46885 | 7.8147 | 131.49 | 81.085 | 165.225 | 6.52 | 0.515 | 0.695 | 2.965 | 0.975 | 0.385 | 18.585 | 18.595 | 2.855 | 1.925 | 15.835 | 16.685 | 0.035 | 0.035 | 6.85 | 0.15 | PS001128-A160620-2 | CK002830-D060520 | CK002733-D210120 | 7.1785 | 7.1785 | 7.179 | 5.715 | 5.71 | 7.1795 | 7.1795 | 7.1795 | Rec-CK002749-D310120 | 2020-05-06 08:30 | 15.9 | 12.2 | 10.3 | Rec-CK002721-D130120 | 2020-01-21 16:45 | 22 | 13.2 | 16 | 3 | 3 | На контроль |  | 1715 | 14 | 1940 | 40 | 80.2 | 1925 | 38 | 42 | 166 | 203 | 129 | 165.5 | 25.41 | 175 | 160 | 2020-07-24 | 37 | 40 | 43 | 79.3 | 80 | 80.7 | 40 | 47 | 53 | 129.5 | 130 | 130.5 | 167.9 | 169.2 | 170.7 | 0.43 | 0.43 | 0.43 | 700 | 7000 | 0 | 0 | 1925 | 98.97 |  |  | 2020-07-06 | 2020-07-06 | 2020-06-02 | 284 | 2018-06-06 | 3466 | 0.0002944444 | -0.007472222 | 0.007766667 | 5.746833 | 10.57294 | 0.0001764706 | -0.007182353 | 0.007358824 | 5.841706 | 10.53512 | PS001128-A160620 | 0.0100875 | 2.014375 | 0.01075 | 0.021625 | 4.931375 | 4.9985 | 4.596 | 5.09
1604 | PS001131-A220620-2/1-1 | 1200 | 34466 | 34467 | 1383.085 | 7.4752 | 7.80245 | 131.315 | 81.11 | 165.615 | 6.535 | 0.76 | 0.605 | 6.565 | 1.675 | 0.25 | 18.29 | 18.275 | 5.445 | 3.07 | 16.065 | 15.755 | 0.135 | 0.015 | 7.35 | 0.07 | PS001131-A220620-2 | CK002921-D150720 | CK002921-D150720 | 7.174 | 7.174 | 7.175 | 5.72 | 5.7 | 7.275 | 7.275 | 7.275 | Rec-CK002856-D010620 | 2020-07-15 08:30 | 20.2 | 13.8 | 11 | Rec-CK002856-D010620 | 2020-07-15 08:30 | 20.2 | 13.8 | 11 | 3 | 3 | На контроль |  | 1715 | 13.9 | 1940 | 85 | 80.2 | 1925 | 38 | 42 | 166 | 203 | 129 | 165.5 | 25.61 | 185 | 170 | 2020-07-25 | 36 | 40 | 42 | 79.4 | 80 | 80.8 | 37 | 44 | 52 | 129 | 129.8 | 130.5 | 167.9 | 168.8 | 170.7 | 0.42 | 0.42 | 0.42 | 700 | 9000 | 0 | 0 | 1925 | 99.08 |  |  | 2020-07-06 | 2020-07-06 | 2020-06-02 | 291 | 2018-06-06 | 3473 | 0.0003388889 | -0.007538889 | 0.007877778 | 5.773222 | 10.53156 | 0.0003388889 | -0.007538889 | 0.007877778 | 5.773222 | 10.53156 | PS001131-A220620 | 0.0101625 | 2.0285 | 0.014125 | 0.01825 | 4.937875 | 4.9995 | 4.612 | 5.082
1605 | PS001131-A220620-2/1-2 | 1200 | 34468 | 34469 | 1402.55 | 7.46275 | 7.7965 | 131.39 | 81.265 | 166.005 | 6.525 | 0.715 | 0.66 | 7.535 | 1.565 | 0.14 | 18.26 | 18.28 | 6.02 | 4.495 | 15.835 | 16.04 | 0.135 | 0.035 | 7.2 | 0.14 | PS001131-A220620-2 | CK002921-D150720 | CK002921-D150720 | 7.174 | 7.174 | 7.175 | 5.72 | 5.7 | 7.275 | 7.275 | 7.275 | Rec-CK002856-D010620 | 2020-07-15 08:30 | 20.2 | 13.8 | 11 | Rec-CK002856-D010620 | 2020-07-15 08:30 | 20.2 | 13.8 | 11 | 3 | 3 | На контроль |  | 1715 | 13.9 | 1940 | 85 | 80.2 | 1925 | 38 | 42 | 166 | 203 | 129 | 165.5 | 25.61 | 185 | 170 | 2020-07-25 | 36 | 40 | 42 | 79.4 | 80 | 80.8 | 37 | 44 | 52 | 129 | 129.8 | 130.5 | 167.9 | 168.8 | 170.7 | 0.42 | 0.42 | 0.42 | 700 | 9000 | 0 | 0 | 1925 | 99.08 |  |  | 2020-07-06 | 2020-07-06 | 2020-06-02 | 291 | 2018-06-06 | 3473 | 0.0003388889 | -0.007538889 | 0.007877778 | 5.773222 | 10.53156 | 0.0003388889 | -0.007538889 | 0.007877778 | 5.773222 | 10.53156 | PS001131-A220620 | 0.0101625 | 2.0285 | 0.014125 | 0.01825 | 4.937875 | 4.9995 | 4.612 | 5.082
1606 | PS001131-A220620-2/1-3 | 1200 | 34470 | 34471 | 1379.28 | 7.4643 | 7.825 | 131.3 | 81.22 | 165.695 | 6.45 | 0.565 | 0.89 | 8.46 | 1.425 | 0.23 | 18.165 | 18.06 | 4.095 | 4.55 | 15.6 | 16.34 | 0.035 | 0.015 | 7.2 | 0.07 | PS001131-A220620-2 | CK002921-D150720 | CK002921-D150720 | 7.174 | 7.174 | 7.175 | 5.72 | 5.7 | 7.275 | 7.275 | 7.275 | Rec-CK002856-D010620 | 2020-07-15 08:30 | 20.2 | 13.8 | 11 | Rec-CK002856-D010620 | 2020-07-15 08:30 | 20.2 | 13.8 | 11 | 3 | 3 | На контроль |  | 1715 | 13.9 | 1940 | 85 | 80.2 | 1925 | 38 | 42 | 166 | 203 | 129 | 165.5 | 25.61 | 185 | 170 | 2020-07-25 | 36 | 40 | 42 | 79.4 | 80 | 80.8 | 37 | 44 | 52 | 129 | 129.8 | 130.5 | 167.9 | 168.8 | 170.7 | 0.42 | 0.42 | 0.42 | 700 | 9000 | 0 | 0 | 1925 | 99.08 |  |  | 2020-07-06 | 2020-07-06 | 2020-06-02 | 291 | 2018-06-06 | 3473 | 0.0003388889 | -0.007538889 | 0.007877778 | 5.773222 | 10.53156 | 0.0003388889 | -0.007538889 | 0.007877778 | 5.773222 | 10.53156 | PS001131-A220620 | 0.0101625 | 2.0285 | 0.014125 | 0.01825 | 4.937875 | 4.9995 | 4.612 | 5.082
1607 | PS001131-A220620-2/1-4 | 1200 | 34472 | 34473 | 1371.355 | 7.4579 | 7.82545 | 131.185 | 81.12 | 165.75 | 6.355 | 0.255 | 0.99 | 8.075 | 1.63 | 0.305 | 18.315 | 17.935 | 2.895 | 2.84 | 15.72 | 16.315 | 0.155 | 0.055 | 7.15 | 0.13 | PS001131-A220620-2 | CK002921-D150720 | CK002921-D150720 | 7.174 | 7.174 | 7.175 | 5.72 | 5.7 | 7.275 | 7.275 | 7.275 | Rec-CK002856-D010620 | 2020-07-15 08:30 | 20.2 | 13.8 | 11 | Rec-CK002856-D010620 | 2020-07-15 08:30 | 20.2 | 13.8 | 11 | 3 | 3 | На контроль |  | 1715 | 13.9 | 1940 | 85 | 80.2 | 1925 | 38 | 42 | 166 | 203 | 129 | 165.5 | 25.61 | 185 | 170 | 2020-07-25 | 36 | 40 | 42 | 79.4 | 80 | 80.8 | 37 | 44 | 52 | 129 | 129.8 | 130.5 | 167.9 | 168.8 | 170.7 | 0.42 | 0.42 | 0.42 | 700 | 9000 | 0 | 0 | 1925 | 99.08 |  |  | 2020-07-06 | 2020-07-06 | 2020-06-02 | 291 | 2018-06-06 | 3473 | 0.0003388889 | -0.007538889 | 0.007877778 | 5.773222 | 10.53156 | 0.0003388889 | -0.007538889 | 0.007877778 | 5.773222 | 10.53156 | PS001131-A220620 | 0.0101625 | 2.0285 | 0.014125 | 0.01825 | 4.937875 | 4.9995 | 4.612 | 5.082
1608 | PS001131-A220620-2/1-5 | 1200 | 34474 | 34475 | 1374.33 | 7.45185 | 7.81095 | 131.215 | 81.06 | 165.6 | 6.37 | 0.22 | 0.625 | 7.55 | 1.535 | 0.33 | 18.28 | 18.02 | 2.86 | 1.975 | 15.705 | 16.4 | 0.175 | 0.06 | 7.2 | 0.11 | PS001131-A220620-2 | CK002921-D150720 | CK002921-D150720 | 7.174 | 7.174 | 7.175 | 5.72 | 5.7 | 7.275 | 7.275 | 7.275 | Rec-CK002856-D010620 | 2020-07-15 08:30 | 20.2 | 13.8 | 11 | Rec-CK002856-D010620 | 2020-07-15 08:30 | 20.2 | 13.8 | 11 | 3 | 3 | На контроль |  | 1715 | 13.9 | 1940 | 85 | 80.2 | 1925 | 38 | 42 | 166 | 203 | 129 | 165.5 | 25.61 | 185 | 170 | 2020-07-25 | 36 | 40 | 42 | 79.4 | 80 | 80.8 | 37 | 44 | 52 | 129 | 129.8 | 130.5 | 167.9 | 168.8 | 170.7 | 0.42 | 0.42 | 0.42 | 700 | 9000 | 0 | 0 | 1925 | 99.08 |  |  | 2020-07-06 | 2020-07-06 | 2020-06-02 | 291 | 2018-06-06 | 3473 | 0.0003388889 | -0.007538889 | 0.007877778 | 5.773222 | 10.53156 | 0.0003388889 | -0.007538889 | 0.007877778 | 5.773222 | 10.53156 | PS001131-A220620 | 0.0101625 | 2.0285 | 0.014125 | 0.01825 | 4.937875 | 4.9995 | 4.612 | 5.082
1609 | PS001131-A220620-2/1-6 | 1200 | 34476 | 34477 | 1370.765 | 7.45675 | 7.8101 | 131.31 | 81.03 | 165.795 | 6.45 | 0.515 | 0.545 | 6.1 | 1.585 | 0.32 | 18.275 | 18.285 | 3.055 | 2.875 | 15.545 | 16.48 | 0.055 | 0.055 | 7.4 | 0.1 | PS001131-A220620-2 | CK002921-D150720 | CK002921-D150720 | 7.174 | 7.174 | 7.175 | 5.72 | 5.7 | 7.275 | 7.275 | 7.275 | Rec-CK002856-D010620 | 2020-07-15 08:30 | 20.2 | 13.8 | 11 | Rec-CK002856-D010620 | 2020-07-15 08:30 | 20.2 | 13.8 | 11 | 3 | 3 | На контроль |  | 1715 | 13.9 | 1940 | 85 | 80.2 | 1925 | 38 | 42 | 166 | 203 | 129 | 165.5 | 25.61 | 185 | 170 | 2020-07-25 | 36 | 40 | 42 | 79.4 | 80 | 80.8 | 37 | 44 | 52 | 129 | 129.8 | 130.5 | 167.9 | 168.8 | 170.7 | 0.42 | 0.42 | 0.42 | 700 | 9000 | 0 | 0 | 1925 | 99.08 |  |  | 2020-07-06 | 2020-07-06 | 2020-06-02 | 291 | 2018-06-06 | 3473 | 0.0003388889 | -0.007538889 | 0.007877778 | 5.773222 | 10.53156 | 0.0003388889 | -0.007538889 | 0.007877778 | 5.773222 | 10.53156 | PS001131-A220620 | 0.0101625 | 2.0285 | 0.014125 | 0.01825 | 4.937875 | 4.9995 | 4.612 | 5.082
1610 | PS001128-A160620-1/1-1 | 1050 | 34488 | 34489 | 1387.955 | 7.45315 | 7.7835 | 131.135 | 81.195 | 165.745 | 6.46 | 0.435 | 0.57 | 6.99 | 1.19 | 0.215 | 17.87 | 18.135 | 4.53 | 4.955 | 16.255 | 15.7 | 0.205 | 0.13 | 6.65 | 0.07 | PS001128-A160620-1 | CK002903-D020720 | CK002915-D090720 | 7.1805 | 7.1805 | 7.1815 | 5.715 | 5.7 | 7.2815 | 7.2815 | 7.2815 | Rec-CK002689-D181219 | 2020-07-02 08:10 | 21.3 | 12.7 | 13.4 | Rec-CK002689-D181219 | 2020-07-09 17:00 | 20.2 | 12.1 | 11.5 | 3 | 3 | На контроль |  | 1715 | 13.8 | 1940 | 40 | 80.2 | 1925 | 35 | 40 | 166 | 203 | 129 | 169 | 25.78 | 172 | 157 | 2020-07-23 | 36 | 39 | 42 | 78.6 | 80 | 81.4 | 38 | 45 | 52 | 129.1 | 130 | 130.7 | 167.9 | 169 | 170.7 | 0.42 | 0.42 | 0.42 | 650 | 7000 | 0 | 0 | 1925 | 98.97 |  |  | 2020-07-06 | 2020-07-06 | 2020-06-02 | 274 | 2018-06-06 | 3456 | 0.0002833333 | -0.007427778 | 0.007711111 | 5.7865 | 10.42822 | 0.0001833333 | -0.0075 | 0.007683333 | 5.780611 | 10.526 | PS001128-A160620 | 0.0100875 | 2.014375 | 0.01075 | 0.021625 | 4.931375 | 4.9985 | 4.596 | 5.09
1611 | PS001128-A160620-1/1-2 | 1100 | 34490 | 34491 | 1379.24 | 7.4347 | 7.7871 | 131.115 | 81.125 | 165.655 | 6.385 | 0.28 | 0.585 | 8.685 | 1.15 | 0.33 | 18.15 | 18.09 | 3.195 | 3.14 | 15.985 | 16.03 | 0.21 | 0.12 | 6.75 | 0.11 | PS001128-A160620-1 | CK002903-D020720 | CK002915-D090720 | 7.1805 | 7.1805 | 7.1815 | 5.715 | 5.7 | 7.2815 | 7.2815 | 7.2815 | Rec-CK002689-D181219 | 2020-07-02 08:10 | 21.3 | 12.7 | 13.4 | Rec-CK002689-D181219 | 2020-07-09 17:00 | 20.2 | 12.1 | 11.5 | 3 | 3 | На контроль |  | 1715 | 13.8 | 1940 | 40 | 80.2 | 1925 | 35 | 40 | 166 | 203 | 129 | 169 | 25.78 | 172 | 157 | 2020-07-23 | 36 | 39 | 42 | 78.6 | 80 | 81.4 | 38 | 45 | 52 | 129.1 | 130 | 130.7 | 167.9 | 169 | 170.7 | 0.42 | 0.42 | 0.42 | 650 | 7000 | 0 | 0 | 1925 | 98.97 |  |  | 2020-07-06 | 2020-07-06 | 2020-06-02 | 274 | 2018-06-06 | 3456 | 0.0002833333 | -0.007427778 | 0.007711111 | 5.7865 | 10.42822 | 0.0001833333 | -0.0075 | 0.007683333 | 5.780611 | 10.526 | PS001128-A160620 | 0.0100875 | 2.014375 | 0.01075 | 0.021625 | 4.931375 | 4.9985 | 4.596 | 5.09
1612 | PS001128-A160620-1/1-3 | 1050 | 34492 | 34493 | 1379.48 | 7.42515 | 7.7803 | 131.145 | 80.975 | 165.485 | 6.42 | 0.255 | 0.46 | 7.39 | 1.205 | 0.3 | 18.25 | 18.15 | 2.38 | 2.635 | 15.855 | 16.28 | 0.285 | 0.13 | 6.8 | 0.08 | PS001128-A160620-1 | CK002903-D020720 | CK002915-D090720 | 7.1805 | 7.1805 | 7.1815 | 5.715 | 5.7 | 7.2815 | 7.2815 | 7.2815 | Rec-CK002689-D181219 | 2020-07-02 08:10 | 21.3 | 12.7 | 13.4 | Rec-CK002689-D181219 | 2020-07-09 17:00 | 20.2 | 12.1 | 11.5 | 3 | 3 | На контроль |  | 1715 | 13.8 | 1940 | 40 | 80.2 | 1925 | 35 | 40 | 166 | 203 | 129 | 169 | 25.78 | 172 | 157 | 2020-07-23 | 36 | 39 | 42 | 78.6 | 80 | 81.4 | 38 | 45 | 52 | 129.1 | 130 | 130.7 | 167.9 | 169 | 170.7 | 0.42 | 0.42 | 0.42 | 650 | 7000 | 0 | 0 | 1925 | 98.97 |  |  | 2020-07-06 | 2020-07-06 | 2020-06-02 | 274 | 2018-06-06 | 3456 | 0.0002833333 | -0.007427778 | 0.007711111 | 5.7865 | 10.42822 | 0.0001833333 | -0.0075 | 0.007683333 | 5.780611 | 10.526 | PS001128-A160620 | 0.0100875 | 2.014375 | 0.01075 | 0.021625 | 4.931375 | 4.9985 | 4.596 | 5.09
1613 | PS001128-A160620-1/1-4 | 1080 | 34494 | 34495 | 1367.565 | 7.41625 | 7.7716 | 131.095 | 81.05 | 165.66 | 6.41 | 0.25 | 0.445 | 6.415 | 1.35 | 0.275 | 18.235 | 18.41 | 2.065 | 2.19 | 16.22 | 15.94 | 0.3 | 0.16 | 6.85 | 0.11 | PS001128-A160620-1 | CK002903-D020720 | CK002915-D090720 | 7.1805 | 7.1805 | 7.1815 | 5.715 | 5.7 | 7.2815 | 7.2815 | 7.2815 | Rec-CK002689-D181219 | 2020-07-02 08:10 | 21.3 | 12.7 | 13.4 | Rec-CK002689-D181219 | 2020-07-09 17:00 | 20.2 | 12.1 | 11.5 | 3 | 3 | На контроль |  | 1715 | 13.8 | 1940 | 40 | 80.2 | 1925 | 35 | 40 | 166 | 203 | 129 | 169 | 25.78 | 172 | 157 | 2020-07-23 | 36 | 39 | 42 | 78.6 | 80 | 81.4 | 38 | 45 | 52 | 129.1 | 130 | 130.7 | 167.9 | 169 | 170.7 | 0.42 | 0.42 | 0.42 | 650 | 7000 | 0 | 0 | 1925 | 98.97 |  |  | 2020-07-06 | 2020-07-06 | 2020-06-02 | 274 | 2018-06-06 | 3456 | 0.0002833333 | -0.007427778 | 0.007711111 | 5.7865 | 10.42822 | 0.0001833333 | -0.0075 | 0.007683333 | 5.780611 | 10.526 | PS001128-A160620 | 0.0100875 | 2.014375 | 0.01075 | 0.021625 | 4.931375 | 4.9985 | 4.596 | 5.09
1614 | PS001128-A160620-3/1-2 | 1100 | 34530 | 34531 | 1387.175 | 7.49095 | 7.85875 | 131.205 | 80.99 | 165.93 | 6.5 | 0.505 | 0.55 | 6.85 | 1.595 | 0.3 | 18.43 | 18.395 | 4.225 | 1.825 | 16.365 | 16.17 | 0.06 | 0.04 | 7 | 0.24 | PS001128-A160620-3 | CK002876-D140620 | CK002926-D160720 | 7.1765 | 7.1765 | 7.1765 | 5.72 | 5.695 | 7.2775 | 7.2775 | 7.2775 | Rec-CK002689-D181219 | 2020-06-14 10:00 | 23.1 | 13.6 | 7.7 | Rec-CK002856-D010620 | 2020-07-16 17:10 | 19.9 | 12 | 10.8 | 3 | 3 | На контроль |  | 1715 | 14.3 | 1940 | 85 | 80.2 | 1925 | 35 | 40 | 166 | 203 | 129 | 169 | 25.14 | 160 | 145 | 2020-07-28 | 36 | 38 | 42 | 78.6 | 80 | 81.2 | 36 | 45 | 51 | 129.1 | 130 | 130.5 | 168 | 169 | 170.9 | 0.4 | 0.4 | 0.4 | 650 | 6000 | 0 | 1 | 1925 |  |  |  | 2020-07-06 | 2020-07-06 | 2020-06-02 | 307 | 2018-06-06 | 3489 | [5 empty] | 0.0004333333 | -0.007566667 | 0.008 | 5.831722 | 10.56972 | PS001128-A160620 | 0.0100875 | 2.014375 | 0.01075 | 0.021625 | 4.931375 | 4.9985 | 4.596 | 5.09
1615 | PS001128-A160620-3/1-3 | 600 | 34532 | 34533 | 1376.43 | 7.5116 | 7.88825 | 131.27 | 80.95 | 165.875 | 6.495 | 0.345 | 0.495 | 9.31 | 1.68 | 0.185 | 18.365 | 18.415 | 3.01 | 1.485 | 16.325 | 16.315 | 0.185 | 0.06 | 7 | 0.22 | PS001128-A160620-3 | CK002876-D140620 | CK002926-D160720 | 7.1765 | 7.1765 | 7.1765 | 5.72 | 5.695 | 7.2775 | 7.2775 | 7.2775 | Rec-CK002689-D181219 | 2020-06-14 10:00 | 23.1 | 13.6 | 7.7 | Rec-CK002856-D010620 | 2020-07-16 17:10 | 19.9 | 12 | 10.8 | 3 | 3 | На контроль |  | 1715 | 14.3 | 1940 | 85 | 80.2 | 1925 | 35 | 40 | 166 | 203 | 129 | 169 | 25.14 | 160 | 145 | 2020-07-28 | 36 | 38 | 42 | 78.6 | 80 | 81.2 | 36 | 45 | 51 | 129.1 | 130 | 130.5 | 168 | 169 | 170.9 | 0.4 | 0.4 | 0.4 | 650 | 6000 | 0 | 1 | 1925 |  |  |  | 2020-07-06 | 2020-07-06 | 2020-06-02 | 307 | 2018-06-06 | 3489 | [5 empty] | 0.0004333333 | -0.007566667 | 0.008 | 5.831722 | 10.56972 | PS001128-A160620 | 0.0100875 | 2.014375 | 0.01075 | 0.021625 | 4.931375 | 4.9985 | 4.596 | 5.09
1616 | PS001130-A170620-1/1-2 | 1100 | 34534 | 34535 | 1384.46 | 7.3055 | 7.65965 | 131.36 | 81.38 | 165.575 | 6.34 | 0.91 | 0.755 | 12.01 | 1.775 | 0.2 | 17.98 | 18.135 | 3.275 | 7.185 | 15.19 | 16.03 | 0.11 | 0.25 | 6.95 | 0.11 | PS001130-A170620-1 | CK002916-D100720 | CK002916-D100720 | 7.178 | 7.178 | 7.179 | 5.715 | 5.72 | 7.279 | 7.279 | 7.279 | Rec-CK002689-D181219 | 2020-07-10 08:30 | 20.5 | 11.4 | 11.4 | Rec-CK002689-D181219 | 2020-07-10 08:30 | 20.5 | 11.4 | 11.4 | 3 | 3 | На контроль |  | 1715 | 13.7 | 1940 | 85 | 80.2 | 1925 | 35 | 40 | 166 | 203 | 129 | 169 | 25.92 | 186 | 171 | 2020-07-27 | 38 | 38 | 40 | 79.7 | 80.3 | 80.9 | 39 | 45 | 50 | 129.5 | 130 | 130.5 | 168.2 | 169.5 | 170.7 | 0.41 | 0.41 | 0.41 | 650 | 9000 | 0 | 0 | 1925 | 99.41 |  |  | 2020-07-06 | 2020-07-06 | 2020-06-02 | 301 | 2018-06-06 | 3483 | 0.0001777778 | -0.007494444 | 0.007672222 | 5.852 | 10.57072 | 0.0001777778 | -0.007494444 | 0.007672222 | 5.852 | 10.57072 | PS001130-A170620 | 0.01035 | 2.0235 | 0.0095 | 0.0265 | 4.91875 | 4.9855 | 4.629 | 5.052
1617 | PS001130-A170620-1/1-3 | 1100 | 34536 | 34537 | 1374.02 | 7.31105 | 7.68235 | 131.125 | 81.215 | 165.735 | 6.265 | 0.37 | 0.965 | 10.395 | 1.48 | 0.22 | 17.98 | 17.985 | 3.095 | 4.715 | 15.48 | 16.025 | 0.175 | 0.235 | 6.85 | 0.09 | PS001130-A170620-1 | CK002916-D100720 | CK002916-D100720 | 7.178 | 7.178 | 7.179 | 5.715 | 5.72 | 7.279 | 7.279 | 7.279 | Rec-CK002689-D181219 | 2020-07-10 08:30 | 20.5 | 11.4 | 11.4 | Rec-CK002689-D181219 | 2020-07-10 08:30 | 20.5 | 11.4 | 11.4 | 3 | 3 | На контроль |  | 1715 | 13.7 | 1940 | 85 | 80.2 | 1925 | 35 | 40 | 166 | 203 | 129 | 169 | 25.92 | 186 | 171 | 2020-07-27 | 38 | 38 | 40 | 79.7 | 80.3 | 80.9 | 39 | 45 | 50 | 129.5 | 130 | 130.5 | 168.2 | 169.5 | 170.7 | 0.41 | 0.41 | 0.41 | 650 | 9000 | 0 | 0 | 1925 | 99.41 |  |  | 2020-07-06 | 2020-07-06 | 2020-06-02 | 301 | 2018-06-06 | 3483 | 0.0001777778 | -0.007494444 | 0.007672222 | 5.852 | 10.57072 | 0.0001777778 | -0.007494444 | 0.007672222 | 5.852 | 10.57072 | PS001130-A170620 | 0.01035 | 2.0235 | 0.0095 | 0.0265 | 4.91875 | 4.9855 | 4.629 | 5.052
1618 | PS001130-A170620-1/1-4 | 1100 | 34538 | 34539 | 1380.28 | 7.3371 | 7.6922 | 131.23 | 81.105 | 165.445 | 6.175 | 0.16 | 0.985 | 5.745 | 1.48 | 0.275 | 18.1 | 18.15 | 2.485 | 2.285 | 15.865 | 15.875 | 0.23 | 0.225 | 6.85 | 0.2 | PS001130-A170620-1 | CK002916-D100720 | CK002916-D100720 | 7.178 | 7.178 | 7.179 | 5.715 | 5.72 | 7.279 | 7.279 | 7.279 | Rec-CK002689-D181219 | 2020-07-10 08:30 | 20.5 | 11.4 | 11.4 | Rec-CK002689-D181219 | 2020-07-10 08:30 | 20.5 | 11.4 | 11.4 | 3 | 3 | На контроль |  | 1715 | 13.7 | 1940 | 85 | 80.2 | 1925 | 35 | 40 | 166 | 203 | 129 | 169 | 25.92 | 186 | 171 | 2020-07-27 | 38 | 38 | 40 | 79.7 | 80.3 | 80.9 | 39 | 45 | 50 | 129.5 | 130 | 130.5 | 168.2 | 169.5 | 170.7 | 0.41 | 0.41 | 0.41 | 650 | 9000 | 0 | 0 | 1925 | 99.41 |  |  | 2020-07-06 | 2020-07-06 | 2020-06-02 | 301 | 2018-06-06 | 3483 | 0.0001777778 | -0.007494444 | 0.007672222 | 5.852 | 10.57072 | 0.0001777778 | -0.007494444 | 0.007672222 | 5.852 | 10.57072 | PS001130-A170620 | 0.01035 | 2.0235 | 0.0095 | 0.0265 | 4.91875 | 4.9855 | 4.629 | 5.052
1619 | PS001130-A170620-1/1-5 | 1100 | 34540 | 34541 | 1386.46 | 7.35285 | 7.6939 | 131.43 | 81.11 | 165.745 | 6.2 | 0.315 | 0.95 | 6.735 | 1.785 | 0.41 | 18.15 | 18.315 | 2.84 | 2.43 | 15.695 | 16.035 | 0.17 | 0.175 | 6.9 | 0.1 | PS001130-A170620-1 | CK002916-D100720 | CK002916-D100720 | 7.178 | 7.178 | 7.179 | 5.715 | 5.72 | 7.279 | 7.279 | 7.279 | Rec-CK002689-D181219 | 2020-07-10 08:30 | 20.5 | 11.4 | 11.4 | Rec-CK002689-D181219 | 2020-07-10 08:30 | 20.5 | 11.4 | 11.4 | 3 | 3 | На контроль |  | 1715 | 13.7 | 1940 | 85 | 80.2 | 1925 | 35 | 40 | 166 | 203 | 129 | 169 | 25.92 | 186 | 171 | 2020-07-27 | 38 | 38 | 40 | 79.7 | 80.3 | 80.9 | 39 | 45 | 50 | 129.5 | 130 | 130.5 | 168.2 | 169.5 | 170.7 | 0.41 | 0.41 | 0.41 | 650 | 9000 | 0 | 0 | 1925 | 99.41 |  |  | 2020-07-06 | 2020-07-06 | 2020-06-02 | 301 | 2018-06-06 | 3483 | 0.0001777778 | -0.007494444 | 0.007672222 | 5.852 | 10.57072 | 0.0001777778 | -0.007494444 | 0.007672222 | 5.852 | 10.57072 | PS001130-A170620 | 0.01035 | 2.0235 | 0.0095 | 0.0265 | 4.91875 | 4.9855 | 4.629 | 5.052
1620 | PS001130-A170620-2/1-1 | 1100 | 34542 | 34543 | 1368.395 | 7.37905 | 7.72075 | 131.445 | 81.175 | 165.695 | 6.385 | 0.275 | 0.895 | 7.775 | 1.75 | 0.14 | 18.115 | 18.09 | 3.65 | 4.715 | 16.11 | 15.75 | 0.05 | 0.05 | 7.75 | 0.08 | PS001130-A170620-2 | CK002923-A150720 | CK002923-A150720 | 7.173 | 7.173 | 7.173 | 5.71 | 5.705 | 7.274 | 7.274 | 7.274 | Rec-CK002806-A290320 | 2020-07-15 17:25 | 20.2 | 11.2 | 10.1 | Rec-CK002806-A290320 | 2020-07-15 17:25 | 20.2 | 11.2 | 10.1 | 1 | 1 | На контроль |  | 1715 | 13.8 | 1940 | 85 | 80.2 | 1925 | 35 | 40 | 166 | 203 | 129 | 169 | 25.85 | 176 | 161 | 2020-07-27 | 37 | 40 | 42 | 79.4 | 80.4 | 80.9 | 39 | 46 | 52 | 129.5 | 130 | 130.5 | 168 | 169.3 | 170.6 | 0.41 | 0.41 | 0.41 | 700 | 7000 | 0 | 0 | 1925 | 99.42 |  |  | 2020-07-06 | 2020-07-06 | 2020-06-02 | 301 | 2018-06-06 | 3483 | -0.0003285714 | -0.007857143 | 0.007528571 | 5.836857 | 10.69257 | -0.0003285714 | -0.007857143 | 0.007528571 | 5.836857 | 10.69257 | PS001130-A170620 | 0.01035 | 2.0235 | 0.0095 | 0.0265 | 4.91875 | 4.9855 | 4.629 | 5.052
1621 | PS001130-A170620-2/1-2 | 1200 | 34544 | 34545 | 1396.755 | 7.3442 | 7.68965 | 131.275 | 81.075 | 165.515 | 6.295 | 0.18 | 0.79 | 9.1 | 1.685 | 0.23 | 18.23 | 18.165 | 2.015 | 4.655 | 16.255 | 15.815 | 0.06 | 0.105 | 7.6 | 0.15 | PS001130-A170620-2 | CK002923-A150720 | CK002923-A150720 | 7.173 | 7.173 | 7.173 | 5.71 | 5.705 | 7.274 | 7.274 | 7.274 | Rec-CK002806-A290320 | 2020-07-15 17:25 | 20.2 | 11.2 | 10.1 | Rec-CK002806-A290320 | 2020-07-15 17:25 | 20.2 | 11.2 | 10.1 | 1 | 1 | На контроль |  | 1715 | 13.8 | 1940 | 85 | 80.2 | 1925 | 35 | 40 | 166 | 203 | 129 | 169 | 25.85 | 176 | 161 | 2020-07-27 | 37 | 40 | 42 | 79.4 | 80.4 | 80.9 | 39 | 46 | 52 | 129.5 | 130 | 130.5 | 168 | 169.3 | 170.6 | 0.41 | 0.41 | 0.41 | 700 | 7000 | 0 | 0 | 1925 | 99.42 |  |  | 2020-07-06 | 2020-07-06 | 2020-06-02 | 301 | 2018-06-06 | 3483 | -0.0003285714 | -0.007857143 | 0.007528571 | 5.836857 | 10.69257 | -0.0003285714 | -0.007857143 | 0.007528571 | 5.836857 | 10.69257 | PS001130-A170620 | 0.01035 | 2.0235 | 0.0095 | 0.0265 | 4.91875 | 4.9855 | 4.629 | 5.052
1622 | PS001130-A170620-2/1-3 | 1200 | 34546 | 34547 | 1370.135 | 7.3049 | 7.635 | 131.155 | 81.155 | 165.77 | 6.335 | 0.395 | 0.615 | 6.175 | 1.61 | 0.165 | 18.28 | 18.385 | 2.695 | 3.08 | 16.13 | 15.885 | 0.17 | 0.125 | 7.7 | 0.13 | PS001130-A170620-2 | CK002923-A150720 | CK002923-A150720 | 7.173 | 7.173 | 7.173 | 5.71 | 5.705 | 7.274 | 7.274 | 7.274 | Rec-CK002806-A290320 | 2020-07-15 17:25 | 20.2 | 11.2 | 10.1 | Rec-CK002806-A290320 | 2020-07-15 17:25 | 20.2 | 11.2 | 10.1 | 1 | 1 | На контроль |  | 1715 | 13.8 | 1940 | 85 | 80.2 | 1925 | 35 | 40 | 166 | 203 | 129 | 169 | 25.85 | 176 | 161 | 2020-07-27 | 37 | 40 | 42 | 79.4 | 80.4 | 80.9 | 39 | 46 | 52 | 129.5 | 130 | 130.5 | 168 | 169.3 | 170.6 | 0.41 | 0.41 | 0.41 | 700 | 7000 | 0 | 0 | 1925 | 99.42 |  |  | 2020-07-06 | 2020-07-06 | 2020-06-02 | 301 | 2018-06-06 | 3483 | -0.0003285714 | -0.007857143 | 0.007528571 | 5.836857 | 10.69257 | -0.0003285714 | -0.007857143 | 0.007528571 | 5.836857 | 10.69257 | PS001130-A170620 | 0.01035 | 2.0235 | 0.0095 | 0.0265 | 4.91875 | 4.9855 | 4.629 | 5.052
1623 | PS001132-A220620-3/1-1 | 600 | 34658 | 34659 | 1407.28 | 7.48365 | 7.81475 | 130.27 | 81.06 | 165.935 | 6.53 | 1.495 | 0.465 | 12.61 | 1.035 | 0.17 | 17.68 | 17.57 | 4.63 | 5.86 | 15.675 | 15.375 | 0.165 | 0.17 | 7 | 0.08 | PS001132-A220620-3 | CK002932-D210720 | CK002932-D210720 | 7.1755 | 7.1755 | 7.1765 | 5.7 | 5.71 | 7.2765 | 7.2765 | 7.2765 | Rec-CK002856-D010620 | 2020-07-21 16:50 | 19.6 | 13.6 | 10.4 | Rec-CK002856-D010620 | 2020-07-21 16:50 | 19.6 | 13.6 | 10.4 | 3 | 3 | На контроль |  | 1700 | 13.8 | 1940 | 85 | 80.2 | 1925 | 35 | 40 | 166 | 203 | 129 | 169 | 25.79 | 167 | 146 | 2020-07-31 | 35.5 | 38 | 38.9 | 79.1 | 80 | 81.2 | 36 | 42 | 47 | 129.2 | 130 | 130.9 | 168.3 | 170 | 170.7 | 0.4 | 0.4 | 0.4 | 700 | 7000 | 0 | 0 | 1925 | 99.52 |  |  | 2020-07-06 | 2020-07-06 | 2020-06-02 | 325 | 2018-06-06 | 3507 | 0.0003277778 | -0.007555556 | 0.007883333 | 5.7695 | 10.54172 | 0.0003277778 | -0.007555556 | 0.007883333 | 5.7695 | 10.54172 | PS001132-A220620 | 0.01015 | 2.033125 | 0.0125 | 0.021875 | 4.919375 | 4.9915 | 4.579 | 5.059
1624 | PS001132-A220620-3/1-2-1 | 800 | 34660 | 34661 | 1386.885 | 7.52055 | 7.8664 | 130.895 | 81.145 | 165.885 | 6.685 | 1.355 | 0.475 | 10.53 | 1.21 | 0.365 | 17.875 | 17.695 | 4.115 | 4.995 | 15.385 | 15.8 | 0.09 | 0.295 | 7.15 | 0.1 | PS001132-A220620-3 | CK002932-D210720 | CK002932-D210720 | 7.1755 | 7.1755 | 7.1765 | 5.7 | 5.71 | 7.2765 | 7.2765 | 7.2765 | Rec-CK002856-D010620 | 2020-07-21 16:50 | 19.6 | 13.6 | 10.4 | Rec-CK002856-D010620 | 2020-07-21 16:50 | 19.6 | 13.6 | 10.4 | 3 | 3 | На контроль |  | 1700 | 13.8 | 1940 | 85 | 80.2 | 1925 | 35 | 40 | 166 | 203 | 129 | 169 | 25.79 | 167 | 146 | 2020-07-31 | 35.5 | 38 | 38.9 | 79.1 | 80 | 81.2 | 36 | 42 | 47 | 129.2 | 130 | 130.9 | 168.3 | 170 | 170.7 | 0.4 | 0.4 | 0.4 | 700 | 7000 | 0 | 0 | 1925 | 99.52 |  |  | 2020-07-06 | 2020-07-06 | 2020-06-02 | 325 | 2018-06-06 | 3507 | 0.0003277778 | -0.007555556 | 0.007883333 | 5.7695 | 10.54172 | 0.0003277778 | -0.007555556 | 0.007883333 | 5.7695 | 10.54172 | PS001132-A220620 | 0.01015 | 2.033125 | 0.0125 | 0.021875 | 4.919375 | 4.9915 | 4.579 | 5.059
1625 | PS001132-A220620-3/1-3 | 1050 | 34662 | 34663 | 1360.04 | 7.54715 | 7.8965 | 130.875 | 81.29 | 165.99 | 6.695 | 0.705 | 0.435 | 7.45 | 1.15 | 0.445 | 17.55 | 17.55 | 2.54 | 2.84 | 15.955 | 15.675 | 0.225 | 0.2 | 7.05 | 0.1 | PS001132-A220620-3 | CK002932-D210720 | CK002932-D210720 | 7.1755 | 7.1755 | 7.1765 | 5.7 | 5.71 | 7.2765 | 7.2765 | 7.2765 | Rec-CK002856-D010620 | 2020-07-21 16:50 | 19.6 | 13.6 | 10.4 | Rec-CK002856-D010620 | 2020-07-21 16:50 | 19.6 | 13.6 | 10.4 | 3 | 3 | На контроль |  | 1700 | 13.8 | 1940 | 85 | 80.2 | 1925 | 35 | 40 | 166 | 203 | 129 | 169 | 25.79 | 167 | 146 | 2020-07-31 | 35.5 | 38 | 38.9 | 79.1 | 80 | 81.2 | 36 | 42 | 47 | 129.2 | 130 | 130.9 | 168.3 | 170 | 170.7 | 0.4 | 0.4 | 0.4 | 700 | 7000 | 0 | 0 | 1925 | 99.52 |  |  | 2020-07-06 | 2020-07-06 | 2020-06-02 | 325 | 2018-06-06 | 3507 | 0.0003277778 | -0.007555556 | 0.007883333 | 5.7695 | 10.54172 | 0.0003277778 | -0.007555556 | 0.007883333 | 5.7695 | 10.54172 | PS001132-A220620 | 0.01015 | 2.033125 | 0.0125 | 0.021875 | 4.919375 | 4.9915 | 4.579 | 5.059
1626 | PS001132-A220620-3/1-4 | 1200 | 34664 | 34665 | 1367.18 | 7.4814 | 7.84055 | 130.755 | 81.125 | 166.14 | 6.54 | 0.345 | 0.775 | 8.76 | 0.78 | 0.11 | 17.955 | 18 | 2.53 | 2.275 | 15.985 | 15.825 | 0.115 | 0.165 | 7.15 | 0.05 | PS001132-A220620-3 | CK002932-D210720 | CK002932-D210720 | 7.1755 | 7.1755 | 7.1765 | 5.7 | 5.71 | 7.2765 | 7.2765 | 7.2765 | Rec-CK002856-D010620 | 2020-07-21 16:50 | 19.6 | 13.6 | 10.4 | Rec-CK002856-D010620 | 2020-07-21 16:50 | 19.6 | 13.6 | 10.4 | 3 | 3 | На контроль |  | 1700 | 13.8 | 1940 | 85 | 80.2 | 1925 | 35 | 40 | 166 | 203 | 129 | 169 | 25.79 | 167 | 146 | 2020-07-31 | 35.5 | 38 | 38.9 | 79.1 | 80 | 81.2 | 36 | 42 | 47 | 129.2 | 130 | 130.9 | 168.3 | 170 | 170.7 | 0.4 | 0.4 | 0.4 | 700 | 7000 | 0 | 0 | 1925 | 99.52 |  |  | 2020-07-06 | 2020-07-06 | 2020-06-02 | 325 | 2018-06-06 | 3507 | 0.0003277778 | -0.007555556 | 0.007883333 | 5.7695 | 10.54172 | 0.0003277778 | -0.007555556 | 0.007883333 | 5.7695 | 10.54172 | PS001132-A220620 | 0.01015 | 2.033125 | 0.0125 | 0.021875 | 4.919375 | 4.9915 | 4.579 | 5.059
1627 | PS001132-A220620-3/1-5 | 790 | 34666 | 34667 | 1373.025 | 7.54585 | 7.8893 | 130.965 | 81.285 | 165.97 | 6.52 | 0.495 | 0.825 | 8.915 | 0.86 | 0.2 | 17.945 | 17.905 | 1.995 | 1.925 | 16.06 | 15.75 | 0.07 | 0.16 | 7.25 | 0.09 | PS001132-A220620-3 | CK002932-D210720 | CK002932-D210720 | 7.1755 | 7.1755 | 7.1765 | 5.7 | 5.71 | 7.2765 | 7.2765 | 7.2765 | Rec-CK002856-D010620 | 2020-07-21 16:50 | 19.6 | 13.6 | 10.4 | Rec-CK002856-D010620 | 2020-07-21 16:50 | 19.6 | 13.6 | 10.4 | 3 | 3 | На контроль |  | 1700 | 13.8 | 1940 | 85 | 80.2 | 1925 | 35 | 40 | 166 | 203 | 129 | 169 | 25.79 | 167 | 146 | 2020-07-31 | 35.5 | 38 | 38.9 | 79.1 | 80 | 81.2 | 36 | 42 | 47 | 129.2 | 130 | 130.9 | 168.3 | 170 | 170.7 | 0.4 | 0.4 | 0.4 | 700 | 7000 | 0 | 0 | 1925 | 99.52 |  |  | 2020-07-06 | 2020-07-06 | 2020-06-02 | 325 | 2018-06-06 | 3507 | 0.0003277778 | -0.007555556 | 0.007883333 | 5.7695 | 10.54172 | 0.0003277778 | -0.007555556 | 0.007883333 | 5.7695 | 10.54172 | PS001132-A220620 | 0.01015 | 2.033125 | 0.0125 | 0.021875 | 4.919375 | 4.9915 | 4.579 | 5.059
1628 | PS001133-A290620-3/1-1 | 1045 | 34733 | 34734 | 1373.955 | 7.5533 | 7.8853 | 130.825 | 80.805 | 165.5 | 6.515 | 1.305 | 0.665 | 9.04 | 1.33 | 0.135 | 18.015 | 18.085 | 6.02 | 5.07 | 15.415 | 15.275 | 0.36 | 0.265 | 7.55 | 0.12 | PS001133-A290620-3 | CK002925-D160720 | CK002925-D160720 | 7.172 | 7.172 | 7.1725 | 5.71 | 5.71 | 7.273 | 7.273 | 7.273 | Rec-CK002856-D010620 | 2020-07-16 08:00 | 20.1 | 12.8 | 10.9 | Rec-CK002856-D010620 | 2020-07-16 08:00 | 20.1 | 12.8 | 10.9 | 3 | 3 | На контроль |  | 1700 | 13.8 | 1940 | 85 | 80.2 | 1925 | 35 | 40 | 166 | 203 | 129 | 169 | 25.77 | 175 | 160 | 2020-08-03 | 36 | 38 | 40 | 79 | 80 | 80.9 | 37 | 43 | 50 | 129.2 | 129.7 | 130.3 | 168.7 | 169.8 | 170.9 | 0.4 | 0.4 | 0.4 | 650 | 8000 | 0 | 0 | 1925 |  |  |  | 2020-07-06 | 2020-07-06 | 2020-06-02 | 313 | 2018-06-06 | 3495 | 0.0003666667 | -0.007522222 | 0.007888889 | 5.769278 | 10.51744 | 0.0003666667 | -0.007522222 | 0.007888889 | 5.769278 | 10.51744 | PS001133-A290620 | 0.0100125 | 2.049625 | 0.007625 | 0.016875 | 4.977125 | 5.0565 | 4.649 | 5.109
1629 | PS001133-A290620-3/1-2 | 1200 | 34735 | 34736 | 1358.93 | 7.56065 | 7.91685 | 130.615 | 80.82 | 165.9 | 6.525 | 0.73 | 0.485 | 7.845 | 1.315 | 0.185 | 17.8 | 18 | 2.185 | 5.93 | 15.24 | 15.645 | 0.275 | 0.28 | 7.3 | 0.15 | PS001133-A290620-3 | CK002925-D160720 | CK002925-D160720 | 7.172 | 7.172 | 7.1725 | 5.71 | 5.71 | 7.273 | 7.273 | 7.273 | Rec-CK002856-D010620 | 2020-07-16 08:00 | 20.1 | 12.8 | 10.9 | Rec-CK002856-D010620 | 2020-07-16 08:00 | 20.1 | 12.8 | 10.9 | 3 | 3 | На контроль |  | 1700 | 13.8 | 1940 | 85 | 80.2 | 1925 | 35 | 40 | 166 | 203 | 129 | 169 | 25.77 | 175 | 160 | 2020-08-03 | 36 | 38 | 40 | 79 | 80 | 80.9 | 37 | 43 | 50 | 129.2 | 129.7 | 130.3 | 168.7 | 169.8 | 170.9 | 0.4 | 0.4 | 0.4 | 650 | 8000 | 0 | 0 | 1925 |  |  |  | 2020-07-06 | 2020-07-06 | 2020-06-02 | 313 | 2018-06-06 | 3495 | 0.0003666667 | -0.007522222 | 0.007888889 | 5.769278 | 10.51744 | 0.0003666667 | -0.007522222 | 0.007888889 | 5.769278 | 10.51744 | PS001133-A290620 | 0.0100125 | 2.049625 | 0.007625 | 0.016875 | 4.977125 | 5.0565 | 4.649 | 5.109
1630 | PS001133-A290620-3/1-3 | 1200 | 34737 | 34738 | 1411.03 | 7.5914 | 7.91225 | 131.12 | 80.895 | 165.245 | 6.74 | 1.085 | 0.69 | 6.58 | 1.35 | 0.105 | 17.935 | 17.87 | 4.915 | 3.08 | 15.455 | 15.56 | 0.285 | 0.23 | 7.45 | 0.08 | PS001133-A290620-3 | CK002925-D160720 | CK002925-D160720 | 7.172 | 7.172 | 7.1725 | 5.71 | 5.71 | 7.273 | 7.273 | 7.273 | Rec-CK002856-D010620 | 2020-07-16 08:00 | 20.1 | 12.8 | 10.9 | Rec-CK002856-D010620 | 2020-07-16 08:00 | 20.1 | 12.8 | 10.9 | 3 | 3 | На контроль |  | 1700 | 13.8 | 1940 | 85 | 80.2 | 1925 | 35 | 40 | 166 | 203 | 129 | 169 | 25.77 | 175 | 160 | 2020-08-03 | 36 | 38 | 40 | 79 | 80 | 80.9 | 37 | 43 | 50 | 129.2 | 129.7 | 130.3 | 168.7 | 169.8 | 170.9 | 0.4 | 0.4 | 0.4 | 650 | 8000 | 0 | 0 | 1925 |  |  |  | 2020-07-06 | 2020-07-06 | 2020-06-02 | 313 | 2018-06-06 | 3495 | 0.0003666667 | -0.007522222 | 0.007888889 | 5.769278 | 10.51744 | 0.0003666667 | -0.007522222 | 0.007888889 | 5.769278 | 10.51744 | PS001133-A290620 | 0.0100125 | 2.049625 | 0.007625 | 0.016875 | 4.977125 | 5.0565 | 4.649 | 5.109
1631 | PS001133-A290620-3/1-4 | 1200 | 34739 | 34740 | 1370.26 | 7.60585 | 7.9678 | 130.86 | 81.005 | 165.825 | 6.52 | 0.655 | 0.6 | 9.31 | 1.19 | 0.155 | 18.16 | 17.945 | 3.755 | 2.66 | 15.845 | 15.6 | 0.305 | 0.205 | 7.25 | 0.09 | PS001133-A290620-3 | CK002925-D160720 | CK002925-D160720 | 7.172 | 7.172 | 7.1725 | 5.71 | 5.71 | 7.273 | 7.273 | 7.273 | Rec-CK002856-D010620 | 2020-07-16 08:00 | 20.1 | 12.8 | 10.9 | Rec-CK002856-D010620 | 2020-07-16 08:00 | 20.1 | 12.8 | 10.9 | 3 | 3 | На контроль |  | 1700 | 13.8 | 1940 | 85 | 80.2 | 1925 | 35 | 40 | 166 | 203 | 129 | 169 | 25.77 | 175 | 160 | 2020-08-03 | 36 | 38 | 40 | 79 | 80 | 80.9 | 37 | 43 | 50 | 129.2 | 129.7 | 130.3 | 168.7 | 169.8 | 170.9 | 0.4 | 0.4 | 0.4 | 650 | 8000 | 0 | 0 | 1925 |  |  |  | 2020-07-06 | 2020-07-06 | 2020-06-02 | 313 | 2018-06-06 | 3495 | 0.0003666667 | -0.007522222 | 0.007888889 | 5.769278 | 10.51744 | 0.0003666667 | -0.007522222 | 0.007888889 | 5.769278 | 10.51744 | PS001133-A290620 | 0.0100125 | 2.049625 | 0.007625 | 0.016875 | 4.977125 | 5.0565 | 4.649 | 5.109
1632 | PS001133-A290620-3/1-5 | 1200 | 34741 | 34742 | 1385.395 | 7.6613 | 8.015 | 130.89 | 80.87 | 165.93 | 6.565 | 0.36 | 0.735 | 7.63 | 1.01 | 0.285 | 18.03 | 17.845 | 2.585 | 3.005 | 15.59 | 16.045 | 0.225 | 0.255 | 7.35 | 0.16 | PS001133-A290620-3 | CK002925-D160720 | CK002925-D160720 | 7.172 | 7.172 | 7.1725 | 5.71 | 5.71 | 7.273 | 7.273 | 7.273 | Rec-CK002856-D010620 | 2020-07-16 08:00 | 20.1 | 12.8 | 10.9 | Rec-CK002856-D010620 | 2020-07-16 08:00 | 20.1 | 12.8 | 10.9 | 3 | 3 | На контроль |  | 1700 | 13.8 | 1940 | 85 | 80.2 | 1925 | 35 | 40 | 166 | 203 | 129 | 169 | 25.77 | 175 | 160 | 2020-08-03 | 36 | 38 | 40 | 79 | 80 | 80.9 | 37 | 43 | 50 | 129.2 | 129.7 | 130.3 | 168.7 | 169.8 | 170.9 | 0.4 | 0.4 | 0.4 | 650 | 8000 | 0 | 0 | 1925 |  |  |  | 2020-07-06 | 2020-07-06 | 2020-06-02 | 313 | 2018-06-06 | 3495 | 0.0003666667 | -0.007522222 | 0.007888889 | 5.769278 | 10.51744 | 0.0003666667 | -0.007522222 | 0.007888889 | 5.769278 | 10.51744 | PS001133-A290620 | 0.0100125 | 2.049625 | 0.007625 | 0.016875 | 4.977125 | 5.0565 | 4.649 | 5.109
1633 | PS001133-A290620-3/1-6 | 1200 | 34743 | 34744 | 1379.34 | 7.676 | 8.01865 | 131.05 | 80.745 | 165.75 | 6.535 | 0.365 | 0.53 | 5.62 | 0.845 | 0.295 | 18.365 | 18.075 | 2.845 | 3.14 | 15.5 | 16.1 | 0.095 | 0.23 | 7.55 | 0.13 | PS001133-A290620-3 | CK002925-D160720 | CK002925-D160720 | 7.172 | 7.172 | 7.1725 | 5.71 | 5.71 | 7.273 | 7.273 | 7.273 | Rec-CK002856-D010620 | 2020-07-16 08:00 | 20.1 | 12.8 | 10.9 | Rec-CK002856-D010620 | 2020-07-16 08:00 | 20.1 | 12.8 | 10.9 | 3 | 3 | На контроль |  | 1700 | 13.8 | 1940 | 85 | 80.2 | 1925 | 35 | 40 | 166 | 203 | 129 | 169 | 25.77 | 175 | 160 | 2020-08-03 | 36 | 38 | 40 | 79 | 80 | 80.9 | 37 | 43 | 50 | 129.2 | 129.7 | 130.3 | 168.7 | 169.8 | 170.9 | 0.4 | 0.4 | 0.4 | 650 | 8000 | 0 | 0 | 1925 |  |  |  | 2020-07-06 | 2020-07-06 | 2020-06-02 | 313 | 2018-06-06 | 3495 | 0.0003666667 | -0.007522222 | 0.007888889 | 5.769278 | 10.51744 | 0.0003666667 | -0.007522222 | 0.007888889 | 5.769278 | 10.51744 | PS001133-A290620 | 0.0100125 | 2.049625 | 0.007625 | 0.016875 | 4.977125 | 5.0565 | 4.649 | 5.109
1634 | PS001133-A290620-2/1-1 | 1200 | 34754 | 34755 | 1387.49 | 7.4717 | 7.8157 | 131.44 | 81.095 | 165.69 | 6.45 | 0.37 | 0.87 | 6.935 | 0.905 | 0.29 | 17.965 | 18.065 | 3.17 | 2.495 | 16.305 | 15.54 | 0.295 | 0.19 | 7.05 | 0.1 | PS001133-A290620-2 | CK002930-D200720 | CK002930-D200720 | 7.1745 | 7.1745 | 7.175 | 5.71 | 5.715 | 7.2755 | 7.2755 | 7.2755 | Rec-CK002856-D010620 | 2020-07-20 16:50 | 19.7 | 14.6 | 10.6 | Rec-CK002856-D010620 | 2020-07-20 16:50 | 19.7 | 14.6 | 10.6 | 3 | 3 | На контроль |  | 1700 | 13.85 | 1940 | 85 | 80.2 | 1925 | 35 | 40 | 166 | 203 | 129 | 169 | 25.74 | 173 | 158 | 2020-08-05 | 37 | 39 | 42 | 79.5 | 80.2 | 80.8 | 40 | 46 | 52 | 129.6 | 130.1 | 130.6 | 168.3 | 169.6 | 171 | 0.4 | 0.4 | 0.4 | 650 | 8000 | 0 | 0 | 1925 |  |  |  | 2020-07-06 | 2020-07-06 | 2020-07-02 | 357 | 2018-06-06 | 3529 | 0.0003277778 | -0.007544444 | 0.007872222 | 5.785056 | 10.53428 | 0.0003277778 | -0.007544444 | 0.007872222 | 5.785056 | 10.53428 | PS001133-A290620 | 0.0100125 | 2.049625 | 0.007625 | 0.016875 | 4.977125 | 5.0565 | 4.649 | 5.109
1635 | PS001133-A290620-2/1-2 | 1200 | 34756 | 34757 | 1393.515 | 7.4926 | 7.83675 | 131.45 | 81.135 | 166.115 | 6.55 | 0.58 | 0.935 | 6.8 | 1.035 | 0.225 | 18.11 | 18.05 | 2.335 | 4.26 | 15.935 | 15.96 | 0.22 | 0.11 | 7.1 | 0.12 | PS001133-A290620-2 | CK002930-D200720 | CK002930-D200720 | 7.1745 | 7.1745 | 7.175 | 5.71 | 5.715 | 7.2755 | 7.2755 | 7.2755 | Rec-CK002856-D010620 | 2020-07-20 16:50 | 19.7 | 14.6 | 10.6 | Rec-CK002856-D010620 | 2020-07-20 16:50 | 19.7 | 14.6 | 10.6 | 3 | 3 | На контроль |  | 1700 | 13.85 | 1940 | 85 | 80.2 | 1925 | 35 | 40 | 166 | 203 | 129 | 169 | 25.74 | 173 | 158 | 2020-08-05 | 37 | 39 | 42 | 79.5 | 80.2 | 80.8 | 40 | 46 | 52 | 129.6 | 130.1 | 130.6 | 168.3 | 169.6 | 171 | 0.4 | 0.4 | 0.4 | 650 | 8000 | 0 | 0 | 1925 |  |  |  | 2020-07-06 | 2020-07-06 | 2020-07-02 | 357 | 2018-06-06 | 3529 | 0.0003277778 | -0.007544444 | 0.007872222 | 5.785056 | 10.53428 | 0.0003277778 | -0.007544444 | 0.007872222 | 5.785056 | 10.53428 | PS001133-A290620 | 0.0100125 | 2.049625 | 0.007625 | 0.016875 | 4.977125 | 5.0565 | 4.649 | 5.109
1636 | PS001133-A290620-2/1-3 | 1100 | 34759 | 34758 | 1381.135 | 7.4873 | 7.84265 | 131.245 | 81.12 | 166.515 | 6.63 | 0.58 | 0.88 | 4.885 | 1.03 | 0.33 | 18.04 | 17.895 | 3.925 | 4.95 | 15.495 | 16.375 | 0.08 | 0.065 | 7.1 | 0.13 | PS001133-A290620-2 | CK002930-D200720 | CK002930-D200720 | 7.1745 | 7.1745 | 7.175 | 5.71 | 5.715 | 7.2755 | 7.2755 | 7.2755 | Rec-CK002856-D010620 | 2020-07-20 16:50 | 19.7 | 14.6 | 10.6 | Rec-CK002856-D010620 | 2020-07-20 16:50 | 19.7 | 14.6 | 10.6 | 3 | 3 | На контроль |  | 1700 | 13.85 | 1940 | 85 | 80.2 | 1925 | 35 | 40 | 166 | 203 | 129 | 169 | 25.74 | 173 | 158 | 2020-08-05 | 37 | 39 | 42 | 79.5 | 80.2 | 80.8 | 40 | 46 | 52 | 129.6 | 130.1 | 130.6 | 168.3 | 169.6 | 171 | 0.4 | 0.4 | 0.4 | 650 | 8000 | 0 | 0 | 1925 |  |  |  | 2020-07-06 | 2020-07-06 | 2020-07-02 | 357 | 2018-06-06 | 3529 | 0.0003277778 | -0.007544444 | 0.007872222 | 5.785056 | 10.53428 | 0.0003277778 | -0.007544444 | 0.007872222 | 5.785056 | 10.53428 | PS001133-A290620 | 0.0100125 | 2.049625 | 0.007625 | 0.016875 | 4.977125 | 5.0565 | 4.649 | 5.109
1637 | PS001133-A290620-2/1-4 | 1100 | 34768 | 34769 | 1353.645 | 7.45295 | 7.83015 | 131.135 | 81.175 | 166.695 | 6.485 | 0.34 | 0.625 | 5.875 | 0.955 | 0.255 | 18.095 | 18.15 | 3.265 | 3.26 | 15.54 | 16.28 | 0.03 | 0.05 | 7.2 | 0.08 | PS001133-A290620-2 | CK002930-D200720 | CK002930-D200720 | 7.1745 | 7.1745 | 7.175 | 5.71 | 5.715 | 7.2755 | 7.2755 | 7.2755 | Rec-CK002856-D010620 | 2020-07-20 16:50 | 19.7 | 14.6 | 10.6 | Rec-CK002856-D010620 | 2020-07-20 16:50 | 19.7 | 14.6 | 10.6 | 3 | 3 | На контроль |  | 1700 | 13.85 | 1940 | 85 | 80.2 | 1925 | 35 | 40 | 166 | 203 | 129 | 169 | 25.74 | 173 | 158 | 2020-08-05 | 37 | 39 | 42 | 79.5 | 80.2 | 80.8 | 40 | 46 | 52 | 129.6 | 130.1 | 130.6 | 168.3 | 169.6 | 171 | 0.4 | 0.4 | 0.4 | 650 | 8000 | 0 | 0 | 1925 |  |  |  | 2020-07-06 | 2020-07-06 | 2020-07-02 | 357 | 2018-06-06 | 3529 | 0.0003277778 | -0.007544444 | 0.007872222 | 5.785056 | 10.53428 | 0.0003277778 | -0.007544444 | 0.007872222 | 5.785056 | 10.53428 | PS001133-A290620 | 0.0100125 | 2.049625 | 0.007625 | 0.016875 | 4.977125 | 5.0565 | 4.649 | 5.109
1638 | PS001133-A290620-2/1-5 | 1100 | 34770 | 34771 | 1366.74 | 7.45495 | 7.828 | 130.985 | 81.165 | 166.15 | 6.5 | 0.195 | 0.425 | 4.05 | 0.65 | 0.275 | 18.21 | 18.255 | 2.445 | 1.925 | 16.215 | 15.765 | 0.1 | 0.045 | 7.2 | 0.07 | PS001133-A290620-2 | CK002930-D200720 | CK002930-D200720 | 7.1745 | 7.1745 | 7.175 | 5.71 | 5.715 | 7.2755 | 7.2755 | 7.2755 | Rec-CK002856-D010620 | 2020-07-20 16:50 | 19.7 | 14.6 | 10.6 | Rec-CK002856-D010620 | 2020-07-20 16:50 | 19.7 | 14.6 | 10.6 | 3 | 3 | На контроль |  | 1700 | 13.85 | 1940 | 85 | 80.2 | 1925 | 35 | 40 | 166 | 203 | 129 | 169 | 25.74 | 173 | 158 | 2020-08-05 | 37 | 39 | 42 | 79.5 | 80.2 | 80.8 | 40 | 46 | 52 | 129.6 | 130.1 | 130.6 | 168.3 | 169.6 | 171 | 0.4 | 0.4 | 0.4 | 650 | 8000 | 0 | 0 | 1925 |  |  |  | 2020-07-06 | 2020-07-06 | 2020-07-02 | 357 | 2018-06-06 | 3529 | 0.0003277778 | -0.007544444 | 0.007872222 | 5.785056 | 10.53428 | 0.0003277778 | -0.007544444 | 0.007872222 | 5.785056 | 10.53428 | PS001133-A290620 | 0.0100125 | 2.049625 | 0.007625 | 0.016875 | 4.977125 | 5.0565 | 4.649 | 5.109
1639 | PS001133-A290620-2/1-6 | 1100 | 34772 | 34773 | 1378.015 | 7.4396 | 7.80855 | 130.79 | 80.96 | 165.82 | 6.53 | 0.625 | 0.56 | 2.23 | 0.74 | 0.285 | 18.215 | 18.2 | 3.815 | 1.85 | 16.095 | 15.845 | 0.085 | 0.025 | 7.2 | 0.1 | PS001133-A290620-2 | CK002930-D200720 | CK002930-D200720 | 7.1745 | 7.1745 | 7.175 | 5.71 | 5.715 | 7.2755 | 7.2755 | 7.2755 | Rec-CK002856-D010620 | 2020-07-20 16:50 | 19.7 | 14.6 | 10.6 | Rec-CK002856-D010620 | 2020-07-20 16:50 | 19.7 | 14.6 | 10.6 | 3 | 3 | На контроль |  | 1700 | 13.85 | 1940 | 85 | 80.2 | 1925 | 35 | 40 | 166 | 203 | 129 | 169 | 25.74 | 173 | 158 | 2020-08-05 | 37 | 39 | 42 | 79.5 | 80.2 | 80.8 | 40 | 46 | 52 | 129.6 | 130.1 | 130.6 | 168.3 | 169.6 | 171 | 0.4 | 0.4 | 0.4 | 650 | 8000 | 0 | 0 | 1925 |  |  |  | 2020-07-06 | 2020-07-06 | 2020-07-02 | 357 | 2018-06-06 | 3529 | 0.0003277778 | -0.007544444 | 0.007872222 | 5.785056 | 10.53428 | 0.0003277778 | -0.007544444 | 0.007872222 | 5.785056 | 10.53428 | PS001133-A290620 | 0.0100125 | 2.049625 | 0.007625 | 0.016875 | 4.977125 | 5.0565 | 4.649 | 5.109
1640 | PS001133-A290620-2/1-7 | 1100 | 34774 | 34775 | 1372.895 | 7.4658 | 7.8252 | 130.865 | 80.88 | 166.355 | 6.515 | 0.63 | 0.605 | 5.035 | 1.055 | 0.175 | 18.185 | 18.17 | 2.63 | 2.16 | 15.91 | 15.865 | 0.08 | 0.03 | 7.3 | 0.18 | PS001133-A290620-2 | CK002930-D200720 | CK002930-D200720 | 7.1745 | 7.1745 | 7.175 | 5.71 | 5.715 | 7.2755 | 7.2755 | 7.2755 | Rec-CK002856-D010620 | 2020-07-20 16:50 | 19.7 | 14.6 | 10.6 | Rec-CK002856-D010620 | 2020-07-20 16:50 | 19.7 | 14.6 | 10.6 | 3 | 3 | На контроль |  | 1700 | 13.85 | 1940 | 85 | 80.2 | 1925 | 35 | 40 | 166 | 203 | 129 | 169 | 25.74 | 173 | 158 | 2020-08-05 | 37 | 39 | 42 | 79.5 | 80.2 | 80.8 | 40 | 46 | 52 | 129.6 | 130.1 | 130.6 | 168.3 | 169.6 | 171 | 0.4 | 0.4 | 0.4 | 650 | 8000 | 0 | 0 | 1925 |  |  |  | 2020-07-06 | 2020-07-06 | 2020-07-02 | 357 | 2018-06-06 | 3529 | 0.0003277778 | -0.007544444 | 0.007872222 | 5.785056 | 10.53428 | 0.0003277778 | -0.007544444 | 0.007872222 | 5.785056 | 10.53428 | PS001133-A290620 | 0.0100125 | 2.049625 | 0.007625 | 0.016875 | 4.977125 | 5.0565 | 4.649 | 5.109
1641 | PS001136-A070720-3/1-2 | 1200 | 34788 | 34789 | 1396.11 | 7.2978 | 7.6231 | 131.35 | 81.21 | 166.755 | 6.215 | 1.065 | 0.915 | 14.06 | 1.075 | 0.34 | 17.825 | 17.575 | 3.6 | 5.005 | 15.31 | 15.465 | 0.065 | 0.035 | 7.15 | 0.15 | PS001136-A070720-3 | CK002948-D280720 | CK002948-D280720 | 7.174 | 7.174 | 7.174 | 5.725 | 5.715 |  |  |  | Rec-CK002945-D250720 | 2020-07-28 08:20 | 18.7 | 14 | 9.8 | Rec-CK002945-D250720 | 2020-07-28 08:20 | 18.7 | 14 | 9.8 | 3 | 3 | На контроль |  | 1700 | 13.45 | 1940 | 85 | 80.2 | 1925 | 35 | 40 | 166 | 203 | 129 | 169 | 26.38 | 223 | 208 | 2020-08-06 | 36 | 38 | 40 | 79 | 80 | 80.9 | 39 | 45 | 50 | 129.4 | 130 | 130.7 | 168.3 | 169.9 | 171.5 | 0.39 | 0.39 | 0.39 | 650 | 14000 | 0 | 0 | 1925 |  |  |  | 2020-07-06 | 2020-07-06 | 2020-06-02 | 365 | 2018-06-06 | 3537 | 0.0003722222 | -0.007488889 | 0.007861111 | 5.734944 | 10.52883 | 0.0003722222 | -0.007488889 | 0.007861111 | 5.734944 | 10.52883 | PS001136-A070720 | 0.0107 | 2.0455 | 0.0075 | 0.0135 | 4.965 | 5.037 | 4.632 | 5.106
1642 | PS001136-A070720-3/1-10 | 1100 | 34820 | 34821 | 1378.13 | 7.33685 | 7.6699 | 131.395 | 81.29 | 166.28 | 6.435 | 0.405 | 0.5 | 2.81 | 0.88 | 0.215 | 17.785 | 17.89 | 3.24 | 1.8 | 15.51 | 15.615 | 0.09 | 0.04 | 7.35 | 0.06 | PS001136-A070720-3 | CK002948-D280720 | CK002948-D280720 | 7.174 | 7.174 | 7.174 | 5.725 | 5.715 |  |  |  | Rec-CK002945-D250720 | 2020-07-28 08:20 | 18.7 | 14 | 9.8 | Rec-CK002945-D250720 | 2020-07-28 08:20 | 18.7 | 14 | 9.8 | 3 | 3 | На контроль |  | 1700 | 13.45 | 1940 | 85 | 80.2 | 1925 | 35 | 40 | 166 | 203 | 129 | 169 | 26.38 | 223 | 208 | 2020-08-06 | 36 | 38 | 40 | 79 | 80 | 80.9 | 39 | 45 | 50 | 129.4 | 130 | 130.7 | 168.3 | 169.9 | 171.5 | 0.39 | 0.39 | 0.39 | 650 | 14000 | 0 | 0 | 1925 |  |  |  | 2020-07-06 | 2020-07-06 | 2020-06-02 | 365 | 2018-06-06 | 3537 | 0.0003722222 | -0.007488889 | 0.007861111 | 5.734944 | 10.52883 | 0.0003722222 | -0.007488889 | 0.007861111 | 5.734944 | 10.52883 | PS001136-A070720 | 0.0107 | 2.0455 | 0.0075 | 0.0135 | 4.965 | 5.037 | 4.632 | 5.106
1643 | PS001136-A070720-3/1-11 | 1050 | 34822 | 34823 | 1367.455 | 7.35485 | 7.7167 | 131.395 | 81.105 | 166.305 | 6.34 | 0.45 | 0.595 | 4.78 | 1.01 | 0.235 | 17.875 | 17.96 | 3.31 | 1.97 | 15.45 | 15.66 | 0.04 | 0.04 | 7.4 | 0.1 | PS001136-A070720-3 | CK002948-D280720 | CK002948-D280720 | 7.174 | 7.174 | 7.174 | 5.725 | 5.715 |  |  |  | Rec-CK002945-D250720 | 2020-07-28 08:20 | 18.7 | 14 | 9.8 | Rec-CK002945-D250720 | 2020-07-28 08:20 | 18.7 | 14 | 9.8 | 3 | 3 | На контроль |  | 1700 | 13.45 | 1940 | 85 | 80.2 | 1925 | 35 | 40 | 166 | 203 | 129 | 169 | 26.38 | 223 | 208 | 2020-08-06 | 36 | 38 | 40 | 79 | 80 | 80.9 | 39 | 45 | 50 | 129.4 | 130 | 130.7 | 168.3 | 169.9 | 171.5 | 0.39 | 0.39 | 0.39 | 650 | 14000 | 0 | 0 | 1925 |  |  |  | 2020-07-06 | 2020-07-06 | 2020-06-02 | 365 | 2018-06-06 | 3537 | 0.0003722222 | -0.007488889 | 0.007861111 | 5.734944 | 10.52883 | 0.0003722222 | -0.007488889 | 0.007861111 | 5.734944 | 10.52883 | PS001136-A070720 | 0.0107 | 2.0455 | 0.0075 | 0.0135 | 4.965 | 5.037 | 4.632 | 5.106
1644 | PS001136-A070720-3/1-12 | 1100 | 34824 | 34825 | 1367.155 | 7.35105 | 7.7196 | 131.495 | 81.165 | 166.44 | 6.285 | 0.42 | 0.84 | 4.08 | 1.37 | 0.195 | 18.215 | 18.04 | 2.915 | 2.105 | 15.23 | 15.89 | 0.11 | 0.035 | 7.5 | 0.15 | PS001136-A070720-3 | CK002948-D280720 | CK002948-D280720 | 7.174 | 7.174 | 7.174 | 5.725 | 5.715 |  |  |  | Rec-CK002945-D250720 | 2020-07-28 08:20 | 18.7 | 14 | 9.8 | Rec-CK002945-D250720 | 2020-07-28 08:20 | 18.7 | 14 | 9.8 | 3 | 3 | На контроль |  | 1700 | 13.45 | 1940 | 85 | 80.2 | 1925 | 35 | 40 | 166 | 203 | 129 | 169 | 26.38 | 223 | 208 | 2020-08-06 | 36 | 38 | 40 | 79 | 80 | 80.9 | 39 | 45 | 50 | 129.4 | 130 | 130.7 | 168.3 | 169.9 | 171.5 | 0.39 | 0.39 | 0.39 | 650 | 14000 | 0 | 0 | 1925 |  |  |  | 2020-07-06 | 2020-07-06 | 2020-06-02 | 365 | 2018-06-06 | 3537 | 0.0003722222 | -0.007488889 | 0.007861111 | 5.734944 | 10.52883 | 0.0003722222 | -0.007488889 | 0.007861111 | 5.734944 | 10.52883 | PS001136-A070720 | 0.0107 | 2.0455 | 0.0075 | 0.0135 | 4.965 | 5.037 | 4.632 | 5.106
1645 | PS001136-A070720-3/1-3 | 1050 | 34826 | 34827 | 1369.95 |  |  | 131.225 | 81.15 | 166.67 | 6.205 | 0.85 | 0.965 | 9.505 | 1.155 | 0.225 | 18.075 | 17.57 | 4.185 | 4.055 | 15.275 | 15.49 | 0.07 | 0.015 | 7.3 | 0.07 | PS001136-A070720-3 | CK002948-D280720 | CK002948-D280720 | 7.174 | 7.174 | 7.174 | 5.725 | 5.715 |  |  |  | Rec-CK002945-D250720 | 2020-07-28 08:20 | 18.7 | 14 | 9.8 | Rec-CK002945-D250720 | 2020-07-28 08:20 | 18.7 | 14 | 9.8 | 3 | 3 | На контроль |  | 1700 | 13.45 | 1940 | 85 | 80.2 | 1925 | 35 | 40 | 166 | 203 | 129 | 169 | 26.38 | 223 | 208 | 2020-08-06 | 36 | 38 | 40 | 79 | 80 | 80.9 | 39 | 45 | 50 | 129.4 | 130 | 130.7 | 168.3 | 169.9 | 171.5 | 0.39 | 0.39 | 0.39 | 650 | 14000 | 0 | 0 | 1925 |  |  |  | 2020-07-06 | 2020-07-06 | 2020-06-02 | 365 | 2018-06-06 | 3537 | 0.0003722222 | -0.007488889 | 0.007861111 | 5.734944 | 10.52883 | 0.0003722222 | -0.007488889 | 0.007861111 | 5.734944 | 10.52883 | PS001136-A070720 | 0.0107 | 2.0455 | 0.0075 | 0.0135 | 4.965 | 5.037 | 4.632 | 5.106
1646 | PS001136-A070720-3/1-4 | 1100 | 34828 | 34829 | 1365.67 | 7.27665 | 7.62175 | 131.355 | 81.2 | 166.105 | 6.3 | 0.755 | 1.04 | 6.96 | 1.205 | 0.465 | 17.885 | 17.735 | 3.465 | 3.885 | 15.165 | 15.705 | 0.045 | 0.055 | 7.25 | 0.14 | PS001136-A070720-3 | CK002948-D280720 | CK002948-D280720 | 7.174 | 7.174 | 7.174 | 5.725 | 5.715 |  |  |  | Rec-CK002945-D250720 | 2020-07-28 08:20 | 18.7 | 14 | 9.8 | Rec-CK002945-D250720 | 2020-07-28 08:20 | 18.7 | 14 | 9.8 | 3 | 3 | На контроль |  | 1700 | 13.45 | 1940 | 85 | 80.2 | 1925 | 35 | 40 | 166 | 203 | 129 | 169 | 26.38 | 223 | 208 | 2020-08-06 | 36 | 38 | 40 | 79 | 80 | 80.9 | 39 | 45 | 50 | 129.4 | 130 | 130.7 | 168.3 | 169.9 | 171.5 | 0.39 | 0.39 | 0.39 | 650 | 14000 | 0 | 0 | 1925 |  |  |  | 2020-07-06 | 2020-07-06 | 2020-06-02 | 365 | 2018-06-06 | 3537 | 0.0003722222 | -0.007488889 | 0.007861111 | 5.734944 | 10.52883 | 0.0003722222 | -0.007488889 | 0.007861111 | 5.734944 | 10.52883 | PS001136-A070720 | 0.0107 | 2.0455 | 0.0075 | 0.0135 | 4.965 | 5.037 | 4.632 | 5.106
1647 | PS001136-A070720-3/1-5 | 1100 | 34830 | 34831 | 1374.945 | 7.30835 | 7.6601 | 131.215 | 81.345 | 165.945 | 6.355 | 0.695 | 0.86 | 9.16 | 1.025 | 0.36 | 17.86 | 17.685 | 4.325 | 2.76 | 15.285 | 15.775 | 0.06 | 0.085 | 7.15 | 0.06 | PS001136-A070720-3 | CK002948-D280720 | CK002948-D280720 | 7.174 | 7.174 | 7.174 | 5.725 | 5.715 |  |  |  | Rec-CK002945-D250720 | 2020-07-28 08:20 | 18.7 | 14 | 9.8 | Rec-CK002945-D250720 | 2020-07-28 08:20 | 18.7 | 14 | 9.8 | 3 | 3 | На контроль |  | 1700 | 13.45 | 1940 | 85 | 80.2 | 1925 | 35 | 40 | 166 | 203 | 129 | 169 | 26.38 | 223 | 208 | 2020-08-06 | 36 | 38 | 40 | 79 | 80 | 80.9 | 39 | 45 | 50 | 129.4 | 130 | 130.7 | 168.3 | 169.9 | 171.5 | 0.39 | 0.39 | 0.39 | 650 | 14000 | 0 | 0 | 1925 |  |  |  | 2020-07-06 | 2020-07-06 | 2020-06-02 | 365 | 2018-06-06 | 3537 | 0.0003722222 | -0.007488889 | 0.007861111 | 5.734944 | 10.52883 | 0.0003722222 | -0.007488889 | 0.007861111 | 5.734944 | 10.52883 | PS001136-A070720 | 0.0107 | 2.0455 | 0.0075 | 0.0135 | 4.965 | 5.037 | 4.632 | 5.106
1648 | PS001136-A070720-3/1-6 | 1100 | 34832 | 34833 | 1383.99 | 7.3255 | 7.67275 | 131.095 | 81.21 | 165.745 | 6.41 | 0.73 | 0.465 | 4.98 | 0.865 | 0.18 | 17.81 | 17.855 | 2.605 | 1.93 | 15.39 | 15.64 | 0.04 | 0.08 | 7.3 | 0.05 | PS001136-A070720-3 | CK002948-D280720 | CK002948-D280720 | 7.174 | 7.174 | 7.174 | 5.725 | 5.715 |  |  |  | Rec-CK002945-D250720 | 2020-07-28 08:20 | 18.7 | 14 | 9.8 | Rec-CK002945-D250720 | 2020-07-28 08:20 | 18.7 | 14 | 9.8 | 3 | 3 | На контроль |  | 1700 | 13.45 | 1940 | 85 | 80.2 | 1925 | 35 | 40 | 166 | 203 | 129 | 169 | 26.38 | 223 | 208 | 2020-08-06 | 36 | 38 | 40 | 79 | 80 | 80.9 | 39 | 45 | 50 | 129.4 | 130 | 130.7 | 168.3 | 169.9 | 171.5 | 0.39 | 0.39 | 0.39 | 650 | 14000 | 0 | 0 | 1925 |  |  |  | 2020-07-06 | 2020-07-06 | 2020-06-02 | 365 | 2018-06-06 | 3537 | 0.0003722222 | -0.007488889 | 0.007861111 | 5.734944 | 10.52883 | 0.0003722222 | -0.007488889 | 0.007861111 | 5.734944 | 10.52883 | PS001136-A070720 | 0.0107 | 2.0455 | 0.0075 | 0.0135 | 4.965 | 5.037 | 4.632 | 5.106
1649 | PS001136-A070720-3/1-7 | 1100 | 34834 | 34835 | 1370.24 | 7.3374 | 7.68725 | 131.07 | 81.135 | 166.135 | 6.365 | 0.555 | 0.595 | 4.71 | 1.205 | 0.285 | 17.555 | 18.015 | 2.24 | 1.595 | 15.88 | 15.14 | 0.065 | 0.075 | 7.35 | 0.15 | PS001136-A070720-3 | CK002948-D280720 | CK002948-D280720 | 7.174 | 7.174 | 7.174 | 5.725 | 5.715 |  |  |  | Rec-CK002945-D250720 | 2020-07-28 08:20 | 18.7 | 14 | 9.8 | Rec-CK002945-D250720 | 2020-07-28 08:20 | 18.7 | 14 | 9.8 | 3 | 3 | На контроль |  | 1700 | 13.45 | 1940 | 85 | 80.2 | 1925 | 35 | 40 | 166 | 203 | 129 | 169 | 26.38 | 223 | 208 | 2020-08-06 | 36 | 38 | 40 | 79 | 80 | 80.9 | 39 | 45 | 50 | 129.4 | 130 | 130.7 | 168.3 | 169.9 | 171.5 | 0.39 | 0.39 | 0.39 | 650 | 14000 | 0 | 0 | 1925 |  |  |  | 2020-07-06 | 2020-07-06 | 2020-06-02 | 365 | 2018-06-06 | 3537 | 0.0003722222 | -0.007488889 | 0.007861111 | 5.734944 | 10.52883 | 0.0003722222 | -0.007488889 | 0.007861111 | 5.734944 | 10.52883 | PS001136-A070720 | 0.0107 | 2.0455 | 0.0075 | 0.0135 | 4.965 | 5.037 | 4.632 | 5.106
1650 | PS001136-A070720-3/1-8 | 1100 | 34836 | 34837 | 1370.19 | 7.34315 | 7.6922 | 131.135 | 81.235 | 166.325 | 6.365 | 0.325 | 0.885 | 4.31 | 1.2 | 0.26 | 17.605 | 17.795 | 2.325 | 1.575 | 15.82 | 15.34 | 0.11 | 0.045 | 7.25 | 0.06 | PS001136-A070720-3 | CK002948-D280720 | CK002948-D280720 | 7.174 | 7.174 | 7.174 | 5.725 | 5.715 |  |  |  | Rec-CK002945-D250720 | 2020-07-28 08:20 | 18.7 | 14 | 9.8 | Rec-CK002945-D250720 | 2020-07-28 08:20 | 18.7 | 14 | 9.8 | 3 | 3 | На контроль |  | 1700 | 13.45 | 1940 | 85 | 80.2 | 1925 | 35 | 40 | 166 | 203 | 129 | 169 | 26.38 | 223 | 208 | 2020-08-06 | 36 | 38 | 40 | 79 | 80 | 80.9 | 39 | 45 | 50 | 129.4 | 130 | 130.7 | 168.3 | 169.9 | 171.5 | 0.39 | 0.39 | 0.39 | 650 | 14000 | 0 | 0 | 1925 |  |  |  | 2020-07-06 | 2020-07-06 | 2020-06-02 | 365 | 2018-06-06 | 3537 | 0.0003722222 | -0.007488889 | 0.007861111 | 5.734944 | 10.52883 | 0.0003722222 | -0.007488889 | 0.007861111 | 5.734944 | 10.52883 | PS001136-A070720 | 0.0107 | 2.0455 | 0.0075 | 0.0135 | 4.965 | 5.037 | 4.632 | 5.106
1651 | PS001136-A070720-3/1-9 | 1100 | 34838 | 34839 | 1377.545 | 7.32055 | 7.65775 | 131.365 | 81.33 | 166.27 | 6.425 | 0.305 | 0.685 | 1.965 | 0.91 | 0.11 | 17.86 | 17.72 | 2.69 | 1.95 | 15.405 | 15.765 | 0.1 | 0.015 | 7.3 | 0.07 | PS001136-A070720-3 | CK002948-D280720 | CK002948-D280720 | 7.174 | 7.174 | 7.174 | 5.725 | 5.715 |  |  |  | Rec-CK002945-D250720 | 2020-07-28 08:20 | 18.7 | 14 | 9.8 | Rec-CK002945-D250720 | 2020-07-28 08:20 | 18.7 | 14 | 9.8 | 3 | 3 | На контроль |  | 1700 | 13.45 | 1940 | 85 | 80.2 | 1925 | 35 | 40 | 166 | 203 | 129 | 169 | 26.38 | 223 | 208 | 2020-08-06 | 36 | 38 | 40 | 79 | 80 | 80.9 | 39 | 45 | 50 | 129.4 | 130 | 130.7 | 168.3 | 169.9 | 171.5 | 0.39 | 0.39 | 0.39 | 650 | 14000 | 0 | 0 | 1925 |  |  |  | 2020-07-06 | 2020-07-06 | 2020-06-02 | 365 | 2018-06-06 | 3537 | 0.0003722222 | -0.007488889 | 0.007861111 | 5.734944 | 10.52883 | 0.0003722222 | -0.007488889 | 0.007861111 | 5.734944 | 10.52883 | PS001136-A070720 | 0.0107 | 2.0455 | 0.0075 | 0.0135 | 4.965 | 5.037 | 4.632 | 5.106
1652 | PS001132-A220620-1/1-5 | 700 | 34818 | 34819 | 1423.765 | 7.395 | 7.7846 | 131.62 | 81.18 | 166.77 | 6.49 | 0.325 | 0.76 | 22.075 | 1.785 | 0.245 | 16.865 | 16.7 | 6.695 | 5.81 | 15.315 | 16.125 | 0.14 | 0.2 | 6.65 | 0.1 | PS001132-A220620-1 | CK002922-D150720 | CK002927-D170720 | 7.169 | 7.169 | 7.172 | 5.725 | 5.72 | 7.27 | 7.27 | 7.27 | Rec-CK002856-D010620 | 2020-07-15 17:10 | 20.2 | 13 | 10.9 | Rec-CK002856-D010620 | 2020-07-17 11:00 | 19.9 | 15.6 | 10.8 | 3 | 3 | На контроль |  | 1585 | 14 | 1930 | 40.5 | 80.3 | 1920 | 35 | 40 | 166 | 203 | 129 | 169 | 25.84 | 164 | 149 | 2020-08-04 | 31 | 36 | 41 | 78.1 | 80 | 82 | 33 | 42 | 50 | 128.7 | 129.8 | 130.9 | 167.8 | 169.8 | 171.8 | 0.4 | 0.4 | 0.4 | 650 | 6500 | 0 | 0 | 1920 |  |  |  | 2020-07-06 | 2020-07-06 | 2020-06-02 | 341 | 2018-06-06 | 3523 | 0.0004111111 | -0.00755 | 0.007961111 | 5.829556 | 10.60378 | 0.0002833333 | -0.007544444 | 0.007827778 | 5.793278 | 10.53822 | PS001132-A220620 | 0.01015 | 2.033125 | 0.0125 | 0.021875 | 4.919375 | 4.9915 | 4.579 | 5.059
1653 | PS001137-A070720-1/1-2 | 1050 | 34873 | 34874 | 1371.475 | 7.38675 | 7.75295 | 130.93 | 81.28 | 166.795 | 6.45 | 0.905 | 0.715 | 11.955 | 1.98 | 0.355 | 18.235 | 18.335 | 7.36 | 6.06 | 15.83 | 15.625 | 0.17 | 0.295 | 7.55 | 0.06 | PS001137-A070720-1 | CK002941-D240720 | CK002941-D240720 | 7.173 | 7.173 | 7.173 | 5.725 | 5.705 |  |  |  | Rec-CK002928-A170720 | 2020-07-24 08:30 | 19.2 | 15 | 12.3 | Rec-CK002928-A170720 | 2020-07-24 08:30 | 19.2 | 15 | 12.3 | 3 | 3 | На контроль |  | 1700 | 13.7 | 1940 | 85 | 80.2 | 1925 | 35 | 40 | 166 | 203 | 129 | 169 | 25.92 | 179 | 164 | 2020-08-07 | 36 | 38 | 40 | 79.2 | 80 | 80.9 | 38 | 43 | 49 | 129.6 | 130.1 | 130.6 | 168.5 | 170.1 | 171.7 | 0.4 | 0.4 | 0.4 | 650 | 8300 | 0 | 0 | 1925 |  |  |  | 2020-07-06 | 2020-07-06 | 2020-06-02 | 365 | 2018-06-06 | 3537 | -0.0003764706 | -0.007817647 | 0.007441176 | 5.774824 | 10.65 | -0.0003764706 | -0.007817647 | 0.007441176 | 5.774824 | 10.65 | PS001137-A070720 | 0.0101375 | 2.033875 | 0.01325 | 0.016125 | 4.947 | 5.0115 | 4.622 | 5.09
1654 | PS001137-A070720-1/1-3 | 1200 | 34875 | 34876 | 1395.21 | 7.42265 | 7.7573 | 131.075 | 81.31 | 166.675 | 6.47 | 1.2 | 0.95 | 11.395 | 1.42 | 0.175 | 18.36 | 18.31 | 8.115 | 5.175 | 16.035 | 15.455 | 0.21 | 0.36 | 7.65 | 0.11 | PS001137-A070720-1 | CK002941-D240720 | CK002941-D240720 | 7.173 | 7.173 | 7.173 | 5.725 | 5.705 |  |  |  | Rec-CK002928-A170720 | 2020-07-24 08:30 | 19.2 | 15 | 12.3 | Rec-CK002928-A170720 | 2020-07-24 08:30 | 19.2 | 15 | 12.3 | 3 | 3 | На контроль |  | 1700 | 13.7 | 1940 | 85 | 80.2 | 1925 | 35 | 40 | 166 | 203 | 129 | 169 | 25.92 | 179 | 164 | 2020-08-07 | 36 | 38 | 40 | 79.2 | 80 | 80.9 | 38 | 43 | 49 | 129.6 | 130.1 | 130.6 | 168.5 | 170.1 | 171.7 | 0.4 | 0.4 | 0.4 | 650 | 8300 | 0 | 0 | 1925 |  |  |  | 2020-07-06 | 2020-07-06 | 2020-06-02 | 365 | 2018-06-06 | 3537 | -0.0003764706 | -0.007817647 | 0.007441176 | 5.774824 | 10.65 | -0.0003764706 | -0.007817647 | 0.007441176 | 5.774824 | 10.65 | PS001137-A070720 | 0.0101375 | 2.033875 | 0.01325 | 0.016125 | 4.947 | 5.0115 | 4.622 | 5.09
1655 | PS001137-A070720-1/1-4 | 1050 | 34877 | 34878 | 1372.115 | 7.38005 | 7.73195 | 130.92 | 81.165 | 166.84 | 6.475 | 0.39 | 1.055 | 6.42 | 1.37 | 0.17 | 18.525 | 17.855 | 3.34 | 4.4 | 15.615 | 15.94 | 0.3 | 0.305 | 7.4 | 0.06 | PS001137-A070720-1 | CK002941-D240720 | CK002941-D240720 | 7.173 | 7.173 | 7.173 | 5.725 | 5.705 |  |  |  | Rec-CK002928-A170720 | 2020-07-24 08:30 | 19.2 | 15 | 12.3 | Rec-CK002928-A170720 | 2020-07-24 08:30 | 19.2 | 15 | 12.3 | 3 | 3 | На контроль |  | 1700 | 13.7 | 1940 | 85 | 80.2 | 1925 | 35 | 40 | 166 | 203 | 129 | 169 | 25.92 | 179 | 164 | 2020-08-07 | 36 | 38 | 40 | 79.2 | 80 | 80.9 | 38 | 43 | 49 | 129.6 | 130.1 | 130.6 | 168.5 | 170.1 | 171.7 | 0.4 | 0.4 | 0.4 | 650 | 8300 | 0 | 0 | 1925 |  |  |  | 2020-07-06 | 2020-07-06 | 2020-06-02 | 365 | 2018-06-06 | 3537 | -0.0003764706 | -0.007817647 | 0.007441176 | 5.774824 | 10.65 | -0.0003764706 | -0.007817647 | 0.007441176 | 5.774824 | 10.65 | PS001137-A070720 | 0.0101375 | 2.033875 | 0.01325 | 0.016125 | 4.947 | 5.0115 | 4.622 | 5.09
1656 | PS001137-A070720-1/1-5 | 1200 | 34879 | 34880 | 1367.495 | 7.42205 | 7.76495 | 130.735 | 81.04 | 166.825 | 6.585 | 0.36 | 1.08 | 4.935 | 0.94 | 0.39 | 17.775 | 18.065 | 3.39 | 2.485 | 16.01 | 15.83 | 0.345 | 0.405 | 7.4 | 0.05 | PS001137-A070720-1 | CK002941-D240720 | CK002941-D240720 | 7.173 | 7.173 | 7.173 | 5.725 | 5.705 |  |  |  | Rec-CK002928-A170720 | 2020-07-24 08:30 | 19.2 | 15 | 12.3 | Rec-CK002928-A170720 | 2020-07-24 08:30 | 19.2 | 15 | 12.3 | 3 | 3 | На контроль |  | 1700 | 13.7 | 1940 | 85 | 80.2 | 1925 | 35 | 40 | 166 | 203 | 129 | 169 | 25.92 | 179 | 164 | 2020-08-07 | 36 | 38 | 40 | 79.2 | 80 | 80.9 | 38 | 43 | 49 | 129.6 | 130.1 | 130.6 | 168.5 | 170.1 | 171.7 | 0.4 | 0.4 | 0.4 | 650 | 8300 | 0 | 0 | 1925 |  |  |  | 2020-07-06 | 2020-07-06 | 2020-06-02 | 365 | 2018-06-06 | 3537 | -0.0003764706 | -0.007817647 | 0.007441176 | 5.774824 | 10.65 | -0.0003764706 | -0.007817647 | 0.007441176 | 5.774824 | 10.65 | PS001137-A070720 | 0.0101375 | 2.033875 | 0.01325 | 0.016125 | 4.947 | 5.0115 | 4.622 | 5.09
1657 | PS001137-A070720-1/1-6 | 1200 | 34881 | 34882 | 1373.205 | 7.43055 | 7.78155 | 130.775 | 80.945 | 167.11 | 6.58 | 0.685 | 1.07 | 3.31 | 1.25 | 0.23 | 18.205 | 18.07 | 3.93 | 3.13 | 15.675 | 16.1 | 0.305 | 0.415 | 7.6 | 0.1 | PS001137-A070720-1 | CK002941-D240720 | CK002941-D240720 | 7.173 | 7.173 | 7.173 | 5.725 | 5.705 |  |  |  | Rec-CK002928-A170720 | 2020-07-24 08:30 | 19.2 | 15 | 12.3 | Rec-CK002928-A170720 | 2020-07-24 08:30 | 19.2 | 15 | 12.3 | 3 | 3 | На контроль |  | 1700 | 13.7 | 1940 | 85 | 80.2 | 1925 | 35 | 40 | 166 | 203 | 129 | 169 | 25.92 | 179 | 164 | 2020-08-07 | 36 | 38 | 40 | 79.2 | 80 | 80.9 | 38 | 43 | 49 | 129.6 | 130.1 | 130.6 | 168.5 | 170.1 | 171.7 | 0.4 | 0.4 | 0.4 | 650 | 8300 | 0 | 0 | 1925 |  |  |  | 2020-07-06 | 2020-07-06 | 2020-06-02 | 365 | 2018-06-06 | 3537 | -0.0003764706 | -0.007817647 | 0.007441176 | 5.774824 | 10.65 | -0.0003764706 | -0.007817647 | 0.007441176 | 5.774824 | 10.65 | PS001137-A070720 | 0.0101375 | 2.033875 | 0.01325 | 0.016125 | 4.947 | 5.0115 | 4.622 | 5.09
1658 | PS001137-A070720-1/1-1-1 | 900 | 34962 | 34963 | 1385.935 | 7.4091 | 7.74765 | 130.91 | 81.105 | 166.68 | 6.52 | 0.56 | 0.975 | 10.385 | 1.825 | 0.325 | 17.895 | 17.79 | 9.455 | 5.85 | 15.845 | 15.715 | 0.185 | 0.27 | 7.3 | 0.08 | PS001137-A070720-1 | CK002941-D240720 | CK002941-D240720 | 7.173 | 7.173 | 7.173 | 5.725 | 5.705 |  |  |  | Rec-CK002928-A170720 | 2020-07-24 08:30 | 19.2 | 15 | 12.3 | Rec-CK002928-A170720 | 2020-07-24 08:30 | 19.2 | 15 | 12.3 | 3 | 3 | На контроль |  | 1700 | 13.7 | 1940 | 85 | 80.2 | 1925 | 35 | 40 | 166 | 203 | 129 | 169 | 25.92 | 179 | 164 | 2020-08-07 | 36 | 38 | 40 | 79.2 | 80 | 80.9 | 38 | 43 | 49 | 129.6 | 130.1 | 130.6 | 168.5 | 170.1 | 171.7 | 0.4 | 0.4 | 0.4 | 650 | 8300 | 0 | 0 | 1925 |  |  |  | 2020-07-06 | 2020-07-06 | 2020-06-02 | 365 | 2018-06-06 | 3537 | -0.0003764706 | -0.007817647 | 0.007441176 | 5.774824 | 10.65 | -0.0003764706 | -0.007817647 | 0.007441176 | 5.774824 | 10.65 | PS001137-A070720 | 0.0101375 | 2.033875 | 0.01325 | 0.016125 | 4.947 | 5.0115 | 4.622 | 5.09
1659 | PS001133-A290620-1/1-1 | 1100 | 34668 | 34892 | 1373.15 | 7.4125 | 7.75535 | 131.14 | 80.995 | 165.89 | 6.53 | 0.515 | 0.5 | 5.87 | 1.56 | 0.22 | 18.425 | 18.14 | 3.965 | 4.07 | 15.95 | 15.705 | 0.11 | 0.055 | 7.75 | 0.12 | PS001133-A290620-1 | CK002924-A160720 | CK002928-A170720 | 7.175 | 7.175 | 7.1745 | 5.7 | 5.715 | 7.276 | 7.276 | 7.276 | Rec-CK002806-A290320 | 2020-07-16 08:30 | 20.1 | 10.7 | 12.9 | Rec-CK002928-A170720 | 2020-07-17 16:30 | 19.8 | 15 | 10.5 | 1 | 1 | На контроль |  | 1715 | 13.8 | 1940 | 85 | 80.2 | 1925 | 35 | 40 | 166 | 203 | 129 | 169 | 25.84 | 168 | 153 | 2020-07-30 | 34.6 | 38 | 39.9 | 79.1 | 80 | 81.2 | 34 | 42 | 49 | 129.2 | 130 | 130.4 | 168.3 | 169 | 170.8 | 0.4 | 0.4 | 0.4 | 700 | 7200 | 0 | 0 | 1925 | 98.42 |  |  | 2020-07-06 | 2020-07-06 | 2020-06-02 | 319 | 2018-06-06 | 3501 | -0.0002941176 | -0.007847059 | 0.007552941 | 5.838353 | 10.65424 | -0.0004235294 | -0.007876471 | 0.007452941 | 5.808 | 10.624 | PS001133-A290620 | 0.0100125 | 2.049625 | 0.007625 | 0.016875 | 4.977125 | 5.0565 | 4.649 | 5.109
1660 | PS001133-A290620-1/1-2 | 1100 | 34893 | 34896 | 1371.07 | 7.4286 | 7.78935 | 130.89 | 80.955 | 166.395 | 6.47 | 0.22 | 0.715 | 5.505 | 1.37 | 0.29 | 18.425 | 18.29 | 2.485 | 2.24 | 16.07 | 15.74 | 0.135 | 0.145 | 7.75 | 0.12 | PS001133-A290620-1 | CK002924-A160720 | CK002928-A170720 | 7.175 | 7.175 | 7.1745 | 5.7 | 5.715 | 7.276 | 7.276 | 7.276 | Rec-CK002806-A290320 | 2020-07-16 08:30 | 20.1 | 10.7 | 12.9 | Rec-CK002928-A170720 | 2020-07-17 16:30 | 19.8 | 15 | 10.5 | 1 | 1 | На контроль |  | 1715 | 13.8 | 1940 | 85 | 80.2 | 1925 | 35 | 40 | 166 | 203 | 129 | 169 | 25.84 | 168 | 153 | 2020-07-30 | 34.6 | 38 | 39.9 | 79.1 | 80 | 81.2 | 34 | 42 | 49 | 129.2 | 130 | 130.4 | 168.3 | 169 | 170.8 | 0.4 | 0.4 | 0.4 | 700 | 7200 | 0 | 0 | 1925 | 98.42 |  |  | 2020-07-06 | 2020-07-06 | 2020-06-02 | 319 | 2018-06-06 | 3501 | -0.0002941176 | -0.007847059 | 0.007552941 | 5.838353 | 10.65424 | -0.0004235294 | -0.007876471 | 0.007452941 | 5.808 | 10.624 | PS001133-A290620 | 0.0100125 | 2.049625 | 0.007625 | 0.016875 | 4.977125 | 5.0565 | 4.649 | 5.109
1661 | PS001133-A290620-1/1-3 | 1100 | 34897 | 34898 | 1380.12 | 7.43285 | 7.7953 | 130.55 | 81.02 | 166.83 | 6.44 | 0.24 | 0.805 | 7.315 | 1.095 | 0.22 | 18.42 | 18.26 | 2.48 | 2.46 | 16.115 | 15.78 | 0.185 | 0.145 | 7.75 | 0.09 | PS001133-A290620-1 | CK002924-A160720 | CK002928-A170720 | 7.175 | 7.175 | 7.1745 | 5.7 | 5.715 | 7.276 | 7.276 | 7.276 | Rec-CK002806-A290320 | 2020-07-16 08:30 | 20.1 | 10.7 | 12.9 | Rec-CK002928-A170720 | 2020-07-17 16:30 | 19.8 | 15 | 10.5 | 1 | 1 | На контроль |  | 1715 | 13.8 | 1940 | 85 | 80.2 | 1925 | 35 | 40 | 166 | 203 | 129 | 169 | 25.84 | 168 | 153 | 2020-07-30 | 34.6 | 38 | 39.9 | 79.1 | 80 | 81.2 | 34 | 42 | 49 | 129.2 | 130 | 130.4 | 168.3 | 169 | 170.8 | 0.4 | 0.4 | 0.4 | 700 | 7200 | 0 | 0 | 1925 | 98.42 |  |  | 2020-07-06 | 2020-07-06 | 2020-06-02 | 319 | 2018-06-06 | 3501 | -0.0002941176 | -0.007847059 | 0.007552941 | 5.838353 | 10.65424 | -0.0004235294 | -0.007876471 | 0.007452941 | 5.808 | 10.624 | PS001133-A290620 | 0.0100125 | 2.049625 | 0.007625 | 0.016875 | 4.977125 | 5.0565 | 4.649 | 5.109
1662 | PS001139-A110720-3/1-1 | 1200 | 35324 | 35325 | 1378.17 | 7.54305 | 7.8945 | 132.855 | 81.61 | 165.56 | 6.395 | 0.93 | 1.055 | 11.145 | 1.175 | 0.175 | 18.795 | 18.75 | 5.36 | 4.095 | 16.15 | 16.01 | 0.52 | 0.59 | 7.75 | 0.17 | PS001139-A110720-3 | CK002924-A160720 | CK002936-A220720 | 7.173 | 7.173 | 7.173 | 5.71 | 5.71 |  |  |  | Rec-CK002806-A290320 | 2020-07-16 08:30 | 20.1 | 10.7 | 12.9 | Rec-CK002928-A170720 | 2020-07-22 17:05 | 19.3 | 9.2 | 12.5 | 1 | 1 | На контроль |  | 1690 | 14.3 | 1940 | 40 | 80.2 | 1925 | 35 | 40 | 166 | 203 | 129 | 169 | 25.11 | 191 | 176 | 2020-08-20 | 39 | 42 | 44 | 78.6 | 80 | 81.8 | 38 | 43 | 49 | 129.2 | 130 | 130.7 | 167.9 | 169.1 | 170.4 | 0.44 | 0.44 | 0.44 | 700 | 7000 | 0 | 0 | 1925 |  |  |  | 2020-08-12 | 2020-07-06 | 2020-08-12 | 1530 | 2018-06-06 | 3630 | -0.0002941176 | -0.007847059 | 0.007552941 | 5.838353 | 10.65424 | -0.0002058824 | -0.0078 | 0.007594118 | 5.907353 | 10.67212 | PS001139-A110720 | 0.010075 | 2.01775 | 0.01875 | 0.02475 | 4.938 | 4.9985 | 4.619 | 5.088
1663 | PS001139-A110720-3/1-2 | 1200 | 35326 | 35327 | 1360.365 | 7.5588 | 7.93 | 132.5 | 81.34 | 165.64 | 6.52 | 0.445 | 0.965 | 9.335 | 1.17 | 0.185 | 18.18 | 18.42 | 4.585 | 4.52 | 16.24 | 16.335 | 0.495 | 0.66 | 7.5 | 0.21 | PS001139-A110720-3 | CK002924-A160720 | CK002936-A220720 | 7.173 | 7.173 | 7.173 | 5.71 | 5.71 |  |  |  | Rec-CK002806-A290320 | 2020-07-16 08:30 | 20.1 | 10.7 | 12.9 | Rec-CK002928-A170720 | 2020-07-22 17:05 | 19.3 | 9.2 | 12.5 | 1 | 1 | На контроль |  | 1690 | 14.3 | 1940 | 40 | 80.2 | 1925 | 35 | 40 | 166 | 203 | 129 | 169 | 25.11 | 191 | 176 | 2020-08-20 | 39 | 42 | 44 | 78.6 | 80 | 81.8 | 38 | 43 | 49 | 129.2 | 130 | 130.7 | 167.9 | 169.1 | 170.4 | 0.44 | 0.44 | 0.44 | 700 | 7000 | 0 | 0 | 1925 |  |  |  | 2020-08-12 | 2020-07-06 | 2020-08-12 | 1530 | 2018-06-06 | 3630 | -0.0002941176 | -0.007847059 | 0.007552941 | 5.838353 | 10.65424 | -0.0002058824 | -0.0078 | 0.007594118 | 5.907353 | 10.67212 | PS001139-A110720 | 0.010075 | 2.01775 | 0.01875 | 0.02475 | 4.938 | 4.9985 | 4.619 | 5.088
1664 | PS001139-A110720-3/1-3 | 1100 | 35328 | 35329 | 1364.96 | 7.5621 | 7.9406 | 132.275 | 81 | 165.76 | 6.685 | 0.245 | 1.045 | 7.545 | 1.315 | 0.115 | 18.255 | 18.63 | 3.58 | 2.455 | 16.325 | 16.425 | 0.605 | 0.675 | 7.55 | 0.16 | PS001139-A110720-3 | CK002924-A160720 | CK002936-A220720 | 7.173 | 7.173 | 7.173 | 5.71 | 5.71 |  |  |  | Rec-CK002806-A290320 | 2020-07-16 08:30 | 20.1 | 10.7 | 12.9 | Rec-CK002928-A170720 | 2020-07-22 17:05 | 19.3 | 9.2 | 12.5 | 1 | 1 | На контроль |  | 1690 | 14.3 | 1940 | 40 | 80.2 | 1925 | 35 | 40 | 166 | 203 | 129 | 169 | 25.11 | 191 | 176 | 2020-08-20 | 39 | 42 | 44 | 78.6 | 80 | 81.8 | 38 | 43 | 49 | 129.2 | 130 | 130.7 | 167.9 | 169.1 | 170.4 | 0.44 | 0.44 | 0.44 | 700 | 7000 | 0 | 0 | 1925 |  |  |  | 2020-08-12 | 2020-07-06 | 2020-08-12 | 1530 | 2018-06-06 | 3630 | -0.0002941176 | -0.007847059 | 0.007552941 | 5.838353 | 10.65424 | -0.0002058824 | -0.0078 | 0.007594118 | 5.907353 | 10.67212 | PS001139-A110720 | 0.010075 | 2.01775 | 0.01875 | 0.02475 | 4.938 | 4.9985 | 4.619 | 5.088
1665 | PS001137-A070720-3/1-2 | 1200 | 34937 | 34938 | 1406 | 7.5339 | 7.86965 | 130.99 | 81.61 | 166.51 | 6.51 | 0.835 | 1.45 | 10.465 | 1.03 | 0.335 | 18.425 | 18.485 | 5.12 | 4.925 | 15.78 | 15.94 | 0.82 | 0.75 | 7.3 | 0.19 | PS001137-A070720-3 | CK002929-D200720 | CK002920-D140720 | 7.174 | 7.174 | 7.173 | 5.71 | 5.715 | 7.275 | 7.275 | 7.275 | Rec-CK002929-D200720 | 2020-07-20 08:30 | 19.7 | 15 | 10.6 | Rec-CK002856-D010620 | 2020-07-14 17:00 | 20.3 | 14.2 | 11.1 | 3 | 3 | На контроль |  | 1700 | 13.9 | 1940 | 85 | 80.2 | 1925 | 35 | 40 | 166 | 203 | 129 | 169 | 25.64 | 197 | 179 | 2020-08-08 | 36 | 38 | 43.3 | 79.1 | 80 | 81.4 | 39 | 48 | 56 | 129.3 | 130 | 130.8 | 168.2 | 170 | 171.2 | 0.42 | 0.42 | 0.42 | 700 | 9000 | 0 | 0 | 1925 |  |  |  | 2020-07-06 | 2020-07-06 | 2020-06-02 | 378 | 2018-06-06 |  | 0.0003166667 | -0.007561111 | 0.007877778 | 5.781056 | 10.516 | 0.0003666667 | -0.007588889 | 0.007955556 | 5.758667 | 10.49628 | PS001137-A070720 | 0.0101375 | 2.033875 | 0.01325 | 0.016125 | 4.947 | 5.0115 | 4.622 | 5.09
1666 | PS001137-A070720-3/1-3 | 1200 | 34939 | 34940 | 1389.34 | 7.5548 | 7.8999 | 130.885 | 81.575 | 166.275 | 6.49 | 0.815 | 1.28 | 6.225 | 1.095 | 0.285 | 18.29 | 18.33 | 4.01 | 6.525 | 15.985 | 15.6 | 1.045 | 0.875 | 7.3 | 0.11 | PS001137-A070720-3 | CK002929-D200720 | CK002920-D140720 | 7.174 | 7.174 | 7.173 | 5.71 | 5.715 | 7.275 | 7.275 | 7.275 | Rec-CK002929-D200720 | 2020-07-20 08:30 | 19.7 | 15 | 10.6 | Rec-CK002856-D010620 | 2020-07-14 17:00 | 20.3 | 14.2 | 11.1 | 3 | 3 | На контроль |  | 1700 | 13.9 | 1940 | 85 | 80.2 | 1925 | 35 | 40 | 166 | 203 | 129 | 169 | 25.64 | 197 | 179 | 2020-08-08 | 36 | 38 | 43.3 | 79.1 | 80 | 81.4 | 39 | 48 | 56 | 129.3 | 130 | 130.8 | 168.2 | 170 | 171.2 | 0.42 | 0.42 | 0.42 | 700 | 9000 | 0 | 0 | 1925 |  |  |  | 2020-07-06 | 2020-07-06 | 2020-06-02 | 378 | 2018-06-06 |  | 0.0003166667 | -0.007561111 | 0.007877778 | 5.781056 | 10.516 | 0.0003666667 | -0.007588889 | 0.007955556 | 5.758667 | 10.49628 | PS001137-A070720 | 0.0101375 | 2.033875 | 0.01325 | 0.016125 | 4.947 | 5.0115 | 4.622 | 5.09
1667 | PS001137-A070720-3/1-4 | 1200 | 34941 | 34942 | 1372.775 | 7.57355 | 7.9261 | 130.595 | 81.34 | 166.21 | 6.41 | 0.665 | 1.06 | 7.825 | 1.105 | 0.28 | 18.185 | 18.215 | 2.85 | 5.755 | 16.145 | 15.415 | 1.03 | 0.895 | 7.2 | 0.11 | PS001137-A070720-3 | CK002929-D200720 | CK002920-D140720 | 7.174 | 7.174 | 7.173 | 5.71 | 5.715 | 7.275 | 7.275 | 7.275 | Rec-CK002929-D200720 | 2020-07-20 08:30 | 19.7 | 15 | 10.6 | Rec-CK002856-D010620 | 2020-07-14 17:00 | 20.3 | 14.2 | 11.1 | 3 | 3 | На контроль |  | 1700 | 13.9 | 1940 | 85 | 80.2 | 1925 | 35 | 40 | 166 | 203 | 129 | 169 | 25.64 | 197 | 179 | 2020-08-08 | 36 | 38 | 43.3 | 79.1 | 80 | 81.4 | 39 | 48 | 56 | 129.3 | 130 | 130.8 | 168.2 | 170 | 171.2 | 0.42 | 0.42 | 0.42 | 700 | 9000 | 0 | 0 | 1925 |  |  |  | 2020-07-06 | 2020-07-06 | 2020-06-02 | 378 | 2018-06-06 |  | 0.0003166667 | -0.007561111 | 0.007877778 | 5.781056 | 10.516 | 0.0003666667 | -0.007588889 | 0.007955556 | 5.758667 | 10.49628 | PS001137-A070720 | 0.0101375 | 2.033875 | 0.01325 | 0.016125 | 4.947 | 5.0115 | 4.622 | 5.09
1668 | PS001137-A070720-3/1-5 | 1200 | 34943 | 34944 | 1366.93 | 7.6012 | 7.9604 | 130.595 | 81.11 | 166.335 | 6.395 | 0.48 | 1.26 | 9.485 | 1.05 | 0.275 | 18.255 | 18.33 | 2.135 | 2.97 | 15.935 | 15.865 | 0.97 | 0.855 | 7.15 | 0.13 | PS001137-A070720-3 | CK002929-D200720 | CK002920-D140720 | 7.174 | 7.174 | 7.173 | 5.71 | 5.715 | 7.275 | 7.275 | 7.275 | Rec-CK002929-D200720 | 2020-07-20 08:30 | 19.7 | 15 | 10.6 | Rec-CK002856-D010620 | 2020-07-14 17:00 | 20.3 | 14.2 | 11.1 | 3 | 3 | На контроль |  | 1700 | 13.9 | 1940 | 85 | 80.2 | 1925 | 35 | 40 | 166 | 203 | 129 | 169 | 25.64 | 197 | 179 | 2020-08-08 | 36 | 38 | 43.3 | 79.1 | 80 | 81.4 | 39 | 48 | 56 | 129.3 | 130 | 130.8 | 168.2 | 170 | 171.2 | 0.42 | 0.42 | 0.42 | 700 | 9000 | 0 | 0 | 1925 |  |  |  | 2020-07-06 | 2020-07-06 | 2020-06-02 | 378 | 2018-06-06 |  | 0.0003166667 | -0.007561111 | 0.007877778 | 5.781056 | 10.516 | 0.0003666667 | -0.007588889 | 0.007955556 | 5.758667 | 10.49628 | PS001137-A070720 | 0.0101375 | 2.033875 | 0.01325 | 0.016125 | 4.947 | 5.0115 | 4.622 | 5.09
1669 | PS001137-A070720-3/1-6 | 1100 | 34947 | 34948 | 1368.15 | 7.62385 | 7.9879 | 130.79 | 81.045 | 166.555 | 6.475 | 0.615 | 1.095 | 7.365 | 1.17 | 0.26 | 18.27 | 18.3 | 2.185 | 2.425 | 15.905 | 16 | 1.025 | 0.92 | 7.15 | 0.17 | PS001137-A070720-3 | CK002929-D200720 | CK002920-D140720 | 7.174 | 7.174 | 7.173 | 5.71 | 5.715 | 7.275 | 7.275 | 7.275 | Rec-CK002929-D200720 | 2020-07-20 08:30 | 19.7 | 15 | 10.6 | Rec-CK002856-D010620 | 2020-07-14 17:00 | 20.3 | 14.2 | 11.1 | 3 | 3 | На контроль |  | 1700 | 13.9 | 1940 | 85 | 80.2 | 1925 | 35 | 40 | 166 | 203 | 129 | 169 | 25.64 | 197 | 179 | 2020-08-08 | 36 | 38 | 43.3 | 79.1 | 80 | 81.4 | 39 | 48 | 56 | 129.3 | 130 | 130.8 | 168.2 | 170 | 171.2 | 0.42 | 0.42 | 0.42 | 700 | 9000 | 0 | 0 | 1925 |  |  |  | 2020-07-06 | 2020-07-06 | 2020-06-02 | 378 | 2018-06-06 |  | 0.0003166667 | -0.007561111 | 0.007877778 | 5.781056 | 10.516 | 0.0003666667 | -0.007588889 | 0.007955556 | 5.758667 | 10.49628 | PS001137-A070720 | 0.0101375 | 2.033875 | 0.01325 | 0.016125 | 4.947 | 5.0115 | 4.622 | 5.09
1670 | PS001138-A080720-2/1-1 | 1200 | 34997 | 34998 | 1394.355 | 7.4931 | 7.82355 | 131.175 | 80.84 | 165.17 | 6.415 | 0.9 | 0.635 | 11.48 | 2.27 | 0.23 | 18.87 | 18.87 | 3.06 | 3.16 | 15.955 | 15.755 | 0.245 | 0.275 | 7.45 | 0.11 | PS001138-A080720-2 | CK002927-D170720 | CK002937-D230720 | 7.172 | 7.172 | 7.173 | 5.715 | 5.715 | 7.273 | 7.273 | 7.273 | Rec-CK002856-D010620 | 2020-07-17 11:00 | 19.9 | 15.6 | 10.8 | Rec-CK002856-D010620 | 2020-07-23 08:40 | 19.2 | 11.9 | 10.1 | 3 | 3 | На контроль |  | 1700 | 14.1 | 1940 | 85 | 80.2 | 1925 | 35 | 40 | 166 | 203 | 129 | 169 | 25.33 | 185 | 170 | 2020-08-11 | 38 | 40 | 42 | 79.1 | 80.2 | 80.9 | 40 | 45 | 51 | 129.3 | 129.8 | 130.6 | 167.6 | 169 | 171 | 0.44 | 0.44 | 0.44 | 650 | 8000 | 0 | 0 | 1925 |  |  |  | 2020-07-06 | 2020-07-06 | 2020-06-02 | 394 | 2018-06-06 | 3566 | 0.0002833333 | -0.007544444 | 0.007827778 | 5.793278 | 10.53822 | 0.0003611111 | -0.007522222 | 0.007883333 | 5.860667 | 10.53117 | PS001138-A080720 | 0.0100125 | 2.0275 | 0.0165 | 0.01275 | 4.941 | 5.0035 | 4.644 | 5.073
1671 | PS001138-A080720-2/1-4 | 1200 | 35018 | 35019 | 1387.38 | 7.50975 | 7.85785 | 131.125 | 81.215 | 165.715 | 6.57 | 0.385 | 1.075 | 5.1 | 1.375 | 0.295 | 18.32 | 18.57 | 2.18 | 2.565 | 16.085 | 15.96 | 0.11 | 0.14 | 7.2 | 0.12 | PS001138-A080720-2 | CK002927-D170720 | CK002937-D230720 | 7.172 | 7.172 | 7.173 | 5.715 | 5.715 | 7.273 | 7.273 | 7.273 | Rec-CK002856-D010620 | 2020-07-17 11:00 | 19.9 | 15.6 | 10.8 | Rec-CK002856-D010620 | 2020-07-23 08:40 | 19.2 | 11.9 | 10.1 | 3 | 3 | На контроль |  | 1700 | 14.1 | 1940 | 85 | 80.2 | 1925 | 35 | 40 | 166 | 203 | 129 | 169 | 25.33 | 185 | 170 | 2020-08-11 | 38 | 40 | 42 | 79.1 | 80.2 | 80.9 | 40 | 45 | 51 | 129.3 | 129.8 | 130.6 | 167.6 | 169 | 171 | 0.44 | 0.44 | 0.44 | 650 | 8000 | 0 | 0 | 1925 |  |  |  | 2020-07-06 | 2020-07-06 | 2020-06-02 | 394 | 2018-06-06 | 3566 | 0.0002833333 | -0.007544444 | 0.007827778 | 5.793278 | 10.53822 | 0.0003611111 | -0.007522222 | 0.007883333 | 5.860667 | 10.53117 | PS001138-A080720 | 0.0100125 | 2.0275 | 0.0165 | 0.01275 | 4.941 | 5.0035 | 4.644 | 5.073
1672 | PS001138-A080720-2/1-2 | 1050 | 35025 | 35026 | 1404.23 | 7.52035 | 7.85235 | 131.025 | 80.86 | 165.22 | 6.49 | 0.905 | 1.02 | 9.635 | 2.335 | 0.34 | 18.925 | 18.72 | 3.2 | 3.69 | 15.82 | 15.88 | 0.26 | 0.225 | 7.4 | 0.13 | PS001138-A080720-2 | CK002927-D170720 | CK002937-D230720 | 7.172 | 7.172 | 7.173 | 5.715 | 5.715 | 7.273 | 7.273 | 7.273 | Rec-CK002856-D010620 | 2020-07-17 11:00 | 19.9 | 15.6 | 10.8 | Rec-CK002856-D010620 | 2020-07-23 08:40 | 19.2 | 11.9 | 10.1 | 3 | 3 | На контроль |  | 1700 | 14.1 | 1940 | 85 | 80.2 | 1925 | 35 | 40 | 166 | 203 | 129 | 169 | 25.33 | 185 | 170 | 2020-08-11 | 38 | 40 | 42 | 79.1 | 80.2 | 80.9 | 40 | 45 | 51 | 129.3 | 129.8 | 130.6 | 167.6 | 169 | 171 | 0.44 | 0.44 | 0.44 | 650 | 8000 | 0 | 0 | 1925 |  |  |  | 2020-07-06 | 2020-07-06 | 2020-06-02 | 394 | 2018-06-06 | 3566 | 0.0002833333 | -0.007544444 | 0.007827778 | 5.793278 | 10.53822 | 0.0003611111 | -0.007522222 | 0.007883333 | 5.860667 | 10.53117 | PS001138-A080720 | 0.0100125 | 2.0275 | 0.0165 | 0.01275 | 4.941 | 5.0035 | 4.644 | 5.073
1673 | PS001138-A080720-2/1-3 | 1050 | 35028 | 35029 | 1393.5 | 7.522 | 7.8487 | 131.03 | 80.9 | 165.175 | 6.65 | 0.86 | 0.62 | 4.78 | 1.81 | 0.26 | 18.52 | 18.45 | 4.22 | 3.43 | 16.135 | 15.665 | 0.175 | 0.255 | 7.2 | 0.12 | PS001138-A080720-2 | CK002927-D170720 | CK002937-D230720 | 7.172 | 7.172 | 7.173 | 5.715 | 5.715 | 7.273 | 7.273 | 7.273 | Rec-CK002856-D010620 | 2020-07-17 11:00 | 19.9 | 15.6 | 10.8 | Rec-CK002856-D010620 | 2020-07-23 08:40 | 19.2 | 11.9 | 10.1 | 3 | 3 | На контроль |  | 1700 | 14.1 | 1940 | 85 | 80.2 | 1925 | 35 | 40 | 166 | 203 | 129 | 169 | 25.33 | 185 | 170 | 2020-08-11 | 38 | 40 | 42 | 79.1 | 80.2 | 80.9 | 40 | 45 | 51 | 129.3 | 129.8 | 130.6 | 167.6 | 169 | 171 | 0.44 | 0.44 | 0.44 | 650 | 8000 | 0 | 0 | 1925 |  |  |  | 2020-07-06 | 2020-07-06 | 2020-06-02 | 394 | 2018-06-06 | 3566 | 0.0002833333 | -0.007544444 | 0.007827778 | 5.793278 | 10.53822 | 0.0003611111 | -0.007522222 | 0.007883333 | 5.860667 | 10.53117 | PS001138-A080720 | 0.0100125 | 2.0275 | 0.0165 | 0.01275 | 4.941 | 5.0035 | 4.644 | 5.073
1674 | PS001138-A080720-2/1-5 | 1200 | 35030 | 35031 | 1384.15 | 7.54025 | 7.8954 | 131.18 | 81.105 | 165.48 | 6.52 | 0.155 | 1.26 | 2.865 | 1.105 | 0.235 | 18.52 | 18.58 | 2.365 | 1.695 | 16.35 | 15.935 | 0.15 | 0.2 | 7.15 | 0.12 | PS001138-A080720-2 | CK002927-D170720 | CK002937-D230720 | 7.172 | 7.172 | 7.173 | 5.715 | 5.715 | 7.273 | 7.273 | 7.273 | Rec-CK002856-D010620 | 2020-07-17 11:00 | 19.9 | 15.6 | 10.8 | Rec-CK002856-D010620 | 2020-07-23 08:40 | 19.2 | 11.9 | 10.1 | 3 | 3 | На контроль |  | 1700 | 14.1 | 1940 | 85 | 80.2 | 1925 | 35 | 40 | 166 | 203 | 129 | 169 | 25.33 | 185 | 170 | 2020-08-11 | 38 | 40 | 42 | 79.1 | 80.2 | 80.9 | 40 | 45 | 51 | 129.3 | 129.8 | 130.6 | 167.6 | 169 | 171 | 0.44 | 0.44 | 0.44 | 650 | 8000 | 0 | 0 | 1925 |  |  |  | 2020-07-06 | 2020-07-06 | 2020-06-02 | 394 | 2018-06-06 | 3566 | 0.0002833333 | -0.007544444 | 0.007827778 | 5.793278 | 10.53822 | 0.0003611111 | -0.007522222 | 0.007883333 | 5.860667 | 10.53117 | PS001138-A080720 | 0.0100125 | 2.0275 | 0.0165 | 0.01275 | 4.941 | 5.0035 | 4.644 | 5.073
1675 | PS001138-A080720-2/1-6 | 1200 | 35032 | 35033 | 1382.465 | 7.5534 | 7.90935 | 131.26 | 80.955 | 165.445 | 6.545 | 0.405 | 1.27 | 4.295 | 1.35 | 0.135 | 18.595 | 18.705 | 2.345 | 2.56 | 16.07 | 16.2 | 0.33 | 0.25 | 7.2 | 0.13 | PS001138-A080720-2 | CK002927-D170720 | CK002937-D230720 | 7.172 | 7.172 | 7.173 | 5.715 | 5.715 | 7.273 | 7.273 | 7.273 | Rec-CK002856-D010620 | 2020-07-17 11:00 | 19.9 | 15.6 | 10.8 | Rec-CK002856-D010620 | 2020-07-23 08:40 | 19.2 | 11.9 | 10.1 | 3 | 3 | На контроль |  | 1700 | 14.1 | 1940 | 85 | 80.2 | 1925 | 35 | 40 | 166 | 203 | 129 | 169 | 25.33 | 185 | 170 | 2020-08-11 | 38 | 40 | 42 | 79.1 | 80.2 | 80.9 | 40 | 45 | 51 | 129.3 | 129.8 | 130.6 | 167.6 | 169 | 171 | 0.44 | 0.44 | 0.44 | 650 | 8000 | 0 | 0 | 1925 |  |  |  | 2020-07-06 | 2020-07-06 | 2020-06-02 | 394 | 2018-06-06 | 3566 | 0.0002833333 | -0.007544444 | 0.007827778 | 5.793278 | 10.53822 | 0.0003611111 | -0.007522222 | 0.007883333 | 5.860667 | 10.53117 | PS001138-A080720 | 0.0100125 | 2.0275 | 0.0165 | 0.01275 | 4.941 | 5.0035 | 4.644 | 5.073
1676 | PS001138-A080720-1/1-2 | 1200 | 34999 | 35000 | 1388.705 | 7.5216 | 7.86915 | 130.945 | 81.485 | 166.255 | 6.565 | 0.66 | 1.235 | 6.83 | 1.2 | 0.365 | 18.19 | 18.395 | 2.97 | 6.585 | 16.235 | 15.745 | 0.285 | 0.33 | 7.3 | 0.08 | PS001138-A080720-1 | CK002946-D270720 | CK002946-D270720 | 7.172 | 7.172 | 7.174 | 5.7 | 5.7 |  |  |  | Rec-CK002945-D250720 | 2020-07-27 08:10 | 18.8 | 15 | 9.8 | Rec-CK002945-D250720 | 2020-07-27 08:10 | 18.8 | 15 | 9.8 | 3 | 3 | На контроль |  | 1610 | 14 | 1930 | 85 | 80.3 | 1920 | 35 | 40 | 166 | 203 | 129 | 169 | 25.53 | 177 | 162 | 2020-08-11 | 37 | 40 | 42 | 78.6 | 80.1 | 81.4 | 42 | 48 | 54 | 129.2 | 130 | 130.8 | 167.9 | 169.4 | 170.7 | 0.42 | 0.42 | 0.42 | 700 | 8000 | 0 | 0 | 1920 |  |  |  | 2020-07-06 | 2020-07-06 | 2020-06-02 | 394 | 2018-06-06 | 3566 | 0.0003722222 | -0.007533333 | 0.007905556 | 5.726667 | 10.49961 | 0.0003722222 | -0.007533333 | 0.007905556 | 5.726667 | 10.49961 | PS001138-A080720 | 0.0100125 | 2.0275 | 0.0165 | 0.01275 | 4.941 | 5.0035 | 4.644 | 5.073
1677 | PS001138-A080720-1/1-3 | 1100 | 35001 | 35002 | 1399.225 | 7.53365 | 7.87445 | 131.115 | 81.42 | 166.025 | 6.615 | 0.56 | 1.165 | 8.26 | 1.16 | 0.475 | 18.29 | 18.355 | 3.095 | 5.92 | 15.91 | 16.11 | 0.315 | 0.37 | 7.35 | 0.15 | PS001138-A080720-1 | CK002946-D270720 | CK002946-D270720 | 7.172 | 7.172 | 7.174 | 5.7 | 5.7 |  |  |  | Rec-CK002945-D250720 | 2020-07-27 08:10 | 18.8 | 15 | 9.8 | Rec-CK002945-D250720 | 2020-07-27 08:10 | 18.8 | 15 | 9.8 | 3 | 3 | На контроль |  | 1610 | 14 | 1930 | 85 | 80.3 | 1920 | 35 | 40 | 166 | 203 | 129 | 169 | 25.53 | 177 | 162 | 2020-08-11 | 37 | 40 | 42 | 78.6 | 80.1 | 81.4 | 42 | 48 | 54 | 129.2 | 130 | 130.8 | 167.9 | 169.4 | 170.7 | 0.42 | 0.42 | 0.42 | 700 | 8000 | 0 | 0 | 1920 |  |  |  | 2020-07-06 | 2020-07-06 | 2020-06-02 | 394 | 2018-06-06 | 3566 | 0.0003722222 | -0.007533333 | 0.007905556 | 5.726667 | 10.49961 | 0.0003722222 | -0.007533333 | 0.007905556 | 5.726667 | 10.49961 | PS001138-A080720 | 0.0100125 | 2.0275 | 0.0165 | 0.01275 | 4.941 | 5.0035 | 4.644 | 5.073
1678 | PS001138-A080720-1/1-4 | 1100 | 35003 | 35004 | 1399.91 | 7.54575 | 7.8908 | 131.005 | 81.215 | 165.94 | 6.52 | 0.365 | 1.165 | 9.135 | 1.07 | 0.5 | 18.335 | 18.31 | 2.445 | 3.385 | 15.73 | 16.58 | 0.25 | 0.39 | 7.3 | 0.19 | PS001138-A080720-1 | CK002946-D270720 | CK002946-D270720 | 7.172 | 7.172 | 7.174 | 5.7 | 5.7 |  |  |  | Rec-CK002945-D250720 | 2020-07-27 08:10 | 18.8 | 15 | 9.8 | Rec-CK002945-D250720 | 2020-07-27 08:10 | 18.8 | 15 | 9.8 | 3 | 3 | На контроль |  | 1610 | 14 | 1930 | 85 | 80.3 | 1920 | 35 | 40 | 166 | 203 | 129 | 169 | 25.53 | 177 | 162 | 2020-08-11 | 37 | 40 | 42 | 78.6 | 80.1 | 81.4 | 42 | 48 | 54 | 129.2 | 130 | 130.8 | 167.9 | 169.4 | 170.7 | 0.42 | 0.42 | 0.42 | 700 | 8000 | 0 | 0 | 1920 |  |  |  | 2020-07-06 | 2020-07-06 | 2020-06-02 | 394 | 2018-06-06 | 3566 | 0.0003722222 | -0.007533333 | 0.007905556 | 5.726667 | 10.49961 | 0.0003722222 | -0.007533333 | 0.007905556 | 5.726667 | 10.49961 | PS001138-A080720 | 0.0100125 | 2.0275 | 0.0165 | 0.01275 | 4.941 | 5.0035 | 4.644 | 5.073
1679 | PS001138-A080720-1/1-5 | 1100 | 35005 | 35006 | 1389.055 | 7.52615 | 7.88695 | 131.005 | 80.96 | 165.5 | 6.54 | 0.285 | 1.26 | 10.9 | 1.07 | 0.325 | 18.16 | 18.075 | 1.93 | 2.05 | 16.05 | 16.31 | 0.26 | 0.4 | 7.25 | 0.11 | PS001138-A080720-1 | CK002946-D270720 | CK002946-D270720 | 7.172 | 7.172 | 7.174 | 5.7 | 5.7 |  |  |  | Rec-CK002945-D250720 | 2020-07-27 08:10 | 18.8 | 15 | 9.8 | Rec-CK002945-D250720 | 2020-07-27 08:10 | 18.8 | 15 | 9.8 | 3 | 3 | На контроль |  | 1610 | 14 | 1930 | 85 | 80.3 | 1920 | 35 | 40 | 166 | 203 | 129 | 169 | 25.53 | 177 | 162 | 2020-08-11 | 37 | 40 | 42 | 78.6 | 80.1 | 81.4 | 42 | 48 | 54 | 129.2 | 130 | 130.8 | 167.9 | 169.4 | 170.7 | 0.42 | 0.42 | 0.42 | 700 | 8000 | 0 | 0 | 1920 |  |  |  | 2020-07-06 | 2020-07-06 | 2020-06-02 | 394 | 2018-06-06 | 3566 | 0.0003722222 | -0.007533333 | 0.007905556 | 5.726667 | 10.49961 | 0.0003722222 | -0.007533333 | 0.007905556 | 5.726667 | 10.49961 | PS001138-A080720 | 0.0100125 | 2.0275 | 0.0165 | 0.01275 | 4.941 | 5.0035 | 4.644 | 5.073
1680 | PS001138-A080720-1/1-6 | 1100 | 35007 | 35008 | 1385.14 | 7.5172 | 7.8779 | 131 | 80.95 | 165.625 | 6.655 | 0.215 | 1.08 | 7.9 | 1.025 | 0.25 | 18.095 | 18.045 | 2.525 | 2.17 | 16.02 | 16.245 | 0.375 | 0.415 | 7.25 | 0.1 | PS001138-A080720-1 | CK002946-D270720 | CK002946-D270720 | 7.172 | 7.172 | 7.174 | 5.7 | 5.7 |  |  |  | Rec-CK002945-D250720 | 2020-07-27 08:10 | 18.8 | 15 | 9.8 | Rec-CK002945-D250720 | 2020-07-27 08:10 | 18.8 | 15 | 9.8 | 3 | 3 | На контроль |  | 1610 | 14 | 1930 | 85 | 80.3 | 1920 | 35 | 40 | 166 | 203 | 129 | 169 | 25.53 | 177 | 162 | 2020-08-11 | 37 | 40 | 42 | 78.6 | 80.1 | 81.4 | 42 | 48 | 54 | 129.2 | 130 | 130.8 | 167.9 | 169.4 | 170.7 | 0.42 | 0.42 | 0.42 | 700 | 8000 | 0 | 0 | 1920 |  |  |  | 2020-07-06 | 2020-07-06 | 2020-06-02 | 394 | 2018-06-06 | 3566 | 0.0003722222 | -0.007533333 | 0.007905556 | 5.726667 | 10.49961 | 0.0003722222 | -0.007533333 | 0.007905556 | 5.726667 | 10.49961 | PS001138-A080720 | 0.0100125 | 2.0275 | 0.0165 | 0.01275 | 4.941 | 5.0035 | 4.644 | 5.073
1681 | PS001138-A080720-1/1-7 | 1100 | 35009 | 35010 | 1381.595 | 7.4988 | 7.861 | 131.105 | 81.23 | 166.15 | 6.605 | 0.235 | 0.94 | 4.08 | 1.075 | 0.305 | 18.19 | 18.27 | 2.555 | 2.44 | 16.075 | 16.22 | 0.355 | 0.43 | 7.3 | 0.2 | PS001138-A080720-1 | CK002946-D270720 | CK002946-D270720 | 7.172 | 7.172 | 7.174 | 5.7 | 5.7 |  |  |  | Rec-CK002945-D250720 | 2020-07-27 08:10 | 18.8 | 15 | 9.8 | Rec-CK002945-D250720 | 2020-07-27 08:10 | 18.8 | 15 | 9.8 | 3 | 3 | На контроль |  | 1610 | 14 | 1930 | 85 | 80.3 | 1920 | 35 | 40 | 166 | 203 | 129 | 169 | 25.53 | 177 | 162 | 2020-08-11 | 37 | 40 | 42 | 78.6 | 80.1 | 81.4 | 42 | 48 | 54 | 129.2 | 130 | 130.8 | 167.9 | 169.4 | 170.7 | 0.42 | 0.42 | 0.42 | 700 | 8000 | 0 | 0 | 1920 |  |  |  | 2020-07-06 | 2020-07-06 | 2020-06-02 | 394 | 2018-06-06 | 3566 | 0.0003722222 | -0.007533333 | 0.007905556 | 5.726667 | 10.49961 | 0.0003722222 | -0.007533333 | 0.007905556 | 5.726667 | 10.49961 | PS001138-A080720 | 0.0100125 | 2.0275 | 0.0165 | 0.01275 | 4.941 | 5.0035 | 4.644 | 5.073
1682 | PS001138-A080720-1/1-1-1 | 1060 | 35024 | 35061 | 1382.725 | 7.54315 | 7.88085 | 130.92 | 81.45 | 166.33 | 6.555 | 0.425 | 1.2 | 5.285 | 1.285 | 0.43 | 18.055 | 18.15 | 3.325 | 6.19 | 16.395 | 15.725 | 0.15 | 0.215 | 7.05 | 0.1 | PS001138-A080720-1 | CK002946-D270720 | CK002946-D270720 | 7.172 | 7.172 | 7.174 | 5.7 | 5.7 |  |  |  | Rec-CK002945-D250720 | 2020-07-27 08:10 | 18.8 | 15 | 9.8 | Rec-CK002945-D250720 | 2020-07-27 08:10 | 18.8 | 15 | 9.8 | 3 | 3 | На контроль |  | 1610 | 14 | 1930 | 85 | 80.3 | 1920 | 35 | 40 | 166 | 203 | 129 | 169 | 25.53 | 177 | 162 | 2020-08-11 | 37 | 40 | 42 | 78.6 | 80.1 | 81.4 | 42 | 48 | 54 | 129.2 | 130 | 130.8 | 167.9 | 169.4 | 170.7 | 0.42 | 0.42 | 0.42 | 700 | 8000 | 0 | 0 | 1920 |  |  |  | 2020-07-06 | 2020-07-06 | 2020-06-02 | 394 | 2018-06-06 | 3566 | 0.0003722222 | -0.007533333 | 0.007905556 | 5.726667 | 10.49961 | 0.0003722222 | -0.007533333 | 0.007905556 | 5.726667 | 10.49961 | PS001138-A080720 | 0.0100125 | 2.0275 | 0.0165 | 0.01275 | 4.941 | 5.0035 | 4.644 | 5.073
1683 | PS001137-A070720-2/1-2 | 1050 | 35062 | 35063 | 1362.525 | 7.44495 | 7.8041 | 130.45 | 81.25 | 166.55 | 6.5 | 0.375 | 1.205 | 7.325 | 2.045 | 0.27 | 18.24 | 17.74 | 4.045 | 4.76 | 15.98 | 16.04 | 0.205 | 0.29 | 7.1 | 0.14 | PS001137-A070720-2 | CK002935-D220720 | CK002933-D220720 | 7.173 | 7.173 | 7.174 | 5.7 | 5.71 | 7.274 | 7.274 | 7.274 | Rec-CK002856-D010620 | 2020-07-22 17:00 |  | 12.5 | 10.3 | Rec-CK002856-D010620 | 2020-07-22 08:40 | 20.7 | 13 | 10.2 | 3 | 3 | На контроль |  | 1690 | 13.9 | 1940 | 85 | 80.2 | 1925 | 35 | 40 | 166 | 203 | 129 | 169 | 25.65 | 175 | 160 | 2020-08-12 | 36 | 39 | 41 | 78.9 | 80.2 | 80.9 | 35 | 40 | 47 | 129.3 | 129.8 | 130.6 | 168 | 169.9 | 171.8 | 0.41 | 0.41 | 0.41 | 700 | 8000 | 0 | 0 | 1925 |  |  |  | 2020-07-06 | 2020-07-06 | 2020-06-02 | 400 | 2018-06-06 | 3572 | 0.0003647059 | -0.007535294 | 0.0079 | 5.781647 | 10.50118 | 0.0003222222 | -0.007561111 | 0.007883333 | 5.777111 | 10.53389 | PS001137-A070720 | 0.0101375 | 2.033875 | 0.01325 | 0.016125 | 4.947 | 5.0115 | 4.622 | 5.09
1684 | PS001137-A070720-2/1-1-1 | 1046 | 35103 | 35104 | 1358.4 | 7.4405 | 7.7946 | 130.23 | 81.115 | 166.775 | 6.51 | 0.27 | 1.11 | 7.035 | 1.95 | 0.315 | 18.08 | 18.015 | 5.5 | 6.94 | 15.84 | 15.935 | 0.275 | 0.195 | 7.15 | 0.08 | PS001137-A070720-2 | CK002935-D220720 | CK002933-D220720 | 7.173 | 7.173 | 7.174 | 5.7 | 5.71 | 7.274 | 7.274 | 7.274 | Rec-CK002856-D010620 | 2020-07-22 17:00 |  | 12.5 | 10.3 | Rec-CK002856-D010620 | 2020-07-22 08:40 | 20.7 | 13 | 10.2 | 3 | 3 | На контроль |  | 1690 | 13.9 | 1940 | 85 | 80.2 | 1925 | 35 | 40 | 166 | 203 | 129 | 169 | 25.65 | 175 | 160 | 2020-08-12 | 36 | 39 | 41 | 78.9 | 80.2 | 80.9 | 35 | 40 | 47 | 129.3 | 129.8 | 130.6 | 168 | 169.9 | 171.8 | 0.41 | 0.41 | 0.41 | 700 | 8000 | 0 | 0 | 1925 |  |  |  | 2020-07-06 | 2020-07-06 | 2020-06-02 | 400 | 2018-06-06 | 3572 | 0.0003647059 | -0.007535294 | 0.0079 | 5.781647 | 10.50118 | 0.0003222222 | -0.007561111 | 0.007883333 | 5.777111 | 10.53389 | PS001137-A070720 | 0.0101375 | 2.033875 | 0.01325 | 0.016125 | 4.947 | 5.0115 | 4.622 | 5.09
1685 | PS001137-A070720-2/1-3 | 800 | 35105 | 35106 | 1365.29 | 7.4553 | 7.80485 | 130.4 | 81.165 | 166.7 | 6.45 | 0.245 | 1.125 | 9.08 | 2.19 | 0.29 | 18.295 | 18.16 | 4.065 | 2.69 | 16.185 | 15.94 | 0.29 | 0.33 | 7.2 | 0.1 | PS001137-A070720-2 | CK002935-D220720 | CK002933-D220720 | 7.173 | 7.173 | 7.174 | 5.7 | 5.71 | 7.274 | 7.274 | 7.274 | Rec-CK002856-D010620 | 2020-07-22 17:00 |  | 12.5 | 10.3 | Rec-CK002856-D010620 | 2020-07-22 08:40 | 20.7 | 13 | 10.2 | 3 | 3 | На контроль |  | 1690 | 13.9 | 1940 | 85 | 80.2 | 1925 | 35 | 40 | 166 | 203 | 129 | 169 | 25.65 | 175 | 160 | 2020-08-12 | 36 | 39 | 41 | 78.9 | 80.2 | 80.9 | 35 | 40 | 47 | 129.3 | 129.8 | 130.6 | 168 | 169.9 | 171.8 | 0.41 | 0.41 | 0.41 | 700 | 8000 | 0 | 0 | 1925 |  |  |  | 2020-07-06 | 2020-07-06 | 2020-06-02 | 400 | 2018-06-06 | 3572 | 0.0003647059 | -0.007535294 | 0.0079 | 5.781647 | 10.50118 | 0.0003222222 | -0.007561111 | 0.007883333 | 5.777111 | 10.53389 | PS001137-A070720 | 0.0101375 | 2.033875 | 0.01325 | 0.016125 | 4.947 | 5.0115 | 4.622 | 5.09
1686 | PS001145-A210720-1/1-2 | 1200 | 36192 | 36193 | 1384.625 | 7.4825 | 7.8287 | 132.805 | 81.09 | 165.04 | 6.52 | 1.19 | 0.69 | 9.21 | 1.66 | 0.445 | 18.49 | 18.42 | 3.305 | 6.36 | 16.06 | 15.74 | 0.3 | 0.315 | 7.2 | 0.11 | PS001145-A210720-1 | CK002935-D220720 | CK002969-D110820 | 7.172 | 7.172 | 7.173 | 5.72 | 5.71 | 7.273 | 7.273 | 7.273 | Rec-CK002856-D010620 | 2020-07-22 17:00 |  | 12.5 | 10.3 | Rec-CK002856-D010620 | 2020-08-11 08:00 | 17 | 10.9 | 9.6 | 3 | 3 | На контроль |  | 1710 | 14 | 1940 | 85 | 80.3 | 1925 | 35 | 40 | 166 | 203 | 129.5 | 169 | 25.35 | 234 | 219 | 2020-09-28 | 36.3 | 39 | 42.4 | 79.5 | 80 | 81.3 | 34 | 40 | 48 | 129.5 | 130 | 130.7 | 166.4 | 169 | 171.5 | 0.42 | 0.42 | 0.42 | 700 | 13000 | 0 | 0 | 1925 |  |  |  | 2020-09-03 | 2020-09-03 | 2020-08-12 | 1687 | 2018-06-06 | 3787 | 0.0003647059 | -0.007535294 | 0.0079 | 5.781647 | 10.50118 | 0.0004235294 | -0.007417647 | 0.007841176 | 5.784765 | 10.36894 | PS001145-A210720 | 0.0099125 | 2.012125 | 0.00825 | 0.014625 | 4.90675 | 4.9625 | 4.564 | 5.059
1687 | PS001145-A210720-1/1-1 | 1050 | 36218 | 36219 | 1425.67 | 7.5341 | 7.8492 | 132.795 | 81.205 | 165.34 | 6.625 | 1.695 | 0.39 | 9.2 | 2.14 | 0.22 | 18.34 | 18.355 | 5.24 | 5.825 | 15.84 | 15.69 | 0.435 | 0.28 | 7.25 | 0.1 | PS001145-A210720-1 | CK002935-D220720 | CK002969-D110820 | 7.172 | 7.172 | 7.173 | 5.72 | 5.71 | 7.273 | 7.273 | 7.273 | Rec-CK002856-D010620 | 2020-07-22 17:00 |  | 12.5 | 10.3 | Rec-CK002856-D010620 | 2020-08-11 08:00 | 17 | 10.9 | 9.6 | 3 | 3 | На контроль |  | 1710 | 14 | 1940 | 85 | 80.3 | 1925 | 35 | 40 | 166 | 203 | 129.5 | 169 | 25.35 | 234 | 219 | 2020-09-28 | 36.3 | 39 | 42.4 | 79.5 | 80 | 81.3 | 34 | 40 | 48 | 129.5 | 130 | 130.7 | 166.4 | 169 | 171.5 | 0.42 | 0.42 | 0.42 | 700 | 13000 | 0 | 0 | 1925 |  |  |  | 2020-09-03 | 2020-09-03 | 2020-08-12 | 1687 | 2018-06-06 | 3787 | 0.0003647059 | -0.007535294 | 0.0079 | 5.781647 | 10.50118 | 0.0004235294 | -0.007417647 | 0.007841176 | 5.784765 | 10.36894 | PS001145-A210720 | 0.0099125 | 2.012125 | 0.00825 | 0.014625 | 4.90675 | 4.9625 | 4.564 | 5.059
1688 | PS001145-A210720-1/1-3 | 1100 | 36242 | 36243 | 1397.615 | 7.49365 | 7.82405 | 132.655 | 81.215 | 165.365 | 6.69 | 0.875 | 0.475 | 8.895 | 1.08 | 0.285 | 18.43 | 18.295 | 4.32 | 4.89 | 15.765 | 15.985 | 0.215 | 0.36 | 7.25 | 0.11 | PS001145-A210720-1 | CK002935-D220720 | CK002969-D110820 | 7.172 | 7.172 | 7.173 | 5.72 | 5.71 | 7.273 | 7.273 | 7.273 | Rec-CK002856-D010620 | 2020-07-22 17:00 |  | 12.5 | 10.3 | Rec-CK002856-D010620 | 2020-08-11 08:00 | 17 | 10.9 | 9.6 | 3 | 3 | На контроль |  | 1710 | 14 | 1940 | 85 | 80.3 | 1925 | 35 | 40 | 166 | 203 | 129.5 | 169 | 25.35 | 234 | 219 | 2020-09-28 | 36.3 | 39 | 42.4 | 79.5 | 80 | 81.3 | 34 | 40 | 48 | 129.5 | 130 | 130.7 | 166.4 | 169 | 171.5 | 0.42 | 0.42 | 0.42 | 700 | 13000 | 0 | 0 | 1925 |  |  |  | 2020-09-03 | 2020-09-03 | 2020-08-12 | 1687 | 2018-06-06 | 3787 | 0.0003647059 | -0.007535294 | 0.0079 | 5.781647 | 10.50118 | 0.0004235294 | -0.007417647 | 0.007841176 | 5.784765 | 10.36894 | PS001145-A210720 | 0.0099125 | 2.012125 | 0.00825 | 0.014625 | 4.90675 | 4.9625 | 4.564 | 5.059
1689 | PS001145-A210720-1/1-4 | 1100 | 36244 | 36245 | 1398.125 | 7.49895 | 7.83605 | 132.875 | 81.28 | 165.6 | 6.62 | 1.12 | 0.33 | 9.385 | 1.39 | 0.245 | 18.635 | 18.58 | 6.08 | 3.585 | 15.825 | 15.925 | 0.375 | 0.395 | 7.5 | 0.04 | PS001145-A210720-1 | CK002935-D220720 | CK002969-D110820 | 7.172 | 7.172 | 7.173 | 5.72 | 5.71 | 7.273 | 7.273 | 7.273 | Rec-CK002856-D010620 | 2020-07-22 17:00 |  | 12.5 | 10.3 | Rec-CK002856-D010620 | 2020-08-11 08:00 | 17 | 10.9 | 9.6 | 3 | 3 | На контроль |  | 1710 | 14 | 1940 | 85 | 80.3 | 1925 | 35 | 40 | 166 | 203 | 129.5 | 169 | 25.35 | 234 | 219 | 2020-09-28 | 36.3 | 39 | 42.4 | 79.5 | 80 | 81.3 | 34 | 40 | 48 | 129.5 | 130 | 130.7 | 166.4 | 169 | 171.5 | 0.42 | 0.42 | 0.42 | 700 | 13000 | 0 | 0 | 1925 |  |  |  | 2020-09-03 | 2020-09-03 | 2020-08-12 | 1687 | 2018-06-06 | 3787 | 0.0003647059 | -0.007535294 | 0.0079 | 5.781647 | 10.50118 | 0.0004235294 | -0.007417647 | 0.007841176 | 5.784765 | 10.36894 | PS001145-A210720 | 0.0099125 | 2.012125 | 0.00825 | 0.014625 | 4.90675 | 4.9625 | 4.564 | 5.059
1690 | PS001145-A210720-1/1-5 | 1200 | 36246 | 36247 | 1391.345 | 7.4804 | 7.8164 | 132.77 | 81.265 | 165.76 | 6.495 | 0.985 | 0.435 | 11.115 | 1.395 | 0.155 | 18.725 | 18.72 | 6.695 | 2.85 | 15.81 | 16.025 | 0.42 | 0.37 | 7.55 | 0.05 | PS001145-A210720-1 | CK002935-D220720 | CK002969-D110820 | 7.172 | 7.172 | 7.173 | 5.72 | 5.71 | 7.273 | 7.273 | 7.273 | Rec-CK002856-D010620 | 2020-07-22 17:00 |  | 12.5 | 10.3 | Rec-CK002856-D010620 | 2020-08-11 08:00 | 17 | 10.9 | 9.6 | 3 | 3 | На контроль |  | 1710 | 14 | 1940 | 85 | 80.3 | 1925 | 35 | 40 | 166 | 203 | 129.5 | 169 | 25.35 | 234 | 219 | 2020-09-28 | 36.3 | 39 | 42.4 | 79.5 | 80 | 81.3 | 34 | 40 | 48 | 129.5 | 130 | 130.7 | 166.4 | 169 | 171.5 | 0.42 | 0.42 | 0.42 | 700 | 13000 | 0 | 0 | 1925 |  |  |  | 2020-09-03 | 2020-09-03 | 2020-08-12 | 1687 | 2018-06-06 | 3787 | 0.0003647059 | -0.007535294 | 0.0079 | 5.781647 | 10.50118 | 0.0004235294 | -0.007417647 | 0.007841176 | 5.784765 | 10.36894 | PS001145-A210720 | 0.0099125 | 2.012125 | 0.00825 | 0.014625 | 4.90675 | 4.9625 | 4.564 | 5.059
1691 | PS001145-A210720-1/1-6 | 1200 | 36248 | 36249 | 1371.93 | 7.4824 | 7.82635 | 132.64 | 81.255 | 165.57 | 6.52 | 0.555 | 0.175 | 7.89 | 1.26 | 0.14 | 18.53 | 18.64 | 5.145 | 2.55 | 16.035 | 16 | 0.325 | 0.315 | 7.35 | 0.06 | PS001145-A210720-1 | CK002935-D220720 | CK002969-D110820 | 7.172 | 7.172 | 7.173 | 5.72 | 5.71 | 7.273 | 7.273 | 7.273 | Rec-CK002856-D010620 | 2020-07-22 17:00 |  | 12.5 | 10.3 | Rec-CK002856-D010620 | 2020-08-11 08:00 | 17 | 10.9 | 9.6 | 3 | 3 | На контроль |  | 1710 | 14 | 1940 | 85 | 80.3 | 1925 | 35 | 40 | 166 | 203 | 129.5 | 169 | 25.35 | 234 | 219 | 2020-09-28 | 36.3 | 39 | 42.4 | 79.5 | 80 | 81.3 | 34 | 40 | 48 | 129.5 | 130 | 130.7 | 166.4 | 169 | 171.5 | 0.42 | 0.42 | 0.42 | 700 | 13000 | 0 | 0 | 1925 |  |  |  | 2020-09-03 | 2020-09-03 | 2020-08-12 | 1687 | 2018-06-06 | 3787 | 0.0003647059 | -0.007535294 | 0.0079 | 5.781647 | 10.50118 | 0.0004235294 | -0.007417647 | 0.007841176 | 5.784765 | 10.36894 | PS001145-A210720 | 0.0099125 | 2.012125 | 0.00825 | 0.014625 | 4.90675 | 4.9625 | 4.564 | 5.059
1692 | PS001145-A210720-1/1-7 | 1200 | 36250 | 36251 | 1366.3 | 7.5188 | 7.8844 | 132.72 | 81.09 | 165.665 | 6.59 | 0.255 | 0.41 | 3.28 | 1.53 | 0.215 | 18.405 | 18.415 | 2.33 | 3.015 | 16.31 | 15.985 | 0.465 | 0.36 | 7.1 | 0.08 | PS001145-A210720-1 | CK002935-D220720 | CK002969-D110820 | 7.172 | 7.172 | 7.173 | 5.72 | 5.71 | 7.273 | 7.273 | 7.273 | Rec-CK002856-D010620 | 2020-07-22 17:00 |  | 12.5 | 10.3 | Rec-CK002856-D010620 | 2020-08-11 08:00 | 17 | 10.9 | 9.6 | 3 | 3 | На контроль |  | 1710 | 14 | 1940 | 85 | 80.3 | 1925 | 35 | 40 | 166 | 203 | 129.5 | 169 | 25.35 | 234 | 219 | 2020-09-28 | 36.3 | 39 | 42.4 | 79.5 | 80 | 81.3 | 34 | 40 | 48 | 129.5 | 130 | 130.7 | 166.4 | 169 | 171.5 | 0.42 | 0.42 | 0.42 | 700 | 13000 | 0 | 0 | 1925 |  |  |  | 2020-09-03 | 2020-09-03 | 2020-08-12 | 1687 | 2018-06-06 | 3787 | 0.0003647059 | -0.007535294 | 0.0079 | 5.781647 | 10.50118 | 0.0004235294 | -0.007417647 | 0.007841176 | 5.784765 | 10.36894 | PS001145-A210720 | 0.0099125 | 2.012125 | 0.00825 | 0.014625 | 4.90675 | 4.9625 | 4.564 | 5.059
1693 | PS001145-A210720-1/1-8 | 1200 | 36252 | 36253 | 1368.6 | 7.5429 | 7.90395 | 132.675 | 81.085 | 166.075 | 6.565 | 0.3 | 0.77 | 4.075 | 1.42 | 0.225 | 18.57 | 18.61 | 2.23 | 3.47 | 16.235 | 16.09 | 0.635 | 0.43 | 7.2 | 0.09 | PS001145-A210720-1 | CK002935-D220720 | CK002969-D110820 | 7.172 | 7.172 | 7.173 | 5.72 | 5.71 | 7.273 | 7.273 | 7.273 | Rec-CK002856-D010620 | 2020-07-22 17:00 |  | 12.5 | 10.3 | Rec-CK002856-D010620 | 2020-08-11 08:00 | 17 | 10.9 | 9.6 | 3 | 3 | На контроль |  | 1710 | 14 | 1940 | 85 | 80.3 | 1925 | 35 | 40 | 166 | 203 | 129.5 | 169 | 25.35 | 234 | 219 | 2020-09-28 | 36.3 | 39 | 42.4 | 79.5 | 80 | 81.3 | 34 | 40 | 48 | 129.5 | 130 | 130.7 | 166.4 | 169 | 171.5 | 0.42 | 0.42 | 0.42 | 700 | 13000 | 0 | 0 | 1925 |  |  |  | 2020-09-03 | 2020-09-03 | 2020-08-12 | 1687 | 2018-06-06 | 3787 | 0.0003647059 | -0.007535294 | 0.0079 | 5.781647 | 10.50118 | 0.0004235294 | -0.007417647 | 0.007841176 | 5.784765 | 10.36894 | PS001145-A210720 | 0.0099125 | 2.012125 | 0.00825 | 0.014625 | 4.90675 | 4.9625 | 4.564 | 5.059
1694 | PS001140-A130720-3/1-1 | 1050 | 35115 | 35116 | 1356.01 | 7.52665 | 7.8899 | 130.355 | 81 | 166.165 | 6.53 | 0.39 | 1.28 | 5.63 | 1.475 | 0.185 | 18.225 | 18.39 | 2.735 | 1.97 | 15.875 | 16.15 | 0.155 | 0.01 | 7.2 | 0.12 | PS001140-A130720-3 | CK002931-D210720 | CK002962-D040820 | 7.173 | 7.173 | 7.173 | 5.73 | 5.72 |  |  |  | Rec-CK002929-D200720 | 2020-07-21 08:35 | 19.6 | 13.9 | 11.4 | Rec-CK002856-D010620 | 2020-08-04 17:30 | 17.6 | 13.7 | 9 | 3 | 3 | На контроль |  | 1710 | 13.9 | 1940 | 85 | 80.2 | 1925 | 35 | 40 | 166 | 203 | 129 | 169 | 25.74 | 186 | 171 | 2020-08-14 | 37 | 39 | 41 | 79.2 | 80.1 | 81.2 | 35 | 41 | 48 | 129.5 | 130.1 | 130.7 | 167.9 | 168.9 | 171.1 | 0.42 | 0.42 | 0.42 | 700 | 9000 | 0 | 0 | 1925 |  |  |  | 2020-07-06 | 2020-07-06 | 2020-06-02 | 416 | 2018-06-06 | 3588 | 0.0003166667 | -0.007538889 | 0.007855556 | 5.765556 | 10.55272 | 0.0002875 | -0.0074625 | 0.00775 | 5.7584375 | 10.32175 | PS001140-A130720
1695 | PS001140-A130720-3/1-2 | 1050 | 35117 | 35118 | 1370.995 | 7.5421 | 7.90595 | 130.465 | 80.925 | 166.43 | 6.55 | 0.51 | 0.73 | 6.47 | 1.44 | 0.175 | 18.265 | 18.245 | 3.525 | 2.38 | 15.705 | 16.125 | 0.095 | 0.035 | 7.25 | 0.11 | PS001140-A130720-3 | CK002931-D210720 | CK002962-D040820 | 7.173 | 7.173 | 7.173 | 5.73 | 5.72 |  |  |  | Rec-CK002929-D200720 | 2020-07-21 08:35 | 19.6 | 13.9 | 11.4 | Rec-CK002856-D010620 | 2020-08-04 17:30 | 17.6 | 13.7 | 9 | 3 | 3 | На контроль |  | 1710 | 13.9 | 1940 | 85 | 80.2 | 1925 | 35 | 40 | 166 | 203 | 129 | 169 | 25.74 | 186 | 171 | 2020-08-14 | 37 | 39 | 41 | 79.2 | 80.1 | 81.2 | 35 | 41 | 48 | 129.5 | 130.1 | 130.7 | 167.9 | 168.9 | 171.1 | 0.42 | 0.42 | 0.42 | 700 | 9000 | 0 | 0 | 1925 |  |  |  | 2020-07-06 | 2020-07-06 | 2020-06-02 | 416 | 2018-06-06 | 3588 | 0.0003166667 | -0.007538889 | 0.007855556 | 5.765556 | 10.55272 | 0.0002875 | -0.0074625 | 0.00775 | 5.7584375 | 10.32175 | PS001140-A130720
1696 | PS001140-A130720-3/1-3 | 1050 | 35119 | 35120 | 1374.335 | 7.55435 | 7.90675 | 130.21 | 80.98 | 166.655 | 6.485 | 0.475 | 0.725 | 8.95 | 1.24 | 0.225 | 18.21 | 18.2 | 2.825 | 2.65 | 15.82 | 15.995 | 0.05 | 0.045 | 7.3 | 0.11 | PS001140-A130720-3 | CK002931-D210720 | CK002962-D040820 | 7.173 | 7.173 | 7.173 | 5.73 | 5.72 |  |  |  | Rec-CK002929-D200720 | 2020-07-21 08:35 | 19.6 | 13.9 | 11.4 | Rec-CK002856-D010620 | 2020-08-04 17:30 | 17.6 | 13.7 | 9 | 3 | 3 | На контроль |  | 1710 | 13.9 | 1940 | 85 | 80.2 | 1925 | 35 | 40 | 166 | 203 | 129 | 169 | 25.74 | 186 | 171 | 2020-08-14 | 37 | 39 | 41 | 79.2 | 80.1 | 81.2 | 35 | 41 | 48 | 129.5 | 130.1 | 130.7 | 167.9 | 168.9 | 171.1 | 0.42 | 0.42 | 0.42 | 700 | 9000 | 0 | 0 | 1925 |  |  |  | 2020-07-06 | 2020-07-06 | 2020-06-02 | 416 | 2018-06-06 | 3588 | 0.0003166667 | -0.007538889 | 0.007855556 | 5.765556 | 10.55272 | 0.0002875 | -0.0074625 | 0.00775 | 5.7584375 | 10.32175 | PS001140-A130720
1697 | PS001140-A130720-3/1-4 | 1100 | 35121 | 35122 | 1377.12 | 7.56105 | 7.91675 | 130.485 | 81.11 | 166.435 | 6.535 | 0.58 | 1.225 | 9.185 | 1.165 | 0.31 | 18.21 | 18.245 | 2.695 | 2.93 | 15.945 | 15.96 | 0.08 | 0.015 | 7.2 | 0.11 | PS001140-A130720-3 | CK002931-D210720 | CK002962-D040820 | 7.173 | 7.173 | 7.173 | 5.73 | 5.72 |  |  |  | Rec-CK002929-D200720 | 2020-07-21 08:35 | 19.6 | 13.9 | 11.4 | Rec-CK002856-D010620 | 2020-08-04 17:30 | 17.6 | 13.7 | 9 | 3 | 3 | На контроль |  | 1710 | 13.9 | 1940 | 85 | 80.2 | 1925 | 35 | 40 | 166 | 203 | 129 | 169 | 25.74 | 186 | 171 | 2020-08-14 | 37 | 39 | 41 | 79.2 | 80.1 | 81.2 | 35 | 41 | 48 | 129.5 | 130.1 | 130.7 | 167.9 | 168.9 | 171.1 | 0.42 | 0.42 | 0.42 | 700 | 9000 | 0 | 0 | 1925 |  |  |  | 2020-07-06 | 2020-07-06 | 2020-06-02 | 416 | 2018-06-06 | 3588 | 0.0003166667 | -0.007538889 | 0.007855556 | 5.765556 | 10.55272 | 0.0002875 | -0.0074625 | 0.00775 | 5.7584375 | 10.32175 | PS001140-A130720
1698 | PS001140-A130720-3/1-5 | 1100 | 35123 | 35124 | 1371.785 | 7.56575 | 7.92875 | 130.895 | 81.255 | 166.32 | 6.51 | 0.525 | 1.27 | 7.43 | 1.06 | 0.265 | 18.62 | 18.48 | 3.31 | 2.87 | 15.93 | 16.02 | 0.14 | 0.01 | 7.15 | 0.15 | PS001140-A130720-3 | CK002931-D210720 | CK002962-D040820 | 7.173 | 7.173 | 7.173 | 5.73 | 5.72 |  |  |  | Rec-CK002929-D200720 | 2020-07-21 08:35 | 19.6 | 13.9 | 11.4 | Rec-CK002856-D010620 | 2020-08-04 17:30 | 17.6 | 13.7 | 9 | 3 | 3 | На контроль |  | 1710 | 13.9 | 1940 | 85 | 80.2 | 1925 | 35 | 40 | 166 | 203 | 129 | 169 | 25.74 | 186 | 171 | 2020-08-14 | 37 | 39 | 41 | 79.2 | 80.1 | 81.2 | 35 | 41 | 48 | 129.5 | 130.1 | 130.7 | 167.9 | 168.9 | 171.1 | 0.42 | 0.42 | 0.42 | 700 | 9000 | 0 | 0 | 1925 |  |  |  | 2020-07-06 | 2020-07-06 | 2020-06-02 | 416 | 2018-06-06 | 3588 | 0.0003166667 | -0.007538889 | 0.007855556 | 5.765556 | 10.55272 | 0.0002875 | -0.0074625 | 0.00775 | 5.7584375 | 10.32175 | PS001140-A130720
1699 | PS001140-A130720-3/1-6 | 1100 | 35125 | 35126 | 1355.245 | 7.5881 | 7.956 | 130.86 | 81.23 | 166.075 | 6.535 | 0.36 | 0.84 | 5.295 | 0.89 | 0.125 | 18.44 | 18.35 | 2.36 | 2.885 | 16.025 | 15.975 | 0.14 | 0.035 | 7.15 | 0.13 | PS001140-A130720-3 | CK002931-D210720 | CK002962-D040820 | 7.173 | 7.173 | 7.173 | 5.73 | 5.72 |  |  |  | Rec-CK002929-D200720 | 2020-07-21 08:35 | 19.6 | 13.9 | 11.4 | Rec-CK002856-D010620 | 2020-08-04 17:30 | 17.6 | 13.7 | 9 | 3 | 3 | На контроль |  | 1710 | 13.9 | 1940 | 85 | 80.2 | 1925 | 35 | 40 | 166 | 203 | 129 | 169 | 25.74 | 186 | 171 | 2020-08-14 | 37 | 39 | 41 | 79.2 | 80.1 | 81.2 | 35 | 41 | 48 | 129.5 | 130.1 | 130.7 | 167.9 | 168.9 | 171.1 | 0.42 | 0.42 | 0.42 | 700 | 9000 | 0 | 0 | 1925 |  |  |  | 2020-07-06 | 2020-07-06 | 2020-06-02 | 416 | 2018-06-06 | 3588 | 0.0003166667 | -0.007538889 | 0.007855556 | 5.765556 | 10.55272 | 0.0002875 | -0.0074625 | 0.00775 | 5.7584375 | 10.32175 | PS001140-A130720
1700 | PS001140-A130720-3/1-7 | 1100 | 35127 | 35128 | 1362.69 | 7.59605 | 7.95125 | 130.74 | 81.04 | 165.975 | 6.625 | 0.31 | 0.835 | 2.9 | 0.855 | 0.125 | 18.22 | 18.295 | 2.83 | 2.54 | 16.07 | 15.92 | 0.075 | 0.05 | 7.2 | 0.12 | PS001140-A130720-3 | CK002931-D210720 | CK002962-D040820 | 7.173 | 7.173 | 7.173 | 5.73 | 5.72 |  |  |  | Rec-CK002929-D200720 | 2020-07-21 08:35 | 19.6 | 13.9 | 11.4 | Rec-CK002856-D010620 | 2020-08-04 17:30 | 17.6 | 13.7 | 9 | 3 | 3 | На контроль |  | 1710 | 13.9 | 1940 | 85 | 80.2 | 1925 | 35 | 40 | 166 | 203 | 129 | 169 | 25.74 | 186 | 171 | 2020-08-14 | 37 | 39 | 41 | 79.2 | 80.1 | 81.2 | 35 | 41 | 48 | 129.5 | 130.1 | 130.7 | 167.9 | 168.9 | 171.1 | 0.42 | 0.42 | 0.42 | 700 | 9000 | 0 | 0 | 1925 |  |  |  | 2020-07-06 | 2020-07-06 | 2020-06-02 | 416 | 2018-06-06 | 3588 | 0.0003166667 | -0.007538889 | 0.007855556 | 5.765556 | 10.55272 | 0.0002875 | -0.0074625 | 0.00775 | 5.7584375 | 10.32175 | PS001140-A130720
1701 | PS001140-A130720-3/1-8 | 1100 | 35129 | 35130 | 1364.76 | 7.593 | 7.95215 | 130.74 | 80.92 | 166.035 | 6.605 | 0.285 | 1.21 | 1.575 | 0.995 | 0.185 | 18.41 | 18.445 | 2.185 | 2.275 | 15.985 | 15.94 | 0.085 | 0.075 | 7.35 | 0.18 | PS001140-A130720-3 | CK002931-D210720 | CK002962-D040820 | 7.173 | 7.173 | 7.173 | 5.73 | 5.72 |  |  |  | Rec-CK002929-D200720 | 2020-07-21 08:35 | 19.6 | 13.9 | 11.4 | Rec-CK002856-D010620 | 2020-08-04 17:30 | 17.6 | 13.7 | 9 | 3 | 3 | На контроль |  | 1710 | 13.9 | 1940 | 85 | 80.2 | 1925 | 35 | 40 | 166 | 203 | 129 | 169 | 25.74 | 186 | 171 | 2020-08-14 | 37 | 39 | 41 | 79.2 | 80.1 | 81.2 | 35 | 41 | 48 | 129.5 | 130.1 | 130.7 | 167.9 | 168.9 | 171.1 | 0.42 | 0.42 | 0.42 | 700 | 9000 | 0 | 0 | 1925 |  |  |  | 2020-07-06 | 2020-07-06 | 2020-06-02 | 416 | 2018-06-06 | 3588 | 0.0003166667 | -0.007538889 | 0.007855556 | 5.765556 | 10.55272 | 0.0002875 | -0.0074625 | 0.00775 | 5.7584375 | 10.32175 | PS001140-A130720
1702 | PS001139-A110720-2/1-1 | 1100 | 35175 | 35176 | 1416.215 | 7.46045 | 7.80685 | 131.91 | 81.395 | 165.53 | 6.53 | 1.34 | 1.095 | 20.11 | 1.27 | 0.43 | 18.71 | 18.415 | 4.92 | 3.58 | 15.465 | 15.995 | 0.09 | 0.06 | 7.45 | 0.1 | PS001139-A110720-2 | CK002950-D290720 | CK002959-D030820 | 7.174 | 7.174 | 7.173 | 5.71 | 5.71 | 7.2755 | 7.2755 | 7.2755 | Rec-CK002856-D010620 | 2020-07-29 07:50 | 18.6 | 13.7 | 9.6 | Rec-CK002856-D010620 | 2020-08-03 08:45 | 17.8 | 11 | 9.1 | 3 | 3 | На контроль |  | 1710 | 14 | 1940 | 85 | 80.2 | 1925 | 38 | 42 | 166 | 203 | 129 | 169 | 25.5 | 193 | 178 | 2020-08-17 | 35 | 39 | 44 | 79 | 79.8 | 80.9 | 36 | 44 | 53 | 129.5 | 130.1 | 130.8 | 168.1 | 170 | 171.6 | 0.42 | 0.42 | 0.42 | 800 | 8000 | 0 | 0 | 1925 |  |  |  | 2020-07-06 | 2020-07-06 | 2020-06-02 | 426 | 2018-06-06 | 3598 | 0.0002333333 | -0.007477778 | 0.007711111 | 5.770944 | 10.55056 | 0.0003176471 | -0.007494118 | 0.007811765 | 5.755412 | 10.56771 | PS001139-A110720 | 0.010075 | 2.01775 | 0.01875 | 0.02475 | 4.938 | 4.9985 | 4.619 | 5.088
1703 | PS001139-A110720-2/1-2 | 1100 | 35178 | 35179 | 1410.13 | 7.47365 | 7.82245 | 132.1 | 81.48 | 165.35 | 6.405 | 1.425 | 1.325 | 14.6 | 1.395 | 0.37 | 18.915 | 18.575 | 3.715 | 4.875 | 15.505 | 16.07 | 0.04 | 0.035 | 7.45 | 0.13 | PS001139-A110720-2 | CK002950-D290720 | CK002959-D030820 | 7.174 | 7.174 | 7.173 | 5.71 | 5.71 | 7.2755 | 7.2755 | 7.2755 | Rec-CK002856-D010620 | 2020-07-29 07:50 | 18.6 | 13.7 | 9.6 | Rec-CK002856-D010620 | 2020-08-03 08:45 | 17.8 | 11 | 9.1 | 3 | 3 | На контроль |  | 1710 | 14 | 1940 | 85 | 80.2 | 1925 | 38 | 42 | 166 | 203 | 129 | 169 | 25.5 | 193 | 178 | 2020-08-17 | 35 | 39 | 44 | 79 | 79.8 | 80.9 | 36 | 44 | 53 | 129.5 | 130.1 | 130.8 | 168.1 | 170 | 171.6 | 0.42 | 0.42 | 0.42 | 800 | 8000 | 0 | 0 | 1925 |  |  |  | 2020-07-06 | 2020-07-06 | 2020-06-02 | 426 | 2018-06-06 | 3598 | 0.0002333333 | -0.007477778 | 0.007711111 | 5.770944 | 10.55056 | 0.0003176471 | -0.007494118 | 0.007811765 | 5.755412 | 10.56771 | PS001139-A110720 | 0.010075 | 2.01775 | 0.01875 | 0.02475 | 4.938 | 4.9985 | 4.619 | 5.088
1704 | PS001139-A110720-2/1-3 | 1100 | 35180 | 35181 | 1414.465 | 7.46855 | 7.81955 | 132.045 | 81.315 | 165.52 | 6.445 | 1.485 | 1.365 | 9.09 | 1.645 | 0.09 | 18.585 | 18.34 | 4.285 | 5.02 | 15.665 | 15.735 | 0.04 | 0.045 | 7.45 | 0.16 | PS001139-A110720-2 | CK002950-D290720 | CK002959-D030820 | 7.174 | 7.174 | 7.173 | 5.71 | 5.71 | 7.2755 | 7.2755 | 7.2755 | Rec-CK002856-D010620 | 2020-07-29 07:50 | 18.6 | 13.7 | 9.6 | Rec-CK002856-D010620 | 2020-08-03 08:45 | 17.8 | 11 | 9.1 | 3 | 3 | На контроль |  | 1710 | 14 | 1940 | 85 | 80.2 | 1925 | 38 | 42 | 166 | 203 | 129 | 169 | 25.5 | 193 | 178 | 2020-08-17 | 35 | 39 | 44 | 79 | 79.8 | 80.9 | 36 | 44 | 53 | 129.5 | 130.1 | 130.8 | 168.1 | 170 | 171.6 | 0.42 | 0.42 | 0.42 | 800 | 8000 | 0 | 0 | 1925 |  |  |  | 2020-07-06 | 2020-07-06 | 2020-06-02 | 426 | 2018-06-06 | 3598 | 0.0002333333 | -0.007477778 | 0.007711111 | 5.770944 | 10.55056 | 0.0003176471 | -0.007494118 | 0.007811765 | 5.755412 | 10.56771 | PS001139-A110720 | 0.010075 | 2.01775 | 0.01875 | 0.02475 | 4.938 | 4.9985 | 4.619 | 5.088
1705 | PS001139-A110720-2/1-4 | 1050 | 35182 | 35183 | 1407.865 | 7.47925 | 7.8289 | 131.935 | 81.115 | 165.27 | 6.52 | 1.38 | 0.735 | 10.675 | 0.885 | 0.415 | 18.255 | 18.345 | 5.41 | 6.445 | 15.54 | 15.8 | 0.055 | 0.16 | 7.3 | 0.1 | PS001139-A110720-2 | CK002950-D290720 | CK002959-D030820 | 7.174 | 7.174 | 7.173 | 5.71 | 5.71 | 7.2755 | 7.2755 | 7.2755 | Rec-CK002856-D010620 | 2020-07-29 07:50 | 18.6 | 13.7 | 9.6 | Rec-CK002856-D010620 | 2020-08-03 08:45 | 17.8 | 11 | 9.1 | 3 | 3 | На контроль |  | 1710 | 14 | 1940 | 85 | 80.2 | 1925 | 38 | 42 | 166 | 203 | 129 | 169 | 25.5 | 193 | 178 | 2020-08-17 | 35 | 39 | 44 | 79 | 79.8 | 80.9 | 36 | 44 | 53 | 129.5 | 130.1 | 130.8 | 168.1 | 170 | 171.6 | 0.42 | 0.42 | 0.42 | 800 | 8000 | 0 | 0 | 1925 |  |  |  | 2020-07-06 | 2020-07-06 | 2020-06-02 | 426 | 2018-06-06 | 3598 | 0.0002333333 | -0.007477778 | 0.007711111 | 5.770944 | 10.55056 | 0.0003176471 | -0.007494118 | 0.007811765 | 5.755412 | 10.56771 | PS001139-A110720 | 0.010075 | 2.01775 | 0.01875 | 0.02475 | 4.938 | 4.9985 | 4.619 | 5.088
1706 | PS001139-A110720-2/1-5 | 1200 | 35184 | 35185 | 1368.555 | 7.5159 | 7.8688 | 131.87 | 80.975 | 165.93 | 6.51 | 0.505 | 0.98 | 5.03 | 1.215 | 0.285 | 17.885 | 18.37 | 3.275 | 4.065 | 15.945 | 15.995 | 0.13 | 0.115 | 7 | 0.14 | PS001139-A110720-2 | CK002950-D290720 | CK002959-D030820 | 7.174 | 7.174 | 7.173 | 5.71 | 5.71 | 7.2755 | 7.2755 | 7.2755 | Rec-CK002856-D010620 | 2020-07-29 07:50 | 18.6 | 13.7 | 9.6 | Rec-CK002856-D010620 | 2020-08-03 08:45 | 17.8 | 11 | 9.1 | 3 | 3 | На контроль |  | 1710 | 14 | 1940 | 85 | 80.2 | 1925 | 38 | 42 | 166 | 203 | 129 | 169 | 25.5 | 193 | 178 | 2020-08-17 | 35 | 39 | 44 | 79 | 79.8 | 80.9 | 36 | 44 | 53 | 129.5 | 130.1 | 130.8 | 168.1 | 170 | 171.6 | 0.42 | 0.42 | 0.42 | 800 | 8000 | 0 | 0 | 1925 |  |  |  | 2020-07-06 | 2020-07-06 | 2020-06-02 | 426 | 2018-06-06 | 3598 | 0.0002333333 | -0.007477778 | 0.007711111 | 5.770944 | 10.55056 | 0.0003176471 | -0.007494118 | 0.007811765 | 5.755412 | 10.56771 | PS001139-A110720 | 0.010075 | 2.01775 | 0.01875 | 0.02475 | 4.938 | 4.9985 | 4.619 | 5.088
1707 | PS001148-A270720-2/1-1 | 1200 | 35688 | 35689 | 1359.175 | 7.385 | 7.74985 | 131.795 | 80.965 | 165.97 | 6.37 | 0.625 | 0.795 | 9.825 | 0.795 | 0.23 | 18.275 | 18.165 | 3.425 | 2.98 | 15.87 | 16.35 | 0.395 | 0.295 | 7 | 0.12 | PS001148-A270720-2 | CK002950-D290720 | CK002967-D100820 | 7.1695 | 7.1695 | 7.1705 | 5.71 | 5.715 | 7.2705 | 7.2705 | 7.2705 | Rec-CK002856-D010620 | 2020-07-29 07:50 | 18.6 | 13.7 | 9.6 | Rec-CK002856-D010620 | 2020-08-10 17:20 | 17.3 | 11.5 | 8.6 | 3 | 3 | На контроль |  | 1710 | 14 | 1940 | 85 | 80.3 | 1925 | 35 | 40 | 166 | 203 | 129 | 169 | 25.35 | 190 | 175 | 2020-09-09 | 35 | 38 | 41 | 79.1 | 80 | 80.9 | 32 | 38 | 47 | 129.6 | 130 | 130.7 | 167.9 | 169 | 171.4 | 0.43 | 0.43 | 0.43 | 700 | 9000 | 0 | 0 | 1925 |  |  |  | 2020-09-03 | 2020-09-02 | 2020-08-12 | 1605 | 2018-06-06 | 3705 | 0.0002333333 | -0.007477778 | 0.007711111 | 5.770944 | 10.55056 | 0.0005111111 | -0.007522222 | 0.008033333 | 5.803389 | 10.38644 | PS001148-A270720 | 0.0102625 | 1.988625 | 0.010375 | 0.015125 | 4.909125 | 4.979 | 4.575 | 5.056
1708 | PS001148-A270720-2/1-8 | 1100 | 35704 | 35705 | 1359.065 | 7.3652 | 7.72565 | 131.915 | 81.2 | 166.205 | 6.42 | 0.465 | 0.735 | 3.665 | 0.445 | 0.14 | 18.58 | 18.59 | 2.295 | 2.395 | 16.27 | 16.22 | 0.505 | 0.45 | 7.25 | 0.21 | PS001148-A270720-2 | CK002950-D290720 | CK002967-D100820 | 7.1695 | 7.1695 | 7.1705 | 5.71 | 5.715 | 7.2705 | 7.2705 | 7.2705 | Rec-CK002856-D010620 | 2020-07-29 07:50 | 18.6 | 13.7 | 9.6 | Rec-CK002856-D010620 | 2020-08-10 17:20 | 17.3 | 11.5 | 8.6 | 3 | 3 | На контроль |  | 1710 | 14 | 1940 | 85 | 80.3 | 1925 | 35 | 40 | 166 | 203 | 129 | 169 | 25.35 | 190 | 175 | 2020-09-09 | 35 | 38 | 41 | 79.1 | 80 | 80.9 | 32 | 38 | 47 | 129.6 | 130 | 130.7 | 167.9 | 169 | 171.4 | 0.43 | 0.43 | 0.43 | 700 | 9000 | 0 | 0 | 1925 |  |  |  | 2020-09-03 | 2020-09-02 | 2020-08-12 | 1605 | 2018-06-06 | 3705 | 0.0002333333 | -0.007477778 | 0.007711111 | 5.770944 | 10.55056 | 0.0005111111 | -0.007522222 | 0.008033333 | 5.803389 | 10.38644 | PS001148-A270720 | 0.0102625 | 1.988625 | 0.010375 | 0.015125 | 4.909125 | 4.979 | 4.575 | 5.056
1709 | PS001148-A270720-2/1-7 | 1100 | 35706 | 35707 | 1360.415 | 7.3697 | 7.73515 | 132.05 | 81.105 | 165.71 | 6.42 | 0.44 | 0.765 | 3.535 | 0.525 | 0.165 | 18.405 | 18.455 | 2.645 | 2.54 | 16.17 | 16.325 | 0.33 | 0.39 | 7.1 | 0.17 | PS001148-A270720-2 | CK002950-D290720 | CK002967-D100820 | 7.1695 | 7.1695 | 7.1705 | 5.71 | 5.715 | 7.2705 | 7.2705 | 7.2705 | Rec-CK002856-D010620 | 2020-07-29 07:50 | 18.6 | 13.7 | 9.6 | Rec-CK002856-D010620 | 2020-08-10 17:20 | 17.3 | 11.5 | 8.6 | 3 | 3 | На контроль |  | 1710 | 14 | 1940 | 85 | 80.3 | 1925 | 35 | 40 | 166 | 203 | 129 | 169 | 25.35 | 190 | 175 | 2020-09-09 | 35 | 38 | 41 | 79.1 | 80 | 80.9 | 32 | 38 | 47 | 129.6 | 130 | 130.7 | 167.9 | 169 | 171.4 | 0.43 | 0.43 | 0.43 | 700 | 9000 | 0 | 0 | 1925 |  |  |  | 2020-09-03 | 2020-09-02 | 2020-08-12 | 1605 | 2018-06-06 | 3705 | 0.0002333333 | -0.007477778 | 0.007711111 | 5.770944 | 10.55056 | 0.0005111111 | -0.007522222 | 0.008033333 | 5.803389 | 10.38644 | PS001148-A270720 | 0.0102625 | 1.988625 | 0.010375 | 0.015125 | 4.909125 | 4.979 | 4.575 | 5.056
1710 | PS001148-A270720-2/1-2 | 1100 | 35718 | 35719 | 1373.775 | 7.3874 | 7.7607 | 131.8 | 81.125 | 165.97 | 6.41 | 0.56 | 0.92 | 5.81 | 0.575 | 0.345 | 18.335 | 18.415 | 2.895 | 3.46 | 16.14 | 16.2 | 0.445 | 0.235 | 7.05 | 0.07 | PS001148-A270720-2 | CK002950-D290720 | CK002967-D100820 | 7.1695 | 7.1695 | 7.1705 | 5.71 | 5.715 | 7.2705 | 7.2705 | 7.2705 | Rec-CK002856-D010620 | 2020-07-29 07:50 | 18.6 | 13.7 | 9.6 | Rec-CK002856-D010620 | 2020-08-10 17:20 | 17.3 | 11.5 | 8.6 | 3 | 3 | На контроль |  | 1710 | 14 | 1940 | 85 | 80.3 | 1925 | 35 | 40 | 166 | 203 | 129 | 169 | 25.35 | 190 | 175 | 2020-09-09 | 35 | 38 | 41 | 79.1 | 80 | 80.9 | 32 | 38 | 47 | 129.6 | 130 | 130.7 | 167.9 | 169 | 171.4 | 0.43 | 0.43 | 0.43 | 700 | 9000 | 0 | 0 | 1925 |  |  |  | 2020-09-03 | 2020-09-02 | 2020-08-12 | 1605 | 2018-06-06 | 3705 | 0.0002333333 | -0.007477778 | 0.007711111 | 5.770944 | 10.55056 | 0.0005111111 | -0.007522222 | 0.008033333 | 5.803389 | 10.38644 | PS001148-A270720 | 0.0102625 | 1.988625 | 0.010375 | 0.015125 | 4.909125 | 4.979 | 4.575 | 5.056
1711 | PS001148-A270720-2/1-3 | 1100 | 35720 | 35721 | 1370.315 | 7.3611 | 7.73595 | 131.705 | 81.105 | 166.385 | 6.425 | 0.495 | 0.735 | 3.9 | 0.67 | 0.21 | 18.38 | 18.46 | 2.82 | 2.6 | 16.24 | 16.145 | 0.405 | 0.27 | 7.05 | 0.07 | PS001148-A270720-2 | CK002950-D290720 | CK002967-D100820 | 7.1695 | 7.1695 | 7.1705 | 5.71 | 5.715 | 7.2705 | 7.2705 | 7.2705 | Rec-CK002856-D010620 | 2020-07-29 07:50 | 18.6 | 13.7 | 9.6 | Rec-CK002856-D010620 | 2020-08-10 17:20 | 17.3 | 11.5 | 8.6 | 3 | 3 | На контроль |  | 1710 | 14 | 1940 | 85 | 80.3 | 1925 | 35 | 40 | 166 | 203 | 129 | 169 | 25.35 | 190 | 175 | 2020-09-09 | 35 | 38 | 41 | 79.1 | 80 | 80.9 | 32 | 38 | 47 | 129.6 | 130 | 130.7 | 167.9 | 169 | 171.4 | 0.43 | 0.43 | 0.43 | 700 | 9000 | 0 | 0 | 1925 |  |  |  | 2020-09-03 | 2020-09-02 | 2020-08-12 | 1605 | 2018-06-06 | 3705 | 0.0002333333 | -0.007477778 | 0.007711111 | 5.770944 | 10.55056 | 0.0005111111 | -0.007522222 | 0.008033333 | 5.803389 | 10.38644 | PS001148-A270720 | 0.0102625 | 1.988625 | 0.010375 | 0.015125 | 4.909125 | 4.979 | 4.575 | 5.056
1712 | PS001148-A270720-2/1-4 | 1100 | 35722 | 35723 | 1353.825 | 7.366 | 7.73125 | 131.79 | 81.09 | 166.44 | 6.44 | 0.51 | 0.505 | 2.93 | 0.74 | 0.205 | 18.535 | 18.585 | 4.35 | 1.955 | 16.375 | 16.095 | 0.29 | 0.335 | 7.15 | 0.08 | PS001148-A270720-2 | CK002950-D290720 | CK002967-D100820 | 7.1695 | 7.1695 | 7.1705 | 5.71 | 5.715 | 7.2705 | 7.2705 | 7.2705 | Rec-CK002856-D010620 | 2020-07-29 07:50 | 18.6 | 13.7 | 9.6 | Rec-CK002856-D010620 | 2020-08-10 17:20 | 17.3 | 11.5 | 8.6 | 3 | 3 | На контроль |  | 1710 | 14 | 1940 | 85 | 80.3 | 1925 | 35 | 40 | 166 | 203 | 129 | 169 | 25.35 | 190 | 175 | 2020-09-09 | 35 | 38 | 41 | 79.1 | 80 | 80.9 | 32 | 38 | 47 | 129.6 | 130 | 130.7 | 167.9 | 169 | 171.4 | 0.43 | 0.43 | 0.43 | 700 | 9000 | 0 | 0 | 1925 |  |  |  | 2020-09-03 | 2020-09-02 | 2020-08-12 | 1605 | 2018-06-06 | 3705 | 0.0002333333 | -0.007477778 | 0.007711111 | 5.770944 | 10.55056 | 0.0005111111 | -0.007522222 | 0.008033333 | 5.803389 | 10.38644 | PS001148-A270720 | 0.0102625 | 1.988625 | 0.010375 | 0.015125 | 4.909125 | 4.979 | 4.575 | 5.056
1713 | PS001148-A270720-2/1-5 | 1100 | 35724 | 35725 | 1353.365 | 7.3764 | 7.7409 | 132.14 | 81.08 | 166.01 | 6.44 | 0.345 | 0.935 | 5.455 | 0.7 | 0.205 | 18.39 | 18.515 | 3.79 | 2.535 | 16.485 | 16.12 | 0.32 | 0.38 | 7.1 | 0.12 | PS001148-A270720-2 | CK002950-D290720 | CK002967-D100820 | 7.1695 | 7.1695 | 7.1705 | 5.71 | 5.715 | 7.2705 | 7.2705 | 7.2705 | Rec-CK002856-D010620 | 2020-07-29 07:50 | 18.6 | 13.7 | 9.6 | Rec-CK002856-D010620 | 2020-08-10 17:20 | 17.3 | 11.5 | 8.6 | 3 | 3 | На контроль |  | 1710 | 14 | 1940 | 85 | 80.3 | 1925 | 35 | 40 | 166 | 203 | 129 | 169 | 25.35 | 190 | 175 | 2020-09-09 | 35 | 38 | 41 | 79.1 | 80 | 80.9 | 32 | 38 | 47 | 129.6 | 130 | 130.7 | 167.9 | 169 | 171.4 | 0.43 | 0.43 | 0.43 | 700 | 9000 | 0 | 0 | 1925 |  |  |  | 2020-09-03 | 2020-09-02 | 2020-08-12 | 1605 | 2018-06-06 | 3705 | 0.0002333333 | -0.007477778 | 0.007711111 | 5.770944 | 10.55056 | 0.0005111111 | -0.007522222 | 0.008033333 | 5.803389 | 10.38644 | PS001148-A270720 | 0.0102625 | 1.988625 | 0.010375 | 0.015125 | 4.909125 | 4.979 | 4.575 | 5.056
1714 | PS001148-A270720-2/1-6 | 1100 | 35726 | 35727 | 1358.13 | 7.36955 | 7.743 | 132.23 | 81.01 | 165.525 | 6.425 | 0.37 | 0.885 | 5.47 | 0.6 | 0.13 | 18.215 | 18.35 | 2.195 | 2.665 | 16.24 | 16.295 | 0.275 | 0.375 | 7 | 0.09 | PS001148-A270720-2 | CK002950-D290720 | CK002967-D100820 | 7.1695 | 7.1695 | 7.1705 | 5.71 | 5.715 | 7.2705 | 7.2705 | 7.2705 | Rec-CK002856-D010620 | 2020-07-29 07:50 | 18.6 | 13.7 | 9.6 | Rec-CK002856-D010620 | 2020-08-10 17:20 | 17.3 | 11.5 | 8.6 | 3 | 3 | На контроль |  | 1710 | 14 | 1940 | 85 | 80.3 | 1925 | 35 | 40 | 166 | 203 | 129 | 169 | 25.35 | 190 | 175 | 2020-09-09 | 35 | 38 | 41 | 79.1 | 80 | 80.9 | 32 | 38 | 47 | 129.6 | 130 | 130.7 | 167.9 | 169 | 171.4 | 0.43 | 0.43 | 0.43 | 700 | 9000 | 0 | 0 | 1925 |  |  |  | 2020-09-03 | 2020-09-02 | 2020-08-12 | 1605 | 2018-06-06 | 3705 | 0.0002333333 | -0.007477778 | 0.007711111 | 5.770944 | 10.55056 | 0.0005111111 | -0.007522222 | 0.008033333 | 5.803389 | 10.38644 | PS001148-A270720 | 0.0102625 | 1.988625 | 0.010375 | 0.015125 | 4.909125 | 4.979 | 4.575 | 5.056
1715 | PS001140-A130720-1/1-1 | 1200 | 35244 | 35245 | 1393.005 | 7.5164 | 7.8787 | 131.975 | 81.04 | 165.495 | 6.55 | 0.515 | 0.865 | 8.155 | 3.125 | 0.215 | 17.95 | 17.675 | 4.455 | 3.05 | 15.905 | 16.21 | 0.07 | 0.005 | 7.25 | 0.19 | PS001140-A130720-1 | CK002953-A300720 | CK002966-A100820 | 7.172 | 7.172 | 7.1725 | 5.74 | 5.72 | 7.273 | 7.273 | 7.273 | Rec-CK002806-A290320 | 2020-07-30 08:15 | 18.2 | 9.5 | 12 | Rec-CK002806-A290320 | 2020-08-10 08:25 | 17.3 | 11.8 | 11.7 | 1 | 1 | На контроль |  | 1690 | 13.9 | 1940 | 40 | 80.2 | 1925 | 38 | 40 | 166 | 203 | 129 | 169 | 25.6 | 196 | 181 | 2020-08-18 | 36 | 40 | 44 | 78.6 | 80 | 81.4 | 35 | 43 | 52 | 129 | 130 | 130.9 | 168.1 | 170 | 171.7 | 0.42 | 0.42 | 0.42 | 900 | 6100 | 0 | 0 | 1925 |  |  |  | 2020-08-12 | 2020-07-06 | 2020-08-12 | 1508 | 2018-06-06 | 3608 | -0.0001615385 | -0.0077 | 0.007538462 | 5.879692 | 10.74954 | -0.00019375 | -0.0077375 | 0.00754375 | 5.740375 | 10.6840625 | PS001140-A130720
1716 | PS001139-A110720-1/1-1 | 900 | 35315 | 35316 | 1377.74 | 7.43645 | 7.79825 | 131.755 | 81.09 | 165.505 | 6.535 | 0.715 | 1.17 | 10.255 | 1.425 | 0.525 | 18.25 | 18.26 | 6.98 | 5.45 | 15.54 | 15.89 | 0.04 | 0.065 | 7.75 | 0.09 | PS001139-A110720-1 | CK002944-A250720 | CK002949-A290720 | 7.173 | 7.173 | 7.177 | 5.705 | 5.715 |  |  |  | Rec-CK002806-A290320 | 2020-07-25 09:00 | 18.9 | 14 | 12.1 | Rec-CK002806-A290320 | 2020-07-29 08:30 | 18.4 | 10.7 | 11.9 | 1 | 1 | На контроль |  | 1710 | 13.9 | 1940 | 85 | 80.2 | 1925 | 38 | 42 | 166 | 203 | 129 | 169 | 25.71 | 196 | 181 | 2020-08-19 | 36 | 38 | 41 | 79.4 | 80 | 81.4 | 35 | 40 | 46 | 129 | 129.5 | 130 | 167 | 168.5 | 170 | 0.4 | 0.4 | 0.4 | 750 | 9000 | 0 | 0 | 1925 |  |  |  | 2020-08-12 | 2020-07-06 | 2020-08-12 | 1518 | 2018-06-06 | 3618 | -0.0003411765 | -0.007788235 | 0.007447059 | 5.749294 | 10.61988 | -0.0002294118 | -0.007805882 | 0.007576471 | 5.792882 | 10.64406 | PS001139-A110720 | 0.010075 | 2.01775 | 0.01875 | 0.02475 | 4.938 | 4.9985 | 4.619 | 5.088
1717 | PS001139-A110720-1/1-2 | 1200 | 35372 | 35373 | 1366.5 | 7.47755 | 7.8279 | 131.305 | 81.005 | 166.07 | 6.605 | 0.41 | 0.74 | 3.635 | 0.73 | 0.135 | 18.045 | 18.125 | 3.305 | 2.655 | 15.815 | 15.99 | 0.085 | 0.015 | 7.75 | 0.15 | PS001139-A110720-1 | CK002944-A250720 | CK002949-A290720 | 7.173 | 7.173 | 7.177 | 5.705 | 5.715 |  |  |  | Rec-CK002806-A290320 | 2020-07-25 09:00 | 18.9 | 14 | 12.1 | Rec-CK002806-A290320 | 2020-07-29 08:30 | 18.4 | 10.7 | 11.9 | 1 | 1 | На контроль |  | 1710 | 13.9 | 1940 | 85 | 80.2 | 1925 | 38 | 42 | 166 | 203 | 129 | 169 | 25.71 | 196 | 181 | 2020-08-19 | 36 | 38 | 41 | 79.4 | 80 | 81.4 | 35 | 40 | 46 | 129 | 129.5 | 130 | 167 | 168.5 | 170 | 0.4 | 0.4 | 0.4 | 750 | 9000 | 0 | 0 | 1925 |  |  |  | 2020-08-12 | 2020-07-06 | 2020-08-12 | 1518 | 2018-06-06 | 3618 | -0.0003411765 | -0.007788235 | 0.007447059 | 5.749294 | 10.61988 | -0.0002294118 | -0.007805882 | 0.007576471 | 5.792882 | 10.64406 | PS001139-A110720 | 0.010075 | 2.01775 | 0.01875 | 0.02475 | 4.938 | 4.9985 | 4.619 | 5.088
1718 | PS001139-A110720-1/1-3 | 1200 | 35374 | 35375 | 1361.35 | 7.4805 | 7.84135 | 131.67 | 81.075 | 166.11 | 6.575 | 0.245 | 0.705 | 4.26 | 0.95 | 0.2 | 18.215 | 18.485 | 2.44 | 2.525 | 15.975 | 15.935 | 0.09 | 0.035 | 7.8 | 0.13 | PS001139-A110720-1 | CK002944-A250720 | CK002949-A290720 | 7.173 | 7.173 | 7.177 | 5.705 | 5.715 |  |  |  | Rec-CK002806-A290320 | 2020-07-25 09:00 | 18.9 | 14 | 12.1 | Rec-CK002806-A290320 | 2020-07-29 08:30 | 18.4 | 10.7 | 11.9 | 1 | 1 | На контроль |  | 1710 | 13.9 | 1940 | 85 | 80.2 | 1925 | 38 | 42 | 166 | 203 | 129 | 169 | 25.71 | 196 | 181 | 2020-08-19 | 36 | 38 | 41 | 79.4 | 80 | 81.4 | 35 | 40 | 46 | 129 | 129.5 | 130 | 167 | 168.5 | 170 | 0.4 | 0.4 | 0.4 | 750 | 9000 | 0 | 0 | 1925 |  |  |  | 2020-08-12 | 2020-07-06 | 2020-08-12 | 1518 | 2018-06-06 | 3618 | -0.0003411765 | -0.007788235 | 0.007447059 | 5.749294 | 10.61988 | -0.0002294118 | -0.007805882 | 0.007576471 | 5.792882 | 10.64406 | PS001139-A110720 | 0.010075 | 2.01775 | 0.01875 | 0.02475 | 4.938 | 4.9985 | 4.619 | 5.088
1719 | PS001144-A210720-1/1-1 | 800 | 35382 | 35383 | 1399.705 | 7.4894 | 7.863 | 131.935 | 80.81 | 165.68 | 6.63 | 0.62 | 1.285 | 13.115 | 1.02 | 0.52 | 17.735 | 17.73 | 3.325 | 3.295 | 16.105 | 16.165 | 0.8 | 0.855 | 6.9 | 0.13 | PS001144-A210720-1 | CK002961-D040820 | CK002961-D040820 | 7.1725 | 7.1725 | 7.172 | 5.715 | 5.705 | 7.2735 | 7.2735 | 7.2735 | Rec-CK002856-D010620 | 2020-08-04 08:50 | 17.7 | 14.1 | 9.1 | Rec-CK002856-D010620 | 2020-08-04 08:50 | 17.7 | 14.1 | 9.1 | 3 | 3 | На контроль |  | 1710 | 13.9 | 1940 | 85 | 80.2 | 1925 | 35 | 40 | 166 | 203 | 129 | 169 | 25.68 | 185 | 170 | 2020-08-21 | 35 | 40 | 45 | 78.9 | 80 | 81.1 | 33 | 41 | 50 | 128.9 | 129.7 | 130.5 | 167.5 | 169 | 171.1 | 0.42 | 0.42 | 0.42 | 700 | 6000 | 0 | 4 | 1925 |  |  |  | 2020-08-12 | 2020-07-06 | 2020-08-12 | 1540 | 2018-06-06 | 3640 | 0.0003117647 | -0.007458824 | 0.007770588 | 5.758706 | 10.52947 | 0.0003117647 | -0.007458824 | 0.007770588 | 5.758706 | 10.52947 | PS001144-A210720 | 0.010025 | 2.018875 | 0.0275 | 0.018125 | 4.934875 | 5.0085 | 4.596 | 5.099
1720 | PS001147-A270720-1/1-1 | 1100 | 35384 | 35385 | 1396.95 | 7.3441 | 7.69665 | 131.64 | 81.05 | 166.01 | 6.42 | 0.185 | 1.13 | 11.885 | 1.34 | 0.28 | 17.335 | 17.67 | 3.275 | 4.405 | 15.855 | 15.775 | 0.105 | 0.055 | 6.85 | 0.12 | PS001147-A270720-1 | CK002955-D310720 | CK002955-D310720 | 7.1925 | 7.1925 | 7.1915 | 5.715 | 5.71 | 7.2535 | 7.2535 | 7.2535 | Rec-CK002856-D010620 | 2020-07-31 07:45 | 18.1 | 12.1 | 9.4 | Rec-CK002856-D010620 | 2020-07-31 07:45 | 18.1 | 12.1 | 9.4 | 3 | 3 | На контроль |  | 1590 | 13 | 1930 | 85 | 80.3 | 1920 | 38 | 40 | 166 | 203 | 129 | 169 | 25.58 | 160 | 145 | 2020-08-21 | 37 | 41 | 45 | 78.8 | 80.2 | 81.3 | 37 | 44 | 52 | 129.2 | 130 | 130.4 | 167.3 | 168.9 | 170.4 | 0.42 | 0.42 | 0.42 | 700 | 5500 | 0 | 0 | 1920 |  |  |  | 2020-08-12 | 2020-07-06 | 2020-08-12 | 1540 | 2018-06-06 | 3640 | 0.0003111111 | -0.007516667 | 0.007827778 | 5.803056 | 10.46872 | 0.0003111111 | -0.007516667 | 0.007827778 | 5.803056 | 10.46872 | PS001147-A270720 | 0.0103375 | 1.992875 | 0.012125 | 0.015125 | 4.89225 | 4.9625 | 4.532 | 5.045
1721 | PS001147-A270720-1/1-2 | 600 | 35386 | 35387 | 1410.78 | 7.39015 | 7.73085 | 131.665 | 81.14 | 165.945 | 6.59 | 0.295 | 1.105 | 14.055 | 1.34 | 0.18 | 17.255 | 17.74 | 2.845 | 2.15 | 15.54 | 16.24 | 0.1 | 0.11 | 6.9 | 0.18 | PS001147-A270720-1 | CK002955-D310720 | CK002955-D310720 | 7.1925 | 7.1925 | 7.1915 | 5.715 | 5.71 | 7.2535 | 7.2535 | 7.2535 | Rec-CK002856-D010620 | 2020-07-31 07:45 | 18.1 | 12.1 | 9.4 | Rec-CK002856-D010620 | 2020-07-31 07:45 | 18.1 | 12.1 | 9.4 | 3 | 3 | На контроль |  | 1590 | 13 | 1930 | 85 | 80.3 | 1920 | 38 | 40 | 166 | 203 | 129 | 169 | 25.58 | 160 | 145 | 2020-08-21 | 37 | 41 | 45 | 78.8 | 80.2 | 81.3 | 37 | 44 | 52 | 129.2 | 130 | 130.4 | 167.3 | 168.9 | 170.4 | 0.42 | 0.42 | 0.42 | 700 | 5500 | 0 | 0 | 1920 |  |  |  | 2020-08-12 | 2020-07-06 | 2020-08-12 | 1540 | 2018-06-06 | 3640 | 0.0003111111 | -0.007516667 | 0.007827778 | 5.803056 | 10.46872 | 0.0003111111 | -0.007516667 | 0.007827778 | 5.803056 | 10.46872 | PS001147-A270720 | 0.0103375 | 1.992875 | 0.012125 | 0.015125 | 4.89225 | 4.9625 | 4.532 | 5.045
1722 | PS001154-A040820-1/1-2 | 1050 | 35410 | 35411 | 1395.28 | 7.2848 | 7.6775 | 166.085 | 81.19 |  | 6.355 | 1.025 |  | 11.445 |  | 0.515 | 17.865 | 17.83 | 4.98 | 5.605 | 16.47 | 16.14 | 0.25 | 0.5 | 6.65 | 0.07 | PS001154-A040820-1 | CK002918-D130720 | CK002933-D220720 | 7.1695 | 7.1695 | 7.17 | 5.71 | 5.715 | 7.2705 | 7.2705 | 7.2705 | Rec-CK002856-D010620 | 2020-07-13 08:25 | 20.3 | 10.4 | 11.2 | Rec-CK002856-D010620 | 2020-07-22 08:40 | 20.7 | 13 | 10.2 | 3 | 3 | На контроль |  | 1710 | 13.9 | 1940 | 85 | 80.2 | 1925 | 38 | 40 | 166 | 203 | 129 | 169 | 25.72 | 155 | 140 | 2020-08-22 | 35 | 39 | 43 | 79.1 | 80.2 | 81.2 | 33 | 38 | 47 | 128 | 129 | 130 | 167 | 168.5 | 171 | 0.4 | 0.4 | 0.4 | 700 | 6000 | 0 | 0 | 1925 |  |  |  |  | 2020-07-06 | 2020-08-12 | 1546 | 2018-06-06 | 3646 | 0.0003526316 | -0.007568421 | 0.007921053 | 5.782526 | 10.29495 | 0.0003222222 | -0.007561111 | 0.007883333 | 5.777111 | 10.53389 | PS001154-A040820 | 0.0105875 | 1.9755 | 0.014875 | 0.016 | 4.839375 | 4.924 | 4.493 | 4.981
1723 | PS001140-A130720-2/1-1 | 1200 | 35443 | 35444 | 1364.06 | 7.51595 | 7.8542 | 132.34 | 80.9 | 166.38 | 6.65 | 0.615 | 0.955 | 7.45 | 0.865 | 0.27 | 18.225 | 18.16 | 3.14 | 2.225 | 15.99 | 15.975 | 0.265 | 0.18 | 7.45 | 0.07 | PS001140-A130720-2 | CK002936-A220720 | CK002940-A230720 | 7.17 | 7.17 | 7.173 | 5.695 | 5.71 |  |  |  | Rec-CK002928-A170720 | 2020-07-22 17:05 | 19.3 | 9.2 | 12.5 | Rec-CK002928-A170720 | 2020-07-23 17:05 | 19.1 | 15.4 | 12.5 | 1 | 1 | На контроль |  | 1710 | 14 | 1940 | 85 | 80.2 | 1925 | 35 | 40 | 166 | 203 | 129 | 169 | 25.54 | 183 | 168 | 2020-08-24 | 35 | 37 | 39 | 79.3 | 80 | 80.8 | 33 | 39 | 45 | 129.5 | 130 | 130.6 | 167.8 | 169.6 | 171.4 | 0.42 | 0.42 | 0.42 | 650 | 9000 | 0 | 0 | 1925 |  |  |  | 2020-08-12 | 2020-07-06 | 2020-08-12 | 1552 | 2018-06-06 | 3652 | -0.0002058824 | -0.0078 | 0.007594118 | 5.907353 | 10.67212 | -0.0003294118 | -0.0078 | 0.007470588 | 5.777235 | 10.64 | PS001140-A130720
1724 | PS001140-A130720-2/1-2 | 1100 | 35445 | 35446 | 1350.67 | 7.5062 | 7.86375 | 132.06 | 80.85 | 166.315 | 6.65 | 0.675 | 0.955 | 5.325 | 0.725 | 0.18 | 18.295 | 18.26 | 2.21 | 2.43 | 15.83 | 16.11 | 0.165 | 0.19 | 7.45 | 0.07 | PS001140-A130720-2 | CK002936-A220720 | CK002940-A230720 | 7.17 | 7.17 | 7.173 | 5.695 | 5.71 |  |  |  | Rec-CK002928-A170720 | 2020-07-22 17:05 | 19.3 | 9.2 | 12.5 | Rec-CK002928-A170720 | 2020-07-23 17:05 | 19.1 | 15.4 | 12.5 | 1 | 1 | На контроль |  | 1710 | 14 | 1940 | 85 | 80.2 | 1925 | 35 | 40 | 166 | 203 | 129 | 169 | 25.54 | 183 | 168 | 2020-08-24 | 35 | 37 | 39 | 79.3 | 80 | 80.8 | 33 | 39 | 45 | 129.5 | 130 | 130.6 | 167.8 | 169.6 | 171.4 | 0.42 | 0.42 | 0.42 | 650 | 9000 | 0 | 0 | 1925 |  |  |  | 2020-08-12 | 2020-07-06 | 2020-08-12 | 1552 | 2018-06-06 | 3652 | -0.0002058824 | -0.0078 | 0.007594118 | 5.907353 | 10.67212 | -0.0003294118 | -0.0078 | 0.007470588 | 5.777235 | 10.64 | PS001140-A130720
1725 | PS001140-A130720-2/1-3 | 1100 | 35447 | 35448 | 1356.01 | 7.5323 | 7.8682 | 131.885 | 81.09 | 165.86 | 6.645 | 0.85 | 0.81 | 7.34 | 0.625 | 0.14 | 18.325 | 18.375 | 3.185 | 3.725 | 16.005 | 15.825 | 0.275 | 0.275 | 7.55 | 0.14 | PS001140-A130720-2 | CK002936-A220720 | CK002940-A230720 | 7.17 | 7.17 | 7.173 | 5.695 | 5.71 |  |  |  | Rec-CK002928-A170720 | 2020-07-22 17:05 | 19.3 | 9.2 | 12.5 | Rec-CK002928-A170720 | 2020-07-23 17:05 | 19.1 | 15.4 | 12.5 | 1 | 1 | На контроль |  | 1710 | 14 | 1940 | 85 | 80.2 | 1925 | 35 | 40 | 166 | 203 | 129 | 169 | 25.54 | 183 | 168 | 2020-08-24 | 35 | 37 | 39 | 79.3 | 80 | 80.8 | 33 | 39 | 45 | 129.5 | 130 | 130.6 | 167.8 | 169.6 | 171.4 | 0.42 | 0.42 | 0.42 | 650 | 9000 | 0 | 0 | 1925 |  |  |  | 2020-08-12 | 2020-07-06 | 2020-08-12 | 1552 | 2018-06-06 | 3652 | -0.0002058824 | -0.0078 | 0.007594118 | 5.907353 | 10.67212 | -0.0003294118 | -0.0078 | 0.007470588 | 5.777235 | 10.64 | PS001140-A130720
1726 | PS001140-A130720-2/1-4 | 1100 | 35453 | 35454 | 1372.675 | 7.51165 | 7.85605 | 131.86 | 81.2 | 165.785 | 6.63 | 0.95 | 0.785 | 9.29 | 0.81 | 0.345 | 18.295 | 18.33 | 4.54 | 4.35 | 15.695 | 15.98 | 0.265 | 0.155 | 7.7 | 0.1 | PS001140-A130720-2 | CK002936-A220720 | CK002940-A230720 | 7.17 | 7.17 | 7.173 | 5.695 | 5.71 |  |  |  | Rec-CK002928-A170720 | 2020-07-22 17:05 | 19.3 | 9.2 | 12.5 | Rec-CK002928-A170720 | 2020-07-23 17:05 | 19.1 | 15.4 | 12.5 | 1 | 1 | На контроль |  | 1710 | 14 | 1940 | 85 | 80.2 | 1925 | 35 | 40 | 166 | 203 | 129 | 169 | 25.54 | 183 | 168 | 2020-08-24 | 35 | 37 | 39 | 79.3 | 80 | 80.8 | 33 | 39 | 45 | 129.5 | 130 | 130.6 | 167.8 | 169.6 | 171.4 | 0.42 | 0.42 | 0.42 | 650 | 9000 | 0 | 0 | 1925 |  |  |  | 2020-08-12 | 2020-07-06 | 2020-08-12 | 1552 | 2018-06-06 | 3652 | -0.0002058824 | -0.0078 | 0.007594118 | 5.907353 | 10.67212 | -0.0003294118 | -0.0078 | 0.007470588 | 5.777235 | 10.64 | PS001140-A130720
1727 | PS001140-A130720-2/1-5 | 1100 | 35455 | 35457 | 1370.615 | 7.51325 | 7.87765 | 131.865 | 80.96 | 166.255 | 6.58 | 0.605 | 0.67 | 7.835 | 0.765 | 0.33 | 18.255 | 18.175 | 3.445 | 3.585 | 15.67 | 16.165 | 0.185 | 0.15 | 7.6 | 0.14 | PS001140-A130720-2 | CK002936-A220720 | CK002940-A230720 | 7.17 | 7.17 | 7.173 | 5.695 | 5.71 |  |  |  | Rec-CK002928-A170720 | 2020-07-22 17:05 | 19.3 | 9.2 | 12.5 | Rec-CK002928-A170720 | 2020-07-23 17:05 | 19.1 | 15.4 | 12.5 | 1 | 1 | На контроль |  | 1710 | 14 | 1940 | 85 | 80.2 | 1925 | 35 | 40 | 166 | 203 | 129 | 169 | 25.54 | 183 | 168 | 2020-08-24 | 35 | 37 | 39 | 79.3 | 80 | 80.8 | 33 | 39 | 45 | 129.5 | 130 | 130.6 | 167.8 | 169.6 | 171.4 | 0.42 | 0.42 | 0.42 | 650 | 9000 | 0 | 0 | 1925 |  |  |  | 2020-08-12 | 2020-07-06 | 2020-08-12 | 1552 | 2018-06-06 | 3652 | -0.0002058824 | -0.0078 | 0.007594118 | 5.907353 | 10.67212 | -0.0003294118 | -0.0078 | 0.007470588 | 5.777235 | 10.64 | PS001140-A130720
1728 | PS001140-A130720-2/1-6 | 1100 | 35458 | 35459 | 1370.945 | 7.5539 | 7.91655 | 131.98 | 80.955 | 166.035 | 6.55 | 0.205 | 0.515 | 4.655 | 0.755 | 0.155 | 18.13 | 18.105 | 2.915 | 2.535 | 16.215 | 15.97 | 0.27 | 0.255 | 7.35 | 0.27 | PS001140-A130720-2 | CK002936-A220720 | CK002940-A230720 | 7.17 | 7.17 | 7.173 | 5.695 | 5.71 |  |  |  | Rec-CK002928-A170720 | 2020-07-22 17:05 | 19.3 | 9.2 | 12.5 | Rec-CK002928-A170720 | 2020-07-23 17:05 | 19.1 | 15.4 | 12.5 | 1 | 1 | На контроль |  | 1710 | 14 | 1940 | 85 | 80.2 | 1925 | 35 | 40 | 166 | 203 | 129 | 169 | 25.54 | 183 | 168 | 2020-08-24 | 35 | 37 | 39 | 79.3 | 80 | 80.8 | 33 | 39 | 45 | 129.5 | 130 | 130.6 | 167.8 | 169.6 | 171.4 | 0.42 | 0.42 | 0.42 | 650 | 9000 | 0 | 0 | 1925 |  |  |  | 2020-08-12 | 2020-07-06 | 2020-08-12 | 1552 | 2018-06-06 | 3652 | -0.0002058824 | -0.0078 | 0.007594118 | 5.907353 | 10.67212 | -0.0003294118 | -0.0078 | 0.007470588 | 5.777235 | 10.64 | PS001140-A130720
1729 | PS001140-A130720-2/1-7 | 1100 | 35460 | 35461 | 1373.425 | 7.5541 | 7.9097 | 132.09 | 81.11 | 165.835 | 6.515 | 0.205 | 0.44 | 3.195 | 0.675 | 0.27 | 18.385 | 18.345 | 3.845 | 2.54 | 16.175 | 16.19 | 0.2 | 0.185 | 7.4 | 0.12 | PS001140-A130720-2 | CK002936-A220720 | CK002940-A230720 | 7.17 | 7.17 | 7.173 | 5.695 | 5.71 |  |  |  | Rec-CK002928-A170720 | 2020-07-22 17:05 | 19.3 | 9.2 | 12.5 | Rec-CK002928-A170720 | 2020-07-23 17:05 | 19.1 | 15.4 | 12.5 | 1 | 1 | На контроль |  | 1710 | 14 | 1940 | 85 | 80.2 | 1925 | 35 | 40 | 166 | 203 | 129 | 169 | 25.54 | 183 | 168 | 2020-08-24 | 35 | 37 | 39 | 79.3 | 80 | 80.8 | 33 | 39 | 45 | 129.5 | 130 | 130.6 | 167.8 | 169.6 | 171.4 | 0.42 | 0.42 | 0.42 | 650 | 9000 | 0 | 0 | 1925 |  |  |  | 2020-08-12 | 2020-07-06 | 2020-08-12 | 1552 | 2018-06-06 | 3652 | -0.0002058824 | -0.0078 | 0.007594118 | 5.907353 | 10.67212 | -0.0003294118 | -0.0078 | 0.007470588 | 5.777235 | 10.64 | PS001140-A130720
1730 | PS001140-A130720-2/1-8 | 1100 | 35462 | 35464 | 1364.52 | 7.54675 | 7.89775 | 132.215 | 81.06 | 166.11 | 6.57 | 0.385 | 0.685 | 2.805 | 0.465 | 0.185 | 18.55 | 18.51 | 3.895 | 2.245 | 16.025 | 16.28 | 0.11 | 0.2 | 7.55 | 0.16 | PS001140-A130720-2 | CK002936-A220720 | CK002940-A230720 | 7.17 | 7.17 | 7.173 | 5.695 | 5.71 |  |  |  | Rec-CK002928-A170720 | 2020-07-22 17:05 | 19.3 | 9.2 | 12.5 | Rec-CK002928-A170720 | 2020-07-23 17:05 | 19.1 | 15.4 | 12.5 | 1 | 1 | На контроль |  | 1710 | 14 | 1940 | 85 | 80.2 | 1925 | 35 | 40 | 166 | 203 | 129 | 169 | 25.54 | 183 | 168 | 2020-08-24 | 35 | 37 | 39 | 79.3 | 80 | 80.8 | 33 | 39 | 45 | 129.5 | 130 | 130.6 | 167.8 | 169.6 | 171.4 | 0.42 | 0.42 | 0.42 | 650 | 9000 | 0 | 0 | 1925 |  |  |  | 2020-08-12 | 2020-07-06 | 2020-08-12 | 1552 | 2018-06-06 | 3652 | -0.0002058824 | -0.0078 | 0.007594118 | 5.907353 | 10.67212 | -0.0003294118 | -0.0078 | 0.007470588 | 5.777235 | 10.64 | PS001140-A130720
1731 | PS001149-A280720-2/1-1 | 1200 | 35487 | 35488 | 1391.86 | 7.33785 | 7.6797 | 130.925 | 81.06 | 166.865 | 6.275 | 0.505 | 0.64 | 7.87 | 0.775 | 0.535 | 18.155 | 18.11 | 4.06 | 3.44 | 16.095 | 16.065 | 0.255 | 0.115 | 6.95 | 0.11 | PS001149-A280720-2 | CK002954-D300720 | CK002974-D130820 | 7.194 | 7.194 | 7.1945 | 5.72 | 5.71 | 7.255 | 7.255 | 7.255 | Rec-CK002856-D010620 | 2020-07-30 09:15 | 18.2 | 12.6 | 9.5 | Rec-CK002856-D010620 | 2020-08-13 17:20 | 16.9 | 14 | 8.4 | 3 | 3 | На контроль |  | 1580 | 14 | 1930 | 70 | 80.3 | 1920 | 38 | 40 | 166 | 203 | 129 | 169 | 25.6 | 186 | 171 | 2020-08-28 | 36 | 39 | 41 | 78.8 | 80.3 | 81.4 | 37 | 42 | 49 | 129 | 129.5 | 130 | 168.7 | 169 | 171.4 | 0.42 | 0.42 | 0.42 | 650 | 8950 | 0 | 0 | 1920 |  |  |  | 2020-08-12 | 2020-07-06 | 2020-08-12 | 1561 | 2018-06-06 | 3661 | 0.0003555556 | -0.0075 | 0.007855556 | 5.771778 | 10.60744 | 0.0003944444 | -0.007511111 | 0.007905556 | 5.765056 | 10.39956 | PS001149-A280720 | 0.0104 | 2.005875 | 0.01225 | 0.014625 | 4.901125 | 4.9805 | 4.575 | 5.029
1732 | PS001149-A280720-2/1-2 | 1200 | 35489 | 35490 | 1380.56 | 7.3215 | 7.68655 | 130.865 | 80.96 | 166.825 | 6.41 | 0.38 | 0.82 | 7.44 | 0.575 | 0.51 | 18.05 | 17.97 | 3.545 | 3.74 | 16.22 | 15.88 | 0.155 | 0.17 | 7 | 0.13 | PS001149-A280720-2 | CK002954-D300720 | CK002974-D130820 | 7.194 | 7.194 | 7.1945 | 5.72 | 5.71 | 7.255 | 7.255 | 7.255 | Rec-CK002856-D010620 | 2020-07-30 09:15 | 18.2 | 12.6 | 9.5 | Rec-CK002856-D010620 | 2020-08-13 17:20 | 16.9 | 14 | 8.4 | 3 | 3 | На контроль |  | 1580 | 14 | 1930 | 70 | 80.3 | 1920 | 38 | 40 | 166 | 203 | 129 | 169 | 25.6 | 186 | 171 | 2020-08-28 | 36 | 39 | 41 | 78.8 | 80.3 | 81.4 | 37 | 42 | 49 | 129 | 129.5 | 130 | 168.7 | 169 | 171.4 | 0.42 | 0.42 | 0.42 | 650 | 8950 | 0 | 0 | 1920 |  |  |  | 2020-08-12 | 2020-07-06 | 2020-08-12 | 1561 | 2018-06-06 | 3661 | 0.0003555556 | -0.0075 | 0.007855556 | 5.771778 | 10.60744 | 0.0003944444 | -0.007511111 | 0.007905556 | 5.765056 | 10.39956 | PS001149-A280720 | 0.0104 | 2.005875 | 0.01225 | 0.014625 | 4.901125 | 4.9805 | 4.575 | 5.029
1733 | PS001149-A280720-2/1-3 | 1200 | 35491 | 35492 | 1381.07 | 7.33615 | 7.70125 | 130.85 | 81.035 | 166.56 | 6.37 | 0.425 | 0.655 | 4.165 | 0.455 | 0.5 | 18.33 | 18.045 | 1.56 | 4.37 | 15.695 | 16.295 | 0.185 | 0.16 | 7.15 | 0.09 | PS001149-A280720-2 | CK002954-D300720 | CK002974-D130820 | 7.194 | 7.194 | 7.1945 | 5.72 | 5.71 | 7.255 | 7.255 | 7.255 | Rec-CK002856-D010620 | 2020-07-30 09:15 | 18.2 | 12.6 | 9.5 | Rec-CK002856-D010620 | 2020-08-13 17:20 | 16.9 | 14 | 8.4 | 3 | 3 | На контроль |  | 1580 | 14 | 1930 | 70 | 80.3 | 1920 | 38 | 40 | 166 | 203 | 129 | 169 | 25.6 | 186 | 171 | 2020-08-28 | 36 | 39 | 41 | 78.8 | 80.3 | 81.4 | 37 | 42 | 49 | 129 | 129.5 | 130 | 168.7 | 169 | 171.4 | 0.42 | 0.42 | 0.42 | 650 | 8950 | 0 | 0 | 1920 |  |  |  | 2020-08-12 | 2020-07-06 | 2020-08-12 | 1561 | 2018-06-06 | 3661 | 0.0003555556 | -0.0075 | 0.007855556 | 5.771778 | 10.60744 | 0.0003944444 | -0.007511111 | 0.007905556 | 5.765056 | 10.39956 | PS001149-A280720 | 0.0104 | 2.005875 | 0.01225 | 0.014625 | 4.901125 | 4.9805 | 4.575 | 5.029
1734 | PS001149-A280720-2/1-4 | 1200 | 35493 | 35494 | 1385.695 | 7.34925 | 7.70405 | 130.905 | 81.11 | 166.7 | 6.41 | 0.595 | 0.62 | 3.37 | 0.575 | 0.435 | 18.645 | 18.46 | 2.15 | 2.825 | 15.875 | 15.96 | 0.265 | 0.19 | 7.45 | 0.12 | PS001149-A280720-2 | CK002954-D300720 | CK002974-D130820 | 7.194 | 7.194 | 7.1945 | 5.72 | 5.71 | 7.255 | 7.255 | 7.255 | Rec-CK002856-D010620 | 2020-07-30 09:15 | 18.2 | 12.6 | 9.5 | Rec-CK002856-D010620 | 2020-08-13 17:20 | 16.9 | 14 | 8.4 | 3 | 3 | На контроль |  | 1580 | 14 | 1930 | 70 | 80.3 | 1920 | 38 | 40 | 166 | 203 | 129 | 169 | 25.6 | 186 | 171 | 2020-08-28 | 36 | 39 | 41 | 78.8 | 80.3 | 81.4 | 37 | 42 | 49 | 129 | 129.5 | 130 | 168.7 | 169 | 171.4 | 0.42 | 0.42 | 0.42 | 650 | 8950 | 0 | 0 | 1920 |  |  |  | 2020-08-12 | 2020-07-06 | 2020-08-12 | 1561 | 2018-06-06 | 3661 | 0.0003555556 | -0.0075 | 0.007855556 | 5.771778 | 10.60744 | 0.0003944444 | -0.007511111 | 0.007905556 | 5.765056 | 10.39956 | PS001149-A280720 | 0.0104 | 2.005875 | 0.01225 | 0.014625 | 4.901125 | 4.9805 | 4.575 | 5.029
1735 | PS001147-A270720-2/1-1 | 1050 | 35514 | 35515 | 1360.32 | 7.35095 | 7.71695 | 132.355 | 80.9 | 166.315 | 6.325 | 0.92 | 0.62 | 5.035 | 1.185 | 0.21 | 18.095 | 18.595 | 8.34 | 5.67 | 16.345 | 15.98 | 0.22 | 0.32 | 7.05 | 0.13 | PS001147-A270720-2 | CK002963-D060820 | CK002973-D130820 | 7.172 | 7.172 | 7.172 | 5.69 | 5.715 | 7.2725 | 7.2725 | 7.2725 | Rec-CK002856-D010620 | 2020-08-06 16:40 | 17.5 | 13.2 | 8.9 | Rec-CK002856-D010620 | 2020-08-13 08:30 | 16.9 | 14.6 | 8.4 | 3 | 3 | На контроль |  | 1710 | 14 | 1940 | 85 | 80.3 | 1925 | 35 | 40 | 166 | 203 | 129 | 169 | 25.54 | 178 | 163 | 2020-09-01 | 33 | 37 | 41 | 79.3 | 80.2 | 81.1 | 32 | 39 | 47 | 129.5 | 130 | 130.6 | 168.3 | 170 | 171.9 | 0.41 | 0.41 | 0.41 | 700 | 7000 | 0 | 0 | 1925 |  |  |  | 2020-08-12 | 2020-07-06 | 2020-08-12 | 1567 | 2018-06-06 | 3667 | 0.0003533333 | -0.007486667 | 0.00784 | 5.744133 | 10.43333 | 8.235294e-05 | -0.007417647 | 0.0075 | 5.755588 | 10.42265 | PS001147-A270720 | 0.0103375 | 1.992875 | 0.012125 | 0.015125 | 4.89225 | 4.9625 | 4.532 | 5.045
1736 | PS001144-A210720-2/1-1 | 1050 | 35708 | 35709 | 1387.61 | 7.5092 | 7.8391 | 131.93 | 81.32 | 165.59 | 6.625 | 1.445 | 0.8 | 14.755 | 0.69 | 0.48 | 18.5 | 18.375 | 5.01 | 6.115 | 15.74 | 15.855 | 0.355 | 0.34 | 7.4 | 0.12 | PS001144-A210720-2 | CK002963-D060820 | CK002951-D290720 | 7.172 | 7.172 | 7.172 | 5.7 | 5.705 |  |  |  | Rec-CK002856-D010620 | 2020-08-06 16:40 | 17.5 | 13.2 | 8.9 | Rec-CK002856-D010620 | 2020-07-29 16:50 | 18.3 | 13 | 9.8 | 3 | 3 | На контроль |  | 1710 | 14 | 1940 | 85 | 80.3 | 1925 | 35 | 40 | 166 | 203 | 129 | 169 | 25.42 | 185 | 170 | 2020-09-08 | 37 | 39 | 42 | 79.3 | 80.3 | 81.3 | 35 | 40 | 47 | 129.3 | 130 | 130.6 | 168 | 169 | 170.9 | 0.43 | 0.43 | 0.43 | 650 | 8000 | 0 | 0 | 1925 |  |  |  | 2020-09-03 | 2020-09-03 | 2020-08-12 | 1598 | 2018-06-06 | 3698 | 0.0003533333 | -0.007486667 | 0.00784 | 5.744133 | 10.43333 | 0.0003777778 | -0.007544444 | 0.007922222 | 5.769611 | 10.60244 | PS001144-A210720 | 0.010025 | 2.018875 | 0.0275 | 0.018125 | 4.934875 | 5.0085 | 4.596 | 5.099
1737 | PS001144-A210720-2/1-2 | 900 | 35710 | 35711 | 1366.63 | 7.52615 | 7.8606 | 132.065 | 81.37 | 165.525 | 6.485 | 1.265 | 0.96 | 8.19 | 0.705 | 0.375 | 18.625 | 18.435 | 3.41 | 7.12 | 16.24 | 15.495 | 0.365 | 0.415 | 7.4 | 0.13 | PS001144-A210720-2 | CK002963-D060820 | CK002951-D290720 | 7.172 | 7.172 | 7.172 | 5.7 | 5.705 |  |  |  | Rec-CK002856-D010620 | 2020-08-06 16:40 | 17.5 | 13.2 | 8.9 | Rec-CK002856-D010620 | 2020-07-29 16:50 | 18.3 | 13 | 9.8 | 3 | 3 | На контроль |  | 1710 | 14 | 1940 | 85 | 80.3 | 1925 | 35 | 40 | 166 | 203 | 129 | 169 | 25.42 | 185 | 170 | 2020-09-08 | 37 | 39 | 42 | 79.3 | 80.3 | 81.3 | 35 | 40 | 47 | 129.3 | 130 | 130.6 | 168 | 169 | 170.9 | 0.43 | 0.43 | 0.43 | 650 | 8000 | 0 | 0 | 1925 |  |  |  | 2020-09-03 | 2020-09-03 | 2020-08-12 | 1598 | 2018-06-06 | 3698 | 0.0003533333 | -0.007486667 | 0.00784 | 5.744133 | 10.43333 | 0.0003777778 | -0.007544444 | 0.007922222 | 5.769611 | 10.60244 | PS001144-A210720 | 0.010025 | 2.018875 | 0.0275 | 0.018125 | 4.934875 | 5.0085 | 4.596 | 5.099
1738 | PS001144-A210720-2/1-3 | 1200 | 35712 | 35713 | 1361.275 | 7.49735 | 7.86055 | 131.675 | 81.32 | 166.015 | 6.525 | 0.49 | 0.86 | 4.405 | 0.99 | 0.12 | 18.385 | 17.88 | 2.235 | 3.98 | 16.29 | 15.9 | 0.24 | 0.35 | 7.15 | 0.06 | PS001144-A210720-2 | CK002963-D060820 | CK002951-D290720 | 7.172 | 7.172 | 7.172 | 5.7 | 5.705 |  |  |  | Rec-CK002856-D010620 | 2020-08-06 16:40 | 17.5 | 13.2 | 8.9 | Rec-CK002856-D010620 | 2020-07-29 16:50 | 18.3 | 13 | 9.8 | 3 | 3 | На контроль |  | 1710 | 14 | 1940 | 85 | 80.3 | 1925 | 35 | 40 | 166 | 203 | 129 | 169 | 25.42 | 185 | 170 | 2020-09-08 | 37 | 39 | 42 | 79.3 | 80.3 | 81.3 | 35 | 40 | 47 | 129.3 | 130 | 130.6 | 168 | 169 | 170.9 | 0.43 | 0.43 | 0.43 | 650 | 8000 | 0 | 0 | 1925 |  |  |  | 2020-09-03 | 2020-09-03 | 2020-08-12 | 1598 | 2018-06-06 | 3698 | 0.0003533333 | -0.007486667 | 0.00784 | 5.744133 | 10.43333 | 0.0003777778 | -0.007544444 | 0.007922222 | 5.769611 | 10.60244 | PS001144-A210720 | 0.010025 | 2.018875 | 0.0275 | 0.018125 | 4.934875 | 5.0085 | 4.596 | 5.099
1739 | PS001144-A210720-2/1-4 | 1100 | 35714 | 35715 | 1367.125 | 7.51255 | 7.87545 | 131.795 | 81.165 | 165.78 | 6.55 | 0.455 | 0.785 | 2.995 | 0.665 | 0.2 | 18.63 | 18.275 | 2.44 | 2.45 | 16.41 | 15.985 | 0.32 | 0.325 | 7.25 | 0.08 | PS001144-A210720-2 | CK002963-D060820 | CK002951-D290720 | 7.172 | 7.172 | 7.172 | 5.7 | 5.705 |  |  |  | Rec-CK002856-D010620 | 2020-08-06 16:40 | 17.5 | 13.2 | 8.9 | Rec-CK002856-D010620 | 2020-07-29 16:50 | 18.3 | 13 | 9.8 | 3 | 3 | На контроль |  | 1710 | 14 | 1940 | 85 | 80.3 | 1925 | 35 | 40 | 166 | 203 | 129 | 169 | 25.42 | 185 | 170 | 2020-09-08 | 37 | 39 | 42 | 79.3 | 80.3 | 81.3 | 35 | 40 | 47 | 129.3 | 130 | 130.6 | 168 | 169 | 170.9 | 0.43 | 0.43 | 0.43 | 650 | 8000 | 0 | 0 | 1925 |  |  |  | 2020-09-03 | 2020-09-03 | 2020-08-12 | 1598 | 2018-06-06 | 3698 | 0.0003533333 | -0.007486667 | 0.00784 | 5.744133 | 10.43333 | 0.0003777778 | -0.007544444 | 0.007922222 | 5.769611 | 10.60244 | PS001144-A210720 | 0.010025 | 2.018875 | 0.0275 | 0.018125 | 4.934875 | 5.0085 | 4.596 | 5.099
1740 | PS001144-A210720-2/1-5 | 600 | 35716 | 35717 | 1377.175 | 7.5136 | 7.86775 | 131.755 | 80.995 | 165.995 | 6.59 | 0.725 | 0.5 | 2.16 | 0.44 | 0.235 | 18.79 | 18.575 | 2.395 | 3.315 | 16.41 | 15.875 | 0.375 | 0.345 | 7.45 | 0.12 | PS001144-A210720-2 | CK002963-D060820 | CK002951-D290720 | 7.172 | 7.172 | 7.172 | 5.7 | 5.705 |  |  |  | Rec-CK002856-D010620 | 2020-08-06 16:40 | 17.5 | 13.2 | 8.9 | Rec-CK002856-D010620 | 2020-07-29 16:50 | 18.3 | 13 | 9.8 | 3 | 3 | На контроль |  | 1710 | 14 | 1940 | 85 | 80.3 | 1925 | 35 | 40 | 166 | 203 | 129 | 169 | 25.42 | 185 | 170 | 2020-09-08 | 37 | 39 | 42 | 79.3 | 80.3 | 81.3 | 35 | 40 | 47 | 129.3 | 130 | 130.6 | 168 | 169 | 170.9 | 0.43 | 0.43 | 0.43 | 650 | 8000 | 0 | 0 | 1925 |  |  |  | 2020-09-03 | 2020-09-03 | 2020-08-12 | 1598 | 2018-06-06 | 3698 | 0.0003533333 | -0.007486667 | 0.00784 | 5.744133 | 10.43333 | 0.0003777778 | -0.007544444 | 0.007922222 | 5.769611 | 10.60244 | PS001144-A210720 | 0.010025 | 2.018875 | 0.0275 | 0.018125 | 4.934875 | 5.0085 | 4.596 | 5.099
1741 | PS001148-A270720-3/1-1 | 1100 | 35637 | 35638 | 1378.675 | 7.4333 | 7.78435 | 132.47 | 81.08 | 165.12 | 6.375 | 0.43 | 0.645 | 11.255 | 0.85 | 0.32 | 18.64 | 18.69 | 3.375 | 3.5 | 16.455 | 16.365 | 0.04 | 0.025 | 7.35 | 0.07 | PS001148-A270720-3 | CK002990-A210820 | СК002976-А140820 | 7.1695 | 7.1695 | 7.171 | 5.72 | 5.72 | 7.2705 | 7.2705 | 7.2705 | Rec-CK002806-A290320 | 2020-08-21 17:10 | 15.9 | 14.1 | 11 | Rec-CK002806-A290320 | 2020-08-14 08:15 | 16.8 | 14.6 | 11.4 | 1 |  | На контроль |  | 1710 | 14.5 | 1945 | 85 | 80.3 | 1925 | 35 | 40 | 166 | 203 | 129 | 169 | 25 | 180 | 165 | 2020-09-08 | 37.22 | 41 | 44.59 | 79.5 | 80 | 81.2 | 35 | 43 | 51 | 129.5 | 130.1 | 130.7 | 167.3 | 169 | 171.2 | 0.43 | 0.43 | 0.43 | 700 | 8000 | 0 | 0 | 1925 |  |  |  | 2020-09-03 | 2020-09-03 | 2020-08-12 | 1598 | 2018-06-06 | 3698 | -0.00031875 | -0.0078375 | 0.00751875 | 5.7435 | 10.7061875 | -0.00030625 | -0.0077125 | 0.00740625 | 5.73975 | 10.7128125 | PS001148-A270720 | 0.0102625 | 1.988625 | 0.010375 | 0.015125 | 4.909125 | 4.979 | 4.575 | 5.056
1742 | PS001148-A270720-3/1-2 | 1200 | 35639 | 35640 | 1370.82 | 7.45395 | 7.79665 | 132.505 | 81.22 | 165.295 | 6.505 | 0.545 | 0.685 | 6.235 | 0.73 | 0.205 | 18.88 | 18.795 | 3.625 | 3.1 | 16.05 | 16.615 | 0.105 | 0.065 | 7.5 | 0.09 | PS001148-A270720-3 | CK002990-A210820 | СК002976-А140820 | 7.1695 | 7.1695 | 7.171 | 5.72 | 5.72 | 7.2705 | 7.2705 | 7.2705 | Rec-CK002806-A290320 | 2020-08-21 17:10 | 15.9 | 14.1 | 11 | Rec-CK002806-A290320 | 2020-08-14 08:15 | 16.8 | 14.6 | 11.4 | 1 |  | На контроль |  | 1710 | 14.5 | 1945 | 85 | 80.3 | 1925 | 35 | 40 | 166 | 203 | 129 | 169 | 25 | 180 | 165 | 2020-09-08 | 37.22 | 41 | 44.59 | 79.5 | 80 | 81.2 | 35 | 43 | 51 | 129.5 | 130.1 | 130.7 | 167.3 | 169 | 171.2 | 0.43 | 0.43 | 0.43 | 700 | 8000 | 0 | 0 | 1925 |  |  |  | 2020-09-03 | 2020-09-03 | 2020-08-12 | 1598 | 2018-06-06 | 3698 | -0.00031875 | -0.0078375 | 0.00751875 | 5.7435 | 10.7061875 | -0.00030625 | -0.0077125 | 0.00740625 | 5.73975 | 10.7128125 | PS001148-A270720 | 0.0102625 | 1.988625 | 0.010375 | 0.015125 | 4.909125 | 4.979 | 4.575 | 5.056
1743 | PS001148-A270720-3/1-3 | 1100 | 35647 | 35648 | 1371.91 | 7.44075 | 7.77975 | 132.4 | 81.29 | 165.495 | 6.505 | 0.625 | 0.715 | 9.1 | 0.68 | 0.325 | 19.02 | 18.865 | 3.43 | 4.375 | 16.055 | 16.585 | 0.22 | 0.16 | 7.45 | 0.11 | PS001148-A270720-3 | CK002990-A210820 | СК002976-А140820 | 7.1695 | 7.1695 | 7.171 | 5.72 | 5.72 | 7.2705 | 7.2705 | 7.2705 | Rec-CK002806-A290320 | 2020-08-21 17:10 | 15.9 | 14.1 | 11 | Rec-CK002806-A290320 | 2020-08-14 08:15 | 16.8 | 14.6 | 11.4 | 1 |  | На контроль |  | 1710 | 14.5 | 1945 | 85 | 80.3 | 1925 | 35 | 40 | 166 | 203 | 129 | 169 | 25 | 180 | 165 | 2020-09-08 | 37.22 | 41 | 44.59 | 79.5 | 80 | 81.2 | 35 | 43 | 51 | 129.5 | 130.1 | 130.7 | 167.3 | 169 | 171.2 | 0.43 | 0.43 | 0.43 | 700 | 8000 | 0 | 0 | 1925 |  |  |  | 2020-09-03 | 2020-09-03 | 2020-08-12 | 1598 | 2018-06-06 | 3698 | -0.00031875 | -0.0078375 | 0.00751875 | 5.7435 | 10.7061875 | -0.00030625 | -0.0077125 | 0.00740625 | 5.73975 | 10.7128125 | PS001148-A270720 | 0.0102625 | 1.988625 | 0.010375 | 0.015125 | 4.909125 | 4.979 | 4.575 | 5.056
1744 | PS001148-A270720-3/1-4 | 1100 | 35651 | 35652 | 1366.855 | 7.447 | 7.7967 | 132.135 | 81.2 | 165.58 | 6.53 | 0.58 | 0.6 | 9.615 | 0.775 | 0.345 | 18.775 | 18.7 | 3.155 | 4.75 | 16.085 | 16.59 | 0.255 | 0.15 | 7.45 | 0.12 | PS001148-A270720-3 | CK002990-A210820 | СК002976-А140820 | 7.1695 | 7.1695 | 7.171 | 5.72 | 5.72 | 7.2705 | 7.2705 | 7.2705 | Rec-CK002806-A290320 | 2020-08-21 17:10 | 15.9 | 14.1 | 11 | Rec-CK002806-A290320 | 2020-08-14 08:15 | 16.8 | 14.6 | 11.4 | 1 |  | На контроль |  | 1710 | 14.5 | 1945 | 85 | 80.3 | 1925 | 35 | 40 | 166 | 203 | 129 | 169 | 25 | 180 | 165 | 2020-09-08 | 37.22 | 41 | 44.59 | 79.5 | 80 | 81.2 | 35 | 43 | 51 | 129.5 | 130.1 | 130.7 | 167.3 | 169 | 171.2 | 0.43 | 0.43 | 0.43 | 700 | 8000 | 0 | 0 | 1925 |  |  |  | 2020-09-03 | 2020-09-03 | 2020-08-12 | 1598 | 2018-06-06 | 3698 | -0.00031875 | -0.0078375 | 0.00751875 | 5.7435 | 10.7061875 | -0.00030625 | -0.0077125 | 0.00740625 | 5.73975 | 10.7128125 | PS001148-A270720 | 0.0102625 | 1.988625 | 0.010375 | 0.015125 | 4.909125 | 4.979 | 4.575 | 5.056
1745 | PS001148-A270720-3/1-5 | 1100 | 35653 | 35654 | 1366.745 | 7.4748 | 7.831 | 131.965 | 81.17 | 165.56 | 6.625 | 0.375 | 0.595 | 4.835 | 0.67 | 0.12 | 18.555 | 18.555 | 3.615 | 3.425 | 16.365 | 16.375 | 0.13 | 0.1 | 7.45 | 0.1 | PS001148-A270720-3 | CK002990-A210820 | СК002976-А140820 | 7.1695 | 7.1695 | 7.171 | 5.72 | 5.72 | 7.2705 | 7.2705 | 7.2705 | Rec-CK002806-A290320 | 2020-08-21 17:10 | 15.9 | 14.1 | 11 | Rec-CK002806-A290320 | 2020-08-14 08:15 | 16.8 | 14.6 | 11.4 | 1 |  | На контроль |  | 1710 | 14.5 | 1945 | 85 | 80.3 | 1925 | 35 | 40 | 166 | 203 | 129 | 169 | 25 | 180 | 165 | 2020-09-08 | 37.22 | 41 | 44.59 | 79.5 | 80 | 81.2 | 35 | 43 | 51 | 129.5 | 130.1 | 130.7 | 167.3 | 169 | 171.2 | 0.43 | 0.43 | 0.43 | 700 | 8000 | 0 | 0 | 1925 |  |  |  | 2020-09-03 | 2020-09-03 | 2020-08-12 | 1598 | 2018-06-06 | 3698 | -0.00031875 | -0.0078375 | 0.00751875 | 5.7435 | 10.7061875 | -0.00030625 | -0.0077125 | 0.00740625 | 5.73975 | 10.7128125 | PS001148-A270720 | 0.0102625 | 1.988625 | 0.010375 | 0.015125 | 4.909125 | 4.979 | 4.575 | 5.056
1746 | PS001148-A270720-3/1-6 | 1200 | 35655 | 35656 | 1372.725 | 7.4742 | 7.8311 | 132.02 | 81.015 | 165.41 | 6.44 | 0.41 | 0.5 | 5.26 | 0.75 | 0.115 | 18.765 | 18.855 | 4.33 | 3.25 | 16.365 | 16.435 | 0.19 | 0.17 | 7.4 | 0.09 | PS001148-A270720-3 | CK002990-A210820 | СК002976-А140820 | 7.1695 | 7.1695 | 7.171 | 5.72 | 5.72 | 7.2705 | 7.2705 | 7.2705 | Rec-CK002806-A290320 | 2020-08-21 17:10 | 15.9 | 14.1 | 11 | Rec-CK002806-A290320 | 2020-08-14 08:15 | 16.8 | 14.6 | 11.4 | 1 |  | На контроль |  | 1710 | 14.5 | 1945 | 85 | 80.3 | 1925 | 35 | 40 | 166 | 203 | 129 | 169 | 25 | 180 | 165 | 2020-09-08 | 37.22 | 41 | 44.59 | 79.5 | 80 | 81.2 | 35 | 43 | 51 | 129.5 | 130.1 | 130.7 | 167.3 | 169 | 171.2 | 0.43 | 0.43 | 0.43 | 700 | 8000 | 0 | 0 | 1925 |  |  |  | 2020-09-03 | 2020-09-03 | 2020-08-12 | 1598 | 2018-06-06 | 3698 | -0.00031875 | -0.0078375 | 0.00751875 | 5.7435 | 10.7061875 | -0.00030625 | -0.0077125 | 0.00740625 | 5.73975 | 10.7128125 | PS001148-A270720 | 0.0102625 | 1.988625 | 0.010375 | 0.015125 | 4.909125 | 4.979 | 4.575 | 5.056
1747 | PS001148-A270720-3/1-7 | 1100 | 35657 | 35658 | 1372.135 | 7.48545 | 7.84595 | 132.115 | 80.925 | 165.325 | 6.405 | 0.335 | 0.27 | 3.94 | 0.775 | 0.15 | 18.88 | 18.92 | 3.795 | 3.205 | 16.335 | 16.435 | 0.18 | 0.185 | 7.5 | 0.16 | PS001148-A270720-3 | CK002990-A210820 | СК002976-А140820 | 7.1695 | 7.1695 | 7.171 | 5.72 | 5.72 | 7.2705 | 7.2705 | 7.2705 | Rec-CK002806-A290320 | 2020-08-21 17:10 | 15.9 | 14.1 | 11 | Rec-CK002806-A290320 | 2020-08-14 08:15 | 16.8 | 14.6 | 11.4 | 1 |  | На контроль |  | 1710 | 14.5 | 1945 | 85 | 80.3 | 1925 | 35 | 40 | 166 | 203 | 129 | 169 | 25 | 180 | 165 | 2020-09-08 | 37.22 | 41 | 44.59 | 79.5 | 80 | 81.2 | 35 | 43 | 51 | 129.5 | 130.1 | 130.7 | 167.3 | 169 | 171.2 | 0.43 | 0.43 | 0.43 | 700 | 8000 | 0 | 0 | 1925 |  |  |  | 2020-09-03 | 2020-09-03 | 2020-08-12 | 1598 | 2018-06-06 | 3698 | -0.00031875 | -0.0078375 | 0.00751875 | 5.7435 | 10.7061875 | -0.00030625 | -0.0077125 | 0.00740625 | 5.73975 | 10.7128125 | PS001148-A270720 | 0.0102625 | 1.988625 | 0.010375 | 0.015125 | 4.909125 | 4.979 | 4.575 | 5.056
1748 | PS001157-A070820-2-1/1-2 | 1200 | 35829 | 35830 | 1367.9 | 7.4926 | 7.8568 | 134.065 | 80.83 | 166.46 | 6.555 | 0.375 | 0.715 | 7.21 | 0.695 | 0.18 | 18.09 | 17.79 | 3.81 | 5.4 | 15.855 | 16.105 | 0.235 | 0.135 | 6.9 | 0.32 | PS001157-A070820-2-1 | CK003009-A020920 | CK003009-A020920 | 7.2125 | 7.2125 | 7.214 | 5.725 | 5.705 | 7.2735 | 7.2735 | 7.2735 | Rec-CK002806-A290320 | 2020-09-02 16:50 | 25.1 | 11.9 | 10.6 | Rec-CK002806-A290320 | 2020-09-02 16:50 | 25.1 | 11.9 | 10.6 | 1 | 1 | На контроль |  | 1680 | 14 | 2030 | 67 | 80 | 2010 | 35 | 39 | 42 | 162 | 212 |  | 2015 | 146 | 25.38 | 2020-09-15 | 35 | 39 | 42 | 78.5 | 80 | 81.5 | 32 | 36 | 40 |  |  |  | 165 | 168 | 170 | 0.42 | 0.42 | 0.42 | 700 | 4400 | 0 | 0 | 2010 | [9 empty] | -0.0003 | -0.00758125 | 0.00728125 | 5.703875 | 10.5951875 | -0.0003 | -0.00758125 | 0.00728125 | 5.703875 | 10.5951875 | PS001157-A070820 | 0.01015 | 2.018375 | 0.011375 | 0.022375 | 4.92575 | 4.999 | 4.591 | 5.069
1749 | PS001150-A280720-3/1-1 | 1200 | 35981 | 35989 | 1373.515 | 7.4354 | 7.785 | 132.745 | 81.28 | 165.68 | 6.455 | 0.665 | 0.83 | 6.575 | 1.155 | 0.1 | 18.03 | 18.21 | 4.205 | 4.88 | 16.065 | 16.09 | 0.3 | 0.27 | 7.2 | 0.11 | PS001150-A280720-3 | CK002391-A070519 | CK002391-A070519 | 7.2095 | 7.2095 | 7.2115 | 5.71 | 5.685 | 7.2705 | 7.2705 | 7.2705 | Rec-CK002233-A160118 | 2019-05-07 08:50 | 19.5 | 12.5 | 10.5 | Rec-CK002233-A160118 | 2019-05-07 08:50 | 19.5 | 12.5 | 10.5 | 1 | 1 | На контроль |  | 1600 | 14 | 1930 | 85 | 80.3 | 1920 | 35 | 40 | 166 | 203 | 129.5 | 169 | 25.5 | 192 | 177 | 2020-09-22 | 35 | 38 | 41 | 78.8 | 80 | 81.4 | 36 | 44 | 49 | 129.5 | 130.1 | 130.9 | 167.3 | 170.1 | 171.8 | 0.419 | 0.419 | 0.419 | 700 | 10000 | 0 | 0 | 1920 |  |  |  | 2020-09-03 | 2020-09-03 | 2020-08-12 | 1661 | 2018-06-06 | 3761 | -0.00015625 | -0.00716875 | 0.0070125 | 5.695375 | 10.543125 | -0.00015625 | -0.00716875 | 0.0070125 | 5.695375 | 10.543125 | PS001150-A280720 | 0.01035 | 2.005875 | 0.012 | 0.017125 | 4.897625 | 4.9665 | 4.551 | 5.046
1750 | PS001150-A280720-3/1-2 | 1100 | 35990 | 35984 | 1384.93 | 7.45515 | 7.8121 | 132.67 | 81.165 | 165.5 | 6.385 | 0.485 | 0.545 | 7.085 | 1.325 | 0.255 | 18.36 | 18.44 | 2.85 | 3.45 | 16.02 | 16.295 | 0.345 | 0.305 | 7.3 | 0.08 | PS001150-A280720-3 | CK002391-A070519 | CK002391-A070519 | 7.2095 | 7.2095 | 7.2115 | 5.71 | 5.685 | 7.2705 | 7.2705 | 7.2705 | Rec-CK002233-A160118 | 2019-05-07 08:50 | 19.5 | 12.5 | 10.5 | Rec-CK002233-A160118 | 2019-05-07 08:50 | 19.5 | 12.5 | 10.5 | 1 | 1 | На контроль |  | 1600 | 14 | 1930 | 85 | 80.3 | 1920 | 35 | 40 | 166 | 203 | 129.5 | 169 | 25.5 | 192 | 177 | 2020-09-22 | 35 | 38 | 41 | 78.8 | 80 | 81.4 | 36 | 44 | 49 | 129.5 | 130.1 | 130.9 | 167.3 | 170.1 | 171.8 | 0.419 | 0.419 | 0.419 | 700 | 10000 | 0 | 0 | 1920 |  |  |  | 2020-09-03 | 2020-09-03 | 2020-08-12 | 1661 | 2018-06-06 | 3761 | -0.00015625 | -0.00716875 | 0.0070125 | 5.695375 | 10.543125 | -0.00015625 | -0.00716875 | 0.0070125 | 5.695375 | 10.543125 | PS001150-A280720 | 0.01035 | 2.005875 | 0.012 | 0.017125 | 4.897625 | 4.9665 | 4.551 | 5.046
1751 | PS001150-A280720-3/1-3 | 1100 | 36000 | 36001 | 1380.14 | 7.5008 | 7.84845 | 132.145 | 81.075 | 165.325 | 6.185 | 0.565 | 0.52 | 7.82 | 1.385 | 0.345 | 18.635 | 18.53 | 2.375 | 2.805 | 16.185 | 16.125 | 0.37 | 0.365 | 7.35 | 0.09 | PS001150-A280720-3 | CK002391-A070519 | CK002391-A070519 | 7.2095 | 7.2095 | 7.2115 | 5.71 | 5.685 | 7.2705 | 7.2705 | 7.2705 | Rec-CK002233-A160118 | 2019-05-07 08:50 | 19.5 | 12.5 | 10.5 | Rec-CK002233-A160118 | 2019-05-07 08:50 | 19.5 | 12.5 | 10.5 | 1 | 1 | На контроль |  | 1600 | 14 | 1930 | 85 | 80.3 | 1920 | 35 | 40 | 166 | 203 | 129.5 | 169 | 25.5 | 192 | 177 | 2020-09-22 | 35 | 38 | 41 | 78.8 | 80 | 81.4 | 36 | 44 | 49 | 129.5 | 130.1 | 130.9 | 167.3 | 170.1 | 171.8 | 0.419 | 0.419 | 0.419 | 700 | 10000 | 0 | 0 | 1920 |  |  |  | 2020-09-03 | 2020-09-03 | 2020-08-12 | 1661 | 2018-06-06 | 3761 | -0.00015625 | -0.00716875 | 0.0070125 | 5.695375 | 10.543125 | -0.00015625 | -0.00716875 | 0.0070125 | 5.695375 | 10.543125 | PS001150-A280720 | 0.01035 | 2.005875 | 0.012 | 0.017125 | 4.897625 | 4.9665 | 4.551 | 5.046
1752 | PS001150-A280720-3/1-4 | 1100 | 36002 | 36003 | 1402.83 | 7.53175 | 7.86405 | 132.18 | 81.08 | 165.685 | 6.375 | 0.635 | 0.655 | 4.215 | 1.36 | 0.435 | 18.555 | 18.58 | 2.94 | 3.575 | 16.235 | 15.99 | 0.385 | 0.365 | 7.4 | 0.14 | PS001150-A280720-3 | CK002391-A070519 | CK002391-A070519 | 7.2095 | 7.2095 | 7.2115 | 5.71 | 5.685 | 7.2705 | 7.2705 | 7.2705 | Rec-CK002233-A160118 | 2019-05-07 08:50 | 19.5 | 12.5 | 10.5 | Rec-CK002233-A160118 | 2019-05-07 08:50 | 19.5 | 12.5 | 10.5 | 1 | 1 | На контроль |  | 1600 | 14 | 1930 | 85 | 80.3 | 1920 | 35 | 40 | 166 | 203 | 129.5 | 169 | 25.5 | 192 | 177 | 2020-09-22 | 35 | 38 | 41 | 78.8 | 80 | 81.4 | 36 | 44 | 49 | 129.5 | 130.1 | 130.9 | 167.3 | 170.1 | 171.8 | 0.419 | 0.419 | 0.419 | 700 | 10000 | 0 | 0 | 1920 |  |  |  | 2020-09-03 | 2020-09-03 | 2020-08-12 | 1661 | 2018-06-06 | 3761 | -0.00015625 | -0.00716875 | 0.0070125 | 5.695375 | 10.543125 | -0.00015625 | -0.00716875 | 0.0070125 | 5.695375 | 10.543125 | PS001150-A280720 | 0.01035 | 2.005875 | 0.012 | 0.017125 | 4.897625 | 4.9665 | 4.551 | 5.046
1753 | PS001150-A280720-3/1-5 | 1200 | 36004 | 36005 | 1406.595 | 7.54015 | 7.87165 | 132.64 | 80.91 | 166.09 | 6.49 | 0.835 | 0.41 | 4.375 | 1.33 | 0.445 | 18.51 | 18.54 | 3.695 | 4.25 | 15.795 | 16.275 | 0.375 | 0.35 | 7.5 | 0.07 | PS001150-A280720-3 | CK002391-A070519 | CK002391-A070519 | 7.2095 | 7.2095 | 7.2115 | 5.71 | 5.685 | 7.2705 | 7.2705 | 7.2705 | Rec-CK002233-A160118 | 2019-05-07 08:50 | 19.5 | 12.5 | 10.5 | Rec-CK002233-A160118 | 2019-05-07 08:50 | 19.5 | 12.5 | 10.5 | 1 | 1 | На контроль |  | 1600 | 14 | 1930 | 85 | 80.3 | 1920 | 35 | 40 | 166 | 203 | 129.5 | 169 | 25.5 | 192 | 177 | 2020-09-22 | 35 | 38 | 41 | 78.8 | 80 | 81.4 | 36 | 44 | 49 | 129.5 | 130.1 | 130.9 | 167.3 | 170.1 | 171.8 | 0.419 | 0.419 | 0.419 | 700 | 10000 | 0 | 0 | 1920 |  |  |  | 2020-09-03 | 2020-09-03 | 2020-08-12 | 1661 | 2018-06-06 | 3761 | -0.00015625 | -0.00716875 | 0.0070125 | 5.695375 | 10.543125 | -0.00015625 | -0.00716875 | 0.0070125 | 5.695375 | 10.543125 | PS001150-A280720 | 0.01035 | 2.005875 | 0.012 | 0.017125 | 4.897625 | 4.9665 | 4.551 | 5.046
1754 | PS001150-A280720-3/1-6 | 1200 | 36006 | 36007 | 1384.15 | 7.5304 | 7.87435 | 132.635 | 80.77 | 166.03 | 6.29 | 0.685 | 0.605 | 6.42 | 1.335 | 0.225 | 18.415 | 18.67 | 2.635 | 3.355 | 15.905 | 16.185 | 0.385 | 0.38 | 7.55 | 0.07 | PS001150-A280720-3 | CK002391-A070519 | CK002391-A070519 | 7.2095 | 7.2095 | 7.2115 | 5.71 | 5.685 | 7.2705 | 7.2705 | 7.2705 | Rec-CK002233-A160118 | 2019-05-07 08:50 | 19.5 | 12.5 | 10.5 | Rec-CK002233-A160118 | 2019-05-07 08:50 | 19.5 | 12.5 | 10.5 | 1 | 1 | На контроль |  | 1600 | 14 | 1930 | 85 | 80.3 | 1920 | 35 | 40 | 166 | 203 | 129.5 | 169 | 25.5 | 192 | 177 | 2020-09-22 | 35 | 38 | 41 | 78.8 | 80 | 81.4 | 36 | 44 | 49 | 129.5 | 130.1 | 130.9 | 167.3 | 170.1 | 171.8 | 0.419 | 0.419 | 0.419 | 700 | 10000 | 0 | 0 | 1920 |  |  |  | 2020-09-03 | 2020-09-03 | 2020-08-12 | 1661 | 2018-06-06 | 3761 | -0.00015625 | -0.00716875 | 0.0070125 | 5.695375 | 10.543125 | -0.00015625 | -0.00716875 | 0.0070125 | 5.695375 | 10.543125 | PS001150-A280720 | 0.01035 | 2.005875 | 0.012 | 0.017125 | 4.897625 | 4.9665 | 4.551 | 5.046
1755 | PS001150-A280720-3/1-7 | 1200 | 36008 | 36009 | 1389.545 | 7.58335 | 7.9079 | 132.8 | 80.895 | 165.97 | 6.425 | 0.52 | 0.82 | 4.96 | 1.21 | 0.205 | 18.405 | 18.65 | 2.36 | 3.22 | 15.91 | 16.215 | 0.4 | 0.34 | 7.5 | 0.1 | PS001150-A280720-3 | CK002391-A070519 | CK002391-A070519 | 7.2095 | 7.2095 | 7.2115 | 5.71 | 5.685 | 7.2705 | 7.2705 | 7.2705 | Rec-CK002233-A160118 | 2019-05-07 08:50 | 19.5 | 12.5 | 10.5 | Rec-CK002233-A160118 | 2019-05-07 08:50 | 19.5 | 12.5 | 10.5 | 1 | 1 | На контроль |  | 1600 | 14 | 1930 | 85 | 80.3 | 1920 | 35 | 40 | 166 | 203 | 129.5 | 169 | 25.5 | 192 | 177 | 2020-09-22 | 35 | 38 | 41 | 78.8 | 80 | 81.4 | 36 | 44 | 49 | 129.5 | 130.1 | 130.9 | 167.3 | 170.1 | 171.8 | 0.419 | 0.419 | 0.419 | 700 | 10000 | 0 | 0 | 1920 |  |  |  | 2020-09-03 | 2020-09-03 | 2020-08-12 | 1661 | 2018-06-06 | 3761 | -0.00015625 | -0.00716875 | 0.0070125 | 5.695375 | 10.543125 | -0.00015625 | -0.00716875 | 0.0070125 | 5.695375 | 10.543125 | PS001150-A280720 | 0.01035 | 2.005875 | 0.012 | 0.017125 | 4.897625 | 4.9665 | 4.551 | 5.046
1756 | PS001150-A280720-3/1-8 | 700 | 36010 | 36011 | 1378.005 | 7.5954 | 7.9349 | 132.7 | 80.805 | 166.175 | 6.39 | 0.655 | 0.815 | 6.355 | 1.33 | 0.12 | 18.665 | 18.7 | 3.73 | 2.775 | 16.025 | 16.05 | 0.21 | 0.315 | 7.55 | 0.1 | PS001150-A280720-3 | CK002391-A070519 | CK002391-A070519 | 7.2095 | 7.2095 | 7.2115 | 5.71 | 5.685 | 7.2705 | 7.2705 | 7.2705 | Rec-CK002233-A160118 | 2019-05-07 08:50 | 19.5 | 12.5 | 10.5 | Rec-CK002233-A160118 | 2019-05-07 08:50 | 19.5 | 12.5 | 10.5 | 1 | 1 | На контроль |  | 1600 | 14 | 1930 | 85 | 80.3 | 1920 | 35 | 40 | 166 | 203 | 129.5 | 169 | 25.5 | 192 | 177 | 2020-09-22 | 35 | 38 | 41 | 78.8 | 80 | 81.4 | 36 | 44 | 49 | 129.5 | 130.1 | 130.9 | 167.3 | 170.1 | 171.8 | 0.419 | 0.419 | 0.419 | 700 | 10000 | 0 | 0 | 1920 |  |  |  | 2020-09-03 | 2020-09-03 | 2020-08-12 | 1661 | 2018-06-06 | 3761 | -0.00015625 | -0.00716875 | 0.0070125 | 5.695375 | 10.543125 | -0.00015625 | -0.00716875 | 0.0070125 | 5.695375 | 10.543125 | PS001150-A280720 | 0.01035 | 2.005875 | 0.012 | 0.017125 | 4.897625 | 4.9665 | 4.551 | 5.046
1757 | PS001157-A070820-2-2/1-1 | 1100 | 36113 | 36114 | 1370.02 | 7.61065 | 7.9298 | 134.745 | 81.04 | 168.135 | 6.62 | 0.885 | 0.44 | 9.94 | 1.855 | 0.11 | 18.45 | 17.995 | 6.595 | 3.63 | 15.9 | 15.69 | 0.185 | 0.195 | 7.05 | 0.09 | PS001157-A070820-2-2 | CK002983-D190820 | CK002983-D190820 | 7.212 | 7.212 | 7.2135 | 5.705 | 5.715 | 7.273 | 7.273 | 7.273 | Rec-CK002856-D010620 | 2020-08-19 09:30 | 16.5 | 11 | 7.8 | Rec-CK002856-D010620 | 2020-08-19 09:30 | 16.5 | 11 | 7.8 | 3 | 3 | На контроль |  | 1720 | 14 | 2030 | 80 | 80.2 | 2000 | 38 | 42 | 162 | 200 |  | 169 | 25.5 | 140 | 125 | 2020-09-25 | 39 | 40 | 41 | 79 | 80 | 81 | 40 | 43 | 46 |  |  |  | 169 | 170 | 171 | 0.41 | 0.41 | 0.41 | 700 | 5000 | 0 | 0 | 2000 | [9 empty] | 0.0008222222 | -0.007316667 | 0.008138889 | 5.787889 | 10.54767 | 0.0008222222 | -0.007316667 | 0.008138889 | 5.787889 | 10.54767 | PS001157-A070820 | 0.01015 | 2.018375 | 0.011375 | 0.022375 | 4.92575 | 4.999 | 4.591 | 5.069
1758 | PS001157-A070820-2-2/1-2 | 1100 | 36115 | 36116 | 1357.94 | 7.6425 | 7.97945 | 134.66 | 81.05 | 168.2 | 6.655 | 0.96 | 0.56 | 7.395 | 1.83 | 0.165 | 18.415 | 18.005 | 4.34 | 2.895 | 16.06 | 15.845 | 0.26 | 0.245 | 7.05 | 0.16 | PS001157-A070820-2-2 | CK002983-D190820 | CK002983-D190820 | 7.212 | 7.212 | 7.2135 | 5.705 | 5.715 | 7.273 | 7.273 | 7.273 | Rec-CK002856-D010620 | 2020-08-19 09:30 | 16.5 | 11 | 7.8 | Rec-CK002856-D010620 | 2020-08-19 09:30 | 16.5 | 11 | 7.8 | 3 | 3 | На контроль |  | 1720 | 14 | 2030 | 80 | 80.2 | 2000 | 38 | 42 | 162 | 200 |  | 169 | 25.5 | 140 | 125 | 2020-09-25 | 39 | 40 | 41 | 79 | 80 | 81 | 40 | 43 | 46 |  |  |  | 169 | 170 | 171 | 0.41 | 0.41 | 0.41 | 700 | 5000 | 0 | 0 | 2000 | [9 empty] | 0.0008222222 | -0.007316667 | 0.008138889 | 5.787889 | 10.54767 | 0.0008222222 | -0.007316667 | 0.008138889 | 5.787889 | 10.54767 | PS001157-A070820 | 0.01015 | 2.018375 | 0.011375 | 0.022375 | 4.92575 | 4.999 | 4.591 | 5.069
1759 | PS001157-A070820-2-2/1-3 | 1100 | 36117 | 36118 | 1358.015 | 7.65525 | 8.01055 | 134.705 | 81.005 | 167.82 | 6.615 | 0.67 | 0.375 | 7.685 | 1.725 | 0.165 | 18.25 | 18.225 | 3.835 | 2.635 | 16.09 | 15.96 | 0.3 | 0.23 | 7.15 | 0.12 | PS001157-A070820-2-2 | CK002983-D190820 | CK002983-D190820 | 7.212 | 7.212 | 7.2135 | 5.705 | 5.715 | 7.273 | 7.273 | 7.273 | Rec-CK002856-D010620 | 2020-08-19 09:30 | 16.5 | 11 | 7.8 | Rec-CK002856-D010620 | 2020-08-19 09:30 | 16.5 | 11 | 7.8 | 3 | 3 | На контроль |  | 1720 | 14 | 2030 | 80 | 80.2 | 2000 | 38 | 42 | 162 | 200 |  | 169 | 25.5 | 140 | 125 | 2020-09-25 | 39 | 40 | 41 | 79 | 80 | 81 | 40 | 43 | 46 |  |  |  | 169 | 170 | 171 | 0.41 | 0.41 | 0.41 | 700 | 5000 | 0 | 0 | 2000 | [9 empty] | 0.0008222222 | -0.007316667 | 0.008138889 | 5.787889 | 10.54767 | 0.0008222222 | -0.007316667 | 0.008138889 | 5.787889 | 10.54767 | PS001157-A070820 | 0.01015 | 2.018375 | 0.011375 | 0.022375 | 4.92575 | 4.999 | 4.591 | 5.069
1760 | PS001157-A070820-2-2/1-4 | 1100 | 36119 | 36120 | 1368.175 | 7.7038 | 8.0467 | 134.455 | 81.01 | 167.62 | 6.64 | 0.34 | 0.475 | 5.605 | 1.645 | 0.235 | 18.19 | 18.43 | 3.525 | 1.995 | 16.26 | 15.865 | 0.22 | 0.205 | 7.2 | 0.18 | PS001157-A070820-2-2 | CK002983-D190820 | CK002983-D190820 | 7.212 | 7.212 | 7.2135 | 5.705 | 5.715 | 7.273 | 7.273 | 7.273 | Rec-CK002856-D010620 | 2020-08-19 09:30 | 16.5 | 11 | 7.8 | Rec-CK002856-D010620 | 2020-08-19 09:30 | 16.5 | 11 | 7.8 | 3 | 3 | На контроль |  | 1720 | 14 | 2030 | 80 | 80.2 | 2000 | 38 | 42 | 162 | 200 |  | 169 | 25.5 | 140 | 125 | 2020-09-25 | 39 | 40 | 41 | 79 | 80 | 81 | 40 | 43 | 46 |  |  |  | 169 | 170 | 171 | 0.41 | 0.41 | 0.41 | 700 | 5000 | 0 | 0 | 2000 | [9 empty] | 0.0008222222 | -0.007316667 | 0.008138889 | 5.787889 | 10.54767 | 0.0008222222 | -0.007316667 | 0.008138889 | 5.787889 | 10.54767 | PS001157-A070820 | 0.01015 | 2.018375 | 0.011375 | 0.022375 | 4.92575 | 4.999 | 4.591 | 5.069
1761 | PS001158-A170820-3/1-3 | 1100 | 36138 | 36139 | 1350.14 | 7.53565 | 7.89645 | 131.385 | 81.195 | 166.23 | 6.525 | 0.545 | 0.63 | 4.97 | 0.35 | 0.29 | 18.4 | 18.475 | 2.42 | 3.065 | 16.525 | 15.645 | 0.165 | 0.195 | 6.85 | 0.17 | PS001158-A170820-3 | CK002926-D160720 | CK002970-D120820 | 7.214 | 7.214 | 7.214 | 5.71 | 5.715 | 7.275 | 7.275 | 7.275 | Rec-CK002856-D010620 | 2020-07-16 17:10 | 19.9 | 12 | 10.8 | Rec-CK002856-D010620 | 2020-08-12 07:35 | 16.9 | 15.6 | 8.5 | 3 | 3 | На контроль |  | 1720 | 14 | 2030 | 80 | 80.4 | 1990 | 35 | 38 | 156 | 200 | 131 | 169 | 25.6 | 158 | 143 | 2020-09-26 | 39 | 40 | 41 | 79 | 80 | 81 | 40 | 43 | 46 | 130 | 132 | 132 | 169 | 170 | 171 | 0.41 | 0.41 | 0.41 | 600 | 6200 | 0 | 0 | 1990 | [9 empty] | 0.0004333333 | -0.007566667 | 0.008 | 5.831722 | 10.56972 | 0.0001888889 | -0.007444444 | 0.007633333 | 5.780167 | 10.46111 | PS001158-A170820 | 0.01 | 2.028143 | 0.01542857 | 0.01671429 | 4.952571 | 5.031 | 4.634 | 5.124
1762 | PS001158-A170820-3/1-2 | 1100 | 36158 | 36159 | 1352.98 | 7.53455 | 7.8839 | 131.525 | 81.175 | 166.07 | 6.46 | 0.58 | 0.495 | 9.805 | 0.265 | 0.39 | 18.395 | 18.39 | 3.13 | 3.04 | 16.09 | 16.05 | 0.095 | 0.22 | 6.7 | 0.11 | PS001158-A170820-3 | CK002926-D160720 | CK002970-D120820 | 7.214 | 7.214 | 7.214 | 5.71 | 5.715 | 7.275 | 7.275 | 7.275 | Rec-CK002856-D010620 | 2020-07-16 17:10 | 19.9 | 12 | 10.8 | Rec-CK002856-D010620 | 2020-08-12 07:35 | 16.9 | 15.6 | 8.5 | 3 | 3 | На контроль |  | 1720 | 14 | 2030 | 80 | 80.4 | 1990 | 35 | 38 | 156 | 200 | 131 | 169 | 25.6 | 158 | 143 | 2020-09-26 | 39 | 40 | 41 | 79 | 80 | 81 | 40 | 43 | 46 | 130 | 132 | 132 | 169 | 170 | 171 | 0.41 | 0.41 | 0.41 | 600 | 6200 | 0 | 0 | 1990 | [9 empty] | 0.0004333333 | -0.007566667 | 0.008 | 5.831722 | 10.56972 | 0.0001888889 | -0.007444444 | 0.007633333 | 5.780167 | 10.46111 | PS001158-A170820 | 0.01 | 2.028143 | 0.01542857 | 0.01671429 | 4.952571 | 5.031 | 4.634 | 5.124
1763 | PS001158-A170820-3/1-1 | 600 | 36161 | 36162 | 1353.28 | 7.5346 | 7.8854 | 131.75 | 81.18 | 166.415 | 6.59 | 0.53 | 0.495 | 2.87 | 0.245 | 0.355 | 18.1 | 18.155 | 2.405 | 1.975 | 16 | 16.035 | 0.125 | 0.15 | 6.6 | 0.13 | PS001158-A170820-3 | CK002926-D160720 | CK002970-D120820 | 7.214 | 7.214 | 7.214 | 5.71 | 5.715 | 7.275 | 7.275 | 7.275 | Rec-CK002856-D010620 | 2020-07-16 17:10 | 19.9 | 12 | 10.8 | Rec-CK002856-D010620 | 2020-08-12 07:35 | 16.9 | 15.6 | 8.5 | 3 | 3 | На контроль |  | 1720 | 14 | 2030 | 80 | 80.4 | 1990 | 35 | 38 | 156 | 200 | 131 | 169 | 25.6 | 158 | 143 | 2020-09-26 | 39 | 40 | 41 | 79 | 80 | 81 | 40 | 43 | 46 | 130 | 132 | 132 | 169 | 170 | 171 | 0.41 | 0.41 | 0.41 | 600 | 6200 | 0 | 0 | 1990 | [9 empty] | 0.0004333333 | -0.007566667 | 0.008 | 5.831722 | 10.56972 | 0.0001888889 | -0.007444444 | 0.007633333 | 5.780167 | 10.46111 | PS001158-A170820 | 0.01 | 2.028143 | 0.01542857 | 0.01671429 | 4.952571 | 5.031 | 4.634 | 5.124
1764 | PS001158-A170820-3/1-4 | 1100 | 36163 | 36164 | 1354.64 | 7.5471 | 7.89805 | 131.465 | 81.18 | 166.645 | 6.455 | 0.61 | 0.595 | 5.275 | 0.44 | 0.19 | 18.565 | 18.62 | 2.695 | 2.82 | 16.32 | 15.81 | 0.195 | 0.22 | 6.9 | 0.16 | PS001158-A170820-3 | CK002926-D160720 | CK002970-D120820 | 7.214 | 7.214 | 7.214 | 5.71 | 5.715 | 7.275 | 7.275 | 7.275 | Rec-CK002856-D010620 | 2020-07-16 17:10 | 19.9 | 12 | 10.8 | Rec-CK002856-D010620 | 2020-08-12 07:35 | 16.9 | 15.6 | 8.5 | 3 | 3 | На контроль |  | 1720 | 14 | 2030 | 80 | 80.4 | 1990 | 35 | 38 | 156 | 200 | 131 | 169 | 25.6 | 158 | 143 | 2020-09-26 | 39 | 40 | 41 | 79 | 80 | 81 | 40 | 43 | 46 | 130 | 132 | 132 | 169 | 170 | 171 | 0.41 | 0.41 | 0.41 | 600 | 6200 | 0 | 0 | 1990 | [9 empty] | 0.0004333333 | -0.007566667 | 0.008 | 5.831722 | 10.56972 | 0.0001888889 | -0.007444444 | 0.007633333 | 5.780167 | 10.46111 | PS001158-A170820 | 0.01 | 2.028143 | 0.01542857 | 0.01671429 | 4.952571 | 5.031 | 4.634 | 5.124
1765 | PS001158-A170820-3/1-5 | 1100 | 36165 | 36166 | 1357.55 | 7.5531 | 7.90315 | 131.6 | 81.175 | 166.575 | 6.465 | 0.685 | 0.33 | 4.115 | 0.465 | 0.14 | 18.605 | 18.62 | 2.555 | 2.44 | 16.245 | 15.8 | 0.21 | 0.215 | 6.9 | 0.19 | PS001158-A170820-3 | CK002926-D160720 | CK002970-D120820 | 7.214 | 7.214 | 7.214 | 5.71 | 5.715 | 7.275 | 7.275 | 7.275 | Rec-CK002856-D010620 | 2020-07-16 17:10 | 19.9 | 12 | 10.8 | Rec-CK002856-D010620 | 2020-08-12 07:35 | 16.9 | 15.6 | 8.5 | 3 | 3 | На контроль |  | 1720 | 14 | 2030 | 80 | 80.4 | 1990 | 35 | 38 | 156 | 200 | 131 | 169 | 25.6 | 158 | 143 | 2020-09-26 | 39 | 40 | 41 | 79 | 80 | 81 | 40 | 43 | 46 | 130 | 132 | 132 | 169 | 170 | 171 | 0.41 | 0.41 | 0.41 | 600 | 6200 | 0 | 0 | 1990 | [9 empty] | 0.0004333333 | -0.007566667 | 0.008 | 5.831722 | 10.56972 | 0.0001888889 | -0.007444444 | 0.007633333 | 5.780167 | 10.46111 | PS001158-A170820 | 0.01 | 2.028143 | 0.01542857 | 0.01671429 | 4.952571 | 5.031 | 4.634 | 5.124
1766 | PS001157-A070820-1-1/1-1 | 1200 | 36167 | 36168 | 1400.625 | 7.3983 | 7.7187 | 132.9 | 81.065 | 167.07 | 6.59 | 0.89 | 0.625 | 3.465 | 1.14 | 0.245 | 18.305 | 18.31 | 4.76 | 4.71 | 15.805 | 16.045 | 0.13 | 0.07 | 6.7 | 0.13 | PS001157-A070820-1-1 | CK002970-D120820 | CK002970-D120820 | 7.176 | 7.176 | 7.1764 | 5.73 | 5.71 | 7.277 | 7.277 | 7.277 | Rec-CK002856-D010620 | 2020-08-12 07:35 | 16.9 | 15.6 | 8.5 | Rec-CK002856-D010620 | 2020-08-12 07:35 | 16.9 | 15.6 | 8.5 | 3 | 3 | На контроль |  | 1730 | 14 | 2030 | 80 | 80.5 | 1990 | 38 | 42 | 156 | 200 | 131 | 169 | 25.48 | 146 | 131 | 2020-09-27 | 39 | 40 | 41 | 79 | 80 | 81 | 43 | 46 | 49 |  |  |  | 169 | 170 | 171 | 0.41 | 0.41 | 0.41 | 1200 | 5000 | 0 | 0 | 1990 | [9 empty] | 0.0001888889 | -0.007444444 | 0.007633333 | 5.780167 | 10.46111 | 0.0001888889 | -0.007444444 | 0.007633333 | 5.780167 | 10.46111 | PS001157-A070820 | 0.01015 | 2.018375 | 0.011375 | 0.022375 | 4.92575 | 4.999 | 4.591 | 5.069
1767 | PS001157-A070820-1-1/1-2 | 1050 | 36169 | 36170 | 1365.15 | 7.33155 | 7.7424 | 132.785 | 81.565 | 167.35 | 6.535 | 0.525 | 0.35 | 5.635 | 1.71 | 0.355 | 18.55 | 18.415 | 4.345 | 4.86 | 16.28 | 15.945 | 0.07 | 0.135 | 6.8 | 0.3 | PS001157-A070820-1-1 | CK002970-D120820 | CK002970-D120820 | 7.176 | 7.176 | 7.1764 | 5.73 | 5.71 | 7.277 | 7.277 | 7.277 | Rec-CK002856-D010620 | 2020-08-12 07:35 | 16.9 | 15.6 | 8.5 | Rec-CK002856-D010620 | 2020-08-12 07:35 | 16.9 | 15.6 | 8.5 | 3 | 3 | На контроль |  | 1730 | 14 | 2030 | 80 | 80.5 | 1990 | 38 | 42 | 156 | 200 | 131 | 169 | 25.48 | 146 | 131 | 2020-09-27 | 39 | 40 | 41 | 79 | 80 | 81 | 43 | 46 | 49 |  |  |  | 169 | 170 | 171 | 0.41 | 0.41 | 0.41 | 1200 | 5000 | 0 | 0 | 1990 | [9 empty] | 0.0001888889 | -0.007444444 | 0.007633333 | 5.780167 | 10.46111 | 0.0001888889 | -0.007444444 | 0.007633333 | 5.780167 | 10.46111 | PS001157-A070820 | 0.01015 | 2.018375 | 0.011375 | 0.022375 | 4.92575 | 4.999 | 4.591 | 5.069
1768 | PS001167-A010920-1-2/1-1 | 1200 | 36215 | 36216 | 1389.27 | 7.4777 | 7.8077 | 132.59 | 81.475 | 165.485 | 6.49 | 0.42 | 0.47 | 7.945 | 2.005 | 0.34 | 17.965 | 18.085 | 2.555 | 4.435 | 15.965 | 15.69 | 0.405 | 0.3 | 6.75 | 0.17 | PS001167-A010920-1-2 | CK003011-D030920 | CK003011-D030920 | 7.173 | 7.173 | 7.1745 | 5.7 | 5.705 | 7.274 | 7.274 | 7.274 | Rec-CK002856-D010620 | 2020-09-03 08:50 | 25.1 | 12.6 | 8.9 | Rec-CK002856-D010620 | 2020-09-03 08:50 | 25.1 | 12.6 | 8.9 | 3 | 3 | На контроль |  | 1750 | 14 | 2030 | 85 | 80.5 | 1990 | 38 | 42 | 156 | 200 | 131 | 169 | 25.38 | 138 | 123 | 2020-09-28 | 39 | 40 | 41 | 79 | 80 | 81 | 43 | 46 | 49 |  |  |  | 169 | 170 | 171 | 0.41 | 0.41 | 0.41 | 600 | 4000 | 0 | 0 | 1990 | [9 empty] | 0.0003470588 | -0.007552941 | 0.0079 | 5.719941 | 10.49582 | 0.0003470588 | -0.007552941 | 0.0079 | 5.719941 | 10.49582 | PS001167-A010920 | 0.01005 | 2.0595 | 0.01125 | 0.02225 | 4.96325 | 5.047 | 4.603 | 5.118
1769 | PS001167-A010920-1-2/1-2 | 1200 | 36254 | 36255 | 1381.045 | 7.49855 | 7.84135 | 132.43 | 81.47 | 165.535 | 6.61 | 0.29 | 0.655 | 6.065 | 2.32 | 0.355 | 17.92 | 17.83 | 2.225 | 3.78 | 16.2 | 15.61 | 0.43 | 0.225 | 6.8 | 0.08 | PS001167-A010920-1-2 | CK003011-D030920 | CK003011-D030920 | 7.173 | 7.173 | 7.1745 | 5.7 | 5.705 | 7.274 | 7.274 | 7.274 | Rec-CK002856-D010620 | 2020-09-03 08:50 | 25.1 | 12.6 | 8.9 | Rec-CK002856-D010620 | 2020-09-03 08:50 | 25.1 | 12.6 | 8.9 | 3 | 3 | На контроль |  | 1750 | 14 | 2030 | 85 | 80.5 | 1990 | 38 | 42 | 156 | 200 | 131 | 169 | 25.38 | 138 | 123 | 2020-09-28 | 39 | 40 | 41 | 79 | 80 | 81 | 43 | 46 | 49 |  |  |  | 169 | 170 | 171 | 0.41 | 0.41 | 0.41 | 600 | 4000 | 0 | 0 | 1990 | [9 empty] | 0.0003470588 | -0.007552941 | 0.0079 | 5.719941 | 10.49582 | 0.0003470588 | -0.007552941 | 0.0079 | 5.719941 | 10.49582 | PS001167-A010920 | 0.01005 | 2.0595 | 0.01125 | 0.02225 | 4.96325 | 5.047 | 4.603 | 5.118
1770 | PS001167-A010920-1-2/1-3 | 1190 | 36256 | 36257 | 1398.21 | 7.4985 | 7.82325 | 132.29 | 81.445 | 165.27 | 6.62 | 0.465 | 0.615 | 6.515 | 2.305 | 0.235 | 18.475 | 18.48 | 2.645 | 2.995 | 15.985 | 15.72 | 0.275 | 0.195 | 7.15 | 0.24 | PS001167-A010920-1-2 | CK003011-D030920 | CK003011-D030920 | 7.173 | 7.173 | 7.1745 | 5.7 | 5.705 | 7.274 | 7.274 | 7.274 | Rec-CK002856-D010620 | 2020-09-03 08:50 | 25.1 | 12.6 | 8.9 | Rec-CK002856-D010620 | 2020-09-03 08:50 | 25.1 | 12.6 | 8.9 | 3 | 3 | На контроль |  | 1750 | 14 | 2030 | 85 | 80.5 | 1990 | 38 | 42 | 156 | 200 | 131 | 169 | 25.38 | 138 | 123 | 2020-09-28 | 39 | 40 | 41 | 79 | 80 | 81 | 43 | 46 | 49 |  |  |  | 169 | 170 | 171 | 0.41 | 0.41 | 0.41 | 600 | 4000 | 0 | 0 | 1990 | [9 empty] | 0.0003470588 | -0.007552941 | 0.0079 | 5.719941 | 10.49582 | 0.0003470588 | -0.007552941 | 0.0079 | 5.719941 | 10.49582 | PS001167-A010920 | 0.01005 | 2.0595 | 0.01125 | 0.02225 | 4.96325 | 5.047 | 4.603 | 5.118
1771 | PS001167-A010920-1-1/1-1 | 1050 | 36290 | 36291 | 1375.47 | 7.42395 | 7.7544 | 131.555 | 81.325 | 165.61 | 6.5 | 0.245 | 0.515 | 5.225 | 1.355 | 0.295 | 17.95 | 18.145 | 2.9 | 5.14 | 15.925 | 15.59 | 0.245 | 0.205 | 6.85 | 0.08 | PS001167-A010920-1-1 | CK002964-D070820 | CK002964-D070820 | 7.174 | 7.174 | 7.175 | 5.725 | 5.73 | 7.275 | 7.275 | 7.275 | Rec-CK002856-D010620 | 2020-08-07 16:50 | 17.4 | 12.7 | 9.7 | Rec-CK002856-D010620 | 2020-08-07 16:50 | 17.4 | 12.7 | 9.7 | 3 | 3 | На контроль |  | 1750 | 14 | 2030 | 85 | 80.5 | 1990 | 38 | 42 | 156 | 200 |  | 168 | 25.83 | 131 | 116 | 2020-09-29 | 38 | 39 | 40 | 79 | 80 | 81 | 44 | 47 | 50 |  |  |  | 167 | 168 | 169 | 0.4 | 0.4 | 0.4 | 800 | 3500 | 0 | 0 | 1990 | [9 empty] | 0.0003941176 | -0.007494118 | 0.007888235 | 5.760176 | 10.46788 | 0.0003941176 | -0.007494118 | 0.007888235 | 5.760176 | 10.46788 | PS001167-A010920 | 0.01005 | 2.0595 | 0.01125 | 0.02225 | 4.96325 | 5.047 | 4.603 | 5.118
1772 | PS001167-A010920-1-1/1-2 | 1050 | 36292 | 36293 | 1385.87 | 7.4584 | 7.79035 | 131.655 | 81.32 | 165.85 | 6.515 | 0.13 | 0.815 | 5.245 | 1.48 | 0.325 | 18.12 | 18.205 | 2.35 | 3.295 | 15.995 | 15.73 | 0.28 | 0.265 | 6.9 | 0.14 | PS001167-A010920-1-1 | CK002964-D070820 | CK002964-D070820 | 7.174 | 7.174 | 7.175 | 5.725 | 5.73 | 7.275 | 7.275 | 7.275 | Rec-CK002856-D010620 | 2020-08-07 16:50 | 17.4 | 12.7 | 9.7 | Rec-CK002856-D010620 | 2020-08-07 16:50 | 17.4 | 12.7 | 9.7 | 3 | 3 | На контроль |  | 1750 | 14 | 2030 | 85 | 80.5 | 1990 | 38 | 42 | 156 | 200 |  | 168 | 25.83 | 131 | 116 | 2020-09-29 | 38 | 39 | 40 | 79 | 80 | 81 | 44 | 47 | 50 |  |  |  | 167 | 168 | 169 | 0.4 | 0.4 | 0.4 | 800 | 3500 | 0 | 0 | 1990 | [9 empty] | 0.0003941176 | -0.007494118 | 0.007888235 | 5.760176 | 10.46788 | 0.0003941176 | -0.007494118 | 0.007888235 | 5.760176 | 10.46788 | PS001167-A010920 | 0.01005 | 2.0595 | 0.01125 | 0.02225 | 4.96325 | 5.047 | 4.603 | 5.118
1773 | PS001167-A010920-1-1/1-3 | 1040 | 36332 | 36333 | 1375.925 | 7.4676 | 7.8069 | 131.235 | 81.27 | 166.085 | 6.535 | 0.095 | 0.875 | 5.18 | 1.085 | 0.095 | 18.37 | 18.29 | 2.655 | 2.875 | 15.81 | 15.845 | 0.22 | 0.27 | 7.05 | 0.15 | PS001167-A010920-1-1 | CK002964-D070820 | CK002964-D070820 | 7.174 | 7.174 | 7.175 | 5.725 | 5.73 | 7.275 | 7.275 | 7.275 | Rec-CK002856-D010620 | 2020-08-07 16:50 | 17.4 | 12.7 | 9.7 | Rec-CK002856-D010620 | 2020-08-07 16:50 | 17.4 | 12.7 | 9.7 | 3 | 3 | На контроль |  | 1750 | 14 | 2030 | 85 | 80.5 | 1990 | 38 | 42 | 156 | 200 |  | 168 | 25.83 | 131 | 116 | 2020-09-29 | 38 | 39 | 40 | 79 | 80 | 81 | 44 | 47 | 50 |  |  |  | 167 | 168 | 169 | 0.4 | 0.4 | 0.4 | 800 | 3500 | 0 | 0 | 1990 | [9 empty] | 0.0003941176 | -0.007494118 | 0.007888235 | 5.760176 | 10.46788 | 0.0003941176 | -0.007494118 | 0.007888235 | 5.760176 | 10.46788 | PS001167-A010920 | 0.01005 | 2.0595 | 0.01125 | 0.02225 | 4.96325 | 5.047 | 4.603 | 5.118
1774 | PS001165-A310820-1/1-2 | 1200 | 36363 | 36364 | 1368.215 | 7.5215 | 7.884 | 131.625 | 81.13 | 165.915 | 6.535 | 0.63 | 1 | 6.32 | 1.595 | 0.295 | 18.105 | 18.035 | 2.805 | 3.58 | 15.82 | 16.09 | 0.165 | 0.06 | 7.1 | 0.11 | PS001165-A310820-1 | CK002960-D030820 | CK002960-D030820 | 7.2115 | 7.2115 | 7.2115 | 5.71 | 5.715 | 7.2725 | 7.2725 | 7.2725 | Rec-CK002856-D010620 | 2020-08-03 16:50 | 17.8 | 10.6 | 9.2 | Rec-CK002856-D010620 | 2020-08-03 16:50 | 17.8 | 10.6 | 9.2 | 3 | 3 | На контроль |  | 1620 | 14 | 1940 | 85 | 80.5 | 1920 | 35 | 40 | 166 | 203 | 129.5 | 169 | 25.68 | 172 | 157 | 2020-10-01 | 37 | 39 | 43 | 79 | 80.5 | 81.3 | 38 | 43 | 51 | 129.5 | 130.2 | 130.7 | 167.7 | 169 | 171.1 | 0.425 | 0.425 | 0.425 | 700 | 7500 | 0 | 0 | 1920 |  |  |  | 2020-09-03 | 2020-09-03 | 2020-08-12 | 1705 | 2018-06-06 | 3805 | 0.0003235294 | -0.007494118 | 0.007817647 | 5.768824 | 10.566 | 0.0003235294 | -0.007494118 | 0.007817647 | 5.768824 | 10.566 | PS001165-A310820 | 0.009925 | 2.043375 | 0.013375 | 0.018375 | 4.95475 | 5.0275 | 4.626 | 5.106
1775 | PS001165-A310820-1/1-1 | 1200 | 36373 | 36374 | 1394.66 | 7.4967 | 7.8714 | 131.75 | 81.23 | 166.59 | 6.575 | 0.335 | 0.82 | 13.28 | 1.775 | 0.4 | 17.58 | 17.57 | 4.56 | 3.085 | 15.94 | 16.2 | 0.215 | 0.045 | 6.75 | 0.07 | PS001165-A310820-1 | CK002960-D030820 | CK002960-D030820 | 7.2115 | 7.2115 | 7.2115 | 5.71 | 5.715 | 7.2725 | 7.2725 | 7.2725 | Rec-CK002856-D010620 | 2020-08-03 16:50 | 17.8 | 10.6 | 9.2 | Rec-CK002856-D010620 | 2020-08-03 16:50 | 17.8 | 10.6 | 9.2 | 3 | 3 | На контроль |  | 1620 | 14 | 1940 | 85 | 80.5 | 1920 | 35 | 40 | 166 | 203 | 129.5 | 169 | 25.68 | 172 | 157 | 2020-10-01 | 37 | 39 | 43 | 79 | 80.5 | 81.3 | 38 | 43 | 51 | 129.5 | 130.2 | 130.7 | 167.7 | 169 | 171.1 | 0.425 | 0.425 | 0.425 | 700 | 7500 | 0 | 0 | 1920 |  |  |  | 2020-09-03 | 2020-09-03 | 2020-08-12 | 1705 | 2018-06-06 | 3805 | 0.0003235294 | -0.007494118 | 0.007817647 | 5.768824 | 10.566 | 0.0003235294 | -0.007494118 | 0.007817647 | 5.768824 | 10.566 | PS001165-A310820 | 0.009925 | 2.043375 | 0.013375 | 0.018375 | 4.95475 | 5.0275 | 4.626 | 5.106
1776 | PS001165-A310820-1/1-3 | 1200 | 36375 | 36376 | 1357.605 | 7.52045 | 7.87985 | 131.875 | 80.93 | 165.42 | 6.565 | 0.665 | 0.68 | 3.32 | 1.155 | 0.355 | 18.31 | 18.14 | 3.58 | 2.585 | 15.475 | 16.355 | 0.13 | 0.09 | 7.2 | 0.13 | PS001165-A310820-1 | CK002960-D030820 | CK002960-D030820 | 7.2115 | 7.2115 | 7.2115 | 5.71 | 5.715 | 7.2725 | 7.2725 | 7.2725 | Rec-CK002856-D010620 | 2020-08-03 16:50 | 17.8 | 10.6 | 9.2 | Rec-CK002856-D010620 | 2020-08-03 16:50 | 17.8 | 10.6 | 9.2 | 3 | 3 | На контроль |  | 1620 | 14 | 1940 | 85 | 80.5 | 1920 | 35 | 40 | 166 | 203 | 129.5 | 169 | 25.68 | 172 | 157 | 2020-10-01 | 37 | 39 | 43 | 79 | 80.5 | 81.3 | 38 | 43 | 51 | 129.5 | 130.2 | 130.7 | 167.7 | 169 | 171.1 | 0.425 | 0.425 | 0.425 | 700 | 7500 | 0 | 0 | 1920 |  |  |  | 2020-09-03 | 2020-09-03 | 2020-08-12 | 1705 | 2018-06-06 | 3805 | 0.0003235294 | -0.007494118 | 0.007817647 | 5.768824 | 10.566 | 0.0003235294 | -0.007494118 | 0.007817647 | 5.768824 | 10.566 | PS001165-A310820 | 0.009925 | 2.043375 | 0.013375 | 0.018375 | 4.95475 | 5.0275 | 4.626 | 5.106
1777 | PS001165-A310820-1/1-4 | 1200 | 36377 | 36378 | 1365.515 | 7.52035 | 7.88055 | 131.86 | 80.89 | 165.495 | 6.56 | 0.49 | 0.245 | 3.545 | 1.075 | 0.35 | 18.25 | 18.09 | 3.34 | 2.05 | 15.605 | 16.27 | 0.175 | 0.145 | 7.15 | 0.1 | PS001165-A310820-1 | CK002960-D030820 | CK002960-D030820 | 7.2115 | 7.2115 | 7.2115 | 5.71 | 5.715 | 7.2725 | 7.2725 | 7.2725 | Rec-CK002856-D010620 | 2020-08-03 16:50 | 17.8 | 10.6 | 9.2 | Rec-CK002856-D010620 | 2020-08-03 16:50 | 17.8 | 10.6 | 9.2 | 3 | 3 | На контроль |  | 1620 | 14 | 1940 | 85 | 80.5 | 1920 | 35 | 40 | 166 | 203 | 129.5 | 169 | 25.68 | 172 | 157 | 2020-10-01 | 37 | 39 | 43 | 79 | 80.5 | 81.3 | 38 | 43 | 51 | 129.5 | 130.2 | 130.7 | 167.7 | 169 | 171.1 | 0.425 | 0.425 | 0.425 | 700 | 7500 | 0 | 0 | 1920 |  |  |  | 2020-09-03 | 2020-09-03 | 2020-08-12 | 1705 | 2018-06-06 | 3805 | 0.0003235294 | -0.007494118 | 0.007817647 | 5.768824 | 10.566 | 0.0003235294 | -0.007494118 | 0.007817647 | 5.768824 | 10.566 | PS001165-A310820 | 0.009925 | 2.043375 | 0.013375 | 0.018375 | 4.95475 | 5.0275 | 4.626 | 5.106
1778 | PS001165-A310820-1/1-5 | 1200 | 36379 | 36380 | 1385.965 | 7.5013 | 7.8742 | 132.05 | 80.98 | 165.57 | 6.555 | 0.47 | 0.49 | 3.16 | 0.965 | 0.24 | 17.875 | 17.81 | 3.59 | 2.65 | 15.775 | 16.13 | 0.15 | 0.17 | 6.95 | 0.1 | PS001165-A310820-1 | CK002960-D030820 | CK002960-D030820 | 7.2115 | 7.2115 | 7.2115 | 5.71 | 5.715 | 7.2725 | 7.2725 | 7.2725 | Rec-CK002856-D010620 | 2020-08-03 16:50 | 17.8 | 10.6 | 9.2 | Rec-CK002856-D010620 | 2020-08-03 16:50 | 17.8 | 10.6 | 9.2 | 3 | 3 | На контроль |  | 1620 | 14 | 1940 | 85 | 80.5 | 1920 | 35 | 40 | 166 | 203 | 129.5 | 169 | 25.68 | 172 | 157 | 2020-10-01 | 37 | 39 | 43 | 79 | 80.5 | 81.3 | 38 | 43 | 51 | 129.5 | 130.2 | 130.7 | 167.7 | 169 | 171.1 | 0.425 | 0.425 | 0.425 | 700 | 7500 | 0 | 0 | 1920 |  |  |  | 2020-09-03 | 2020-09-03 | 2020-08-12 | 1705 | 2018-06-06 | 3805 | 0.0003235294 | -0.007494118 | 0.007817647 | 5.768824 | 10.566 | 0.0003235294 | -0.007494118 | 0.007817647 | 5.768824 | 10.566 | PS001165-A310820 | 0.009925 | 2.043375 | 0.013375 | 0.018375 | 4.95475 | 5.0275 | 4.626 | 5.106
1779 | PS001165-A310820-1/1-6 | 1200 | 36381 | 36382 | 1387.93 | 7.5131 | 7.8902 | 132.285 | 80.89 | 165.735 | 6.555 | 0.63 | 0.685 | 7.795 | 0.86 | 0.28 | 17.665 | 17.68 | 3.615 | 2.965 | 15.645 | 16.235 | 0.16 | 0.2 | 6.85 | 0.17 | PS001165-A310820-1 | CK002960-D030820 | CK002960-D030820 | 7.2115 | 7.2115 | 7.2115 | 5.71 | 5.715 | 7.2725 | 7.2725 | 7.2725 | Rec-CK002856-D010620 | 2020-08-03 16:50 | 17.8 | 10.6 | 9.2 | Rec-CK002856-D010620 | 2020-08-03 16:50 | 17.8 | 10.6 | 9.2 | 3 | 3 | На контроль |  | 1620 | 14 | 1940 | 85 | 80.5 | 1920 | 35 | 40 | 166 | 203 | 129.5 | 169 | 25.68 | 172 | 157 | 2020-10-01 | 37 | 39 | 43 | 79 | 80.5 | 81.3 | 38 | 43 | 51 | 129.5 | 130.2 | 130.7 | 167.7 | 169 | 171.1 | 0.425 | 0.425 | 0.425 | 700 | 7500 | 0 | 0 | 1920 |  |  |  | 2020-09-03 | 2020-09-03 | 2020-08-12 | 1705 | 2018-06-06 | 3805 | 0.0003235294 | -0.007494118 | 0.007817647 | 5.768824 | 10.566 | 0.0003235294 | -0.007494118 | 0.007817647 | 5.768824 | 10.566 | PS001165-A310820 | 0.009925 | 2.043375 | 0.013375 | 0.018375 | 4.95475 | 5.0275 | 4.626 | 5.106
1780 | PS001157-A070820-1-2/1-1 | 1200 | 36524 | 36525 | 1380.54 | 7.4461 | 7.79315 | 131.925 | 81.105 | 165.38 | 6.52 | 0.49 | 0.575 | 10.395 | 0.73 | 0.2 | 18.135 | 18.205 | 4.195 | 5.375 | 15.975 | 16.245 | 0.32 | 0.215 | 7.1 | 0.13 | PS001157-A070820-1-2 | CK002981-A180820 | CK002981-A180820 | 7.174 | 7.174 | 7.1745 | 5.725 | 5.71 | 7.275 | 7.275 | 7.275 | Rec-CK002806-A290320 | 2020-08-18 17:25 | 16.5 | 11 | 11.4 | Rec-CK002806-A290320 | 2020-08-18 17:25 | 16.5 | 11 | 11.4 | 1 | 1 | На контроль | OG 510 D - 2 | 1750 | 14 | 2020 | 85 | 80.4 | 1990 | 38 | 40 | 156 | 200 | 134 | 167 | 25.47 | 146 | 131 | 2020-10-08 | 37 | 38 | 40 | 79 | 80 | 81 | 46 | 48 | 50 |  |  |  | 168 | 169 | 170 | 0.4 | 0.4 | 0.4 | 800 | 3600 | 0 | 0 | 2020 |  |  |  | 2020-10-05 | 2020-10-05 | 2020-10-05 | 5 | 2020-10-05 | 5 | -0.00023125 | -0.0077875 | 0.00755625 | 5.785875 | 10.64725 | -0.00023125 | -0.0077875 | 0.00755625 | 5.785875 | 10.64725 | PS001157-A070820 | 0.01015 | 2.018375 | 0.011375 | 0.022375 | 4.92575 | 4.999 | 4.591 | 5.069
1781 | PS001157-A070820-1-2/1-3 | 1090 | 36536 | 36537 | 1420.445 | 7.4569 | 7.82405 | 131.935 | 81.32 | 165.52 | 6.48 | 0.22 | 0.435 | 9.06 | 0.665 | 0.245 | 18.025 | 18.085 | 3.72 | 4.91 | 16.315 | 16.135 | 0.285 | 0.205 | 6.7 | 0.25 | PS001157-A070820-1-2 | CK002981-A180820 | CK002981-A180820 | 7.174 | 7.174 | 7.1745 | 5.725 | 5.71 | 7.275 | 7.275 | 7.275 | Rec-CK002806-A290320 | 2020-08-18 17:25 | 16.5 | 11 | 11.4 | Rec-CK002806-A290320 | 2020-08-18 17:25 | 16.5 | 11 | 11.4 | 1 | 1 | На контроль | OG 510 D - 2 | 1750 | 14 | 2020 | 85 | 80.4 | 1990 | 38 | 40 | 156 | 200 | 134 | 167 | 25.47 | 146 | 131 | 2020-10-08 | 37 | 38 | 40 | 79 | 80 | 81 | 46 | 48 | 50 |  |  |  | 168 | 169 | 170 | 0.4 | 0.4 | 0.4 | 800 | 3600 | 0 | 0 | 2020 |  |  |  | 2020-10-05 | 2020-10-05 | 2020-10-05 | 5 | 2020-10-05 | 5 | -0.00023125 | -0.0077875 | 0.00755625 | 5.785875 | 10.64725 | -0.00023125 | -0.0077875 | 0.00755625 | 5.785875 | 10.64725 | PS001157-A070820 | 0.01015 | 2.018375 | 0.011375 | 0.022375 | 4.92575 | 4.999 | 4.591 | 5.069
1782 | PS001157-A070820-1-2/1-2 | 1100 | 36570 | 36571 | 1376.24 | 7.4354 | 7.79565 | 132.095 | 81.165 | 165.435 | 6.465 | 0.365 | 0.36 | 9.065 | 0.9 | 0.185 | 18.335 | 18.44 | 3.965 | 4.43 | 16.17 | 16.165 | 0.355 | 0.195 | 7.1 | 0.09 | PS001157-A070820-1-2 | CK002981-A180820 | CK002981-A180820 | 7.174 | 7.174 | 7.1745 | 5.725 | 5.71 | 7.275 | 7.275 | 7.275 | Rec-CK002806-A290320 | 2020-08-18 17:25 | 16.5 | 11 | 11.4 | Rec-CK002806-A290320 | 2020-08-18 17:25 | 16.5 | 11 | 11.4 | 1 | 1 | На контроль | OG 510 D - 2 | 1750 | 14 | 2020 | 85 | 80.4 | 1990 | 38 | 40 | 156 | 200 | 134 | 167 | 25.47 | 146 | 131 | 2020-10-08 | 37 | 38 | 40 | 79 | 80 | 81 | 46 | 48 | 50 |  |  |  | 168 | 169 | 170 | 0.4 | 0.4 | 0.4 | 800 | 3600 | 0 | 0 | 2020 |  |  |  | 2020-10-05 | 2020-10-05 | 2020-10-05 | 5 | 2020-10-05 | 5 | -0.00023125 | -0.0077875 | 0.00755625 | 5.785875 | 10.64725 | -0.00023125 | -0.0077875 | 0.00755625 | 5.785875 | 10.64725 | PS001157-A070820 | 0.01015 | 2.018375 | 0.011375 | 0.022375 | 4.92575 | 4.999 | 4.591 | 5.069
1783 | PS001158-A170820-2/1-1 | 1100 | 36622 | 36623 | 1364.05 | 7.51155 | 7.86145 | 131.435 | 81.12 | 166.43 | 6.57 | 0.41 | 0.55 | 3.755 | 1.58 | 0.14 | 18.795 | 18.61 | 3.07 | 2.99 | 16.39 | 16.125 | 0.44 | 0.335 | 7.35 | 0.12 | PS001158-A170820-2 | CK003030-A250920 | CK003033-A290920 | 7.213 | 7.213 | 7.2135 | 5.69 | 5.74 | 7.274 | 7.274 | 7.274 | Rec-CK002806-A290320 | 2020-09-25 17:10 | 23.8 | 13.1 | 10 | Rec-CK002806-A290320 | 2020-09-29 08:20 | 23.3 | 11.9 | 9.8 | 1 | 1 | На контроль | OG 510 D - 2 | 1750 | 14 | 2030 | 85 | 80.4 | 2000 | 38 | 40 | 156 | 200 | 130 | 167 | 25.38 | 155 | 140 | 2020-10-12 | 37 | 38 | 40 | 79 | 80 | 81 | 46 | 48 | 50 |  |  |  | 168 | 169 | 170 | 0.4 | 0.4 | 0.4 | 800 | 5500 | 0 | 0 | 1990 |  |  |  | 2020-10-05 | 2020-10-05 | 2020-10-05 | 9 | 2020-10-05 | 9 | -0.0004125 | -0.0078125 | 0.0074 | 5.6945 | 10.5919375 | -0.0002823529 | -0.007741176 | 0.007458824 | 5.718824 | 10.56976 | PS001158-A170820 | 0.01 | 2.028143 | 0.01542857 | 0.01671429 | 4.952571 | 5.031 | 4.634 | 5.124
1784 | PS001158-A170820-2/1-2 | 1100 | 36624 | 36625 | 1356.86 | 7.51095 | 7.8694 | 131.13 | 81.3 | 166.285 | 6.595 | 0.49 | 0.54 | 2.235 | 1.395 | 0.085 | 18.865 | 18.845 | 2.935 | 2.985 | 16.255 | 16.285 | 0.35 | 0.32 | 7.45 | 0.09 | PS001158-A170820-2 | CK003030-A250920 | CK003033-A290920 | 7.213 | 7.213 | 7.2135 | 5.69 | 5.74 | 7.274 | 7.274 | 7.274 | Rec-CK002806-A290320 | 2020-09-25 17:10 | 23.8 | 13.1 | 10 | Rec-CK002806-A290320 | 2020-09-29 08:20 | 23.3 | 11.9 | 9.8 | 1 | 1 | На контроль | OG 510 D - 2 | 1750 | 14 | 2030 | 85 | 80.4 | 2000 | 38 | 40 | 156 | 200 | 130 | 167 | 25.38 | 155 | 140 | 2020-10-12 | 37 | 38 | 40 | 79 | 80 | 81 | 46 | 48 | 50 |  |  |  | 168 | 169 | 170 | 0.4 | 0.4 | 0.4 | 800 | 5500 | 0 | 0 | 1990 |  |  |  | 2020-10-05 | 2020-10-05 | 2020-10-05 | 9 | 2020-10-05 | 9 | -0.0004125 | -0.0078125 | 0.0074 | 5.6945 | 10.5919375 | -0.0002823529 | -0.007741176 | 0.007458824 | 5.718824 | 10.56976 | PS001158-A170820 | 0.01 | 2.028143 | 0.01542857 | 0.01671429 | 4.952571 | 5.031 | 4.634 | 5.124
1785 | PS001158-A170820-2/1-3 | 1050 | 36626 | 36627 | 1357.665 | 7.50655 | 7.8568 | 131.16 | 81.4 | 166.245 | 6.405 | 0.435 | 0.6 | 5.01 | 1.36 | 0.115 | 18.84 | 18.825 | 2.53 | 3.015 | 16.265 | 16.21 | 0.365 | 0.27 | 7.45 | 0.18 | PS001158-A170820-2 | CK003030-A250920 | CK003033-A290920 | 7.213 | 7.213 | 7.2135 | 5.69 | 5.74 | 7.274 | 7.274 | 7.274 | Rec-CK002806-A290320 | 2020-09-25 17:10 | 23.8 | 13.1 | 10 | Rec-CK002806-A290320 | 2020-09-29 08:20 | 23.3 | 11.9 | 9.8 | 1 | 1 | На контроль | OG 510 D - 2 | 1750 | 14 | 2030 | 85 | 80.4 | 2000 | 38 | 40 | 156 | 200 | 130 | 167 | 25.38 | 155 | 140 | 2020-10-12 | 37 | 38 | 40 | 79 | 80 | 81 | 46 | 48 | 50 |  |  |  | 168 | 169 | 170 | 0.4 | 0.4 | 0.4 | 800 | 5500 | 0 | 0 | 1990 |  |  |  | 2020-10-05 | 2020-10-05 | 2020-10-05 | 9 | 2020-10-05 | 9 | -0.0004125 | -0.0078125 | 0.0074 | 5.6945 | 10.5919375 | -0.0002823529 | -0.007741176 | 0.007458824 | 5.718824 | 10.56976 | PS001158-A170820 | 0.01 | 2.028143 | 0.01542857 | 0.01671429 | 4.952571 | 5.031 | 4.634 | 5.124
1786 | PS001158-A170820-2/1-4 | 1050 | 36628 | 36629 | 1359.065 | 7.51365 | 7.849 | 131.205 | 81.455 | 166.385 | 6.44 | 0.43 | 0.65 | 5.37 | 1.49 | 0.15 | 18.845 | 18.82 | 2.87 | 2.99 | 16.17 | 16.245 | 0.44 | 0.295 | 7.5 | 0.1 | PS001158-A170820-2 | CK003030-A250920 | CK003033-A290920 | 7.213 | 7.213 | 7.2135 | 5.69 | 5.74 | 7.274 | 7.274 | 7.274 | Rec-CK002806-A290320 | 2020-09-25 17:10 | 23.8 | 13.1 | 10 | Rec-CK002806-A290320 | 2020-09-29 08:20 | 23.3 | 11.9 | 9.8 | 1 | 1 | На контроль | OG 510 D - 2 | 1750 | 14 | 2030 | 85 | 80.4 | 2000 | 38 | 40 | 156 | 200 | 130 | 167 | 25.38 | 155 | 140 | 2020-10-12 | 37 | 38 | 40 | 79 | 80 | 81 | 46 | 48 | 50 |  |  |  | 168 | 169 | 170 | 0.4 | 0.4 | 0.4 | 800 | 5500 | 0 | 0 | 1990 |  |  |  | 2020-10-05 | 2020-10-05 | 2020-10-05 | 9 | 2020-10-05 | 9 | -0.0004125 | -0.0078125 | 0.0074 | 5.6945 | 10.5919375 | -0.0002823529 | -0.007741176 | 0.007458824 | 5.718824 | 10.56976 | PS001158-A170820 | 0.01 | 2.028143 | 0.01542857 | 0.01671429 | 4.952571 | 5.031 | 4.634 | 5.124
1787 | PS001158-A170820-2/1-5 | 1050 | 36630 | 36631 | 1376.755 | 7.5126 | 7.83505 | 131.205 | 81.27 | 166.225 | 6.695 | 0.92 | 0.725 | 4.45 | 1.62 | 0.19 | 19.075 | 19.105 | 3.295 | 2.935 | 16.12 | 16.05 | 0.365 | 0.315 | 7.85 | 0.19 | PS001158-A170820-2 | CK003030-A250920 | CK003033-A290920 | 7.213 | 7.213 | 7.2135 | 5.69 | 5.74 | 7.274 | 7.274 | 7.274 | Rec-CK002806-A290320 | 2020-09-25 17:10 | 23.8 | 13.1 | 10 | Rec-CK002806-A290320 | 2020-09-29 08:20 | 23.3 | 11.9 | 9.8 | 1 | 1 | На контроль | OG 510 D - 2 | 1750 | 14 | 2030 | 85 | 80.4 | 2000 | 38 | 40 | 156 | 200 | 130 | 167 | 25.38 | 155 | 140 | 2020-10-12 | 37 | 38 | 40 | 79 | 80 | 81 | 46 | 48 | 50 |  |  |  | 168 | 169 | 170 | 0.4 | 0.4 | 0.4 | 800 | 5500 | 0 | 0 | 1990 |  |  |  | 2020-10-05 | 2020-10-05 | 2020-10-05 | 9 | 2020-10-05 | 9 | -0.0004125 | -0.0078125 | 0.0074 | 5.6945 | 10.5919375 | -0.0002823529 | -0.007741176 | 0.007458824 | 5.718824 | 10.56976 | PS001158-A170820 | 0.01 | 2.028143 | 0.01542857 | 0.01671429 | 4.952571 | 5.031 | 4.634 | 5.124
1788 | PS001153-A040820-1/1-1 | 1200 | 36653 | 36654 | 1359.285 | 7.31255 | 7.65235 | 131.48 | 81.16 | 166.815 | 6.32 | 0.59 | 0.505 | 8.365 | 1.78 | 0.445 | 18.38 | 18.42 | 6.255 | 2.19 | 15.95 | 16.03 | 0.44 | 0.4 | 6.75 | 0.18 | PS001153-A040820-1 | CK003013-D070920 | CK003008-D020920 | 7.231 | 7.231 | 7.236 | 5.72 | 5.74 | 7.292 | 7.292 | 7.292 | Rec-CK002856-D010620 | 2020-09-07 07:45 | 24.9 | 15.6 | 8.6 | Rec-CK002856-D010620 | 2020-09-02 08:20 | 25.3 | 14 | 9 | 3 | 3 | На контроль | OG 510 D - 2 | 1750 | 14 | 2030 | 85 | 80.4 | 2010 | 35 | 40 | 156 | 200 | 130 | 167.5 | 25.61 | 155 | 140 | 2020-10-13 | 37 | 38 | 40 | 78 | 79 | 80 | 46 | 48 | 50 |  |  |  | 168 | 169 | 170 | 0.4 | 0.4 | 0.4 | 700 | 5700 | 0 | 0 | 2010 |  |  |  | 2020-10-05 | 2020-10-05 | 2020-10-05 | 17 | 2020-10-05 | 17 | 0.0003588235 | -0.007505882 | 0.007864706 | 5.736941 | 10.48447 | 0.0002888889 | -0.007544444 | 0.007833333 | 5.773556 | 10.49456 | PS001153-A040820 | 0.010475 | 2.01 | 0.018625 | 0.0125 | 4.888125 | 4.9555 | 4.578 | 5.034
1789 | PS001153-A040820-1/1-2 | 1200 | 36655 | 36656 | 1361.08 | 7.3377 | 7.68235 | 131.48 | 81.125 | 166.755 | 6.52 | 0.47 | 0.41 | 5.195 | 1.93 | 0.435 | 18.195 | 18.355 | 3.265 | 3.385 | 16.23 | 16 | 0.37 | 0.425 | 6.7 | 0.12 | PS001153-A040820-1 | CK003013-D070920 | CK003008-D020920 | 7.231 | 7.231 | 7.236 | 5.72 | 5.74 | 7.292 | 7.292 | 7.292 | Rec-CK002856-D010620 | 2020-09-07 07:45 | 24.9 | 15.6 | 8.6 | Rec-CK002856-D010620 | 2020-09-02 08:20 | 25.3 | 14 | 9 | 3 | 3 | На контроль | OG 510 D - 2 | 1750 | 14 | 2030 | 85 | 80.4 | 2010 | 35 | 40 | 156 | 200 | 130 | 167.5 | 25.61 | 155 | 140 | 2020-10-13 | 37 | 38 | 40 | 78 | 79 | 80 | 46 | 48 | 50 |  |  |  | 168 | 169 | 170 | 0.4 | 0.4 | 0.4 | 700 | 5700 | 0 | 0 | 2010 |  |  |  | 2020-10-05 | 2020-10-05 | 2020-10-05 | 17 | 2020-10-05 | 17 | 0.0003588235 | -0.007505882 | 0.007864706 | 5.736941 | 10.48447 | 0.0002888889 | -0.007544444 | 0.007833333 | 5.773556 | 10.49456 | PS001153-A040820 | 0.010475 | 2.01 | 0.018625 | 0.0125 | 4.888125 | 4.9555 | 4.578 | 5.034
1790 | PS001153-A040820-1/1-3 | 1200 | 36657 | 36658 | 1354.415 | 7.3495 | 7.69505 | 131.485 | 81.305 | 166.705 | 6.49 | 0.44 | 0.44 | 3.915 | 2.01 | 0.415 | 18.47 | 18.37 | 2.775 | 3.745 | 16.295 | 16.065 | 0.295 | 0.43 | 6.7 | 0.15 | PS001153-A040820-1 | CK003013-D070920 | CK003008-D020920 | 7.231 | 7.231 | 7.236 | 5.72 | 5.74 | 7.292 | 7.292 | 7.292 | Rec-CK002856-D010620 | 2020-09-07 07:45 | 24.9 | 15.6 | 8.6 | Rec-CK002856-D010620 | 2020-09-02 08:20 | 25.3 | 14 | 9 | 3 | 3 | На контроль | OG 510 D - 2 | 1750 | 14 | 2030 | 85 | 80.4 | 2010 | 35 | 40 | 156 | 200 | 130 | 167.5 | 25.61 | 155 | 140 | 2020-10-13 | 37 | 38 | 40 | 78 | 79 | 80 | 46 | 48 | 50 |  |  |  | 168 | 169 | 170 | 0.4 | 0.4 | 0.4 | 700 | 5700 | 0 | 0 | 2010 |  |  |  | 2020-10-05 | 2020-10-05 | 2020-10-05 | 17 | 2020-10-05 | 17 | 0.0003588235 | -0.007505882 | 0.007864706 | 5.736941 | 10.48447 | 0.0002888889 | -0.007544444 | 0.007833333 | 5.773556 | 10.49456 | PS001153-A040820 | 0.010475 | 2.01 | 0.018625 | 0.0125 | 4.888125 | 4.9555 | 4.578 | 5.034
1791 | PS001153-A040820-1/1-4 | 1200 | 36660 | 36661 | 1363.64 | 7.36155 | 7.70585 | 131.81 | 81.26 | 166.475 | 6.435 | 0.525 | 0.345 | 3.75 | 1.825 | 0.285 | 19.045 | 18.79 | 3.565 | 2.745 | 16.44 | 15.865 | 0.335 | 0.415 | 6.95 | 0.17 | PS001153-A040820-1 | CK003013-D070920 | CK003008-D020920 | 7.231 | 7.231 | 7.236 | 5.72 | 5.74 | 7.292 | 7.292 | 7.292 | Rec-CK002856-D010620 | 2020-09-07 07:45 | 24.9 | 15.6 | 8.6 | Rec-CK002856-D010620 | 2020-09-02 08:20 | 25.3 | 14 | 9 | 3 | 3 | На контроль | OG 510 D - 2 | 1750 | 14 | 2030 | 85 | 80.4 | 2010 | 35 | 40 | 156 | 200 | 130 | 167.5 | 25.61 | 155 | 140 | 2020-10-13 | 37 | 38 | 40 | 78 | 79 | 80 | 46 | 48 | 50 |  |  |  | 168 | 169 | 170 | 0.4 | 0.4 | 0.4 | 700 | 5700 | 0 | 0 | 2010 |  |  |  | 2020-10-05 | 2020-10-05 | 2020-10-05 | 17 | 2020-10-05 | 17 | 0.0003588235 | -0.007505882 | 0.007864706 | 5.736941 | 10.48447 | 0.0002888889 | -0.007544444 | 0.007833333 | 5.773556 | 10.49456 | PS001153-A040820 | 0.010475 | 2.01 | 0.018625 | 0.0125 | 4.888125 | 4.9555 | 4.578 | 5.034
1792 | PS001158-A170820-1/1-1 | 880 | 36662 | 36663 | 1361.25 | 7.47435 | 7.81885 | 131.5 | 81.185 | 166.905 | 6.61 | 0.52 | 0.54 | 4.015 | 1.57 | 0.3 | 18.2 | 18.18 | 3.91 | 2.195 | 16.105 | 16.125 | 0.415 | 0.485 | 7.1 | 0.1 | PS001158-A170820-1 | CK003032-A280920 | CK003032-A280920 | 7.2125 | 7.2125 | 7.2125 | 5.71 | 5.705 | 7.2735 | 7.2735 | 7.2735 | Rec-CK002806-A290320 | 2020-09-28 16:55 | 23.8 | 12.3 | 9.8 | Rec-CK002806-A290320 | 2020-09-28 16:55 | 23.8 | 12.3 | 9.8 | 1 | 1 | На контроль | OG 510 D - 2 | 1750 | 14 | 2030 | 85 | 80.4 | 2010 | 35 | 40 | 156 | 200 | 130 | 167.5 | 25.63 | 155 | 140 | 2020-10-13 | 37 | 38 | 40 | 79 | 80 | 81 | 46 | 48 | 50 |  |  |  | 168 | 169 | 170 | 0.4 | 0.4 | 0.4 | 800 | 5600 | 0 | 0 | 2010 |  |  |  | 2020-10-05 | 2020-10-05 | 2020-10-05 | 13 | 2020-10-05 | 13 | -0.00043125 | -0.00783125 | 0.0074 | 5.688875 | 10.566 | -0.00043125 | -0.00783125 | 0.0074 | 5.688875 | 10.566 | PS001158-A170820 | 0.01 | 2.028143 | 0.01542857 | 0.01671429 | 4.952571 | 5.031 | 4.634 | 5.124
1793 | PS001151-A030820-1/1-1 | 1100 | 36671 | 36672 | 1366.28 | 7.3859 | 7.7183 | 131.785 | 81.195 | 166.72 | 6.49 | 0.58 | 0.42 | 4.08 | 1.425 | 0.065 | 18.48 | 18.265 | 3.24 | 2.94 | 15.9 | 15.995 | 0.245 | 0.3 | 7.15 |  | PS001151-A030820-1 | CK002988-A210820 | CK002952-A290720 | 7.2105 | 7.2105 | 7.2115 | 5.72 | 5.71 |  |  |  | Rec-CK002806-A290320 | 2020-08-21 08:25 | 16 | 14.8 | 11 | Rec-CK002806-A290320 | 2020-07-29 17:10 | 18.3 | 10.1 | 12 | 1 | 1 | На контроль | OG 510 D - 2 | 1750 | 14 | 2030 | 85 | 80.4 | 1990 | 38 | 40 | 156 | 200 | 130 | 167.5 | 25.78 | 159 | 144 | 2020-10-14 | 37 | 38 | 40 | 79 | 80 | 81 | 46 | 48 | 50 |  |  |  | 168 | 169 | 170 | 0.4 | 0.4 | 0.4 | 700 | 5600 | 0 | 0 | 1990 |  |  |  | 2020-10-05 | 2020-10-05 | 2020-10-05 | 22 | 2020-10-05 | 22 | -0.0003941176 | -0.005191176 | 0.004788235 | 3.718644 | 6.896862 | -0.0002375 | -0.00780625 | 0.00756875 | 5.828 | 10.675625 | PS001151-A030820 | 0.01045 | 2.01025 | 0.0185 | 0.016 | 4.9305 | 5.001 | 4.605 | 5.065
1794 | PS001151-A030820-1/1-2 | 1100 | 36685 | 36686 | 1370.295 | 7.3827 | 7.72035 | 131.84 | 81.085 | 166.625 | 6.45 | 0.585 | 0.34 | 5.065 | 1.345 | 0.235 | 18.52 | 18.365 | 2.725 | 3.905 | 15.725 | 16.19 | 0.28 | 0.295 | 7.3 | 0.1 | PS001151-A030820-1 | CK002988-A210820 | CK002952-A290720 | 7.2105 | 7.2105 | 7.2115 | 5.72 | 5.71 |  |  |  | Rec-CK002806-A290320 | 2020-08-21 08:25 | 16 | 14.8 | 11 | Rec-CK002806-A290320 | 2020-07-29 17:10 | 18.3 | 10.1 | 12 | 1 | 1 | На контроль | OG 510 D - 2 | 1750 | 14 | 2030 | 85 | 80.4 | 1990 | 38 | 40 | 156 | 200 | 130 | 167.5 | 25.78 | 159 | 144 | 2020-10-14 | 37 | 38 | 40 | 79 | 80 | 81 | 46 | 48 | 50 |  |  |  | 168 | 169 | 170 | 0.4 | 0.4 | 0.4 | 700 | 5600 | 0 | 0 | 1990 |  |  |  | 2020-10-05 | 2020-10-05 | 2020-10-05 | 22 | 2020-10-05 | 22 | -0.0003941176 | -0.005191176 | 0.004788235 | 3.718644 | 6.896862 | -0.0002375 | -0.00780625 | 0.00756875 | 5.828 | 10.675625 | PS001151-A030820 | 0.01045 | 2.01025 | 0.0185 | 0.016 | 4.9305 | 5.001 | 4.605 | 5.065
1795 | PS001151-A030820-1/1-3 | 1100 | 36687 | 36688 | 1372.335 | 7.37035 | 7.7092 | 131.875 | 81.255 | 166.555 | 6.39 | 0.485 | 0.45 | 4.4 | 1.445 | 0.385 | 18.465 | 18.42 | 2.82 | 3.91 | 15.615 | 16.375 | 0.33 | 0.33 | 7.3 | 0.13 | PS001151-A030820-1 | CK002988-A210820 | CK002952-A290720 | 7.2105 | 7.2105 | 7.2115 | 5.72 | 5.71 |  |  |  | Rec-CK002806-A290320 | 2020-08-21 08:25 | 16 | 14.8 | 11 | Rec-CK002806-A290320 | 2020-07-29 17:10 | 18.3 | 10.1 | 12 | 1 | 1 | На контроль | OG 510 D - 2 | 1750 | 14 | 2030 | 85 | 80.4 | 1990 | 38 | 40 | 156 | 200 | 130 | 167.5 | 25.78 | 159 | 144 | 2020-10-14 | 37 | 38 | 40 | 79 | 80 | 81 | 46 | 48 | 50 |  |  |  | 168 | 169 | 170 | 0.4 | 0.4 | 0.4 | 700 | 5600 | 0 | 0 | 1990 |  |  |  | 2020-10-05 | 2020-10-05 | 2020-10-05 | 22 | 2020-10-05 | 22 | -0.0003941176 | -0.005191176 | 0.004788235 | 3.718644 | 6.896862 | -0.0002375 | -0.00780625 | 0.00756875 | 5.828 | 10.675625 | PS001151-A030820 | 0.01045 | 2.01025 | 0.0185 | 0.016 | 4.9305 | 5.001 | 4.605 | 5.065
1796 | PS001151-A030820-1/1-4 | 1100 | 36689 | 36690 | 1363.34 | 7.34975 | 7.70215 | 131.39 | 81.34 | 166.715 | 6.42 | 0.535 | 0.39 | 3.035 | 1.545 | 0.43 | 18.585 | 18.53 | 2.71 | 3.885 | 15.61 | 16.425 | 0.33 | 0.375 | 7.3 | 0.1 | PS001151-A030820-1 | CK002988-A210820 | CK002952-A290720 | 7.2105 | 7.2105 | 7.2115 | 5.72 | 5.71 |  |  |  | Rec-CK002806-A290320 | 2020-08-21 08:25 | 16 | 14.8 | 11 | Rec-CK002806-A290320 | 2020-07-29 17:10 | 18.3 | 10.1 | 12 | 1 | 1 | На контроль | OG 510 D - 2 | 1750 | 14 | 2030 | 85 | 80.4 | 1990 | 38 | 40 | 156 | 200 | 130 | 167.5 | 25.78 | 159 | 144 | 2020-10-14 | 37 | 38 | 40 | 79 | 80 | 81 | 46 | 48 | 50 |  |  |  | 168 | 169 | 170 | 0.4 | 0.4 | 0.4 | 700 | 5600 | 0 | 0 | 1990 |  |  |  | 2020-10-05 | 2020-10-05 | 2020-10-05 | 22 | 2020-10-05 | 22 | -0.0003941176 | -0.005191176 | 0.004788235 | 3.718644 | 6.896862 | -0.0002375 | -0.00780625 | 0.00756875 | 5.828 | 10.675625 | PS001151-A030820 | 0.01045 | 2.01025 | 0.0185 | 0.016 | 4.9305 | 5.001 | 4.605 | 5.065
1797 | PS001151-A030820-1/1-5 | 1100 | 36691 | 36692 | 1371.815 | 7.3469 | 7.70855 | 131.275 | 81.195 | 166.535 | 6.525 | 0.55 | 0.4 | 5.635 | 1.455 | 0.47 | 18.535 | 18.555 | 3.46 | 3.17 | 15.885 | 15.995 | 0.385 | 0.36 | 7.4 | 0.26 | PS001151-A030820-1 | CK002988-A210820 | CK002952-A290720 | 7.2105 | 7.2105 | 7.2115 | 5.72 | 5.71 |  |  |  | Rec-CK002806-A290320 | 2020-08-21 08:25 | 16 | 14.8 | 11 | Rec-CK002806-A290320 | 2020-07-29 17:10 | 18.3 | 10.1 | 12 | 1 | 1 | На контроль | OG 510 D - 2 | 1750 | 14 | 2030 | 85 | 80.4 | 1990 | 38 | 40 | 156 | 200 | 130 | 167.5 | 25.78 | 159 | 144 | 2020-10-14 | 37 | 38 | 40 | 79 | 80 | 81 | 46 | 48 | 50 |  |  |  | 168 | 169 | 170 | 0.4 | 0.4 | 0.4 | 700 | 5600 | 0 | 0 | 1990 |  |  |  | 2020-10-05 | 2020-10-05 | 2020-10-05 | 22 | 2020-10-05 | 22 | -0.0003941176 | -0.005191176 | 0.004788235 | 3.718644 | 6.896862 | -0.0002375 | -0.00780625 | 0.00756875 | 5.828 | 10.675625 | PS001151-A030820 | 0.01045 | 2.01025 | 0.0185 | 0.016 | 4.9305 | 5.001 | 4.605 | 5.065
1798 | PS001154-A040820-3/1-3 | 1050 | 36765 | 36766 | 1364.065 | 7.3242 | 7.6634 | 131.07 | 81.425 | 166.755 | 6.36 | 0.74 | 0.29 | 6.82 | 2.455 | 0.39 | 18.57 | 18.51 | 4.15 | 3.765 | 16.175 | 16.24 | 0.05 | 0.09 | 7.05 | 0.23 | PS001154-A040820-3 | CK002956-A310730 | CK003027-A230920 | 7.214 | 7.214 | 7.213 | 5.715 | 5.71 |  |  |  | Rec-CK002806-A290320 | 2020-07-31 08:25 | 18.1 | 14 | 12 | Rec-CK002806-A290320 | 2020-09-23 08:10 | 24 | 14.8 | 10.2 | 1 | 1 | На контроль | OG 510 D - 2 | 1750 | 14 | 2030 | 85 | 80.5 | 1990 | 35 | 40 | 156 | 200 | 131 | 167.5 | 25.28 | 159 | 144 | 2020-10-19 | 37 | 38 | 40 | 79 | 80 | 81 | 50 | 53 | 57 |  |  |  | 167 | 168 | 169 | 0.4 | 0.4 | 0.4 | 650 | 6700 | 0 | 0 | 1990 |  |  |  | 2020-10-05 | 2020-10-05 | 2020-10-05 | 26 | 2020-10-05 | 26 | -0.0003676471 | -0.005020588 | 0.004635294 | 3.557588 | 6.482259 | -0.0002529412 | -0.007747059 | 0.007494118 | 5.777 | 10.48671 | PS001154-A040820 | 0.0105875 | 1.9755 | 0.014875 | 0.016 | 4.839375 | 4.924 | 4.493 | 4.981
1799 | PS001154-A040820-3/1-1 | 1200 | 36773 | 36774 | 1384.965 | 7.37025 | 7.6823 | 131.115 | 81.255 | 166.42 | 6.435 | 1.39 | 0.43 | 6.25 | 2.26 | 0.345 | 18.625 | 18.635 | 3.82 | 6.61 | 15.87 | 16.23 | 0.01 | 0.14 | 7.05 | 0.16 | PS001154-A040820-3 | CK002956-A310730 | CK003027-A230920 | 7.214 | 7.214 | 7.213 | 5.715 | 5.71 |  |  |  | Rec-CK002806-A290320 | 2020-07-31 08:25 | 18.1 | 14 | 12 | Rec-CK002806-A290320 | 2020-09-23 08:10 | 24 | 14.8 | 10.2 | 1 | 1 | На контроль | OG 510 D - 2 | 1750 | 14 | 2030 | 85 | 80.5 | 1990 | 35 | 40 | 156 | 200 | 131 | 167.5 | 25.28 | 159 | 144 | 2020-10-19 | 37 | 38 | 40 | 79 | 80 | 81 | 50 | 53 | 57 |  |  |  | 167 | 168 | 169 | 0.4 | 0.4 | 0.4 | 650 | 6700 | 0 | 0 | 1990 |  |  |  | 2020-10-05 | 2020-10-05 | 2020-10-05 | 26 | 2020-10-05 | 26 | -0.0003676471 | -0.005020588 | 0.004635294 | 3.557588 | 6.482259 | -0.0002529412 | -0.007747059 | 0.007494118 | 5.777 | 10.48671 | PS001154-A040820 | 0.0105875 | 1.9755 | 0.014875 | 0.016 | 4.839375 | 4.924 | 4.493 | 4.981
1800 | PS001154-A040820-3/1-2 | 1050 | 36775 | 36776 | 1362.415 | 7.29825 | 7.63685 | 131.14 | 81.655 | 166.77 | 6.305 | 0.855 | 0.67 | 8.72 | 2.605 | 0.36 | 18.695 | 18.64 | 3.075 | 4.21 | 16.185 | 16.235 | 0.09 | 0.14 | 6.95 | 0.16 | PS001154-A040820-3 | CK002956-A310730 | CK003027-A230920 | 7.214 | 7.214 | 7.213 | 5.715 | 5.71 |  |  |  | Rec-CK002806-A290320 | 2020-07-31 08:25 | 18.1 | 14 | 12 | Rec-CK002806-A290320 | 2020-09-23 08:10 | 24 | 14.8 | 10.2 | 1 | 1 | На контроль | OG 510 D - 2 | 1750 | 14 | 2030 | 85 | 80.5 | 1990 | 35 | 40 | 156 | 200 | 131 | 167.5 | 25.28 | 159 | 144 | 2020-10-19 | 37 | 38 | 40 | 79 | 80 | 81 | 50 | 53 | 57 |  |  |  | 167 | 168 | 169 | 0.4 | 0.4 | 0.4 | 650 | 6700 | 0 | 0 | 1990 |  |  |  | 2020-10-05 | 2020-10-05 | 2020-10-05 | 26 | 2020-10-05 | 26 | -0.0003676471 | -0.005020588 | 0.004635294 | 3.557588 | 6.482259 | -0.0002529412 | -0.007747059 | 0.007494118 | 5.777 | 10.48671 | PS001154-A040820 | 0.0105875 | 1.9755 | 0.014875 | 0.016 | 4.839375 | 4.924 | 4.493 | 4.981
1801 | PS001154-A040820-3/1-4 | 1050 | 36784 | 36785 | 1375.88 | 7.34585 | 7.6904 | 131.15 | 81.505 | 166.875 | 6.43 | 0.63 | 0.39 | 5.38 | 2.16 | 0.405 | 18.45 | 18.45 | 3.295 | 4.07 | 16.94 | 15.69 | 0.025 | 0.06 | 7 | 0.22 | PS001154-A040820-3 | CK002956-A310730 | CK003027-A230920 | 7.214 | 7.214 | 7.213 | 5.715 | 5.71 |  |  |  | Rec-CK002806-A290320 | 2020-07-31 08:25 | 18.1 | 14 | 12 | Rec-CK002806-A290320 | 2020-09-23 08:10 | 24 | 14.8 | 10.2 | 1 | 1 | На контроль | OG 510 D - 2 | 1750 | 14 | 2030 | 85 | 80.5 | 1990 | 35 | 40 | 156 | 200 | 131 | 167.5 | 25.28 | 159 | 144 | 2020-10-19 | 37 | 38 | 40 | 79 | 80 | 81 | 50 | 53 | 57 |  |  |  | 167 | 168 | 169 | 0.4 | 0.4 | 0.4 | 650 | 6700 | 0 | 0 | 1990 |  |  |  | 2020-10-05 | 2020-10-05 | 2020-10-05 | 26 | 2020-10-05 | 26 | -0.0003676471 | -0.005020588 | 0.004635294 | 3.557588 | 6.482259 | -0.0002529412 | -0.007747059 | 0.007494118 | 5.777 | 10.48671 | PS001154-A040820 | 0.0105875 | 1.9755 | 0.014875 | 0.016 | 4.839375 | 4.924 | 4.493 | 4.981
1802 | PS001154-A040820-3/1-5 | 1050 | 36786 | 36787 | 1370.98 | 7.3255 | 7.6648 | 131.02 | 81.445 | 166.905 | 6.325 | 0.725 | 0.795 | 7.495 | 2.145 | 0.41 | 18.635 | 18.7 | 4.695 | 4.765 | 16.355 | 16.225 | 0.125 | 0.05 | 7.05 | 0.25 | PS001154-A040820-3 | CK002956-A310730 | CK003027-A230920 | 7.214 | 7.214 | 7.213 | 5.715 | 5.71 |  |  |  | Rec-CK002806-A290320 | 2020-07-31 08:25 | 18.1 | 14 | 12 | Rec-CK002806-A290320 | 2020-09-23 08:10 | 24 | 14.8 | 10.2 | 1 | 1 | На контроль | OG 510 D - 2 | 1750 | 14 | 2030 | 85 | 80.5 | 1990 | 35 | 40 | 156 | 200 | 131 | 167.5 | 25.28 | 159 | 144 | 2020-10-19 | 37 | 38 | 40 | 79 | 80 | 81 | 50 | 53 | 57 |  |  |  | 167 | 168 | 169 | 0.4 | 0.4 | 0.4 | 650 | 6700 | 0 | 0 | 1990 |  |  |  | 2020-10-05 | 2020-10-05 | 2020-10-05 | 26 | 2020-10-05 | 26 | -0.0003676471 | -0.005020588 | 0.004635294 | 3.557588 | 6.482259 | -0.0002529412 | -0.007747059 | 0.007494118 | 5.777 | 10.48671 | PS001154-A040820 | 0.0105875 | 1.9755 | 0.014875 | 0.016 | 4.839375 | 4.924 | 4.493 | 4.981
1803 | PS001154-A040820-3/1-6 | 1050 | 36788 | 36789 | 1372.73 | 7.3189 | 7.64135 | 131 | 81.39 | 166.76 | 6.43 | 1.015 | 0.98 | 8.13 | 2.4 | 0.38 | 18.915 | 18.91 | 4.93 | 4.535 | 15.665 | 16.68 | 0.19 | 0.02 | 7.3 | 0.33 | PS001154-A040820-3 | CK002956-A310730 | CK003027-A230920 | 7.214 | 7.214 | 7.213 | 5.715 | 5.71 |  |  |  | Rec-CK002806-A290320 | 2020-07-31 08:25 | 18.1 | 14 | 12 | Rec-CK002806-A290320 | 2020-09-23 08:10 | 24 | 14.8 | 10.2 | 1 | 1 | На контроль | OG 510 D - 2 | 1750 | 14 | 2030 | 85 | 80.5 | 1990 | 35 | 40 | 156 | 200 | 131 | 167.5 | 25.28 | 159 | 144 | 2020-10-19 | 37 | 38 | 40 | 79 | 80 | 81 | 50 | 53 | 57 |  |  |  | 167 | 168 | 169 | 0.4 | 0.4 | 0.4 | 650 | 6700 | 0 | 0 | 1990 |  |  |  | 2020-10-05 | 2020-10-05 | 2020-10-05 | 26 | 2020-10-05 | 26 | -0.0003676471 | -0.005020588 | 0.004635294 | 3.557588 | 6.482259 | -0.0002529412 | -0.007747059 | 0.007494118 | 5.777 | 10.48671 | PS001154-A040820 | 0.0105875 | 1.9755 | 0.014875 | 0.016 | 4.839375 | 4.924 | 4.493 | 4.981
1804 | PS001179-A051020-3/1-1 | 1200 | 36815 | 36816 | 1361 | 7.2862 | 7.64215 | 131.49 | 81.19 | 166.125 | 6.215 | 0.43 | 0.485 | 7.7 | 2.54 | 0.205 | 17.905 | 17.825 | 4.265 | 2.845 | 15.665 | 15.945 | 0.1 | 0.025 | 5.95 | 0.26 | PS001179-A051020-3 | CK003039-D011020 | CK003037-D300920 | 7.197 | 7.197 | 7.1975 | 5.695 | 5.715 | 7.258 | 7.258 | 7.258 | Rec-CK003039-D011020 | 2020-10-01 17:00 | 23.8 | 15.2 | 7.9 | Rec-CK003037-D300920 | 2020-09-30 18:45 | 23.4 | 15.5 | 7.9 | 3 | 3 | На контроль | OG 510 D - 2 | 1750 | 14 | 2030 | 85 | 80.5 | 1990 | 37 | 42 | 156 | 200 |  | 168 | 25.79 | 152 | 137 | 2020-10-20 | 35 | 38 | 40 | 79 | 80 | 81 | 37 | 40 | 44 |  |  |  | 167 | 168 | 169 | 0.4 | 0.4 | 0.4 | 650 | 5600 | 0 | 0 | 1980 |  |  |  | 2020-10-05 | 2020-10-05 | 2020-10-05 | 30 | 2020-10-05 | 30 | 0.0002529412 | -0.007335294 | 0.007588235 | 6.030059 | 10.64894 | 0.0002 | -0.007308333 | 0.007508333 | 6.01375 | 10.59592 | PS001179-A051020 | 0.0109125 | 1.999375 | 0.017125 | 0.019875 | 4.870625 | 4.9465 | 4.547 | 5.021
1805 | PS001179-A051020-3/1-2 | 1200 | 36817 | 36818 | 1357.235 | 7.30855 | 7.66865 | 131.485 | 81.205 | 166.505 | 6.225 | 0.64 | 0.665 | 8.385 | 2.585 | 0.18 | 18.065 | 18.065 | 3.14 | 2.425 | 15.61 | 15.95 | 0.015 | 0.045 | 6.1 | 0.28 | PS001179-A051020-3 | CK003039-D011020 | CK003037-D300920 | 7.197 | 7.197 | 7.1975 | 5.695 | 5.715 | 7.258 | 7.258 | 7.258 | Rec-CK003039-D011020 | 2020-10-01 17:00 | 23.8 | 15.2 | 7.9 | Rec-CK003037-D300920 | 2020-09-30 18:45 | 23.4 | 15.5 | 7.9 | 3 | 3 | На контроль | OG 510 D - 2 | 1750 | 14 | 2030 | 85 | 80.5 | 1990 | 37 | 42 | 156 | 200 |  | 168 | 25.79 | 152 | 137 | 2020-10-20 | 35 | 38 | 40 | 79 | 80 | 81 | 37 | 40 | 44 |  |  |  | 167 | 168 | 169 | 0.4 | 0.4 | 0.4 | 650 | 5600 | 0 | 0 | 1980 |  |  |  | 2020-10-05 | 2020-10-05 | 2020-10-05 | 30 | 2020-10-05 | 30 | 0.0002529412 | -0.007335294 | 0.007588235 | 6.030059 | 10.64894 | 0.0002 | -0.007308333 | 0.007508333 | 6.01375 | 10.59592 | PS001179-A051020 | 0.0109125 | 1.999375 | 0.017125 | 0.019875 | 4.870625 | 4.9465 | 4.547 | 5.021
1806 | PS001179-A051020-2/1-2 | 1050 | 36839 | 36840 | 1352.305 | 7.21155 | 7.56355 | 131.73 | 81.12 | 166.695 | 6.14 | 0.17 | 0.41 | 7.025 | 1.155 | 0.22 | 18.53 | 18.345 | 2.425 | 2.21 | 15.94 | 15.74 | 0.24 | 0.145 | 7.25 | 0.15 | PS001179-A051020-2 | CK003056-A161020 | CK003060-A171020 | 7.181 | 7.181 | 7.1815 | 5.685 | 5.715 | 7.242 | 7.242 | 7.242 | Rec-CK003056-A161020 | 2020-10-16 08:40 | 22.2 | 17 | 9.2 | Rec-CK002806-A290320 | 2020-10-17 09:25 | 21.9 | 15.7 | 9 | 1 | 1 | На контроль | OG 510 D - 2 | 1750 | 14 | 2030 | 85 | 80.3 | 1990 | 35 | 40 | 156 | 200 | 130 | 167.5 | 26.03 | 160 | 145 | 2020-10-24 | 36 | 38 | 40 | 79 | 80 | 81 | 38 | 40 | 42 |  |  |  | 167 | 168 | 169 | 0.39 | 0.39 | 0.39 | 500 | 6700 | 0 | 0 | 1990 |  |  |  | 2020-10-05 | 2020-10-05 | 2020-10-05 | 48 | 2020-10-05 | 48 | -0.0002235294 | -0.007782353 | 0.007558824 | 5.787529 | 10.65065 | -0.0002647059 | -0.007752941 | 0.007488235 | 5.738588 | 10.64312 | PS001179-A051020 | 0.0109125 | 1.999375 | 0.017125 | 0.019875 | 4.870625 | 4.9465 | 4.547 | 5.021
1807 | PS001179-A051020-2/1-1 | 1050 | 36872 | 36873 | 1363.5 | 7.2316 | 7.56875 | 131.915 | 81.15 | 166.71 | 6.285 | 0.375 | 0.33 | 6.27 | 1.1 | 0.32 | 18.805 | 18.56 | 3.145 | 3.04 | 16.13 | 15.64 | 0.225 | 0.1 | 7.2 | 0.09 | PS001179-A051020-2 | CK003056-A161020 | CK003060-A171020 | 7.181 | 7.181 | 7.1815 | 5.685 | 5.715 | 7.242 | 7.242 | 7.242 | Rec-CK003056-A161020 | 2020-10-16 08:40 | 22.2 | 17 | 9.2 | Rec-CK002806-A290320 | 2020-10-17 09:25 | 21.9 | 15.7 | 9 | 1 | 1 | На контроль | OG 510 D - 2 | 1750 | 14 | 2030 | 85 | 80.3 | 1990 | 35 | 40 | 156 | 200 | 130 | 167.5 | 26.03 | 160 | 145 | 2020-10-24 | 36 | 38 | 40 | 79 | 80 | 81 | 38 | 40 | 42 |  |  |  | 167 | 168 | 169 | 0.39 | 0.39 | 0.39 | 500 | 6700 | 0 | 0 | 1990 |  |  |  | 2020-10-05 | 2020-10-05 | 2020-10-05 | 48 | 2020-10-05 | 48 | -0.0002235294 | -0.007782353 | 0.007558824 | 5.787529 | 10.65065 | -0.0002647059 | -0.007752941 | 0.007488235 | 5.738588 | 10.64312 | PS001179-A051020 | 0.0109125 | 1.999375 | 0.017125 | 0.019875 | 4.870625 | 4.9465 | 4.547 | 5.021
1808 | PS001179-A051020-2/1-3 | 1050 | 36874 | 36875 | 1357.96 | 7.22255 | 7.56275 | 131.6 | 81.11 | 166.74 | 6.145 | 0.4 | 0.48 | 8.05 | 1.65 | 0.18 | 18.335 | 18.335 | 3.025 | 2.97 | 15.63 | 16.025 | 0.125 | 0.09 | 7.2 | 0.12 | PS001179-A051020-2 | CK003056-A161020 | CK003060-A171020 | 7.181 | 7.181 | 7.1815 | 5.685 | 5.715 | 7.242 | 7.242 | 7.242 | Rec-CK003056-A161020 | 2020-10-16 08:40 | 22.2 | 17 | 9.2 | Rec-CK002806-A290320 | 2020-10-17 09:25 | 21.9 | 15.7 | 9 | 1 | 1 | На контроль | OG 510 D - 2 | 1750 | 14 | 2030 | 85 | 80.3 | 1990 | 35 | 40 | 156 | 200 | 130 | 167.5 | 26.03 | 160 | 145 | 2020-10-24 | 36 | 38 | 40 | 79 | 80 | 81 | 38 | 40 | 42 |  |  |  | 167 | 168 | 169 | 0.39 | 0.39 | 0.39 | 500 | 6700 | 0 | 0 | 1990 |  |  |  | 2020-10-05 | 2020-10-05 | 2020-10-05 | 48 | 2020-10-05 | 48 | -0.0002235294 | -0.007782353 | 0.007558824 | 5.787529 | 10.65065 | -0.0002647059 | -0.007752941 | 0.007488235 | 5.738588 | 10.64312 | PS001179-A051020 | 0.0109125 | 1.999375 | 0.017125 | 0.019875 | 4.870625 | 4.9465 | 4.547 | 5.021
1809 | PS001179-A051020-2/1-4 | 1050 | 36876 | 36877 | 1360.96 | 7.24045 | 7.57905 | 131.425 | 81.07 | 166.495 | 6.2 | 0.56 | 0.825 | 7.78 | 2.18 | 0.13 | 18.31 | 18.365 | 3 | 2.835 | 15.67 | 15.925 | 0.145 | 0.115 | 7.25 | 0.14 | PS001179-A051020-2 | CK003056-A161020 | CK003060-A171020 | 7.181 | 7.181 | 7.1815 | 5.685 | 5.715 | 7.242 | 7.242 | 7.242 | Rec-CK003056-A161020 | 2020-10-16 08:40 | 22.2 | 17 | 9.2 | Rec-CK002806-A290320 | 2020-10-17 09:25 | 21.9 | 15.7 | 9 | 1 | 1 | На контроль | OG 510 D - 2 | 1750 | 14 | 2030 | 85 | 80.3 | 1990 | 35 | 40 | 156 | 200 | 130 | 167.5 | 26.03 | 160 | 145 | 2020-10-24 | 36 | 38 | 40 | 79 | 80 | 81 | 38 | 40 | 42 |  |  |  | 167 | 168 | 169 | 0.39 | 0.39 | 0.39 | 500 | 6700 | 0 | 0 | 1990 |  |  |  | 2020-10-05 | 2020-10-05 | 2020-10-05 | 48 | 2020-10-05 | 48 | -0.0002235294 | -0.007782353 | 0.007558824 | 5.787529 | 10.65065 | -0.0002647059 | -0.007752941 | 0.007488235 | 5.738588 | 10.64312 | PS001179-A051020 | 0.0109125 | 1.999375 | 0.017125 | 0.019875 | 4.870625 | 4.9465 | 4.547 | 5.021
1810 | PS001179-A051020-2/1-5 | 1050 | 36878 | 36879 | 1356.575 | 7.23835 | 7.5703 | 131.48 | 81.04 | 166.28 | 6.22 | 0.63 | 0.98 | 5.66 | 2.315 | 0.09 | 18.4 | 18.455 | 2.59 | 2.055 | 15.76 | 15.715 | 0.16 | 0.19 | 7.4 | 0.19 | PS001179-A051020-2 | CK003056-A161020 | CK003060-A171020 | 7.181 | 7.181 | 7.1815 | 5.685 | 5.715 | 7.242 | 7.242 | 7.242 | Rec-CK003056-A161020 | 2020-10-16 08:40 | 22.2 | 17 | 9.2 | Rec-CK002806-A290320 | 2020-10-17 09:25 | 21.9 | 15.7 | 9 | 1 | 1 | На контроль | OG 510 D - 2 | 1750 | 14 | 2030 | 85 | 80.3 | 1990 | 35 | 40 | 156 | 200 | 130 | 167.5 | 26.03 | 160 | 145 | 2020-10-24 | 36 | 38 | 40 | 79 | 80 | 81 | 38 | 40 | 42 |  |  |  | 167 | 168 | 169 | 0.39 | 0.39 | 0.39 | 500 | 6700 | 0 | 0 | 1990 |  |  |  | 2020-10-05 | 2020-10-05 | 2020-10-05 | 48 | 2020-10-05 | 48 | -0.0002235294 | -0.007782353 | 0.007558824 | 5.787529 | 10.65065 | -0.0002647059 | -0.007752941 | 0.007488235 | 5.738588 | 10.64312 | PS001179-A051020 | 0.0109125 | 1.999375 | 0.017125 | 0.019875 | 4.870625 | 4.9465 | 4.547 | 5.021
1811 | PS001180-A061020-1-2/1-1 | 1100 | 36888 | 36889 | 1358.61 | 7.3101 | 7.64955 | 130.775 | 81.385 | 167.66 | 6.46 | 0.105 | 0.34 | 3.495 | 3.165 | 0.33 | 18.35 | 18.015 | 3.25 | 2.57 | 16.255 | 15.52 | 0.28 | 0.19 | 7.15 | 0.1 | PS001180-A061020-1-2 | CK003056-A161020 | CK003056-A161020 | 7.1885 | 7.1885 | 7.19 | 5.715 | 5.735 | 7.2495 | 7.2495 | 7.2495 | Rec-CK003056-A161020 | 2020-10-16 08:40 | 22.2 | 17 | 9.2 | Rec-CK003056-A161020 | 2020-10-16 08:40 | 22.2 | 17 | 9.2 | 1 | 1 | На контроль | OG 510 D - 2 | 1750 | 14 | 2030 | 85 | 80.5 | 1990 | 35 | 40 | 156 | 200 | 130 | 167.5 | 25.9 | 146 | 131 | 2020-10-26 | 37 | 38 | 39 | 79 | 80 | 81 | 39 | 41 | 42 |  |  |  | 167 | 168 | 169 | 0.41 | 0.41 | 0.41 | 650 | 4700 | 0 | 0 | 1990 |  |  |  | 2020-10-05 | 2020-10-05 | 2020-10-05 | 55 | 2020-10-05 | 55 | -0.0002235294 | -0.007782353 | 0.007558824 | 5.787529 | 10.65065 | -0.0002235294 | -0.007782353 | 0.007558824 | 5.787529 | 10.65065 | PS001180-A061020 | 0.0108 | 2.0015 | 0.0105 | 0.0165 | 4.880875 | 4.9405 | 4.543 | 5.031
1812 | PS001180-A061020-1-2/1-2 | 1050 | 36890 | 36891 | 1356.255 | 7.312 | 7.65565 | 131.12 | 81.325 | 167.53 | 6.355 | 0.225 | 0.53 | 3.745 | 3.18 | 0.235 | 18.465 | 18.315 | 3.65 | 2.67 | 16.09 | 15.635 | 0.3 | 0.185 | 7.25 | 0.15 | PS001180-A061020-1-2 | CK003056-A161020 | CK003056-A161020 | 7.1885 | 7.1885 | 7.19 | 5.715 | 5.735 | 7.2495 | 7.2495 | 7.2495 | Rec-CK003056-A161020 | 2020-10-16 08:40 | 22.2 | 17 | 9.2 | Rec-CK003056-A161020 | 2020-10-16 08:40 | 22.2 | 17 | 9.2 | 1 | 1 | На контроль | OG 510 D - 2 | 1750 | 14 | 2030 | 85 | 80.5 | 1990 | 35 | 40 | 156 | 200 | 130 | 167.5 | 25.9 | 146 | 131 | 2020-10-26 | 37 | 38 | 39 | 79 | 80 | 81 | 39 | 41 | 42 |  |  |  | 167 | 168 | 169 | 0.41 | 0.41 | 0.41 | 650 | 4700 | 0 | 0 | 1990 |  |  |  | 2020-10-05 | 2020-10-05 | 2020-10-05 | 55 | 2020-10-05 | 55 | -0.0002235294 | -0.007782353 | 0.007558824 | 5.787529 | 10.65065 | -0.0002235294 | -0.007782353 | 0.007558824 | 5.787529 | 10.65065 | PS001180-A061020 | 0.0108 | 2.0015 | 0.0105 | 0.0165 | 4.880875 | 4.9405 | 4.543 | 5.031
1813 | PS001180-A061020-1-2/1-3 | 1200 | 36892 | 36893 | 1356.96 | 7.28435 | 7.61325 | 131.125 | 81.445 | 167.615 | 6.28 | 0.41 | 0.54 | 5.135 | 3.31 | 0.33 | 18.585 | 18.54 | 5.35 | 3.115 | 15.88 | 15.875 | 0.195 | 0.13 | 7.3 | 0.22 | PS001180-A061020-1-2 | CK003056-A161020 | CK003056-A161020 | 7.1885 | 7.1885 | 7.19 | 5.715 | 5.735 | 7.2495 | 7.2495 | 7.2495 | Rec-CK003056-A161020 | 2020-10-16 08:40 | 22.2 | 17 | 9.2 | Rec-CK003056-A161020 | 2020-10-16 08:40 | 22.2 | 17 | 9.2 | 1 | 1 | На контроль | OG 510 D - 2 | 1750 | 14 | 2030 | 85 | 80.5 | 1990 | 35 | 40 | 156 | 200 | 130 | 167.5 | 25.9 | 146 | 131 | 2020-10-26 | 37 | 38 | 39 | 79 | 80 | 81 | 39 | 41 | 42 |  |  |  | 167 | 168 | 169 | 0.41 | 0.41 | 0.41 | 650 | 4700 | 0 | 0 | 1990 |  |  |  | 2020-10-05 | 2020-10-05 | 2020-10-05 | 55 | 2020-10-05 | 55 | -0.0002235294 | -0.007782353 | 0.007558824 | 5.787529 | 10.65065 | -0.0002235294 | -0.007782353 | 0.007558824 | 5.787529 | 10.65065 | PS001180-A061020 | 0.0108 | 2.0015 | 0.0105 | 0.0165 | 4.880875 | 4.9405 | 4.543 | 5.031
1814 | PS001180-A061020-1-2/1-4 | 1195 | 36894 | 36895 | 1374.17 | 7.28095 | 7.6033 | 131.05 | 81.435 | 167.615 | 6.385 | 0.58 | 0.8 | 5.8 | 3.185 | 0.225 | 19.085 | 19.03 | 5.375 | 3.795 | 15.705 | 15.915 | 0.18 | 0.125 | 7.55 | 0.23 | PS001180-A061020-1-2 | CK003056-A161020 | CK003056-A161020 | 7.1885 | 7.1885 | 7.19 | 5.715 | 5.735 | 7.2495 | 7.2495 | 7.2495 | Rec-CK003056-A161020 | 2020-10-16 08:40 | 22.2 | 17 | 9.2 | Rec-CK003056-A161020 | 2020-10-16 08:40 | 22.2 | 17 | 9.2 | 1 | 1 | На контроль | OG 510 D - 2 | 1750 | 14 | 2030 | 85 | 80.5 | 1990 | 35 | 40 | 156 | 200 | 130 | 167.5 | 25.9 | 146 | 131 | 2020-10-26 | 37 | 38 | 39 | 79 | 80 | 81 | 39 | 41 | 42 |  |  |  | 167 | 168 | 169 | 0.41 | 0.41 | 0.41 | 650 | 4700 | 0 | 0 | 1990 |  |  |  | 2020-10-05 | 2020-10-05 | 2020-10-05 | 55 | 2020-10-05 | 55 | -0.0002235294 | -0.007782353 | 0.007558824 | 5.787529 | 10.65065 | -0.0002235294 | -0.007782353 | 0.007558824 | 5.787529 | 10.65065 | PS001180-A061020 | 0.0108 | 2.0015 | 0.0105 | 0.0165 | 4.880875 | 4.9405 | 4.543 | 5.031
1815 | PS001180-A061020-1-1/1-1 | 1200 | 36880 | 36881 | 1364.535 | 7.24665 | 7.5783 | 131.39 | 81.315 | 167.675 | 6.345 | 0.255 | 0.62 | 3.52 | 1.19 | 0.175 | 18.425 | 18.415 | 4.05 | 2.585 | 15.57 | 15.99 | 0.32 | 0.255 | 7.55 | 0.17 | PS001180-A061020-1-1 | CK003034-A290920 | CK003034-A290920 | 7.1885 | 7.1885 | 7.1875 | 5.725 | 5.72 |  |  |  | Rec-CK002806-A290320 | 2020-09-29 17:00 | 23.5 | 11.3 | 9.7 | Rec-CK002806-A290320 | 2020-09-29 17:00 | 23.5 | 11.3 | 9.7 | 1 | 1 | На контроль | OG 510 D - 2 | 1750 | 14 | 2030 | 85 | 80.5 | 1990 | 35 | 40 | 156 | 200 | 130 | 167.5 | 26 | 145 | 130 | 2020-10-26 | 37 | 39 | 41 | 79 | 80 | 81 | 40 | 41 | 43 |  |  |  | 167 | 168 | 169 | 0.4 | 0.4 | 0.4 | 650 | 4700 | 0 | 0 | 1990 |  |  |  | 2020-10-05 | 2020-10-05 | 2020-10-05 | 52 | 2020-10-05 | 52 | -0.0003588235 | -0.007829412 | 0.007470588 | 5.826294 | 10.62571 | -0.0003588235 | -0.007829412 | 0.007470588 | 5.826294 | 10.62571 | PS001180-A061020 | 0.0108 | 2.0015 | 0.0105 | 0.0165 | 4.880875 | 4.9405 | 4.543 | 5.031
1816 | PS001180-A061020-1-1/1-2 | 1200 | 36882 | 36883 | 1352.955 | 7.2477 | 7.58385 | 131.375 | 81.39 | 167.77 | 6.325 | 0.195 | 0.485 | 2.745 | 1.315 | 0.08 | 18.53 | 18.52 | 3.805 | 2.495 | 15.785 | 15.8 | 0.355 | 0.275 | 7.6 | 0.15 | PS001180-A061020-1-1 | CK003034-A290920 | CK003034-A290920 | 7.1885 | 7.1885 | 7.1875 | 5.725 | 5.72 |  |  |  | Rec-CK002806-A290320 | 2020-09-29 17:00 | 23.5 | 11.3 | 9.7 | Rec-CK002806-A290320 | 2020-09-29 17:00 | 23.5 | 11.3 | 9.7 | 1 | 1 | На контроль | OG 510 D - 2 | 1750 | 14 | 2030 | 85 | 80.5 | 1990 | 35 | 40 | 156 | 200 | 130 | 167.5 | 26 | 145 | 130 | 2020-10-26 | 37 | 39 | 41 | 79 | 80 | 81 | 40 | 41 | 43 |  |  |  | 167 | 168 | 169 | 0.4 | 0.4 | 0.4 | 650 | 4700 | 0 | 0 | 1990 |  |  |  | 2020-10-05 | 2020-10-05 | 2020-10-05 | 52 | 2020-10-05 | 52 | -0.0003588235 | -0.007829412 | 0.007470588 | 5.826294 | 10.62571 | -0.0003588235 | -0.007829412 | 0.007470588 | 5.826294 | 10.62571 | PS001180-A061020 | 0.0108 | 2.0015 | 0.0105 | 0.0165 | 4.880875 | 4.9405 | 4.543 | 5.031
1817 | PS001180-A061020-1-1/1-3 | 1100 | 36884 | 36885 | 1363.65 | 7.24185 | 7.58275 | 131.045 | 81.325 | 167.725 | 6.325 | 0.205 | 0.465 | 4.735 | 1.375 | 0.13 | 18.305 | 18.35 | 3.035 | 3.155 | 15.885 | 15.635 | 0.205 | 0.23 | 7.5 | 0.07 | PS001180-A061020-1-1 | CK003034-A290920 | CK003034-A290920 | 7.1885 | 7.1885 | 7.1875 | 5.725 | 5.72 |  |  |  | Rec-CK002806-A290320 | 2020-09-29 17:00 | 23.5 | 11.3 | 9.7 | Rec-CK002806-A290320 | 2020-09-29 17:00 | 23.5 | 11.3 | 9.7 | 1 | 1 | На контроль | OG 510 D - 2 | 1750 | 14 | 2030 | 85 | 80.5 | 1990 | 35 | 40 | 156 | 200 | 130 | 167.5 | 26 | 145 | 130 | 2020-10-26 | 37 | 39 | 41 | 79 | 80 | 81 | 40 | 41 | 43 |  |  |  | 167 | 168 | 169 | 0.4 | 0.4 | 0.4 | 650 | 4700 | 0 | 0 | 1990 |  |  |  | 2020-10-05 | 2020-10-05 | 2020-10-05 | 52 | 2020-10-05 | 52 | -0.0003588235 | -0.007829412 | 0.007470588 | 5.826294 | 10.62571 | -0.0003588235 | -0.007829412 | 0.007470588 | 5.826294 | 10.62571 | PS001180-A061020 | 0.0108 | 2.0015 | 0.0105 | 0.0165 | 4.880875 | 4.9405 | 4.543 | 5.031
1818 | PS001180-A061020-1-1/1-4 | 1090 | 36886 | 36887 | 1374.745 | 7.24035 | 7.5801 | 131.09 | 81.37 | 167.41 | 6.325 | 0.33 | 0.495 | 5.29 | 1.375 | 0.25 | 18.15 | 18.175 | 2.76 | 2.76 | 15.67 | 15.8 | 0.14 | 0.2 | 7.45 | 0.13 | PS001180-A061020-1-1 | CK003034-A290920 | CK003034-A290920 | 7.1885 | 7.1885 | 7.1875 | 5.725 | 5.72 |  |  |  | Rec-CK002806-A290320 | 2020-09-29 17:00 | 23.5 | 11.3 | 9.7 | Rec-CK002806-A290320 | 2020-09-29 17:00 | 23.5 | 11.3 | 9.7 | 1 | 1 | На контроль | OG 510 D - 2 | 1750 | 14 | 2030 | 85 | 80.5 | 1990 | 35 | 40 | 156 | 200 | 130 | 167.5 | 26 | 145 | 130 | 2020-10-26 | 37 | 39 | 41 | 79 | 80 | 81 | 40 | 41 | 43 |  |  |  | 167 | 168 | 169 | 0.4 | 0.4 | 0.4 | 650 | 4700 | 0 | 0 | 1990 |  |  |  | 2020-10-05 | 2020-10-05 | 2020-10-05 | 52 | 2020-10-05 | 52 | -0.0003588235 | -0.007829412 | 0.007470588 | 5.826294 | 10.62571 | -0.0003588235 | -0.007829412 | 0.007470588 | 5.826294 | 10.62571 | PS001180-A061020 | 0.0108 | 2.0015 | 0.0105 | 0.0165 | 4.880875 | 4.9405 | 4.543 | 5.031
1819 | PS001169-A070920-3/1-2 | 1200 | 36913 | 36914 | 1365.095 | 7.48645 | 7.8292 | 131.195 | 80.97 | 167.19 | 6.54 | 0.555 | 0.29 | 4.145 | 0.575 | 0.095 | 18.375 | 18.48 | 3.745 | 2.37 | 16.02 | 16.055 | 0.44 | 0.425 | 7.5 | 0.15 | PS001169-A070920-3 | CK003036-A300920 | CK003047-A101020 | 7.189 | 7.189 | 7.191 | 5.72 | 5.71 | 7.25 | 7.25 | 7.25 | Rec-CK002806-A290320 | 2020-09-30 16:50 | 23.4 | 10.4 | 9.7 | Rec-CK002806-A290320 | 2020-10-10 08:00 | 22.6 | 13.9 | 22 | 1 | 1 | На контроль | OG 510 D - 2 | 1750 | 14 | 2030 | 85 | 80.2 | 1980 | 35 | 40 | 156 | 200 | 130 | 167.5 | 25.65 | 159 | 144 | 2020-10-27 | 38 | 39 | 41 | 79 | 80 | 81 | 38 | 40 | 42 |  |  |  | 167 | 168 | 169 | 0.41 | 0.41 | 0.41 | 650 | 5700 | 0 | 0 | 1980 |  |  |  | 2020-10-05 | 2020-10-05 | 2020-10-05 | 59 | 2020-10-05 | 59 | -0.00023125 | -0.007775 | 0.00754375 | 5.8121875 | 10.7015 | -0.0003 | -0.007805556 | 0.007505556 | 5.858833 | 10.64206 | PS001169-A070920 | 0.010475 | 2.01475 | 0.01125 | 0.02825 | 4.909125 | 4.977 | 4.557 | 5.064
1820 | PS001169-A070920-3/1-3 | 1200 | 36929 | 36930 | 1379.015 | 7.4845 | 7.8269 | 131.965 | 80.97 | 166.425 | 6.485 | 0.365 | 0.29 | 4.45 | 0.475 | 0.14 | 18.73 | 18.685 | 3.75 | 2.455 | 16.1 | 15.855 | 0.4 | 0.425 | 7.75 | 0.17 | PS001169-A070920-3 | CK003036-A300920 | CK003047-A101020 | 7.189 | 7.189 | 7.191 | 5.72 | 5.71 | 7.25 | 7.25 | 7.25 | Rec-CK002806-A290320 | 2020-09-30 16:50 | 23.4 | 10.4 | 9.7 | Rec-CK002806-A290320 | 2020-10-10 08:00 | 22.6 | 13.9 | 22 | 1 | 1 | На контроль | OG 510 D - 2 | 1750 | 14 | 2030 | 85 | 80.2 | 1980 | 35 | 40 | 156 | 200 | 130 | 167.5 | 25.65 | 159 | 144 | 2020-10-27 | 38 | 39 | 41 | 79 | 80 | 81 | 38 | 40 | 42 |  |  |  | 167 | 168 | 169 | 0.41 | 0.41 | 0.41 | 650 | 5700 | 0 | 0 | 1980 |  |  |  | 2020-10-05 | 2020-10-05 | 2020-10-05 | 59 | 2020-10-05 | 59 | -0.00023125 | -0.007775 | 0.00754375 | 5.8121875 | 10.7015 | -0.0003 | -0.007805556 | 0.007505556 | 5.858833 | 10.64206 | PS001169-A070920 | 0.010475 | 2.01475 | 0.01125 | 0.02825 | 4.909125 | 4.977 | 4.557 | 5.064
1821 | PS001181-A061020-3/1-1 | 1100 | 36923 | 36924 | 1388.995 | 7.2373 | 7.5583 | 130.78 | 81.32 | 167.55 | 6.33 | 0.92 | 0.425 | 12.43 | 2.145 | 0.245 | 18.13 | 18.095 | 5.915 | 5.465 | 15.365 | 15.35 | 0.275 | 0.19 | 7.5 | 0.1 | PS001181-A061020-3 | CK003058-A161020 | CK003058-A161020 | 7.181 | 7.181 | 7.183 | 5.71 | 5.7 | 7.2425 | 7.2425 | 7.2425 | Rec-CK003056-A161020 | 2020-10-16 17:00 | 22 | 16.5 | 9.3 | Rec-CK003056-A161020 | 2020-10-16 17:00 | 22 | 16.5 | 9.3 | 1 | 1 | На контроль | OG 510 D - 2 | 1750 | 14 | 2030 | 85 | 80.4 | 1990 | 35 | 40 | 156 | 200 | 130 | 167.5 | 26.1 | 159 | 144 | 2020-10-27 | 37 | 39 | 41 | 79 | 80 | 81 | 38 | 40 | 42 |  |  |  | 167 | 168 | 169 | 0.4 | 0.4 | 0.4 | 500 | 5700 | 0 | 0 | 1980 |  |  |  | 2020-10-05 | 2020-10-05 | 2020-10-05 | 63 | 2020-10-05 | 63 | -0.0002294118 | -0.007752941 | 0.007523529 | 5.757412 | 10.63194 | -0.0002294118 | -0.007752941 | 0.007523529 | 5.757412 | 10.63194 | PS001181-A061020 | 0.01095 | 1.993 | 0.0135 | 0.01875 | 4.8875 | 4.9375 | 4.577 | 5.032
1822 | PS001181-A061020-3/1-2 | 1200 | 36933 | 36934 | 1389.41 | 7.30335 | 7.6332 | 131.035 | 81.295 | 167.5 | 6.34 | 0.68 | 0.55 | 11.97 | 2.355 | 0.445 | 18.125 | 18.175 | 6.8 | 5.83 | 15.545 | 15.44 | 0.4 | 0.185 | 7.4 | 0.2 | PS001181-A061020-3 | CK003058-A161020 | CK003058-A161020 | 7.181 | 7.181 | 7.183 | 5.71 | 5.7 | 7.2425 | 7.2425 | 7.2425 | Rec-CK003056-A161020 | 2020-10-16 17:00 | 22 | 16.5 | 9.3 | Rec-CK003056-A161020 | 2020-10-16 17:00 | 22 | 16.5 | 9.3 | 1 | 1 | На контроль | OG 510 D - 2 | 1750 | 14 | 2030 | 85 | 80.4 | 1990 | 35 | 40 | 156 | 200 | 130 | 167.5 | 26.1 | 159 | 144 | 2020-10-27 | 37 | 39 | 41 | 79 | 80 | 81 | 38 | 40 | 42 |  |  |  | 167 | 168 | 169 | 0.4 | 0.4 | 0.4 | 500 | 5700 | 0 | 0 | 1980 |  |  |  | 2020-10-05 | 2020-10-05 | 2020-10-05 | 63 | 2020-10-05 | 63 | -0.0002294118 | -0.007752941 | 0.007523529 | 5.757412 | 10.63194 | -0.0002294118 | -0.007752941 | 0.007523529 | 5.757412 | 10.63194 | PS001181-A061020 | 0.01095 | 1.993 | 0.0135 | 0.01875 | 4.8875 | 4.9375 | 4.577 | 5.032
1823 | PS001181-A061020-3/1-3 | 1200 | 36935 | 36936 | 1384.21 | 7.32715 | 7.6609 | 131.295 | 81.27 | 167.145 | 6.3 | 0.54 | 0.675 | 11.845 | 2.495 | 0.47 | 18.25 | 18.07 | 4.215 | 5.33 | 15.355 | 15.81 | 0.375 | 0.23 | 7.3 | 0.24 | PS001181-A061020-3 | CK003058-A161020 | CK003058-A161020 | 7.181 | 7.181 | 7.183 | 5.71 | 5.7 | 7.2425 | 7.2425 | 7.2425 | Rec-CK003056-A161020 | 2020-10-16 17:00 | 22 | 16.5 | 9.3 | Rec-CK003056-A161020 | 2020-10-16 17:00 | 22 | 16.5 | 9.3 | 1 | 1 | На контроль | OG 510 D - 2 | 1750 | 14 | 2030 | 85 | 80.4 | 1990 | 35 | 40 | 156 | 200 | 130 | 167.5 | 26.1 | 159 | 144 | 2020-10-27 | 37 | 39 | 41 | 79 | 80 | 81 | 38 | 40 | 42 |  |  |  | 167 | 168 | 169 | 0.4 | 0.4 | 0.4 | 500 | 5700 | 0 | 0 | 1980 |  |  |  | 2020-10-05 | 2020-10-05 | 2020-10-05 | 63 | 2020-10-05 | 63 | -0.0002294118 | -0.007752941 | 0.007523529 | 5.757412 | 10.63194 | -0.0002294118 | -0.007752941 | 0.007523529 | 5.757412 | 10.63194 | PS001181-A061020 | 0.01095 | 1.993 | 0.0135 | 0.01875 | 4.8875 | 4.9375 | 4.577 | 5.032
1824 | PS001181-A061020-3/1-4 | 1100 | 36946 | 36947 | 1370.42 | 7.3206 | 7.65915 | 131.43 | 81.31 | 167.005 | 6.335 | 0.415 | 0.865 | 8.53 | 2.44 | 0.315 | 17.88 | 17.92 | 2.855 | 2.805 | 15.455 | 15.705 | 0.5 | 0.405 | 7.25 | 0.24 | PS001181-A061020-3 | CK003058-A161020 | CK003058-A161020 | 7.181 | 7.181 | 7.183 | 5.71 | 5.7 | 7.2425 | 7.2425 | 7.2425 | Rec-CK003056-A161020 | 2020-10-16 17:00 | 22 | 16.5 | 9.3 | Rec-CK003056-A161020 | 2020-10-16 17:00 | 22 | 16.5 | 9.3 | 1 | 1 | На контроль | OG 510 D - 2 | 1750 | 14 | 2030 | 85 | 80.4 | 1990 | 35 | 40 | 156 | 200 | 130 | 167.5 | 26.1 | 159 | 144 | 2020-10-27 | 37 | 39 | 41 | 79 | 80 | 81 | 38 | 40 | 42 |  |  |  | 167 | 168 | 169 | 0.4 | 0.4 | 0.4 | 500 | 5700 | 0 | 0 | 1980 |  |  |  | 2020-10-05 | 2020-10-05 | 2020-10-05 | 63 | 2020-10-05 | 63 | -0.0002294118 | -0.007752941 | 0.007523529 | 5.757412 | 10.63194 | -0.0002294118 | -0.007752941 | 0.007523529 | 5.757412 | 10.63194 | PS001181-A061020 | 0.01095 | 1.993 | 0.0135 | 0.01875 | 4.8875 | 4.9375 | 4.577 | 5.032
1825 | PS001180-A061020-2-1/1-2 | 1200 | 36944 | 36945 | 1365.85 | 7.16405 | 7.51795 | 130.915 | 80.615 | 166.94 | 6.34 | 0.44 | 0.63 | 3.76 | 0.725 | 0.29 | 18.17 | 18.215 | 4.745 | 3.99 | 15.975 | 15.665 | 0.045 | 0.255 | 7.15 | 0.2 | PS001180-A061020-2-1 | CK002897-A260620 | CK003062-A201020 | 7.185 | 7.185 | 7.186 | 5.71 | 5.735 | 7.2465 | 7.2465 | 7.2465 | Rec-CK002806-A290320 | 2020-06-26 08:30 | 21.8 | 10.9 | 13.2 | Rec-CK002806-A290320 | 2020-10-20 08:10 | 21.8 | 13.9 | 9.1 | 1 | 1 | На контроль | OG 510 D - 2 | 1750 | 14 | 2030 | 85 | 79.7 | 1990 | 38 | 40 | 156 | 200 | 130 | 167.5 | 25.85 | 146 | 131 | 2020-10-28 | 39 | 42 | 45 | 79 | 80 | 81 | 41 | 43 | 45 |  |  |  | 165 | 166 | 167 | 0.4 | 0.4 | 0.4 | 500 | 4700 | 0 | 0 | 1990 |  |  |  | 2020-10-05 | 2020-10-05 | 2020-10-05 | 66 | 2020-10-05 | 66 | -0.00018125 | -0.00773125 | 0.00755 | 5.7145 | 10.5998125 | -0.0003352941 | -0.007758824 | 0.007423529 | 5.740471 | 10.60118 | PS001180-A061020 | 0.0108 | 2.0015 | 0.0105 | 0.0165 | 4.880875 | 4.9405 | 4.543 | 5.031
1826 | PS001180-A061020-2-1/1-1 | 1200 | 36980 | 36981 | 1368.665 | 7.17815 | 7.50055 | 131.065 | 80.725 | 166.99 | 6.245 | 0.595 | 0.835 | 8.005 | 0.78 | 0.42 | 18.58 | 18.465 | 4.395 | 3.33 | 15.865 | 15.505 | 0.105 | 0.235 | 7.35 | 0.14 | PS001180-A061020-2-1 | CK002897-A260620 | CK003062-A201020 | 7.185 | 7.185 | 7.186 | 5.71 | 5.735 | 7.2465 | 7.2465 | 7.2465 | Rec-CK002806-A290320 | 2020-06-26 08:30 | 21.8 | 10.9 | 13.2 | Rec-CK002806-A290320 | 2020-10-20 08:10 | 21.8 | 13.9 | 9.1 | 1 | 1 | На контроль | OG 510 D - 2 | 1750 | 14 | 2030 | 85 | 79.7 | 1990 | 38 | 40 | 156 | 200 | 130 | 167.5 | 25.85 | 146 | 131 | 2020-10-28 | 39 | 42 | 45 | 79 | 80 | 81 | 41 | 43 | 45 |  |  |  | 165 | 166 | 167 | 0.4 | 0.4 | 0.4 | 500 | 4700 | 0 | 0 | 1990 |  |  |  | 2020-10-05 | 2020-10-05 | 2020-10-05 | 66 | 2020-10-05 | 66 | -0.00018125 | -0.00773125 | 0.00755 | 5.7145 | 10.5998125 | -0.0003352941 | -0.007758824 | 0.007423529 | 5.740471 | 10.60118 | PS001180-A061020 | 0.0108 | 2.0015 | 0.0105 | 0.0165 | 4.880875 | 4.9405 | 4.543 | 5.031
1827 | PS001180-A061020-2-1/1-3 | 1100 | 36986 | 36987 | 1367.255 | 7.18505 | 7.5411 | 131.23 | 80.58 | 166.66 | 6.375 | 0.325 | 0.935 | 3.55 | 0.65 | 0.28 | 18.33 | 18.005 | 3.535 | 3.54 | 15.975 | 15.68 | 0.06 | 0.22 | 7.2 | 0.16 | PS001180-A061020-2-1 | CK002897-A260620 | CK003062-A201020 | 7.185 | 7.185 | 7.186 | 5.71 | 5.735 | 7.2465 | 7.2465 | 7.2465 | Rec-CK002806-A290320 | 2020-06-26 08:30 | 21.8 | 10.9 | 13.2 | Rec-CK002806-A290320 | 2020-10-20 08:10 | 21.8 | 13.9 | 9.1 | 1 | 1 | На контроль | OG 510 D - 2 | 1750 | 14 | 2030 | 85 | 79.7 | 1990 | 38 | 40 | 156 | 200 | 130 | 167.5 | 25.85 | 146 | 131 | 2020-10-28 | 39 | 42 | 45 | 79 | 80 | 81 | 41 | 43 | 45 |  |  |  | 165 | 166 | 167 | 0.4 | 0.4 | 0.4 | 500 | 4700 | 0 | 0 | 1990 |  |  |  | 2020-10-05 | 2020-10-05 | 2020-10-05 | 66 | 2020-10-05 | 66 | -0.00018125 | -0.00773125 | 0.00755 | 5.7145 | 10.5998125 | -0.0003352941 | -0.007758824 | 0.007423529 | 5.740471 | 10.60118 | PS001180-A061020 | 0.0108 | 2.0015 | 0.0105 | 0.0165 | 4.880875 | 4.9405 | 4.543 | 5.031
1828 | PS001180-A061020-2-1/1-4 | 1100 | 36990 | 36991 | 1362.425 | 7.2211 | 7.56 | 130.97 | 80.505 | 166.725 | 6.335 | 0.27 | 1.05 | 6.145 | 0.79 | 0.265 | 18.665 | 18.275 | 2.655 | 2.145 | 15.935 | 15.61 | 0.07 | 0.225 | 7.45 | 0.16 | PS001180-A061020-2-1 | CK002897-A260620 | CK003062-A201020 | 7.185 | 7.185 | 7.186 | 5.71 | 5.735 | 7.2465 | 7.2465 | 7.2465 | Rec-CK002806-A290320 | 2020-06-26 08:30 | 21.8 | 10.9 | 13.2 | Rec-CK002806-A290320 | 2020-10-20 08:10 | 21.8 | 13.9 | 9.1 | 1 | 1 | На контроль | OG 510 D - 2 | 1750 | 14 | 2030 | 85 | 79.7 | 1990 | 38 | 40 | 156 | 200 | 130 | 167.5 | 25.85 | 146 | 131 | 2020-10-28 | 39 | 42 | 45 | 79 | 80 | 81 | 41 | 43 | 45 |  |  |  | 165 | 166 | 167 | 0.4 | 0.4 | 0.4 | 500 | 4700 | 0 | 0 | 1990 |  |  |  | 2020-10-05 | 2020-10-05 | 2020-10-05 | 66 | 2020-10-05 | 66 | -0.00018125 | -0.00773125 | 0.00755 | 5.7145 | 10.5998125 | -0.0003352941 | -0.007758824 | 0.007423529 | 5.740471 | 10.60118 | PS001180-A061020 | 0.0108 | 2.0015 | 0.0105 | 0.0165 | 4.880875 | 4.9405 | 4.543 | 5.031
1829 | PS001180-A061020-2-2/1-2 | 1050 | 36966 | 36967 | 1359.825 | 7.2343 | 7.56565 | 131.225 | 80.63 | 166.56 | 6.25 | 0.365 | 0.53 | 6.315 | 0.99 | 0.28 | 18.255 | 18.37 | 3.915 | 2.745 | 15.465 | 15.735 | 0.035 | 0.11 | 7.3 | 0.08 | PS001180-A061020-2-2 | CK003054-A151020 | CK003054-A151020 | 7.181 | 7.181 | 7.1805 | 5.695 | 5.73 | 7.242 | 7.242 | 7.242 | Rec-CK002806-A290320 | 2020-10-15 16:35 | 22.2 | 17.5 | 9.4 | Rec-CK002806-A290320 | 2020-10-15 16:35 | 22.2 | 17.5 | 9.4 | 1 | 1 | На контроль | OG 510 D - 2 | 1750 | 14 | 2030 | 85 | 79.8 | 1990 | 38 | 40 | 156 | 200 | 130 | 167.5 | 26 | 145 | 130 | 2020-10-28 | 38 | 39 | 40 | 79 | 80 | 81 | 35 | 37 | 39 |  |  |  | 166 | 167 | 168 | 0.4 | 0.4 | 0.4 | 500 | 4700 | 0 | 0 | 1990 |  |  |  | 2020-10-05 | 2020-10-05 | 2020-10-05 | 70 | 2020-10-05 | 70 | -0.0003470588 | -0.007788235 | 0.007441176 | 5.741 | 10.63971 | -0.0003470588 | -0.007788235 | 0.007441176 | 5.741 | 10.63971 | PS001180-A061020 | 0.0108 | 2.0015 | 0.0105 | 0.0165 | 4.880875 | 4.9405 | 4.543 | 5.031
1830 | PS001180-A061020-2-2/1-1 | 1050 | 36982 | 36983 | 1366.195 | 7.17775 | 7.52 | 131.265 | 80.485 | 166.73 | 6.4 | 0.315 | 0.9 | 5.435 | 1.05 | 0.315 | 17.925 | 17.885 | 2.74 | 3.6 | 15.51 | 15.615 | 0.16 | 0.15 | 7.15 | 0.15 | PS001180-A061020-2-2 | CK003054-A151020 | CK003054-A151020 | 7.181 | 7.181 | 7.1805 | 5.695 | 5.73 | 7.242 | 7.242 | 7.242 | Rec-CK002806-A290320 | 2020-10-15 16:35 | 22.2 | 17.5 | 9.4 | Rec-CK002806-A290320 | 2020-10-15 16:35 | 22.2 | 17.5 | 9.4 | 1 | 1 | На контроль | OG 510 D - 2 | 1750 | 14 | 2030 | 85 | 79.8 | 1990 | 38 | 40 | 156 | 200 | 130 | 167.5 | 26 | 145 | 130 | 2020-10-28 | 38 | 39 | 40 | 79 | 80 | 81 | 35 | 37 | 39 |  |  |  | 166 | 167 | 168 | 0.4 | 0.4 | 0.4 | 500 | 4700 | 0 | 0 | 1990 |  |  |  | 2020-10-05 | 2020-10-05 | 2020-10-05 | 70 | 2020-10-05 | 70 | -0.0003470588 | -0.007788235 | 0.007441176 | 5.741 | 10.63971 | -0.0003470588 | -0.007788235 | 0.007441176 | 5.741 | 10.63971 | PS001180-A061020 | 0.0108 | 2.0015 | 0.0105 | 0.0165 | 4.880875 | 4.9405 | 4.543 | 5.031
1831 | PS001180-A061020-2-2/1-3 | 1050 | 36984 | 36985 | 1363.96 | 7.16145 | 7.49475 | 131.47 | 80.48 | 165.805 | 6.22 | 0.69 | 0.585 | 6.66 | 0.71 | 0.24 | 18.63 | 18.59 | 3.52 | 3.435 | 15.455 | 15.64 | 0.135 | 0.155 | 7.6 | 0.18 | PS001180-A061020-2-2 | CK003054-A151020 | CK003054-A151020 | 7.181 | 7.181 | 7.1805 | 5.695 | 5.73 | 7.242 | 7.242 | 7.242 | Rec-CK002806-A290320 | 2020-10-15 16:35 | 22.2 | 17.5 | 9.4 | Rec-CK002806-A290320 | 2020-10-15 16:35 | 22.2 | 17.5 | 9.4 | 1 | 1 | На контроль | OG 510 D - 2 | 1750 | 14 | 2030 | 85 | 79.8 | 1990 | 38 | 40 | 156 | 200 | 130 | 167.5 | 26 | 145 | 130 | 2020-10-28 | 38 | 39 | 40 | 79 | 80 | 81 | 35 | 37 | 39 |  |  |  | 166 | 167 | 168 | 0.4 | 0.4 | 0.4 | 500 | 4700 | 0 | 0 | 1990 |  |  |  | 2020-10-05 | 2020-10-05 | 2020-10-05 | 70 | 2020-10-05 | 70 | -0.0003470588 | -0.007788235 | 0.007441176 | 5.741 | 10.63971 | -0.0003470588 | -0.007788235 | 0.007441176 | 5.741 | 10.63971 | PS001180-A061020 | 0.0108 | 2.0015 | 0.0105 | 0.0165 | 4.880875 | 4.9405 | 4.543 | 5.031
1832 | PS001183-A071020-1-1/1-4 | 1050 | 37008 | 37009 | 1358.25 | 7.1824 | 7.53685 | 130.695 | 81.245 | 166.64 | 6.485 | 0.27 | 0.665 | 3.385 | 1.98 | 0.22 | 18.09 | 17.88 | 2.22 | 3.42 | 15.47 | 15.695 | 0.145 | 0.03 | 7.3 | 0.14 | PS001183-A071020-1-1 | CK003064-A211020 | CK003064-A211020 | 7.18 | 7.18 | 7.181 | 5.705 | 5.715 | 7.241 | 7.241 | 7.241 | Rec-CK002806-A290320 | 2020-10-21 08:05 | 21.5 | 13.3 | 9 | Rec-CK002806-A290320 | 2020-10-21 08:05 | 21.5 | 13.3 | 9 | 1 | 1 | На контроль | OG 510 D - 2 | 1750 | 14 | 2030 | 85 | 80.5 | 1990 | 38 | 40 | 156 | 200 | 130 | 167.5 | 26.37 | 158 | 143 | 2020-10-28 | 37 | 39 | 40 | 79 | 80 | 81 | 38 | 40 | 42 |  |  |  | 167 | 168 | 169 | 0.4 | 0.4 | 0.4 | 500 | 7000 | 0 | 0 | 1990 |  |  |  | 2020-10-05 | 2020-10-05 | 2020-10-05 | 74 | 2020-10-05 | 74 | -0.0003055556 | -0.007805556 | 0.0075 | 5.737889 | 10.61583 | -0.0003055556 | -0.007805556 | 0.0075 | 5.737889 | 10.61583 | PS001183-A071020 | 0.010775 | 2.008375 | 0.0085 | 0.013875 | 4.8435 | 4.9185 | 4.495 | 4.979
1833 | PS001183-A071020-1-1/1-1 | 1050 | 37047 | 37048 | 1352.93 | 7.22155 | 7.55875 | 131.42 | 81.215 | 166.115 | 6.295 | 0.685 | 0.49 | 6.135 | 1.83 | 0.26 | 18.025 | 17.935 | 5.615 | 4.14 | 15.29 | 15.715 | 0.055 | 0.025 | 7.1 | 0.16 | PS001183-A071020-1-1 | CK003064-A211020 | CK003064-A211020 | 7.18 | 7.18 | 7.181 | 5.705 | 5.715 | 7.241 | 7.241 | 7.241 | Rec-CK002806-A290320 | 2020-10-21 08:05 | 21.5 | 13.3 | 9 | Rec-CK002806-A290320 | 2020-10-21 08:05 | 21.5 | 13.3 | 9 | 1 | 1 | На контроль | OG 510 D - 2 | 1750 | 14 | 2030 | 85 | 80.5 | 1990 | 38 | 40 | 156 | 200 | 130 | 167.5 | 26.37 | 158 | 143 | 2020-10-28 | 37 | 39 | 40 | 79 | 80 | 81 | 38 | 40 | 42 |  |  |  | 167 | 168 | 169 | 0.4 | 0.4 | 0.4 | 500 | 7000 | 0 | 0 | 1990 |  |  |  | 2020-10-05 | 2020-10-05 | 2020-10-05 | 74 | 2020-10-05 | 74 | -0.0003055556 | -0.007805556 | 0.0075 | 5.737889 | 10.61583 | -0.0003055556 | -0.007805556 | 0.0075 | 5.737889 | 10.61583 | PS001183-A071020 | 0.010775 | 2.008375 | 0.0085 | 0.013875 | 4.8435 | 4.9185 | 4.495 | 4.979
1834 | PS001183-A071020-1-1/1-2 | 1050 | 37049 | 37050 | 1358.465 | 7.2135 | 7.54835 | 130.695 | 81.405 | 166.675 | 6.24 | 0.495 | 0.535 | 5.48 | 1.63 | 0.115 | 18.285 | 18.11 | 4.76 | 2.335 | 15.67 | 15.425 | 0.12 | 0.05 | 7.25 | 0.07 | PS001183-A071020-1-1 | CK003064-A211020 | CK003064-A211020 | 7.18 | 7.18 | 7.181 | 5.705 | 5.715 | 7.241 | 7.241 | 7.241 | Rec-CK002806-A290320 | 2020-10-21 08:05 | 21.5 | 13.3 | 9 | Rec-CK002806-A290320 | 2020-10-21 08:05 | 21.5 | 13.3 | 9 | 1 | 1 | На контроль | OG 510 D - 2 | 1750 | 14 | 2030 | 85 | 80.5 | 1990 | 38 | 40 | 156 | 200 | 130 | 167.5 | 26.37 | 158 | 143 | 2020-10-28 | 37 | 39 | 40 | 79 | 80 | 81 | 38 | 40 | 42 |  |  |  | 167 | 168 | 169 | 0.4 | 0.4 | 0.4 | 500 | 7000 | 0 | 0 | 1990 |  |  |  | 2020-10-05 | 2020-10-05 | 2020-10-05 | 74 | 2020-10-05 | 74 | -0.0003055556 | -0.007805556 | 0.0075 | 5.737889 | 10.61583 | -0.0003055556 | -0.007805556 | 0.0075 | 5.737889 | 10.61583 | PS001183-A071020 | 0.010775 | 2.008375 | 0.0085 | 0.013875 | 4.8435 | 4.9185 | 4.495 | 4.979
1835 | PS001183-A071020-1-1/1-3 | 1100 | 37051 | 37052 | 1357.92 | 7.1933 | 7.54045 | 130.665 | 81.23 | 166.635 | 6.44 | 0.375 | 0.655 | 4.925 | 1.885 | 0.285 | 17.855 | 17.915 | 3.175 | 3.355 | 15.57 | 15.625 | 0.15 | 0.045 | 7.2 | 0.12 | PS001183-A071020-1-1 | CK003064-A211020 | CK003064-A211020 | 7.18 | 7.18 | 7.181 | 5.705 | 5.715 | 7.241 | 7.241 | 7.241 | Rec-CK002806-A290320 | 2020-10-21 08:05 | 21.5 | 13.3 | 9 | Rec-CK002806-A290320 | 2020-10-21 08:05 | 21.5 | 13.3 | 9 | 1 | 1 | На контроль | OG 510 D - 2 | 1750 | 14 | 2030 | 85 | 80.5 | 1990 | 38 | 40 | 156 | 200 | 130 | 167.5 | 26.37 | 158 | 143 | 2020-10-28 | 37 | 39 | 40 | 79 | 80 | 81 | 38 | 40 | 42 |  |  |  | 167 | 168 | 169 | 0.4 | 0.4 | 0.4 | 500 | 7000 | 0 | 0 | 1990 |  |  |  | 2020-10-05 | 2020-10-05 | 2020-10-05 | 74 | 2020-10-05 | 74 | -0.0003055556 | -0.007805556 | 0.0075 | 5.737889 | 10.61583 | -0.0003055556 | -0.007805556 | 0.0075 | 5.737889 | 10.61583 | PS001183-A071020 | 0.010775 | 2.008375 | 0.0085 | 0.013875 | 4.8435 | 4.9185 | 4.495 | 4.979
1836 | PS001183-A071020-2-1/1-1 | 1050 | 37019 | 37020 | 1372.08 | 7.2245 | 7.55015 | 131.24 | 81.3 | 166.99 | 6.53 | 0.81 | 0.455 | 8.025 | 1.06 | 0.375 | 18.075 | 17.58 | 5.59 | 4.29 | 15.515 | 15.68 | 0.23 | 0.13 | 7.6 | 0.17 | PS001183-A071020-2-1 | CK003065-D211020 | CK003065-D211020 | 7.1815 | 7.1815 | 7.178 | 5.715 | 5.705 |  |  |  | Rec-CK003065-D211020 | 2020-10-21 08:15 | 21.5 | 12 | 14 | Rec-CK003065-D211020 | 2020-10-21 08:15 | 21.5 | 12 | 14 | 3 | 3 | На контроль | OG 510 D - 2 | 1780 | 14 | 2030 | 85 | 80.5 | 1990 | 37 | 41 | 156 | 200 |  | 168 | 25.94 | 161 | 146 | 2020-10-29 | 39 | 40 | 41 | 79 | 80 | 81 | 39 | 40 | 41 |  |  |  | 166 | 167 | 168 | 0.4 | 0.4 | 0.4 | 500 | 7000 | 0 | 0 | 1990 |  |  |  | 2020-10-05 | 2020-10-05 | 2020-10-05 | 79 | 2020-10-05 | 79 | 0.00040625 | -0.00753125 | 0.0079375 | 5.77725 | 10.5103125 | 0.00040625 | -0.00753125 | 0.0079375 | 5.77725 | 10.5103125 | PS001183-A071020 | 0.010775 | 2.008375 | 0.0085 | 0.013875 | 4.8435 | 4.9185 | 4.495 | 4.979
1837 | PS001183-A071020-2-1/1-2 | 1050 | 37053 | 37054 | 1356.45 | 7.24195 | 7.5812 | 131.205 | 81.26 | 166.265 | 6.28 | 0.655 | 0.725 | 6.62 | 0.7 | 0.255 | 18.205 | 18.23 | 5.135 | 3.685 | 15.62 | 15.695 | 0.245 | 0.095 | 7.7 | 0.2 | PS001183-A071020-2-1 | CK003065-D211020 | CK003065-D211020 | 7.1815 | 7.1815 | 7.178 | 5.715 | 5.705 |  |  |  | Rec-CK003065-D211020 | 2020-10-21 08:15 | 21.5 | 12 | 14 | Rec-CK003065-D211020 | 2020-10-21 08:15 | 21.5 | 12 | 14 | 3 | 3 | На контроль | OG 510 D - 2 | 1780 | 14 | 2030 | 85 | 80.5 | 1990 | 37 | 41 | 156 | 200 |  | 168 | 25.94 | 161 | 146 | 2020-10-29 | 39 | 40 | 41 | 79 | 80 | 81 | 39 | 40 | 41 |  |  |  | 166 | 167 | 168 | 0.4 | 0.4 | 0.4 | 500 | 7000 | 0 | 0 | 1990 |  |  |  | 2020-10-05 | 2020-10-05 | 2020-10-05 | 79 | 2020-10-05 | 79 | 0.00040625 | -0.00753125 | 0.0079375 | 5.77725 | 10.5103125 | 0.00040625 | -0.00753125 | 0.0079375 | 5.77725 | 10.5103125 | PS001183-A071020 | 0.010775 | 2.008375 | 0.0085 | 0.013875 | 4.8435 | 4.9185 | 4.495 | 4.979
1838 | PS001183-A071020-2-1/1-3 | 1050 | 37055 | 37056 | 1362.835 | 7.25905 | 7.6064 | 131.6 | 81.26 | 165.925 | 6.2 | 0.58 | 0.8 | 5.48 | 0.815 | 0.315 | 18.44 | 18.14 | 3.895 | 3.3 | 15.565 | 16.1 | 0.23 | 0.155 | 7.55 | 0.21 | PS001183-A071020-2-1 | CK003065-D211020 | CK003065-D211020 | 7.1815 | 7.1815 | 7.178 | 5.715 | 5.705 |  |  |  | Rec-CK003065-D211020 | 2020-10-21 08:15 | 21.5 | 12 | 14 | Rec-CK003065-D211020 | 2020-10-21 08:15 | 21.5 | 12 | 14 | 3 | 3 | На контроль | OG 510 D - 2 | 1780 | 14 | 2030 | 85 | 80.5 | 1990 | 37 | 41 | 156 | 200 |  | 168 | 25.94 | 161 | 146 | 2020-10-29 | 39 | 40 | 41 | 79 | 80 | 81 | 39 | 40 | 41 |  |  |  | 166 | 167 | 168 | 0.4 | 0.4 | 0.4 | 500 | 7000 | 0 | 0 | 1990 |  |  |  | 2020-10-05 | 2020-10-05 | 2020-10-05 | 79 | 2020-10-05 | 79 | 0.00040625 | -0.00753125 | 0.0079375 | 5.77725 | 10.5103125 | 0.00040625 | -0.00753125 | 0.0079375 | 5.77725 | 10.5103125 | PS001183-A071020 | 0.010775 | 2.008375 | 0.0085 | 0.013875 | 4.8435 | 4.9185 | 4.495 | 4.979
1839 | PS001183-A071020-2-1/1-4 | 1050 | 37057 | 37058 | 1368.72 | 7.27135 | 7.6219 | 131.86 | 81.185 | 166.095 | 6.335 | 0.56 | 0.54 | 2.86 | 0.955 | 0.26 | 18.31 | 18.08 | 3.63 | 3.17 | 15.685 | 16.065 | 0.26 | 0.21 | 7.55 | 0.14 | PS001183-A071020-2-1 | CK003065-D211020 | CK003065-D211020 | 7.1815 | 7.1815 | 7.178 | 5.715 | 5.705 |  |  |  | Rec-CK003065-D211020 | 2020-10-21 08:15 | 21.5 | 12 | 14 | Rec-CK003065-D211020 | 2020-10-21 08:15 | 21.5 | 12 | 14 | 3 | 3 | На контроль | OG 510 D - 2 | 1780 | 14 | 2030 | 85 | 80.5 | 1990 | 37 | 41 | 156 | 200 |  | 168 | 25.94 | 161 | 146 | 2020-10-29 | 39 | 40 | 41 | 79 | 80 | 81 | 39 | 40 | 41 |  |  |  | 166 | 167 | 168 | 0.4 | 0.4 | 0.4 | 500 | 7000 | 0 | 0 | 1990 |  |  |  | 2020-10-05 | 2020-10-05 | 2020-10-05 | 79 | 2020-10-05 | 79 | 0.00040625 | -0.00753125 | 0.0079375 | 5.77725 | 10.5103125 | 0.00040625 | -0.00753125 | 0.0079375 | 5.77725 | 10.5103125 | PS001183-A071020 | 0.010775 | 2.008375 | 0.0085 | 0.013875 | 4.8435 | 4.9185 | 4.495 | 4.979
1840 | PS001183-A071020-2-1/1-5 | 1050 | 37059 | 37060 | 1368.435 | 7.2825 | 7.62665 | 132 | 81.21 | 166.445 | 6.465 | 0.375 | 0.575 | 3.33 | 0.86 | 0.205 | 18.355 | 18.385 | 3.055 | 3.935 | 15.77 | 15.84 | 0.235 | 0.245 | 7.8 | 0.16 | PS001183-A071020-2-1 | CK003065-D211020 | CK003065-D211020 | 7.1815 | 7.1815 | 7.178 | 5.715 | 5.705 |  |  |  | Rec-CK003065-D211020 | 2020-10-21 08:15 | 21.5 | 12 | 14 | Rec-CK003065-D211020 | 2020-10-21 08:15 | 21.5 | 12 | 14 | 3 | 3 | На контроль | OG 510 D - 2 | 1780 | 14 | 2030 | 85 | 80.5 | 1990 | 37 | 41 | 156 | 200 |  | 168 | 25.94 | 161 | 146 | 2020-10-29 | 39 | 40 | 41 | 79 | 80 | 81 | 39 | 40 | 41 |  |  |  | 166 | 167 | 168 | 0.4 | 0.4 | 0.4 | 500 | 7000 | 0 | 0 | 1990 |  |  |  | 2020-10-05 | 2020-10-05 | 2020-10-05 | 79 | 2020-10-05 | 79 | 0.00040625 | -0.00753125 | 0.0079375 | 5.77725 | 10.5103125 | 0.00040625 | -0.00753125 | 0.0079375 | 5.77725 | 10.5103125 | PS001183-A071020 | 0.010775 | 2.008375 | 0.0085 | 0.013875 | 4.8435 | 4.9185 | 4.495 | 4.979
1841 | PS001183-A071020-2-2/1-1 | 1200 | 37090 | 37091 | 1361.82 | 7.33 | 7.66815 | 131.73 | 81.34 | 167.67 | 6.365 | 0.465 | 0.58 | 8.1 | 0.905 | 0.485 | 18.435 | 18.57 | 3.53 | 4.635 | 15.73 | 15.87 | 0.2 | 0.01 | 7.25 | 0.09 | PS001183-A071020-2-2 | CK003066-A221020 | CK003066-A221020 | 7.187 | 7.187 | 7.175 | 5.7 | 5.715 | 7.248 | 7.248 | 7.248 | Rec-CK002806-A290320 | 2020-10-22 08:10 | 21.4 | 12.8 | 8.9 | Rec-CK002806-A290320 | 2020-10-22 08:10 | 21.4 | 12.8 | 8.9 | 1 | 1 | На контроль | OG 510 D - 2 | 1780 | 14 | 2030 | 85 | 80.5 | 1990 | 38 | 40 | 156 | 200 | 130 | 167.5 | 25.76 | 161 | 146 | 2020-10-30 | 37 | 39 | 42 | 79 | 80 | 81 | 43 | 44 | 45 |  |  |  | 167 | 168 | 169 | 0.4 | 0.4 | 0.4 | 500 | 7000 | 0 | 0 | 1990 |  |  |  | 2020-10-05 | 2020-10-05 | 2020-10-05 | 83 | 2020-10-05 | 83 | -0.0002705882 | -0.007764706 | 0.007494118 | 5.812824 | 10.62435 | -0.0002705882 | -0.007764706 | 0.007494118 | 5.812824 | 10.62435 | PS001183-A071020 | 0.010775 | 2.008375 | 0.0085 | 0.013875 | 4.8435 | 4.9185 | 4.495 | 4.979
1842 | PS001183-A071020-2-2/1-2 | 1100 | 37092 | 37093 | 1377.69 | 7.32065 | 7.62015 | 131 | 81.24 | 167.605 | 6.34 | 0.735 | 0.175 | 7.285 | 1.12 | 0.46 | 18.57 | 18.545 | 4.235 | 4.335 | 15.815 | 15.685 | 0.105 | 0.095 | 7.45 | 0.08 | PS001183-A071020-2-2 | CK003066-A221020 | CK003066-A221020 | 7.187 | 7.187 | 7.175 | 5.7 | 5.715 | 7.248 | 7.248 | 7.248 | Rec-CK002806-A290320 | 2020-10-22 08:10 | 21.4 | 12.8 | 8.9 | Rec-CK002806-A290320 | 2020-10-22 08:10 | 21.4 | 12.8 | 8.9 | 1 | 1 | На контроль | OG 510 D - 2 | 1780 | 14 | 2030 | 85 | 80.5 | 1990 | 38 | 40 | 156 | 200 | 130 | 167.5 | 25.76 | 161 | 146 | 2020-10-30 | 37 | 39 | 42 | 79 | 80 | 81 | 43 | 44 | 45 |  |  |  | 167 | 168 | 169 | 0.4 | 0.4 | 0.4 | 500 | 7000 | 0 | 0 | 1990 |  |  |  | 2020-10-05 | 2020-10-05 | 2020-10-05 | 83 | 2020-10-05 | 83 | -0.0002705882 | -0.007764706 | 0.007494118 | 5.812824 | 10.62435 | -0.0002705882 | -0.007764706 | 0.007494118 | 5.812824 | 10.62435 | PS001183-A071020 | 0.010775 | 2.008375 | 0.0085 | 0.013875 | 4.8435 | 4.9185 | 4.495 | 4.979
1843 | PS001183-A071020-2-2/1-3 | 1200 | 37094 | 37095 | 1366.415 | 7.32655 | 7.65125 | 130.895 | 81.265 | 167.665 | 6.26 | 0.58 | 0.64 | 7.84 | 1.415 | 0.315 | 18.435 | 18.55 | 3.22 | 3.27 | 15.925 | 15.745 | 0.09 | 0.08 | 7.35 | 0.09 | PS001183-A071020-2-2 | CK003066-A221020 | CK003066-A221020 | 7.187 | 7.187 | 7.175 | 5.7 | 5.715 | 7.248 | 7.248 | 7.248 | Rec-CK002806-A290320 | 2020-10-22 08:10 | 21.4 | 12.8 | 8.9 | Rec-CK002806-A290320 | 2020-10-22 08:10 | 21.4 | 12.8 | 8.9 | 1 | 1 | На контроль | OG 510 D - 2 | 1780 | 14 | 2030 | 85 | 80.5 | 1990 | 38 | 40 | 156 | 200 | 130 | 167.5 | 25.76 | 161 | 146 | 2020-10-30 | 37 | 39 | 42 | 79 | 80 | 81 | 43 | 44 | 45 |  |  |  | 167 | 168 | 169 | 0.4 | 0.4 | 0.4 | 500 | 7000 | 0 | 0 | 1990 |  |  |  | 2020-10-05 | 2020-10-05 | 2020-10-05 | 83 | 2020-10-05 | 83 | -0.0002705882 | -0.007764706 | 0.007494118 | 5.812824 | 10.62435 | -0.0002705882 | -0.007764706 | 0.007494118 | 5.812824 | 10.62435 | PS001183-A071020 | 0.010775 | 2.008375 | 0.0085 | 0.013875 | 4.8435 | 4.9185 | 4.495 | 4.979
1844 | PS001183-A071020-2-2/1-4 | 1200 | 37096 | 37097 | 1371.815 | 7.3896 | 7.7194 | 130.925 | 81.345 | 167.345 | 6.425 | 0.425 | 0.905 | 7.79 | 1.48 | 0.145 | 18.36 | 18.455 | 3.345 | 3.24 | 15.755 | 16.085 | 0.045 | 0.07 | 7.25 | 0.09 | PS001183-A071020-2-2 | CK003066-A221020 | CK003066-A221020 | 7.187 | 7.187 | 7.175 | 5.7 | 5.715 | 7.248 | 7.248 | 7.248 | Rec-CK002806-A290320 | 2020-10-22 08:10 | 21.4 | 12.8 | 8.9 | Rec-CK002806-A290320 | 2020-10-22 08:10 | 21.4 | 12.8 | 8.9 | 1 | 1 | На контроль | OG 510 D - 2 | 1780 | 14 | 2030 | 85 | 80.5 | 1990 | 38 | 40 | 156 | 200 | 130 | 167.5 | 25.76 | 161 | 146 | 2020-10-30 | 37 | 39 | 42 | 79 | 80 | 81 | 43 | 44 | 45 |  |  |  | 167 | 168 | 169 | 0.4 | 0.4 | 0.4 | 500 | 7000 | 0 | 0 | 1990 |  |  |  | 2020-10-05 | 2020-10-05 | 2020-10-05 | 83 | 2020-10-05 | 83 | -0.0002705882 | -0.007764706 | 0.007494118 | 5.812824 | 10.62435 | -0.0002705882 | -0.007764706 | 0.007494118 | 5.812824 | 10.62435 | PS001183-A071020 | 0.010775 | 2.008375 | 0.0085 | 0.013875 | 4.8435 | 4.9185 | 4.495 | 4.979
1845 | PS001183-A071020-2-2/1-5 | 1100 | 37098 | 37099 | 1359.805 | 7.3784 | 7.73815 | 130.935 | 81.29 | 167.445 | 6.415 | 0.38 | 0.76 | 6.765 | 1.52 | 0.14 | 18.58 | 18.49 | 3.61 | 2.855 | 15.89 | 15.885 | 0.06 | 0.055 | 7.4 | 0.11 | PS001183-A071020-2-2 | CK003066-A221020 | CK003066-A221020 | 7.187 | 7.187 | 7.175 | 5.7 | 5.715 | 7.248 | 7.248 | 7.248 | Rec-CK002806-A290320 | 2020-10-22 08:10 | 21.4 | 12.8 | 8.9 | Rec-CK002806-A290320 | 2020-10-22 08:10 | 21.4 | 12.8 | 8.9 | 1 | 1 | На контроль | OG 510 D - 2 | 1780 | 14 | 2030 | 85 | 80.5 | 1990 | 38 | 40 | 156 | 200 | 130 | 167.5 | 25.76 | 161 | 146 | 2020-10-30 | 37 | 39 | 42 | 79 | 80 | 81 | 43 | 44 | 45 |  |  |  | 167 | 168 | 169 | 0.4 | 0.4 | 0.4 | 500 | 7000 | 0 | 0 | 1990 |  |  |  | 2020-10-05 | 2020-10-05 | 2020-10-05 | 83 | 2020-10-05 | 83 | -0.0002705882 | -0.007764706 | 0.007494118 | 5.812824 | 10.62435 | -0.0002705882 | -0.007764706 | 0.007494118 | 5.812824 | 10.62435 | PS001183-A071020 | 0.010775 | 2.008375 | 0.0085 | 0.013875 | 4.8435 | 4.9185 | 4.495 | 4.979
1846 | PS001148-A270720-1/1-3 | 1200 | 37120 | 37121 | 1359.115 | 7.36445 | 7.7242 | 130.99 | 81.295 | 167.375 | 6.25 | 0.575 | 0.88 | 9.625 | 1.05 | 0.09 | 18.33 | 18.185 | 3.335 | 2.385 | 15.985 | 16.07 | 0.24 | 0.235 | 6.6 | 0.19 | PS001148-A270720-1 | CK002978-D170820 | CK002978-D170820 | 7.17 | 7.17 | 7.1695 | 5.715 | 5.7 | 7.271 | 7.271 | 7.271 | Rec-CK002856-D010620 | 2020-08-17 16:35 | 16.6 | 12.6 | 8 | Rec-CK002856-D010620 | 2020-08-17 16:35 | 16.6 | 12.6 | 8 | 3 | 3 | На контроль | OG 510 D - 2 |  |  | 2030 | 85 | 80.4 | 1990 | 38 | 42 | 156 | 200 | 130 | 167.5 | 25.68 | 190 | 175 | 2020-11-02 | 39 | 41 | 42 | 79 | 80 | 81 | 40 | 41 | 43 |  |  |  | 167 | 168 | 169 | 0.4 | 0.4 | 0.4 | 500 | 9700 | 0 | 0 | 1990 |  |  |  | 2020-10-05 | 2020-10-05 | 2020-10-05 | 88 | 2020-10-05 | 88 | 0.0003277778 | -0.007511111 | 0.007838889 | 5.823722 | 10.61089 | 0.0003277778 | -0.007511111 | 0.007838889 | 5.823722 | 10.61089 | PS001148-A270720 | 0.0102625 | 1.988625 | 0.010375 | 0.015125 | 4.909125 | 4.979 | 4.575 | 5.056
1847 | PS001148-A270720-1/1-1 | 1050 | 37133 | 37134 | 1362.78 | 7.36925 | 7.697 | 131.335 | 81.145 | 167.28 | 6.425 | 0.81 | 0.525 | 10.69 | 0.875 | 0.21 | 18.805 | 18.475 | 4.12 | 2.315 | 15.63 | 16.025 | 0.375 | 0.27 | 7.05 | 0.2 | PS001148-A270720-1 | CK002978-D170820 | CK002978-D170820 | 7.17 | 7.17 | 7.1695 | 5.715 | 5.7 | 7.271 | 7.271 | 7.271 | Rec-CK002856-D010620 | 2020-08-17 16:35 | 16.6 | 12.6 | 8 | Rec-CK002856-D010620 | 2020-08-17 16:35 | 16.6 | 12.6 | 8 | 3 | 3 | На контроль | OG 510 D - 2 |  |  | 2030 | 85 | 80.4 | 1990 | 38 | 42 | 156 | 200 | 130 | 167.5 | 25.68 | 190 | 175 | 2020-11-02 | 39 | 41 | 42 | 79 | 80 | 81 | 40 | 41 | 43 |  |  |  | 167 | 168 | 169 | 0.4 | 0.4 | 0.4 | 500 | 9700 | 0 | 0 | 1990 |  |  |  | 2020-10-05 | 2020-10-05 | 2020-10-05 | 88 | 2020-10-05 | 88 | 0.0003277778 | -0.007511111 | 0.007838889 | 5.823722 | 10.61089 | 0.0003277778 | -0.007511111 | 0.007838889 | 5.823722 | 10.61089 | PS001148-A270720 | 0.0102625 | 1.988625 | 0.010375 | 0.015125 | 4.909125 | 4.979 | 4.575 | 5.056
1848 | PS001148-A270720-1/1-4 | 1050 | 37135 | 37136 | 1359.325 | 7.3572 | 7.733 | 131.185 | 81.315 | 167.04 | 6.31 | 0.43 | 0.4 | 8.855 | 0.985 | 0.245 | 18.105 | 18.23 | 3.145 | 3.795 | 16.3 | 16.01 | 0.22 | 0.255 | 6.55 | 0.21 | PS001148-A270720-1 | CK002978-D170820 | CK002978-D170820 | 7.17 | 7.17 | 7.1695 | 5.715 | 5.7 | 7.271 | 7.271 | 7.271 | Rec-CK002856-D010620 | 2020-08-17 16:35 | 16.6 | 12.6 | 8 | Rec-CK002856-D010620 | 2020-08-17 16:35 | 16.6 | 12.6 | 8 | 3 | 3 | На контроль | OG 510 D - 2 |  |  | 2030 | 85 | 80.4 | 1990 | 38 | 42 | 156 | 200 | 130 | 167.5 | 25.68 | 190 | 175 | 2020-11-02 | 39 | 41 | 42 | 79 | 80 | 81 | 40 | 41 | 43 |  |  |  | 167 | 168 | 169 | 0.4 | 0.4 | 0.4 | 500 | 9700 | 0 | 0 | 1990 |  |  |  | 2020-10-05 | 2020-10-05 | 2020-10-05 | 88 | 2020-10-05 | 88 | 0.0003277778 | -0.007511111 | 0.007838889 | 5.823722 | 10.61089 | 0.0003277778 | -0.007511111 | 0.007838889 | 5.823722 | 10.61089 | PS001148-A270720 | 0.0102625 | 1.988625 | 0.010375 | 0.015125 | 4.909125 | 4.979 | 4.575 | 5.056
1849 | PS001148-A270720-1/1-5 | 1050 | 37139 | 37140 | 1354.675 | 7.31435 | 7.71465 | 130.87 | 80.97 | 167.37 | 6.32 | 0.475 | 0.395 | 6.425 | 0.835 | 0.33 | 18.16 | 18.16 | 3.385 | 3.545 | 16.32 | 16.02 | 0.1 | 0.24 | 6.55 | 0.1 | PS001148-A270720-1 | CK002978-D170820 | CK002978-D170820 | 7.17 | 7.17 | 7.1695 | 5.715 | 5.7 | 7.271 | 7.271 | 7.271 | Rec-CK002856-D010620 | 2020-08-17 16:35 | 16.6 | 12.6 | 8 | Rec-CK002856-D010620 | 2020-08-17 16:35 | 16.6 | 12.6 | 8 | 3 | 3 | На контроль | OG 510 D - 2 |  |  | 2030 | 85 | 80.4 | 1990 | 38 | 42 | 156 | 200 | 130 | 167.5 | 25.68 | 190 | 175 | 2020-11-02 | 39 | 41 | 42 | 79 | 80 | 81 | 40 | 41 | 43 |  |  |  | 167 | 168 | 169 | 0.4 | 0.4 | 0.4 | 500 | 9700 | 0 | 0 | 1990 |  |  |  | 2020-10-05 | 2020-10-05 | 2020-10-05 | 88 | 2020-10-05 | 88 | 0.0003277778 | -0.007511111 | 0.007838889 | 5.823722 | 10.61089 | 0.0003277778 | -0.007511111 | 0.007838889 | 5.823722 | 10.61089 | PS001148-A270720 | 0.0102625 | 1.988625 | 0.010375 | 0.015125 | 4.909125 | 4.979 | 4.575 | 5.056
1850 | PS001148-A270720-1/1-6 | 1050 | 37141 | 37142 | 1349.815 | 7.3368 | 7.7292 | 130.985 | 81 | 167.355 | 6.39 | 0.42 | 0.54 | 5.555 | 0.97 | 0.315 | 18.3 | 18.285 | 2.225 | 2.435 | 16.24 | 16.005 | 0.24 | 0.235 | 6.7 | 0.11 | PS001148-A270720-1 | CK002978-D170820 | CK002978-D170820 | 7.17 | 7.17 | 7.1695 | 5.715 | 5.7 | 7.271 | 7.271 | 7.271 | Rec-CK002856-D010620 | 2020-08-17 16:35 | 16.6 | 12.6 | 8 | Rec-CK002856-D010620 | 2020-08-17 16:35 | 16.6 | 12.6 | 8 | 3 | 3 | На контроль | OG 510 D - 2 |  |  | 2030 | 85 | 80.4 | 1990 | 38 | 42 | 156 | 200 | 130 | 167.5 | 25.68 | 190 | 175 | 2020-11-02 | 39 | 41 | 42 | 79 | 80 | 81 | 40 | 41 | 43 |  |  |  | 167 | 168 | 169 | 0.4 | 0.4 | 0.4 | 500 | 9700 | 0 | 0 | 1990 |  |  |  | 2020-10-05 | 2020-10-05 | 2020-10-05 | 88 | 2020-10-05 | 88 | 0.0003277778 | -0.007511111 | 0.007838889 | 5.823722 | 10.61089 | 0.0003277778 | -0.007511111 | 0.007838889 | 5.823722 | 10.61089 | PS001148-A270720 | 0.0102625 | 1.988625 | 0.010375 | 0.015125 | 4.909125 | 4.979 | 4.575 | 5.056
1851 | PS001183-A071020-1-2/1-1 | 1200 | 37155 | 37156 | 1362.225 | 7.1909 | 7.50985 | 130.895 | 81.1 | 167.59 | 6.235 | 0.665 | 0.685 | 5.655 | 1.69 | 0.255 | 18.07 | 18.12 | 5.75 | 2.96 | 15.605 | 15.405 | 0.155 | 0.3 | 7.4 | 0.21 | PS001183-A071020-1-2 | CK003069-A231020 | CK003069-A231020 | 7.1775 | 7.1775 | 7.178 | 5.715 | 5.71 |  |  |  | Rec-CK002806-A290320 | 2020-10-23 17:13 | 21.2 | 11.9 | 8.8 | Rec-CK002806-A290320 | 2020-10-23 17:13 | 21.2 | 11.9 | 8.8 | 1 | 1 | На контроль | OG 510 D - 2 | 1780 | 14 | 2030 | 85 | 80.5 | 1990 | 38 | 42 | 156 | 200 | 130 | 167.5 | 26.2 | 157 | 142 | 2020-11-03 | 39 | 41 | 42 | 79 | 80 | 81 | 40 | 41 | 43 |  |  |  | 167 | 168 | 169 | 0.4 | 0.4 | 0.4 | 600 | 7000 | 0 | 0 | 1990 |  |  |  | 2020-10-05 | 2020-10-05 | 2020-10-05 | 93 | 2020-10-05 | 93 | -0.0002705882 | -0.007823529 | 0.007552941 | 5.773529 | 10.61759 | -0.0002705882 | -0.007823529 | 0.007552941 | 5.773529 | 10.61759 | PS001183-A071020 | 0.010775 | 2.008375 | 0.0085 | 0.013875 | 4.8435 | 4.9185 | 4.495 | 4.979
1852 | PS001183-A071020-1-2/1-2 | 1200 | 37157 | 37158 | 1357.15 | 7.19265 | 7.51255 | 130.805 | 81.075 | 167.5 | 6.16 | 0.715 | 0.765 | 6.005 | 1.57 | 0.275 | 18.29 | 18.25 | 4.48 | 2.98 | 15.42 | 15.505 | 0.375 | 0.34 | 7.5 | 0.15 | PS001183-A071020-1-2 | CK003069-A231020 | CK003069-A231020 | 7.1775 | 7.1775 | 7.178 | 5.715 | 5.71 |  |  |  | Rec-CK002806-A290320 | 2020-10-23 17:13 | 21.2 | 11.9 | 8.8 | Rec-CK002806-A290320 | 2020-10-23 17:13 | 21.2 | 11.9 | 8.8 | 1 | 1 | На контроль | OG 510 D - 2 | 1780 | 14 | 2030 | 85 | 80.5 | 1990 | 38 | 42 | 156 | 200 | 130 | 167.5 | 26.2 | 157 | 142 | 2020-11-03 | 39 | 41 | 42 | 79 | 80 | 81 | 40 | 41 | 43 |  |  |  | 167 | 168 | 169 | 0.4 | 0.4 | 0.4 | 600 | 7000 | 0 | 0 | 1990 |  |  |  | 2020-10-05 | 2020-10-05 | 2020-10-05 | 93 | 2020-10-05 | 93 | -0.0002705882 | -0.007823529 | 0.007552941 | 5.773529 | 10.61759 | -0.0002705882 | -0.007823529 | 0.007552941 | 5.773529 | 10.61759 | PS001183-A071020 | 0.010775 | 2.008375 | 0.0085 | 0.013875 | 4.8435 | 4.9185 | 4.495 | 4.979
1853 | PS001183-A071020-1-2/1-3 | 1200 | 37159 | 37160 | 1356.435 | 7.2017 | 7.52925 | 130.795 | 81.185 | 167.63 | 6.205 | 0.525 | 0.395 | 5.585 | 1.28 | 0.265 | 18.16 | 18.18 | 2.175 | 3.145 | 15.32 | 15.68 | 0.565 | 0.355 | 7.45 | 0.09 | PS001183-A071020-1-2 | CK003069-A231020 | CK003069-A231020 | 7.1775 | 7.1775 | 7.178 | 5.715 | 5.71 |  |  |  | Rec-CK002806-A290320 | 2020-10-23 17:13 | 21.2 | 11.9 | 8.8 | Rec-CK002806-A290320 | 2020-10-23 17:13 | 21.2 | 11.9 | 8.8 | 1 | 1 | На контроль | OG 510 D - 2 | 1780 | 14 | 2030 | 85 | 80.5 | 1990 | 38 | 42 | 156 | 200 | 130 | 167.5 | 26.2 | 157 | 142 | 2020-11-03 | 39 | 41 | 42 | 79 | 80 | 81 | 40 | 41 | 43 |  |  |  | 167 | 168 | 169 | 0.4 | 0.4 | 0.4 | 600 | 7000 | 0 | 0 | 1990 |  |  |  | 2020-10-05 | 2020-10-05 | 2020-10-05 | 93 | 2020-10-05 | 93 | -0.0002705882 | -0.007823529 | 0.007552941 | 5.773529 | 10.61759 | -0.0002705882 | -0.007823529 | 0.007552941 | 5.773529 | 10.61759 | PS001183-A071020 | 0.010775 | 2.008375 | 0.0085 | 0.013875 | 4.8435 | 4.9185 | 4.495 | 4.979
1854 | PS001183-A071020-1-2/1-4 | 1200 | 37161 | 37162 | 1358.905 | 7.2047 | 7.5364 | 131.085 | 81.185 | 167.38 | 6.245 | 0.335 | 0.315 | 5.045 | 1.28 | 0.205 | 18.185 | 18.155 | 3.57 | 2.52 | 15.5 | 15.615 | 0.47 | 0.31 | 7.45 | 0.11 | PS001183-A071020-1-2 | CK003069-A231020 | CK003069-A231020 | 7.1775 | 7.1775 | 7.178 | 5.715 | 5.71 |  |  |  | Rec-CK002806-A290320 | 2020-10-23 17:13 | 21.2 | 11.9 | 8.8 | Rec-CK002806-A290320 | 2020-10-23 17:13 | 21.2 | 11.9 | 8.8 | 1 | 1 | На контроль | OG 510 D - 2 | 1780 | 14 | 2030 | 85 | 80.5 | 1990 | 38 | 42 | 156 | 200 | 130 | 167.5 | 26.2 | 157 | 142 | 2020-11-03 | 39 | 41 | 42 | 79 | 80 | 81 | 40 | 41 | 43 |  |  |  | 167 | 168 | 169 | 0.4 | 0.4 | 0.4 | 600 | 7000 | 0 | 0 | 1990 |  |  |  | 2020-10-05 | 2020-10-05 | 2020-10-05 | 93 | 2020-10-05 | 93 | -0.0002705882 | -0.007823529 | 0.007552941 | 5.773529 | 10.61759 | -0.0002705882 | -0.007823529 | 0.007552941 | 5.773529 | 10.61759 | PS001183-A071020 | 0.010775 | 2.008375 | 0.0085 | 0.013875 | 4.8435 | 4.9185 | 4.495 | 4.979
1855 | PS001183-A071020-1-2/1-5 | 1200 | 37163 | 37164 | 1359.225 | 7.1977 | 7.52315 | 131.115 | 81.175 | 167.49 | 6.29 | 0.5 | 0.485 | 6.36 | 1.49 | 0.095 | 18.57 | 18.485 | 3.94 | 2.06 | 15.555 | 15.445 | 0.35 | 0.28 | 7.75 | 0.14 | PS001183-A071020-1-2 | CK003069-A231020 | CK003069-A231020 | 7.1775 | 7.1775 | 7.178 | 5.715 | 5.71 |  |  |  | Rec-CK002806-A290320 | 2020-10-23 17:13 | 21.2 | 11.9 | 8.8 | Rec-CK002806-A290320 | 2020-10-23 17:13 | 21.2 | 11.9 | 8.8 | 1 | 1 | На контроль | OG 510 D - 2 | 1780 | 14 | 2030 | 85 | 80.5 | 1990 | 38 | 42 | 156 | 200 | 130 | 167.5 | 26.2 | 157 | 142 | 2020-11-03 | 39 | 41 | 42 | 79 | 80 | 81 | 40 | 41 | 43 |  |  |  | 167 | 168 | 169 | 0.4 | 0.4 | 0.4 | 600 | 7000 | 0 | 0 | 1990 |  |  |  | 2020-10-05 | 2020-10-05 | 2020-10-05 | 93 | 2020-10-05 | 93 | -0.0002705882 | -0.007823529 | 0.007552941 | 5.773529 | 10.61759 | -0.0002705882 | -0.007823529 | 0.007552941 | 5.773529 | 10.61759 | PS001183-A071020 | 0.010775 | 2.008375 | 0.0085 | 0.013875 | 4.8435 | 4.9185 | 4.495 | 4.979
1856 | PS001179-A051020-1/1-1 | 1200 | 37171 | 37172 | 1368.79 | 7.20285 | 7.52455 | 131.175 | 81.29 | 167.035 | 6.4 | 0.38 | 0.73 | 6.245 | 1.1 | 0.3 | 17.65 | 18.175 | 4.905 | 2.755 | 15.695 | 15.515 | 0.19 | 0.245 | 7.05 | 0.12 | PS001179-A051020-1 | CK003060-A171020 | CK003062-A201020 | 7.183 | 7.183 | 7.185 | 5.71 | 5.71 | 7.2445 | 7.2445 | 7.2445 | Rec-CK002806-A290320 | 2020-10-17 09:25 | 21.9 | 15.7 | 9 | Rec-CK002806-A290320 | 2020-10-20 08:10 | 21.8 | 13.9 | 9.1 | 1 | 1 | На контроль | OG 510 D - 2 | 1780 | 14 | 2030 | 85 | 80.4 | 1990 | 38 | 42 | 156 | 200 | 130 | 167.5 | 26.31 | 150 | 135 | 2020-11-04 | 39 | 40 | 41 | 79 | 80 | 81 | 40 | 41 | 43 |  |  |  | 167 | 168 | 169 | 0.4 | 0.4 | 0.4 | 600 | 5700 | 0 | 0 | 1990 |  |  |  | 2020-10-05 | 2020-10-05 | 2020-10-05 | 98 | 2020-10-05 | 98 | -0.0002647059 | -0.007752941 | 0.007488235 | 5.738588 | 10.64312 | -0.0003352941 | -0.007758824 | 0.007423529 | 5.740471 | 10.60118 | PS001179-A051020 | 0.0109125 | 1.999375 | 0.017125 | 0.019875 | 4.870625 | 4.9465 | 4.547 | 5.021
1857 | PS001179-A051020-1/1-2 | 1050 | 37195 | 37196 | 1354.23 | 7.2156 | 7.55775 | 131.195 | 81.25 | 166.605 | 6.245 | 0.39 | 0.48 | 6.58 | 1.185 | 0.345 | 18.145 | 17.95 | 3.515 | 4.165 | 15.3 | 15.945 | 0.145 | 0.29 | 7.2 | 0.15 | PS001179-A051020-1 | CK003060-A171020 | CK003062-A201020 | 7.183 | 7.183 | 7.185 | 5.71 | 5.71 | 7.2445 | 7.2445 | 7.2445 | Rec-CK002806-A290320 | 2020-10-17 09:25 | 21.9 | 15.7 | 9 | Rec-CK002806-A290320 | 2020-10-20 08:10 | 21.8 | 13.9 | 9.1 | 1 | 1 | На контроль | OG 510 D - 2 | 1780 | 14 | 2030 | 85 | 80.4 | 1990 | 38 | 42 | 156 | 200 | 130 | 167.5 | 26.31 | 150 | 135 | 2020-11-04 | 39 | 40 | 41 | 79 | 80 | 81 | 40 | 41 | 43 |  |  |  | 167 | 168 | 169 | 0.4 | 0.4 | 0.4 | 600 | 5700 | 0 | 0 | 1990 |  |  |  | 2020-10-05 | 2020-10-05 | 2020-10-05 | 98 | 2020-10-05 | 98 | -0.0002647059 | -0.007752941 | 0.007488235 | 5.738588 | 10.64312 | -0.0003352941 | -0.007758824 | 0.007423529 | 5.740471 | 10.60118 | PS001179-A051020 | 0.0109125 | 1.999375 | 0.017125 | 0.019875 | 4.870625 | 4.9465 | 4.547 | 5.021
1858 | PS001179-A051020-1/1-3 | 1050 | 37197 | 37198 | 1356.875 | 7.24115 | 7.5834 | 130.97 | 81.155 | 167.015 | 6.245 | 0.39 | 0.425 | 4.795 | 1.37 | 0.285 | 18.28 | 18.06 | 3.46 | 3.535 | 15.325 | 15.925 | 0.125 | 0.26 | 7.2 | 0.18 | PS001179-A051020-1 | CK003060-A171020 | CK003062-A201020 | 7.183 | 7.183 | 7.185 | 5.71 | 5.71 | 7.2445 | 7.2445 | 7.2445 | Rec-CK002806-A290320 | 2020-10-17 09:25 | 21.9 | 15.7 | 9 | Rec-CK002806-A290320 | 2020-10-20 08:10 | 21.8 | 13.9 | 9.1 | 1 | 1 | На контроль | OG 510 D - 2 | 1780 | 14 | 2030 | 85 | 80.4 | 1990 | 38 | 42 | 156 | 200 | 130 | 167.5 | 26.31 | 150 | 135 | 2020-11-04 | 39 | 40 | 41 | 79 | 80 | 81 | 40 | 41 | 43 |  |  |  | 167 | 168 | 169 | 0.4 | 0.4 | 0.4 | 600 | 5700 | 0 | 0 | 1990 |  |  |  | 2020-10-05 | 2020-10-05 | 2020-10-05 | 98 | 2020-10-05 | 98 | -0.0002647059 | -0.007752941 | 0.007488235 | 5.738588 | 10.64312 | -0.0003352941 | -0.007758824 | 0.007423529 | 5.740471 | 10.60118 | PS001179-A051020 | 0.0109125 | 1.999375 | 0.017125 | 0.019875 | 4.870625 | 4.9465 | 4.547 | 5.021
1859 | PS001179-A051020-1/1-4 | 1100 | 37199 | 37200 | 1356.24 | 7.2303 | 7.56695 | 131.065 | 81.055 | 166.89 | 6.375 | 0.29 | 0.385 | 2.425 | 1.15 | 0.245 | 18.25 | 18.25 | 3.73 | 3.585 | 15.53 | 15.605 | 0.21 | 0.235 | 7.2 | 0.11 | PS001179-A051020-1 | CK003060-A171020 | CK003062-A201020 | 7.183 | 7.183 | 7.185 | 5.71 | 5.71 | 7.2445 | 7.2445 | 7.2445 | Rec-CK002806-A290320 | 2020-10-17 09:25 | 21.9 | 15.7 | 9 | Rec-CK002806-A290320 | 2020-10-20 08:10 | 21.8 | 13.9 | 9.1 | 1 | 1 | На контроль | OG 510 D - 2 | 1780 | 14 | 2030 | 85 | 80.4 | 1990 | 38 | 42 | 156 | 200 | 130 | 167.5 | 26.31 | 150 | 135 | 2020-11-04 | 39 | 40 | 41 | 79 | 80 | 81 | 40 | 41 | 43 |  |  |  | 167 | 168 | 169 | 0.4 | 0.4 | 0.4 | 600 | 5700 | 0 | 0 | 1990 |  |  |  | 2020-10-05 | 2020-10-05 | 2020-10-05 | 98 | 2020-10-05 | 98 | -0.0002647059 | -0.007752941 | 0.007488235 | 5.738588 | 10.64312 | -0.0003352941 | -0.007758824 | 0.007423529 | 5.740471 | 10.60118 | PS001179-A051020 | 0.0109125 | 1.999375 | 0.017125 | 0.019875 | 4.870625 | 4.9465 | 4.547 | 5.021
1860 | PS001179-A051020-1/1-5 | 1050 | 37201 | 37202 | 1361.965 | 7.2154 | 7.5343 | 131.09 | 81.205 | 166.815 | 6.48 | 0.395 | 0.46 | 3.69 | 1.395 | 0.34 | 18.385 | 18.445 | 3.645 | 4.045 | 15.375 | 15.595 | 0.255 | 0.205 | 7.4 | 0.2 | PS001179-A051020-1 | CK003060-A171020 | CK003062-A201020 | 7.183 | 7.183 | 7.185 | 5.71 | 5.71 | 7.2445 | 7.2445 | 7.2445 | Rec-CK002806-A290320 | 2020-10-17 09:25 | 21.9 | 15.7 | 9 | Rec-CK002806-A290320 | 2020-10-20 08:10 | 21.8 | 13.9 | 9.1 | 1 | 1 | На контроль | OG 510 D - 2 | 1780 | 14 | 2030 | 85 | 80.4 | 1990 | 38 | 42 | 156 | 200 | 130 | 167.5 | 26.31 | 150 | 135 | 2020-11-04 | 39 | 40 | 41 | 79 | 80 | 81 | 40 | 41 | 43 |  |  |  | 167 | 168 | 169 | 0.4 | 0.4 | 0.4 | 600 | 5700 | 0 | 0 | 1990 |  |  |  | 2020-10-05 | 2020-10-05 | 2020-10-05 | 98 | 2020-10-05 | 98 | -0.0002647059 | -0.007752941 | 0.007488235 | 5.738588 | 10.64312 | -0.0003352941 | -0.007758824 | 0.007423529 | 5.740471 | 10.60118 | PS001179-A051020 | 0.0109125 | 1.999375 | 0.017125 | 0.019875 | 4.870625 | 4.9465 | 4.547 | 5.021
1861 | PS001185-A131020-2-1/1-1 | 1070 | 37213 | 37214 | 1356.285 | 7.33115 | 7.66995 | 131.125 | 81.37 | 167.87 | 6.395 | 0.37 | 0.255 | 8.145 | 0.39 | 0.26 | 18.38 | 18.34 | 3.96 | 3.25 | 15.905 | 15.81 | 0.205 | 0.14 | 7.8 | 0.14 | PS001185-A131020-2-1 | CK003073-D281020 | CK003073-D281020 | 7.188 | 7.188 | 7.1885 | 5.725 | 5.685 | 7.249 | 7.249 | 7.249 | Rec-CK003065-D211020 | 2020-10-28 17:06 | 20.9 | 15 | 13.7 | Rec-CK003065-D211020 | 2020-10-28 17:06 | 20.9 | 15 | 13.7 | 3 | 3 | На контроль | OG 510 D - 2 | 1780 | 14 | 2030 | 85 | 80.5 | 1990 | 38 | 42 | 156 | 200 | 130 | 167.5 | 25.9 | 158 | 143 | 2020-11-05 | 39 | 40 | 41 | 79 | 80 | 81 | 39 | 40 | 41 |  |  |  | 168 | 169 | 170 | 0.4 | 0.4 | 0.4 | 600 | 6700 | 0 | 0 | 1990 |  |  |  | 2020-10-05 | 2020-10-05 | 2020-10-05 | 103 | 2020-10-05 | 103 | 0.0005235294 | -0.007417647 | 0.007941176 | 5.700353 | 10.49012 | 0.0005235294 | -0.007417647 | 0.007941176 | 5.700353 | 10.49012 | PS001185-A131020 | 0.010625 | 2.02225 | 0.009125 | 0.02725 | 4.892625 | 4.956 | 4.526 | 5.057
1862 | PS001185-A131020-2-1/1-2 | 1070 | 37242 | 37243 | 1355.87 | 7.33475 | 7.67255 | 131.085 | 81.295 | 167.84 | 6.355 | 0.345 | 0.32 | 8.585 | 0.295 | 0.28 | 18.555 | 18.565 | 3.225 | 3.345 | 16.235 | 15.505 | 0.195 | 0.175 | 7.95 | 0.13 | PS001185-A131020-2-1 | CK003073-D281020 | CK003073-D281020 | 7.188 | 7.188 | 7.1885 | 5.725 | 5.685 | 7.249 | 7.249 | 7.249 | Rec-CK003065-D211020 | 2020-10-28 17:06 | 20.9 | 15 | 13.7 | Rec-CK003065-D211020 | 2020-10-28 17:06 | 20.9 | 15 | 13.7 | 3 | 3 | На контроль | OG 510 D - 2 | 1780 | 14 | 2030 | 85 | 80.5 | 1990 | 38 | 42 | 156 | 200 | 130 | 167.5 | 25.9 | 158 | 143 | 2020-11-05 | 39 | 40 | 41 | 79 | 80 | 81 | 39 | 40 | 41 |  |  |  | 168 | 169 | 170 | 0.4 | 0.4 | 0.4 | 600 | 6700 | 0 | 0 | 1990 |  |  |  | 2020-10-05 | 2020-10-05 | 2020-10-05 | 103 | 2020-10-05 | 103 | 0.0005235294 | -0.007417647 | 0.007941176 | 5.700353 | 10.49012 | 0.0005235294 | -0.007417647 | 0.007941176 | 5.700353 | 10.49012 | PS001185-A131020 | 0.010625 | 2.02225 | 0.009125 | 0.02725 | 4.892625 | 4.956 | 4.526 | 5.057
1863 | PS001185-A131020-2-1/1-3 | 1070 | 37244 | 37245 | 1357.74 | 7.32525 | 7.6602 | 130.59 | 81.37 | 167.75 | 6.21 | 0.32 | 0.5 | 7.63 | 0.36 | 0.295 | 18.43 | 18.65 | 2.16 | 3.28 | 16.3 | 15.52 | 0.185 | 0.16 | 7.9 | 0.11 | PS001185-A131020-2-1 | CK003073-D281020 | CK003073-D281020 | 7.188 | 7.188 | 7.1885 | 5.725 | 5.685 | 7.249 | 7.249 | 7.249 | Rec-CK003065-D211020 | 2020-10-28 17:06 | 20.9 | 15 | 13.7 | Rec-CK003065-D211020 | 2020-10-28 17:06 | 20.9 | 15 | 13.7 | 3 | 3 | На контроль | OG 510 D - 2 | 1780 | 14 | 2030 | 85 | 80.5 | 1990 | 38 | 42 | 156 | 200 | 130 | 167.5 | 25.9 | 158 | 143 | 2020-11-05 | 39 | 40 | 41 | 79 | 80 | 81 | 39 | 40 | 41 |  |  |  | 168 | 169 | 170 | 0.4 | 0.4 | 0.4 | 600 | 6700 | 0 | 0 | 1990 |  |  |  | 2020-10-05 | 2020-10-05 | 2020-10-05 | 103 | 2020-10-05 | 103 | 0.0005235294 | -0.007417647 | 0.007941176 | 5.700353 | 10.49012 | 0.0005235294 | -0.007417647 | 0.007941176 | 5.700353 | 10.49012 | PS001185-A131020 | 0.010625 | 2.02225 | 0.009125 | 0.02725 | 4.892625 | 4.956 | 4.526 | 5.057
1864 | PS001185-A131020-2-1/1-4 | 1070 | 37246 | 37247 | 1358.37 | 7.3104 | 7.64535 | 130.64 | 81.445 | 167.83 | 6.265 | 0.315 | 0.53 | 4.005 | 0.355 | 0.385 | 18.465 | 18.495 | 2.92 | 3.2 | 15.84 | 15.985 | 0.19 | 0.145 | 7.8 | 0.09 | PS001185-A131020-2-1 | CK003073-D281020 | CK003073-D281020 | 7.188 | 7.188 | 7.1885 | 5.725 | 5.685 | 7.249 | 7.249 | 7.249 | Rec-CK003065-D211020 | 2020-10-28 17:06 | 20.9 | 15 | 13.7 | Rec-CK003065-D211020 | 2020-10-28 17:06 | 20.9 | 15 | 13.7 | 3 | 3 | На контроль | OG 510 D - 2 | 1780 | 14 | 2030 | 85 | 80.5 | 1990 | 38 | 42 | 156 | 200 | 130 | 167.5 | 25.9 | 158 | 143 | 2020-11-05 | 39 | 40 | 41 | 79 | 80 | 81 | 39 | 40 | 41 |  |  |  | 168 | 169 | 170 | 0.4 | 0.4 | 0.4 | 600 | 6700 | 0 | 0 | 1990 |  |  |  | 2020-10-05 | 2020-10-05 | 2020-10-05 | 103 | 2020-10-05 | 103 | 0.0005235294 | -0.007417647 | 0.007941176 | 5.700353 | 10.49012 | 0.0005235294 | -0.007417647 | 0.007941176 | 5.700353 | 10.49012 | PS001185-A131020 | 0.010625 | 2.02225 | 0.009125 | 0.02725 | 4.892625 | 4.956 | 4.526 | 5.057
1865 | PS001185-A131020-2-1/1-5 | 1070 | 37248 | 37249 | 1354.305 | 7.30765 | 7.6479 | 131.02 | 81.43 | 167.25 | 6.385 | 0.395 | 0.405 | 5.67 | 0.23 | 0.5 | 18.42 | 18.37 | 2.865 | 3.03 | 15.895 | 15.84 | 0.165 | 0.115 | 7.9 | 0.06 | PS001185-A131020-2-1 | CK003073-D281020 | CK003073-D281020 | 7.188 | 7.188 | 7.1885 | 5.725 | 5.685 | 7.249 | 7.249 | 7.249 | Rec-CK003065-D211020 | 2020-10-28 17:06 | 20.9 | 15 | 13.7 | Rec-CK003065-D211020 | 2020-10-28 17:06 | 20.9 | 15 | 13.7 | 3 | 3 | На контроль | OG 510 D - 2 | 1780 | 14 | 2030 | 85 | 80.5 | 1990 | 38 | 42 | 156 | 200 | 130 | 167.5 | 25.9 | 158 | 143 | 2020-11-05 | 39 | 40 | 41 | 79 | 80 | 81 | 39 | 40 | 41 |  |  |  | 168 | 169 | 170 | 0.4 | 0.4 | 0.4 | 600 | 6700 | 0 | 0 | 1990 |  |  |  | 2020-10-05 | 2020-10-05 | 2020-10-05 | 103 | 2020-10-05 | 103 | 0.0005235294 | -0.007417647 | 0.007941176 | 5.700353 | 10.49012 | 0.0005235294 | -0.007417647 | 0.007941176 | 5.700353 | 10.49012 | PS001185-A131020 | 0.010625 | 2.02225 | 0.009125 | 0.02725 | 4.892625 | 4.956 | 4.526 | 5.057
1866 | PS001185-A131020-2-1/1-6 | 1070 | 37250 | 37251 | 1359.13 | 7.3191 | 7.67385 | 131.23 | 81.26 | 166.29 | 6.36 | 0.505 | 0.93 | 8.775 | 0.35 | 0.455 | 18.22 | 18.275 | 2.775 | 2.92 | 15.845 | 15.68 | 0.245 | 0.115 | 7.85 | 0.1 | PS001185-A131020-2-1 | CK003073-D281020 | CK003073-D281020 | 7.188 | 7.188 | 7.1885 | 5.725 | 5.685 | 7.249 | 7.249 | 7.249 | Rec-CK003065-D211020 | 2020-10-28 17:06 | 20.9 | 15 | 13.7 | Rec-CK003065-D211020 | 2020-10-28 17:06 | 20.9 | 15 | 13.7 | 3 | 3 | На контроль | OG 510 D - 2 | 1780 | 14 | 2030 | 85 | 80.5 | 1990 | 38 | 42 | 156 | 200 | 130 | 167.5 | 25.9 | 158 | 143 | 2020-11-05 | 39 | 40 | 41 | 79 | 80 | 81 | 39 | 40 | 41 |  |  |  | 168 | 169 | 170 | 0.4 | 0.4 | 0.4 | 600 | 6700 | 0 | 0 | 1990 |  |  |  | 2020-10-05 | 2020-10-05 | 2020-10-05 | 103 | 2020-10-05 | 103 | 0.0005235294 | -0.007417647 | 0.007941176 | 5.700353 | 10.49012 | 0.0005235294 | -0.007417647 | 0.007941176 | 5.700353 | 10.49012 | PS001185-A131020 | 0.010625 | 2.02225 | 0.009125 | 0.02725 | 4.892625 | 4.956 | 4.526 | 5.057
1867 | PS001185-A131020-2-2/1-1 | 1200 | 37262 | 37263 | 1356.665 | 7.37025 | 7.69715 | 131.045 | 81.29 | 167.295 | 6.425 | 0.625 | 0.3 | 8.445 | 0.92 | 0.04 | 18.665 | 18.785 | 2.81 | 2.45 | 16.03 | 15.905 | 0.055 | 0.075 | 7.55 | 0.1 | PS001185-A131020-2-2 | CK003068-A231020 | CK003075-A291020 | 7.186 | 7.186 | 7.186 | 5.705 | 5.71 |  |  |  | Rec-CK002806-A290320 | 2020-10-23 08:20 | 21.3 | 12.3 | 8.9 | Rec-CK002806-A290320 | 2020-10-29 16:50 | 20.8 | 13.2 | 8.5 | 1 | 1 | На контроль | OG 510 D - 2 | 1780 | 14 | 2030 | 85 | 80.5 | 1990 | 39 | 44 | 156 | 200 | 130 | 167.5 | 25.64 | 158 | 143 | 2020-11-07 | 39 | 41 | 44 | 79 | 80 | 81 | 37 | 40 | 42 |  |  |  | 167 | 168 | 169 | 0.44 | 0.44 | 0.44 | 600 | 5800 | 0 | 0 | 1990 |  |  |  | 2020-10-05 | 2020-10-05 | 2020-10-05 | 108 | 2020-10-05 | 108 | -0.0002705882 | -0.007782353 | 0.007511765 | 5.772941 | 10.62559 | -0.0002722222 | -0.007833333 | 0.007561111 | 5.7295 | 10.63028 | PS001185-A131020 | 0.010625 | 2.02225 | 0.009125 | 0.02725 | 4.892625 | 4.956 | 4.526 | 5.057
1868 | PS001185-A131020-2-2/1-2 | 1200 | 37286 | 37287 | 1354.42 | 7.37655 | 7.71215 | 130.865 | 81.29 | 166.885 | 6.435 | 0.57 | 0.69 | 8.85 | 0.935 | 0.085 | 18.755 | 18.69 | 3.405 | 2.355 | 15.995 | 15.92 | 0.055 | 0.1 | 7.55 | 0.14 | PS001185-A131020-2-2 | CK003068-A231020 | CK003075-A291020 | 7.186 | 7.186 | 7.186 | 5.705 | 5.71 |  |  |  | Rec-CK002806-A290320 | 2020-10-23 08:20 | 21.3 | 12.3 | 8.9 | Rec-CK002806-A290320 | 2020-10-29 16:50 | 20.8 | 13.2 | 8.5 | 1 | 1 | На контроль | OG 510 D - 2 | 1780 | 14 | 2030 | 85 | 80.5 | 1990 | 39 | 44 | 156 | 200 | 130 | 167.5 | 25.64 | 158 | 143 | 2020-11-07 | 39 | 41 | 44 | 79 | 80 | 81 | 37 | 40 | 42 |  |  |  | 167 | 168 | 169 | 0.44 | 0.44 | 0.44 | 600 | 5800 | 0 | 0 | 1990 |  |  |  | 2020-10-05 | 2020-10-05 | 2020-10-05 | 108 | 2020-10-05 | 108 | -0.0002705882 | -0.007782353 | 0.007511765 | 5.772941 | 10.62559 | -0.0002722222 | -0.007833333 | 0.007561111 | 5.7295 | 10.63028 | PS001185-A131020 | 0.010625 | 2.02225 | 0.009125 | 0.02725 | 4.892625 | 4.956 | 4.526 | 5.057
1869 | PS001185-A131020-2-2/1-3 | 1100 | 37288 | 37289 | 1357.445 | 7.39185 | 7.7379 | 130.94 | 81.315 | 166.375 | 6.495 | 0.475 | 0.99 | 3.95 | 0.67 | 0.145 | 18.605 | 18.555 | 2.74 | 2.385 | 15.89 | 16.145 | 0.15 | 0.125 | 7.5 | 0.12 | PS001185-A131020-2-2 | CK003068-A231020 | CK003075-A291020 | 7.186 | 7.186 | 7.186 | 5.705 | 5.71 |  |  |  | Rec-CK002806-A290320 | 2020-10-23 08:20 | 21.3 | 12.3 | 8.9 | Rec-CK002806-A290320 | 2020-10-29 16:50 | 20.8 | 13.2 | 8.5 | 1 | 1 | На контроль | OG 510 D - 2 | 1780 | 14 | 2030 | 85 | 80.5 | 1990 | 39 | 44 | 156 | 200 | 130 | 167.5 | 25.64 | 158 | 143 | 2020-11-07 | 39 | 41 | 44 | 79 | 80 | 81 | 37 | 40 | 42 |  |  |  | 167 | 168 | 169 | 0.44 | 0.44 | 0.44 | 600 | 5800 | 0 | 0 | 1990 |  |  |  | 2020-10-05 | 2020-10-05 | 2020-10-05 | 108 | 2020-10-05 | 108 | -0.0002705882 | -0.007782353 | 0.007511765 | 5.772941 | 10.62559 | -0.0002722222 | -0.007833333 | 0.007561111 | 5.7295 | 10.63028 | PS001185-A131020 | 0.010625 | 2.02225 | 0.009125 | 0.02725 | 4.892625 | 4.956 | 4.526 | 5.057
1870 | PS001185-A131020-2-2/1-4 | 1100 | 37290 | 37291 | 1361.245 | 7.4239 | 7.7597 | 131.065 | 81.37 | 166.59 | 6.535 | 0.585 | 0.855 | 2.92 | 0.605 | 0.135 | 18.6 | 18.67 | 2.355 | 2.225 | 15.9 | 16.13 | 0.15 | 0.14 | 7.55 | 0.1 | PS001185-A131020-2-2 | CK003068-A231020 | CK003075-A291020 | 7.186 | 7.186 | 7.186 | 5.705 | 5.71 |  |  |  | Rec-CK002806-A290320 | 2020-10-23 08:20 | 21.3 | 12.3 | 8.9 | Rec-CK002806-A290320 | 2020-10-29 16:50 | 20.8 | 13.2 | 8.5 | 1 | 1 | На контроль | OG 510 D - 2 | 1780 | 14 | 2030 | 85 | 80.5 | 1990 | 39 | 44 | 156 | 200 | 130 | 167.5 | 25.64 | 158 | 143 | 2020-11-07 | 39 | 41 | 44 | 79 | 80 | 81 | 37 | 40 | 42 |  |  |  | 167 | 168 | 169 | 0.44 | 0.44 | 0.44 | 600 | 5800 | 0 | 0 | 1990 |  |  |  | 2020-10-05 | 2020-10-05 | 2020-10-05 | 108 | 2020-10-05 | 108 | -0.0002705882 | -0.007782353 | 0.007511765 | 5.772941 | 10.62559 | -0.0002722222 | -0.007833333 | 0.007561111 | 5.7295 | 10.63028 | PS001185-A131020 | 0.010625 | 2.02225 | 0.009125 | 0.02725 | 4.892625 | 4.956 | 4.526 | 5.057
1871 | PS001185-A131020-2-2/1-5 | 1100 | 37294 | 37295 | 1368.04 | 7.4327 | 7.76965 | 131.09 | 81.295 | 166.505 | 6.46 | 0.635 | 0.535 | 5.3 | 0.615 | 0.205 | 18.93 | 18.885 | 2.285 | 2.28 | 15.775 | 16.135 | 0.035 | 0.11 | 7.7 | 0.19 | PS001185-A131020-2-2 | CK003068-A231020 | CK003075-A291020 | 7.186 | 7.186 | 7.186 | 5.705 | 5.71 |  |  |  | Rec-CK002806-A290320 | 2020-10-23 08:20 | 21.3 | 12.3 | 8.9 | Rec-CK002806-A290320 | 2020-10-29 16:50 | 20.8 | 13.2 | 8.5 | 1 | 1 | На контроль | OG 510 D - 2 | 1780 | 14 | 2030 | 85 | 80.5 | 1990 | 39 | 44 | 156 | 200 | 130 | 167.5 | 25.64 | 158 | 143 | 2020-11-07 | 39 | 41 | 44 | 79 | 80 | 81 | 37 | 40 | 42 |  |  |  | 167 | 168 | 169 | 0.44 | 0.44 | 0.44 | 600 | 5800 | 0 | 0 | 1990 |  |  |  | 2020-10-05 | 2020-10-05 | 2020-10-05 | 108 | 2020-10-05 | 108 | -0.0002705882 | -0.007782353 | 0.007511765 | 5.772941 | 10.62559 | -0.0002722222 | -0.007833333 | 0.007561111 | 5.7295 | 10.63028 | PS001185-A131020 | 0.010625 | 2.02225 | 0.009125 | 0.02725 | 4.892625 | 4.956 | 4.526 | 5.057
1872 | PS001184-A081020-3/1-2 | 1100 | 37303 | 37304 | 1354.135 | 7.2935 | 7.63725 | 131.155 | 81.33 | 167.33 | 6.165 | 0.44 | 0.475 | 8.63 | 1.54 | 0.345 | 18.53 | 18.435 | 2.655 | 2.375 | 15.755 | 16.14 | 0.18 | 0.24 | 7.4 | 0.07 | PS001184-A081020-3 | CK003072-A281020 | CK003079-A301020 | 7.187 | 7.187 | 7.187 | 5.71 | 5.71 |  |  |  | Rec-CK002806-A290320 | 2020-10-28 16:50 | 20.9 | 14.2 | 8.6 | Rec-CK002806-A290320 | 2020-10-30 17:00 | 20.6 | 12.2 | 8.4 | 1 | 1 | На контроль | OG 510 D - 2 | 1780 | 14 | 2030 | 85 | 80.5 | 1990 | 38 | 42 | 156 | 200 | 130 | 167.5 | 25.83 | 150 | 135 | 2020-11-09 | 37 | 39 | 42 | 79.5 | 80.5 | 81 | 37 | 40 | 42 |  |  |  | 167 | 168 | 169 | 0.43 | 0.43 | 0.43 | 600 | 5700 | 0 | 0 | 1990 |  |  |  | 2020-10-05 | 2020-10-05 | 2020-10-05 | 112 | 2020-10-05 | 112 | -0.0005976744 | -0.008025581 | 0.007427907 | 5.668651 | 10.60574 | -0.0002882353 | -0.0078 | 0.007511765 | 5.804941 | 10.65706 | PS001184-A081020 | 0.0106875 | 2.016 | 0.012875 | 0.02225 | 4.884625 | 4.9575 | 4.544 | 5.043
1873 | PS001184-A081020-3/1-1 | 1200 | 37305 | 37306 | 1356.02 | 7.29375 | 7.63315 | 131.14 | 81.42 | 167.77 | 6.235 | 0.38 | 0.375 | 8.02 | 1.39 | 0.15 | 18.475 | 18.16 | 3.58 | 1.71 | 16.2 | 15.76 | 0.18 | 0.225 | 7.2 | 0.1 | PS001184-A081020-3 | CK003072-A281020 | CK003079-A301020 | 7.187 | 7.187 | 7.187 | 5.71 | 5.71 |  |  |  | Rec-CK002806-A290320 | 2020-10-28 16:50 | 20.9 | 14.2 | 8.6 | Rec-CK002806-A290320 | 2020-10-30 17:00 | 20.6 | 12.2 | 8.4 | 1 | 1 | На контроль | OG 510 D - 2 | 1780 | 14 | 2030 | 85 | 80.5 | 1990 | 38 | 42 | 156 | 200 | 130 | 167.5 | 25.83 | 150 | 135 | 2020-11-09 | 37 | 39 | 42 | 79.5 | 80.5 | 81 | 37 | 40 | 42 |  |  |  | 167 | 168 | 169 | 0.43 | 0.43 | 0.43 | 600 | 5700 | 0 | 0 | 1990 |  |  |  | 2020-10-05 | 2020-10-05 | 2020-10-05 | 112 | 2020-10-05 | 112 | -0.0005976744 | -0.008025581 | 0.007427907 | 5.668651 | 10.60574 | -0.0002882353 | -0.0078 | 0.007511765 | 5.804941 | 10.65706 | PS001184-A081020 | 0.0106875 | 2.016 | 0.012875 | 0.02225 | 4.884625 | 4.9575 | 4.544 | 5.043
1874 | PS001184-A081020-3/1-3 | 1100 | 37307 | 37308 | 1354.755 | 7.24905 | 7.60595 | 131.23 | 81.105 | 166.74 | 6.24 | 0.375 | 0.8 | 5.58 | 1.595 | 0.48 | 18.58 | 18.58 | 2.525 | 3.125 | 15.915 | 15.94 | 0.255 | 0.28 | 7.45 | 0.15 | PS001184-A081020-3 | CK003072-A281020 | CK003079-A301020 | 7.187 | 7.187 | 7.187 | 5.71 | 5.71 |  |  |  | Rec-CK002806-A290320 | 2020-10-28 16:50 | 20.9 | 14.2 | 8.6 | Rec-CK002806-A290320 | 2020-10-30 17:00 | 20.6 | 12.2 | 8.4 | 1 | 1 | На контроль | OG 510 D - 2 | 1780 | 14 | 2030 | 85 | 80.5 | 1990 | 38 | 42 | 156 | 200 | 130 | 167.5 | 25.83 | 150 | 135 | 2020-11-09 | 37 | 39 | 42 | 79.5 | 80.5 | 81 | 37 | 40 | 42 |  |  |  | 167 | 168 | 169 | 0.43 | 0.43 | 0.43 | 600 | 5700 | 0 | 0 | 1990 |  |  |  | 2020-10-05 | 2020-10-05 | 2020-10-05 | 112 | 2020-10-05 | 112 | -0.0005976744 | -0.008025581 | 0.007427907 | 5.668651 | 10.60574 | -0.0002882353 | -0.0078 | 0.007511765 | 5.804941 | 10.65706 | PS001184-A081020 | 0.0106875 | 2.016 | 0.012875 | 0.02225 | 4.884625 | 4.9575 | 4.544 | 5.043
1875 | PS001184-A081020-3/1-4 | 1100 | 37309 | 37310 | 1358.61 | 7.26635 | 7.61475 | 131.47 | 81.115 | 166.425 | 6.365 | 0.295 | 0.815 | 3.94 | 1.6 | 0.405 | 18.67 | 18.65 | 2.845 | 3.24 | 16.035 | 15.815 | 0.15 | 0.255 | 7.45 | 0.14 | PS001184-A081020-3 | CK003072-A281020 | CK003079-A301020 | 7.187 | 7.187 | 7.187 | 5.71 | 5.71 |  |  |  | Rec-CK002806-A290320 | 2020-10-28 16:50 | 20.9 | 14.2 | 8.6 | Rec-CK002806-A290320 | 2020-10-30 17:00 | 20.6 | 12.2 | 8.4 | 1 | 1 | На контроль | OG 510 D - 2 | 1780 | 14 | 2030 | 85 | 80.5 | 1990 | 38 | 42 | 156 | 200 | 130 | 167.5 | 25.83 | 150 | 135 | 2020-11-09 | 37 | 39 | 42 | 79.5 | 80.5 | 81 | 37 | 40 | 42 |  |  |  | 167 | 168 | 169 | 0.43 | 0.43 | 0.43 | 600 | 5700 | 0 | 0 | 1990 |  |  |  | 2020-10-05 | 2020-10-05 | 2020-10-05 | 112 | 2020-10-05 | 112 | -0.0005976744 | -0.008025581 | 0.007427907 | 5.668651 | 10.60574 | -0.0002882353 | -0.0078 | 0.007511765 | 5.804941 | 10.65706 | PS001184-A081020 | 0.0106875 | 2.016 | 0.012875 | 0.02225 | 4.884625 | 4.9575 | 4.544 | 5.043
1876 | PS001184-A081020-3/1-5 | 1100 | 37311 | 37312 | 1358.855 | 7.3128 | 7.64595 | 131.335 | 81.215 | 166.775 | 6.315 | 0.56 | 0.5 | 5.185 | 1.39 | 0.41 | 18.925 | 19.035 | 3.11 | 3.225 | 15.855 | 15.835 | 0.08 | 0.295 | 7.7 | 0.15 | PS001184-A081020-3 | CK003072-A281020 | CK003079-A301020 | 7.187 | 7.187 | 7.187 | 5.71 | 5.71 |  |  |  | Rec-CK002806-A290320 | 2020-10-28 16:50 | 20.9 | 14.2 | 8.6 | Rec-CK002806-A290320 | 2020-10-30 17:00 | 20.6 | 12.2 | 8.4 | 1 | 1 | На контроль | OG 510 D - 2 | 1780 | 14 | 2030 | 85 | 80.5 | 1990 | 38 | 42 | 156 | 200 | 130 | 167.5 | 25.83 | 150 | 135 | 2020-11-09 | 37 | 39 | 42 | 79.5 | 80.5 | 81 | 37 | 40 | 42 |  |  |  | 167 | 168 | 169 | 0.43 | 0.43 | 0.43 | 600 | 5700 | 0 | 0 | 1990 |  |  |  | 2020-10-05 | 2020-10-05 | 2020-10-05 | 112 | 2020-10-05 | 112 | -0.0005976744 | -0.008025581 | 0.007427907 | 5.668651 | 10.60574 | -0.0002882353 | -0.0078 | 0.007511765 | 5.804941 | 10.65706 | PS001184-A081020 | 0.0106875 | 2.016 | 0.012875 | 0.02225 | 4.884625 | 4.9575 | 4.544 | 5.043
1877 | PS001187-A141020-1-2/1-1 | 1100 | 37317 | 37318 | 1349.555 | 7.2378 | 7.5917 | 131.415 | 81.29 | 166.515 | 6.345 | 0.385 | 0.32 | 7.225 | 0.82 | 0.195 | 18.24 | 18.14 | 3.43 | 2.245 | 15.735 | 15.48 | 0.055 | 0.025 | 7.95 | 0.16 | PS001187-A141020-1-2 | CK003080-D311020 | CK003080-D311020 | 7.18 | 7.18 | 7.1825 | 5.705 | 5.695 | 7.241 | 7.241 | 7.241 | Rec-CK003065-D211020 | 2020-10-31 07:00 | 20.6 | 13.7 | 13.2 | Rec-CK003065-D211020 | 2020-10-31 07:00 | 20.6 | 13.7 | 13.2 | 3 | 3 | На контроль | OG 510 D - 2 | 1780 | 14 | 2030 | 85 | 80.5 | 1990 | 38 | 42 | 156 | 200 | 130 | 167.5 | 26.18 | 151 | 136 | 2020-11-10 | 37 | 39 | 42 | 80 | 80.5 | 81 | 39 | 40 | 41 |  |  |  | 167 | 168 | 169 | 0.4 | 0.4 | 0.4 | 500 | 5700 | 0 | 0 | 1990 |  |  |  | 2020-10-05 | 2020-10-05 | 2020-10-05 | 116 | 2020-10-05 | 116 | 0.0005375 | -0.0074875 | 0.008025 | 5.818125 | 10.4985 | 0.0005375 | -0.0074875 | 0.008025 | 5.818125 | 10.4985 | PS001187-A141020 | 0.010525 | 2.0395 | 0.014375 | 0.01575 | 4.906875 | 4.9795 | 4.56 | 5.056
1878 | PS001187-A141020-1-2/1-2 | 1100 | 37348 | 37349 | 1354.195 | 7.27195 | 7.62345 | 131.58 | 81.245 | 166.71 | 6.21 | 0.34 | 0.405 | 9.17 | 1.005 | 0.175 | 18.305 | 18.23 | 3.19 | 2.565 | 15.625 | 15.62 | 0.04 | 0.045 | 7.9 | 0.07 | PS001187-A141020-1-2 | CK003080-D311020 | CK003080-D311020 | 7.18 | 7.18 | 7.1825 | 5.705 | 5.695 | 7.241 | 7.241 | 7.241 | Rec-CK003065-D211020 | 2020-10-31 07:00 | 20.6 | 13.7 | 13.2 | Rec-CK003065-D211020 | 2020-10-31 07:00 | 20.6 | 13.7 | 13.2 | 3 | 3 | На контроль | OG 510 D - 2 | 1780 | 14 | 2030 | 85 | 80.5 | 1990 | 38 | 42 | 156 | 200 | 130 | 167.5 | 26.18 | 151 | 136 | 2020-11-10 | 37 | 39 | 42 | 80 | 80.5 | 81 | 39 | 40 | 41 |  |  |  | 167 | 168 | 169 | 0.4 | 0.4 | 0.4 | 500 | 5700 | 0 | 0 | 1990 |  |  |  | 2020-10-05 | 2020-10-05 | 2020-10-05 | 116 | 2020-10-05 | 116 | 0.0005375 | -0.0074875 | 0.008025 | 5.818125 | 10.4985 | 0.0005375 | -0.0074875 | 0.008025 | 5.818125 | 10.4985 | PS001187-A141020 | 0.010525 | 2.0395 | 0.014375 | 0.01575 | 4.906875 | 4.9795 | 4.56 | 5.056
1879 | PS001187-A141020-1-2/1-3 | 1100 | 37350 | 37351 | 1357.93 | 7.29255 | 7.6297 | 131.425 | 81.27 | 166.385 | 6.28 | 0.215 | 0.95 | 12.11 | 1.245 | 0.125 | 18.095 | 18.135 | 2.93 | 2.805 | 15.615 | 15.64 | 0.035 | 0.065 | 7.95 | 0.09 | PS001187-A141020-1-2 | CK003080-D311020 | CK003080-D311020 | 7.18 | 7.18 | 7.1825 | 5.705 | 5.695 | 7.241 | 7.241 | 7.241 | Rec-CK003065-D211020 | 2020-10-31 07:00 | 20.6 | 13.7 | 13.2 | Rec-CK003065-D211020 | 2020-10-31 07:00 | 20.6 | 13.7 | 13.2 | 3 | 3 | На контроль | OG 510 D - 2 | 1780 | 14 | 2030 | 85 | 80.5 | 1990 | 38 | 42 | 156 | 200 | 130 | 167.5 | 26.18 | 151 | 136 | 2020-11-10 | 37 | 39 | 42 | 80 | 80.5 | 81 | 39 | 40 | 41 |  |  |  | 167 | 168 | 169 | 0.4 | 0.4 | 0.4 | 500 | 5700 | 0 | 0 | 1990 |  |  |  | 2020-10-05 | 2020-10-05 | 2020-10-05 | 116 | 2020-10-05 | 116 | 0.0005375 | -0.0074875 | 0.008025 | 5.818125 | 10.4985 | 0.0005375 | -0.0074875 | 0.008025 | 5.818125 | 10.4985 | PS001187-A141020 | 0.010525 | 2.0395 | 0.014375 | 0.01575 | 4.906875 | 4.9795 | 4.56 | 5.056
1880 | PS001187-A141020-1-2/1-4 | 1100 | 37352 | 37353 | 1353.67 | 7.2911 | 7.6172 | 131.045 | 81.3 | 166.615 | 6.315 | 0.275 | 1.155 | 9.39 | 1.315 | 0.325 | 18.295 | 18.255 | 2.93 | 2.935 | 15.43 | 15.825 | 0.04 | 0.05 | 8.1 | 0.16 | PS001187-A141020-1-2 | CK003080-D311020 | CK003080-D311020 | 7.18 | 7.18 | 7.1825 | 5.705 | 5.695 | 7.241 | 7.241 | 7.241 | Rec-CK003065-D211020 | 2020-10-31 07:00 | 20.6 | 13.7 | 13.2 | Rec-CK003065-D211020 | 2020-10-31 07:00 | 20.6 | 13.7 | 13.2 | 3 | 3 | На контроль | OG 510 D - 2 | 1780 | 14 | 2030 | 85 | 80.5 | 1990 | 38 | 42 | 156 | 200 | 130 | 167.5 | 26.18 | 151 | 136 | 2020-11-10 | 37 | 39 | 42 | 80 | 80.5 | 81 | 39 | 40 | 41 |  |  |  | 167 | 168 | 169 | 0.4 | 0.4 | 0.4 | 500 | 5700 | 0 | 0 | 1990 |  |  |  | 2020-10-05 | 2020-10-05 | 2020-10-05 | 116 | 2020-10-05 | 116 | 0.0005375 | -0.0074875 | 0.008025 | 5.818125 | 10.4985 | 0.0005375 | -0.0074875 | 0.008025 | 5.818125 | 10.4985 | PS001187-A141020 | 0.010525 | 2.0395 | 0.014375 | 0.01575 | 4.906875 | 4.9795 | 4.56 | 5.056
1881 | PS001187-A141020-1-2/1-5 | 1100 | 37356 | 37355 | 1350.465 | 7.2865 | 7.6153 | 130.815 | 81.3 | 166.745 | 6.285 | 0.455 | 0.91 | 6.675 | 1.13 | 0.545 | 18.79 | 18.58 | 2.865 | 3.07 | 15.055 | 16.115 | 0.025 | 0.015 | 8.35 | 0.17 | PS001187-A141020-1-2 | CK003080-D311020 | CK003080-D311020 | 7.18 | 7.18 | 7.1825 | 5.705 | 5.695 | 7.241 | 7.241 | 7.241 | Rec-CK003065-D211020 | 2020-10-31 07:00 | 20.6 | 13.7 | 13.2 | Rec-CK003065-D211020 | 2020-10-31 07:00 | 20.6 | 13.7 | 13.2 | 3 | 3 | На контроль | OG 510 D - 2 | 1780 | 14 | 2030 | 85 | 80.5 | 1990 | 38 | 42 | 156 | 200 | 130 | 167.5 | 26.18 | 151 | 136 | 2020-11-10 | 37 | 39 | 42 | 80 | 80.5 | 81 | 39 | 40 | 41 |  |  |  | 167 | 168 | 169 | 0.4 | 0.4 | 0.4 | 500 | 5700 | 0 | 0 | 1990 |  |  |  | 2020-10-05 | 2020-10-05 | 2020-10-05 | 116 | 2020-10-05 | 116 | 0.0005375 | -0.0074875 | 0.008025 | 5.818125 | 10.4985 | 0.0005375 | -0.0074875 | 0.008025 | 5.818125 | 10.4985 | PS001187-A141020 | 0.010525 | 2.0395 | 0.014375 | 0.01575 | 4.906875 | 4.9795 | 4.56 | 5.056
1882 | PS001187-A141020-1-1/1-1 | 1200 | 37342 | 37343 | 1397.665 | 7.33555 | 7.65525 | 131.37 | 81.265 | 167.125 | 6.515 | 0.14 | 0.71 | 11.815 | 0.955 | 0.27 | 17.83 | 17.73 | 4.11 | 4.075 | 15.86 | 15.79 | 0.26 | 0.315 | 7.8 | 0.14 | PS001187-A141020-1-1 | CK003080-D311020 | CK003081-D021120 | 7.18 | 7.18 | 7.182 | 5.705 | 5.725 | 7.241 | 7.241 | 7.241 | Rec-CK003065-D211020 | 2020-10-31 07:00 | 20.6 | 13.7 | 13.2 | Rec-CK003065-D211020 | 2020-11-02 08:05 | 20.4 | 13.1 | 13.4 | 3 | 3 | На контроль | OG 510 D - 2 | 1780 | 14 | 2030 | 85 | 80.5 | 1990 | 38 | 42 | 156 | 200 | 130 | 167.5 | 25.96 | 150 | 135 | 2020-11-10 | 37 | 39 | 42 | 79 | 80 | 81 | 38 | 40 | 42 |  |  |  | 167 | 168 | 169 | 0.44 | 0.44 | 0.44 | 600 | 5700 | 0 | 0 | 1990 |  |  |  | 2020-10-05 | 2020-10-05 | 2020-10-05 | 120 | 2020-10-05 | 120 | 0.0005375 | -0.0074875 | 0.008025 | 5.818125 | 10.4985 | 0.0006588235 | -0.007541176 | 0.0082 | 5.808765 | 10.56888 | PS001187-A141020 | 0.010525 | 2.0395 | 0.014375 | 0.01575 | 4.906875 | 4.9795 | 4.56 | 5.056
1883 | PS001187-A141020-1-1/1-2 | 1200 | 37344 | 37345 | 1383.075 | 7.341 | 7.66395 | 131.06 | 81.365 | 167.29 | 6.53 | 0.21 | 0.675 | 6.94 | 0.925 | 0.35 | 18.085 | 18.375 | 3.2 | 3.905 | 15.885 | 15.72 | 0.26 | 0.34 | 8.05 | 0.17 | PS001187-A141020-1-1 | CK003080-D311020 | CK003081-D021120 | 7.18 | 7.18 | 7.182 | 5.705 | 5.725 | 7.241 | 7.241 | 7.241 | Rec-CK003065-D211020 | 2020-10-31 07:00 | 20.6 | 13.7 | 13.2 | Rec-CK003065-D211020 | 2020-11-02 08:05 | 20.4 | 13.1 | 13.4 | 3 | 3 | На контроль | OG 510 D - 2 | 1780 | 14 | 2030 | 85 | 80.5 | 1990 | 38 | 42 | 156 | 200 | 130 | 167.5 | 25.96 | 150 | 135 | 2020-11-10 | 37 | 39 | 42 | 79 | 80 | 81 | 38 | 40 | 42 |  |  |  | 167 | 168 | 169 | 0.44 | 0.44 | 0.44 | 600 | 5700 | 0 | 0 | 1990 |  |  |  | 2020-10-05 | 2020-10-05 | 2020-10-05 | 120 | 2020-10-05 | 120 | 0.0005375 | -0.0074875 | 0.008025 | 5.818125 | 10.4985 | 0.0006588235 | -0.007541176 | 0.0082 | 5.808765 | 10.56888 | PS001187-A141020 | 0.010525 | 2.0395 | 0.014375 | 0.01575 | 4.906875 | 4.9795 | 4.56 | 5.056
1884 | PS001185-A131020-1-2/1-2 | 1200 | 37368 | 37369 | 1352.52 | 7.29075 | 7.62835 | 131.595 | 81.175 | 166.995 | 6.335 | 0.29 | 0.835 | 6.28 | 1.785 | 0.235 | 18.39 | 18.37 | 2.7 | 2.89 | 15.85 | 15.36 | 0.48 | 0.505 | 8.1 | 0.06 | PS001185-A131020-1-2 | CK003083-D041120 | CK003085-D051120 | 7.18 | 7.18 | 7.181 | 5.71 | 5.705 | 7.241 | 7.241 | 7.241 | Rec-CK003065-D211020 | 2020-11-04 01:20 | 20.2 | 12.4 | 13 | Rec-CK003065-D211020 | 2020-11-05 07:35 | 20 | 11.7 | 13 | 3 | 3 | На контроль | OG 510 D - 2 | 1780 | 14 | 2030 | 85 | 80.5 | 1990 | 38 | 42 | 156 | 200 | 130 | 167.5 | 26.27 | 153 | 138 | 2020-11-11 | 37 | 39 | 41 | 79 | 80 | 81 | 37 | 38 | 40 |  |  |  | 167 | 168 | 169 | 0.4 | 0.4 | 0.4 | 600 | 6700 | 0 | 0 | 1990 |  |  |  | 2020-10-05 | 2020-10-05 | 2020-10-05 | 125 | 2020-10-05 | 125 | 0.0005941176 | -0.007652941 | 0.008247059 | 6.015235 | 10.55741 | 0.0005882353 | -0.007558824 | 0.008147059 | 5.958 | 10.596 | PS001185-A131020 | 0.010625 | 2.02225 | 0.009125 | 0.02725 | 4.892625 | 4.956 | 4.526 | 5.057
1885 | PS001185-A131020-1-2/1-1 | 1200 | 37370 | 37371 | 1360.425 | 7.2858 | 7.61245 | 131.735 | 81.145 | 167.41 | 6.345 | 0.39 | 0.42 | 8.64 | 1.775 | 0.44 | 18.055 | 18.13 | 3.83 | 3.48 | 16.04 | 15.17 | 0.485 | 0.575 | 8 | 0.06 | PS001185-A131020-1-2 | CK003083-D041120 | CK003085-D051120 | 7.18 | 7.18 | 7.181 | 5.71 | 5.705 | 7.241 | 7.241 | 7.241 | Rec-CK003065-D211020 | 2020-11-04 01:20 | 20.2 | 12.4 | 13 | Rec-CK003065-D211020 | 2020-11-05 07:35 | 20 | 11.7 | 13 | 3 | 3 | На контроль | OG 510 D - 2 | 1780 | 14 | 2030 | 85 | 80.5 | 1990 | 38 | 42 | 156 | 200 | 130 | 167.5 | 26.27 | 153 | 138 | 2020-11-11 | 37 | 39 | 41 | 79 | 80 | 81 | 37 | 38 | 40 |  |  |  | 167 | 168 | 169 | 0.4 | 0.4 | 0.4 | 600 | 6700 | 0 | 0 | 1990 |  |  |  | 2020-10-05 | 2020-10-05 | 2020-10-05 | 125 | 2020-10-05 | 125 | 0.0005941176 | -0.007652941 | 0.008247059 | 6.015235 | 10.55741 | 0.0005882353 | -0.007558824 | 0.008147059 | 5.958 | 10.596 | PS001185-A131020 | 0.010625 | 2.02225 | 0.009125 | 0.02725 | 4.892625 | 4.956 | 4.526 | 5.057
1886 | PS001185-A131020-1-2/1-3 | 1200 | 37387 | 37388 | 1360.65 | 7.29465 | 7.6371 | 131.13 | 81.35 | 167.19 | 6.37 | 0.255 | 0.775 | 9.49 | 1.565 | 0.225 | 18.07 | 18.11 | 3.325 | 2.995 | 15.9 | 15.405 | 0.425 | 0.495 | 8.05 | 0.06 | PS001185-A131020-1-2 | CK003083-D041120 | CK003085-D051120 | 7.18 | 7.18 | 7.181 | 5.71 | 5.705 | 7.241 | 7.241 | 7.241 | Rec-CK003065-D211020 | 2020-11-04 01:20 | 20.2 | 12.4 | 13 | Rec-CK003065-D211020 | 2020-11-05 07:35 | 20 | 11.7 | 13 | 3 | 3 | На контроль | OG 510 D - 2 | 1780 | 14 | 2030 | 85 | 80.5 | 1990 | 38 | 42 | 156 | 200 | 130 | 167.5 | 26.27 | 153 | 138 | 2020-11-11 | 37 | 39 | 41 | 79 | 80 | 81 | 37 | 38 | 40 |  |  |  | 167 | 168 | 169 | 0.4 | 0.4 | 0.4 | 600 | 6700 | 0 | 0 | 1990 |  |  |  | 2020-10-05 | 2020-10-05 | 2020-10-05 | 125 | 2020-10-05 | 125 | 0.0005941176 | -0.007652941 | 0.008247059 | 6.015235 | 10.55741 | 0.0005882353 | -0.007558824 | 0.008147059 | 5.958 | 10.596 | PS001185-A131020 | 0.010625 | 2.02225 | 0.009125 | 0.02725 | 4.892625 | 4.956 | 4.526 | 5.057
1887 | PS001185-A131020-1-2/1-4 | 1200 | 37389 | 37390 | 1370.905 | 7.29405 | 7.63365 | 130.85 | 81.33 | 167.225 | 6.435 | 0.38 | 0.485 | 8.01 | 1.61 | 0.315 | 17.685 | 17.87 | 3.905 | 2.4 | 16.045 | 15.325 | 0.55 | 0.535 | 7.95 | 0.1 | PS001185-A131020-1-2 | CK003083-D041120 | CK003085-D051120 | 7.18 | 7.18 | 7.181 | 5.71 | 5.705 | 7.241 | 7.241 | 7.241 | Rec-CK003065-D211020 | 2020-11-04 01:20 | 20.2 | 12.4 | 13 | Rec-CK003065-D211020 | 2020-11-05 07:35 | 20 | 11.7 | 13 | 3 | 3 | На контроль | OG 510 D - 2 | 1780 | 14 | 2030 | 85 | 80.5 | 1990 | 38 | 42 | 156 | 200 | 130 | 167.5 | 26.27 | 153 | 138 | 2020-11-11 | 37 | 39 | 41 | 79 | 80 | 81 | 37 | 38 | 40 |  |  |  | 167 | 168 | 169 | 0.4 | 0.4 | 0.4 | 600 | 6700 | 0 | 0 | 1990 |  |  |  | 2020-10-05 | 2020-10-05 | 2020-10-05 | 125 | 2020-10-05 | 125 | 0.0005941176 | -0.007652941 | 0.008247059 | 6.015235 | 10.55741 | 0.0005882353 | -0.007558824 | 0.008147059 | 5.958 | 10.596 | PS001185-A131020 | 0.010625 | 2.02225 | 0.009125 | 0.02725 | 4.892625 | 4.956 | 4.526 | 5.057
1888 | PS001185-A131020-1-2/1-5 | 1200 | 37391 | 37392 | 1377.61 | 7.2531 | 7.60975 | 130.995 | 81.275 | 166.915 | 6.48 | 0.36 | 0.89 | 6.64 | 1.775 | 0.235 | 17.645 | 17.715 | 4.32 | 3.185 | 15.805 | 15.56 | 0.565 | 0.5 | 7.85 | 0.15 | PS001185-A131020-1-2 | CK003083-D041120 | CK003085-D051120 | 7.18 | 7.18 | 7.181 | 5.71 | 5.705 | 7.241 | 7.241 | 7.241 | Rec-CK003065-D211020 | 2020-11-04 01:20 | 20.2 | 12.4 | 13 | Rec-CK003065-D211020 | 2020-11-05 07:35 | 20 | 11.7 | 13 | 3 | 3 | На контроль | OG 510 D - 2 | 1780 | 14 | 2030 | 85 | 80.5 | 1990 | 38 | 42 | 156 | 200 | 130 | 167.5 | 26.27 | 153 | 138 | 2020-11-11 | 37 | 39 | 41 | 79 | 80 | 81 | 37 | 38 | 40 |  |  |  | 167 | 168 | 169 | 0.4 | 0.4 | 0.4 | 600 | 6700 | 0 | 0 | 1990 |  |  |  | 2020-10-05 | 2020-10-05 | 2020-10-05 | 125 | 2020-10-05 | 125 | 0.0005941176 | -0.007652941 | 0.008247059 | 6.015235 | 10.55741 | 0.0005882353 | -0.007558824 | 0.008147059 | 5.958 | 10.596 | PS001185-A131020 | 0.010625 | 2.02225 | 0.009125 | 0.02725 | 4.892625 | 4.956 | 4.526 | 5.057
1889 | PS001190-A261020-1/1-1 | 1200 | 37393 | 37394 | 1378.16 | 7.3419 | 7.6803 | 131.835 | 81.295 | 167.36 | 6.48 | 0.23 | 0.56 | 10.01 | 1.225 | 0.18 | 17.755 | 17.865 | 3.61 | 3.59 | 15.725 | 15.635 | 0.115 | 0.225 | 8.1 | 0.04 | PS001190-A261020-1 | CK003085-D051120 | CK003078-D301020 | 7.18 | 7.18 | 7.181 | 5.71 | 5.715 | 7.241 | 7.241 | 7.241 | Rec-CK003065-D211020 | 2020-11-05 07:35 | 20 | 11.7 | 13 | Rec-CK003065-D211020 | 2020-10-30 16:50 | 20.6 | 14.2 | 13.6 | 3 | 3 | На контроль | OG 510 D - 2 | 1780 | 14 | 2030 | 85 | 80.5 | 1990 | 38 | 42 | 156 | 200 | 130 | 167.5 | 26.28 | 151 | 136 | 2020-11-12 | 36 | 38 | 40 | 80 | 80.5 | 81 | 38 | 39 | 40 |  |  |  | 167 | 167.5 | 168 | 0.4 | 0.4 | 0.4 | 500 | 6700 | 0 | 0 | 1990 |  |  |  | 2020-10-05 | 2020-10-05 | 2020-10-05 | 129 | 2020-10-05 | 129 | 0.0005882353 | -0.007558824 | 0.008147059 | 5.958 | 10.596 | 0.0005533333 | -0.00752 | 0.008073333 | 5.749 | 10.51793 | PS001190-A261020 | 0.010475 | 2.037375 | 0.022 | 0.012375 | 4.904875 | 4.9635 | 4.578 | 5.056
1890 | PS001190-A261020-1/1-2 | 1200 | 37395 | 37396 | 1358.26 | 7.3505 | 7.6831 | 131.65 | 81.385 | 167.02 | 6.445 | 0.4 | 0.98 | 7.53 | 1.015 | 0.385 | 18.07 | 18.33 | 4.23 | 2.95 | 15.91 | 15.335 | 0.13 | 0.21 | 8.45 | 0.06 | PS001190-A261020-1 | CK003085-D051120 | CK003078-D301020 | 7.18 | 7.18 | 7.181 | 5.71 | 5.715 | 7.241 | 7.241 | 7.241 | Rec-CK003065-D211020 | 2020-11-05 07:35 | 20 | 11.7 | 13 | Rec-CK003065-D211020 | 2020-10-30 16:50 | 20.6 | 14.2 | 13.6 | 3 | 3 | На контроль | OG 510 D - 2 | 1780 | 14 | 2030 | 85 | 80.5 | 1990 | 38 | 42 | 156 | 200 | 130 | 167.5 | 26.28 | 151 | 136 | 2020-11-12 | 36 | 38 | 40 | 80 | 80.5 | 81 | 38 | 39 | 40 |  |  |  | 167 | 167.5 | 168 | 0.4 | 0.4 | 0.4 | 500 | 6700 | 0 | 0 | 1990 |  |  |  | 2020-10-05 | 2020-10-05 | 2020-10-05 | 129 | 2020-10-05 | 129 | 0.0005882353 | -0.007558824 | 0.008147059 | 5.958 | 10.596 | 0.0005533333 | -0.00752 | 0.008073333 | 5.749 | 10.51793 | PS001190-A261020 | 0.010475 | 2.037375 | 0.022 | 0.012375 | 4.904875 | 4.9635 | 4.578 | 5.056
1891 | PS001190-A261020-1/1-5 | 1200 | 37421 | 37422 | 1354.75 | 7.31905 | 7.65725 | 131.71 | 81.35 | 166.925 | 6.455 | 0.385 | 0.665 | 7.15 | 1.245 | 0.165 | 18.525 | 18.485 | 4.235 | 3.875 | 15.625 | 15.6 | 0.115 | 0.15 | 8.65 | 0.17 | PS001190-A261020-1 | CK003085-D051120 | CK003078-D301020 | 7.18 | 7.18 | 7.181 | 5.71 | 5.715 | 7.241 | 7.241 | 7.241 | Rec-CK003065-D211020 | 2020-11-05 07:35 | 20 | 11.7 | 13 | Rec-CK003065-D211020 | 2020-10-30 16:50 | 20.6 | 14.2 | 13.6 | 3 | 3 | На контроль | OG 510 D - 2 | 1780 | 14 | 2030 | 85 | 80.5 | 1990 | 38 | 42 | 156 | 200 | 130 | 167.5 | 26.28 | 151 | 136 | 2020-11-12 | 36 | 38 | 40 | 80 | 80.5 | 81 | 38 | 39 | 40 |  |  |  | 167 | 167.5 | 168 | 0.4 | 0.4 | 0.4 | 500 | 6700 | 0 | 0 | 1990 |  |  |  | 2020-10-05 | 2020-10-05 | 2020-10-05 | 129 | 2020-10-05 | 129 | 0.0005882353 | -0.007558824 | 0.008147059 | 5.958 | 10.596 | 0.0005533333 | -0.00752 | 0.008073333 | 5.749 | 10.51793 | PS001190-A261020 | 0.010475 | 2.037375 | 0.022 | 0.012375 | 4.904875 | 4.9635 | 4.578 | 5.056
1892 | PS001190-A261020-1/1-4 | 1200 | 37423 | 37424 | 1357.61 | 7.35635 | 7.6867 | 131.29 | 81.335 | 167.195 | 6.48 | 0.35 | 0.64 | 5.98 | 1.125 | 0.225 | 18.185 | 18.275 | 4.51 | 5.26 | 15.79 | 15.605 | 0.12 | 0.18 | 8.35 | 0.16 | PS001190-A261020-1 | CK003085-D051120 | CK003078-D301020 | 7.18 | 7.18 | 7.181 | 5.71 | 5.715 | 7.241 | 7.241 | 7.241 | Rec-CK003065-D211020 | 2020-11-05 07:35 | 20 | 11.7 | 13 | Rec-CK003065-D211020 | 2020-10-30 16:50 | 20.6 | 14.2 | 13.6 | 3 | 3 | На контроль | OG 510 D - 2 | 1780 | 14 | 2030 | 85 | 80.5 | 1990 | 38 | 42 | 156 | 200 | 130 | 167.5 | 26.28 | 151 | 136 | 2020-11-12 | 36 | 38 | 40 | 80 | 80.5 | 81 | 38 | 39 | 40 |  |  |  | 167 | 167.5 | 168 | 0.4 | 0.4 | 0.4 | 500 | 6700 | 0 | 0 | 1990 |  |  |  | 2020-10-05 | 2020-10-05 | 2020-10-05 | 129 | 2020-10-05 | 129 | 0.0005882353 | -0.007558824 | 0.008147059 | 5.958 | 10.596 | 0.0005533333 | -0.00752 | 0.008073333 | 5.749 | 10.51793 | PS001190-A261020 | 0.010475 | 2.037375 | 0.022 | 0.012375 | 4.904875 | 4.9635 | 4.578 | 5.056
1893 | PS001190-A261020-1/1-3 | 1200 | 37425 | 37427 | 1356.91 | 7.3495 | 7.6799 | 131.18 | 81.345 | 167.285 | 6.485 | 0.42 | 0.96 | 6.44 | 1.01 | 0.4 | 18.055 | 18.34 | 4.45 | 4.46 | 15.91 | 15.395 | 0.15 | 0.2 | 8.45 | 0.13 | PS001190-A261020-1 | CK003085-D051120 | CK003078-D301020 | 7.18 | 7.18 | 7.181 | 5.71 | 5.715 | 7.241 | 7.241 | 7.241 | Rec-CK003065-D211020 | 2020-11-05 07:35 | 20 | 11.7 | 13 | Rec-CK003065-D211020 | 2020-10-30 16:50 | 20.6 | 14.2 | 13.6 | 3 | 3 | На контроль | OG 510 D - 2 | 1780 | 14 | 2030 | 85 | 80.5 | 1990 | 38 | 42 | 156 | 200 | 130 | 167.5 | 26.28 | 151 | 136 | 2020-11-12 | 36 | 38 | 40 | 80 | 80.5 | 81 | 38 | 39 | 40 |  |  |  | 167 | 167.5 | 168 | 0.4 | 0.4 | 0.4 | 500 | 6700 | 0 | 0 | 1990 |  |  |  | 2020-10-05 | 2020-10-05 | 2020-10-05 | 129 | 2020-10-05 | 129 | 0.0005882353 | -0.007558824 | 0.008147059 | 5.958 | 10.596 | 0.0005533333 | -0.00752 | 0.008073333 | 5.749 | 10.51793 | PS001190-A261020 | 0.010475 | 2.037375 | 0.022 | 0.012375 | 4.904875 | 4.9635 | 4.578 | 5.056
1894 | PS001184-A081020-2/1-1 | 1200 | 37428 | 37429 | 1369.06 | 7.30495 | 7.65105 | 131.735 | 81.295 | 166.875 | 6.51 | 0.295 | 0.75 | 6.28 | 1.605 | 0.3 | 17.955 | 18.085 | 3.38 | 2.145 | 15.89 | 15.69 | 0.535 | 0.3 | 7.8 | 0.06 | PS001184-A081020-2 | CK003078-D301020 | CK003081-D021120 | 7.183 | 7.183 | 7.1835 | 5.735 | 5.72 | 7.244 | 7.244 | 7.244 | Rec-CK003065-D211020 | 2020-10-30 16:50 | 20.6 | 14.2 | 13.6 | Rec-CK003065-D211020 | 2020-11-02 08:05 | 20.4 | 13.1 | 13.4 | 3 | 3 | На контроль | OG 510 D - 2 | 1780 | 14 | 2030 | 85 | 80.5 | 1990 | 38 | 42 | 156 | 200 | 130 | 167.5 | 26.03 | 159 | 145 | 2020-11-12 | 38 | 40 | 42 | 79 | 80 | 81 | 35 | 37 | 40 |  |  |  | 167 | 168 | 169 | 0.44 | 0.44 | 0.44 | 600 | 7000 | 0 | 0 | 1990 |  |  |  | 2020-10-05 | 2020-10-05 | 2020-10-05 | 135 | 2020-10-05 | 135 | 0.0005533333 | -0.00752 | 0.008073333 | 5.749 | 10.51793 | 0.0006588235 | -0.007541176 | 0.0082 | 5.808765 | 10.56888 | PS001184-A081020 | 0.0106875 | 2.016 | 0.012875 | 0.02225 | 4.884625 | 4.9575 | 4.544 | 5.043
1895 | PS001184-A081020-2/1-2 | 1200 | 37436 | 37437 | 1349.965 | 7.30585 | 7.64685 | 131.24 | 81.195 | 167.15 | 6.535 | 0.375 | 0.665 | 2.42 | 1.555 | 0.28 | 18.32 | 18.305 | 1.78 | 3.17 | 15.945 | 15.54 | 0.475 | 0.305 | 8.1 | 0.13 | PS001184-A081020-2 | CK003078-D301020 | CK003081-D021120 | 7.183 | 7.183 | 7.1835 | 5.735 | 5.72 | 7.244 | 7.244 | 7.244 | Rec-CK003065-D211020 | 2020-10-30 16:50 | 20.6 | 14.2 | 13.6 | Rec-CK003065-D211020 | 2020-11-02 08:05 | 20.4 | 13.1 | 13.4 | 3 | 3 | На контроль | OG 510 D - 2 | 1780 | 14 | 2030 | 85 | 80.5 | 1990 | 38 | 42 | 156 | 200 | 130 | 167.5 | 26.03 | 159 | 145 | 2020-11-12 | 38 | 40 | 42 | 79 | 80 | 81 | 35 | 37 | 40 |  |  |  | 167 | 168 | 169 | 0.44 | 0.44 | 0.44 | 600 | 7000 | 0 | 0 | 1990 |  |  |  | 2020-10-05 | 2020-10-05 | 2020-10-05 | 135 | 2020-10-05 | 135 | 0.0005533333 | -0.00752 | 0.008073333 | 5.749 | 10.51793 | 0.0006588235 | -0.007541176 | 0.0082 | 5.808765 | 10.56888 | PS001184-A081020 | 0.0106875 | 2.016 | 0.012875 | 0.02225 | 4.884625 | 4.9575 | 4.544 | 5.043
1896 | PS001184-A081020-2/1-3 | 600 | 37438 | 37439 | 1350.25 | 7.3032 | 7.64845 | 130.905 | 81.275 | 167.685 | 6.415 | 0.395 | 0.62 | 3.44 | 1.39 | 0.15 | 18.52 | 18.53 | 2.2 | 4.945 | 15.915 | 15.675 | 0.275 | 0.245 | 8.15 | 0.07 | PS001184-A081020-2 | CK003078-D301020 | CK003081-D021120 | 7.183 | 7.183 | 7.1835 | 5.735 | 5.72 | 7.244 | 7.244 | 7.244 | Rec-CK003065-D211020 | 2020-10-30 16:50 | 20.6 | 14.2 | 13.6 | Rec-CK003065-D211020 | 2020-11-02 08:05 | 20.4 | 13.1 | 13.4 | 3 | 3 | На контроль | OG 510 D - 2 | 1780 | 14 | 2030 | 85 | 80.5 | 1990 | 38 | 42 | 156 | 200 | 130 | 167.5 | 26.03 | 159 | 145 | 2020-11-12 | 38 | 40 | 42 | 79 | 80 | 81 | 35 | 37 | 40 |  |  |  | 167 | 168 | 169 | 0.44 | 0.44 | 0.44 | 600 | 7000 | 0 | 0 | 1990 |  |  |  | 2020-10-05 | 2020-10-05 | 2020-10-05 | 135 | 2020-10-05 | 135 | 0.0005533333 | -0.00752 | 0.008073333 | 5.749 | 10.51793 | 0.0006588235 | -0.007541176 | 0.0082 | 5.808765 | 10.56888 | PS001184-A081020 | 0.0106875 | 2.016 | 0.012875 | 0.02225 | 4.884625 | 4.9575 | 4.544 | 5.043
1897 | PS001184-A081020-2/1-4 | 1050 | 37440 | 37441 | 1351.55 | 7.26885 | 7.6208 | 131.885 | 81.265 | 166.745 | 6.295 | 0.265 | 0.69 | 8.675 | 1.375 | 0.3 | 18.375 | 18.425 | 2.86 | 2.83 | 15.59 | 15.945 | 0.445 | 0.305 | 8.05 | 0.08 | PS001184-A081020-2 | CK003078-D301020 | CK003081-D021120 | 7.183 | 7.183 | 7.1835 | 5.735 | 5.72 | 7.244 | 7.244 | 7.244 | Rec-CK003065-D211020 | 2020-10-30 16:50 | 20.6 | 14.2 | 13.6 | Rec-CK003065-D211020 | 2020-11-02 08:05 | 20.4 | 13.1 | 13.4 | 3 | 3 | На контроль | OG 510 D - 2 | 1780 | 14 | 2030 | 85 | 80.5 | 1990 | 38 | 42 | 156 | 200 | 130 | 167.5 | 26.03 | 159 | 145 | 2020-11-12 | 38 | 40 | 42 | 79 | 80 | 81 | 35 | 37 | 40 |  |  |  | 167 | 168 | 169 | 0.44 | 0.44 | 0.44 | 600 | 7000 | 0 | 0 | 1990 |  |  |  | 2020-10-05 | 2020-10-05 | 2020-10-05 | 135 | 2020-10-05 | 135 | 0.0005533333 | -0.00752 | 0.008073333 | 5.749 | 10.51793 | 0.0006588235 | -0.007541176 | 0.0082 | 5.808765 | 10.56888 | PS001184-A081020 | 0.0106875 | 2.016 | 0.012875 | 0.02225 | 4.884625 | 4.9575 | 4.544 | 5.043
1898 | PS001184-A081020-2/1-5 | 1050 | 37442 | 37443 | 1349.86 | 7.2746 | 7.6239 | 131.44 | 81.185 | 166.84 | 6.33 | 0.42 | 0.735 | 5.355 | 1.265 | 0.225 | 18.405 | 18.405 | 3.245 | 3.75 | 15.74 | 15.735 | 0.355 | 0.305 | 8.05 | 0.07 | PS001184-A081020-2 | CK003078-D301020 | CK003081-D021120 | 7.183 | 7.183 | 7.1835 | 5.735 | 5.72 | 7.244 | 7.244 | 7.244 | Rec-CK003065-D211020 | 2020-10-30 16:50 | 20.6 | 14.2 | 13.6 | Rec-CK003065-D211020 | 2020-11-02 08:05 | 20.4 | 13.1 | 13.4 | 3 | 3 | На контроль | OG 510 D - 2 | 1780 | 14 | 2030 | 85 | 80.5 | 1990 | 38 | 42 | 156 | 200 | 130 | 167.5 | 26.03 | 159 | 145 | 2020-11-12 | 38 | 40 | 42 | 79 | 80 | 81 | 35 | 37 | 40 |  |  |  | 167 | 168 | 169 | 0.44 | 0.44 | 0.44 | 600 | 7000 | 0 | 0 | 1990 |  |  |  | 2020-10-05 | 2020-10-05 | 2020-10-05 | 135 | 2020-10-05 | 135 | 0.0005533333 | -0.00752 | 0.008073333 | 5.749 | 10.51793 | 0.0006588235 | -0.007541176 | 0.0082 | 5.808765 | 10.56888 | PS001184-A081020 | 0.0106875 | 2.016 | 0.012875 | 0.02225 | 4.884625 | 4.9575 | 4.544 | 5.043
1899 | PS001184-A081020-2/1-6 | 1050 | 37444 | 37445 | 1350.215 | 7.2764 | 7.61695 | 131.16 | 81.18 | 167.215 | 6.345 | 0.495 | 0.415 | 2.84 | 1.26 | 0.105 | 18.625 | 18.6 | 2.48 | 3.23 | 15.73 | 15.785 | 0.255 | 0.29 | 8.25 | 0.07 | PS001184-A081020-2 | CK003078-D301020 | CK003081-D021120 | 7.183 | 7.183 | 7.1835 | 5.735 | 5.72 | 7.244 | 7.244 | 7.244 | Rec-CK003065-D211020 | 2020-10-30 16:50 | 20.6 | 14.2 | 13.6 | Rec-CK003065-D211020 | 2020-11-02 08:05 | 20.4 | 13.1 | 13.4 | 3 | 3 | На контроль | OG 510 D - 2 | 1780 | 14 | 2030 | 85 | 80.5 | 1990 | 38 | 42 | 156 | 200 | 130 | 167.5 | 26.03 | 159 | 145 | 2020-11-12 | 38 | 40 | 42 | 79 | 80 | 81 | 35 | 37 | 40 |  |  |  | 167 | 168 | 169 | 0.44 | 0.44 | 0.44 | 600 | 7000 | 0 | 0 | 1990 |  |  |  | 2020-10-05 | 2020-10-05 | 2020-10-05 | 135 | 2020-10-05 | 135 | 0.0005533333 | -0.00752 | 0.008073333 | 5.749 | 10.51793 | 0.0006588235 | -0.007541176 | 0.0082 | 5.808765 | 10.56888 | PS001184-A081020 | 0.0106875 | 2.016 | 0.012875 | 0.02225 | 4.884625 | 4.9575 | 4.544 | 5.043
1900 | PS001188-A191020-1-2/1-2 | 1100 | 37477 | 37478 | 1346.695 | 7.3996 | 7.73735 | 131.935 | 81.48 | 167.06 | 6.57 | 0.295 | 0.4 | 4.02 | 0.4 | 0.425 | 18.43 | 18.34 | 2.05 | 3.245 | 15.725 | 15.595 | 0.215 | 0.165 | 7.55 | 0.09 | PS001188-A191020-1-2 | CK003077-A301020 | CK003077-A301020 | 7.178 | 7.178 | 7.179 | 5.71 | 5.705 | 7.239 | 7.239 | 7.239 | Rec-CK002806-A290320 | 2020-10-30 08:35 | 20.5 | 12.7 | 8.3 | Rec-CK002806-A290320 | 2020-10-30 08:35 | 20.5 | 12.7 | 8.3 | 1 | 1 | На контроль | OG 510 D - 2 | 1780 | 14 | 2030 | 85 | 80.6 | 1990 | 38 | 40 | 156 | 200 | 132 | 169 | 26.09 | 153 | 138 | 2020-11-16 | 37 | 39 | 41 | 80.1 | 80.6 | 81.1 | 37 | 41 | 45 |  |  |  | 166.5 | 167.5 | 168.5 | 0.41 | 0.41 | 0.41 | 500 | 6700 | 0 | 0 | 1990 |  |  |  | 2020-10-05 | 2020-10-05 | 2020-10-05 | 143 | 2020-10-05 | 143 | -0.00026 | -0.007733333 | 0.007473333 | 5.887733 | 10.7 | -0.00026 | -0.007733333 | 0.007473333 | 5.887733 | 10.7 | PS001188-A191020 | 0.0102 | 2.051125 | 0.0145 | 0.016375 | 4.95175 | 5.02 | 4.623 | 5.108
1901 | PS001188-A191020-1-2/1-3 | 1100 | 37485 | 37486 | 1347.87 | 7.4117 | 7.75655 | 131.64 | 81.315 | 166.99 | 6.51 | 0.215 | 0.48 | 6.765 | 0.57 | 0.435 | 18.38 | 18.335 | 2.32 | 4.085 | 15.27 | 16.2 | 0.1 | 0.135 | 7.55 | 0.12 | PS001188-A191020-1-2 | CK003077-A301020 | CK003077-A301020 | 7.178 | 7.178 | 7.179 | 5.71 | 5.705 | 7.239 | 7.239 | 7.239 | Rec-CK002806-A290320 | 2020-10-30 08:35 | 20.5 | 12.7 | 8.3 | Rec-CK002806-A290320 | 2020-10-30 08:35 | 20.5 | 12.7 | 8.3 | 1 | 1 | На контроль | OG 510 D - 2 | 1780 | 14 | 2030 | 85 | 80.6 | 1990 | 38 | 40 | 156 | 200 | 132 | 169 | 26.09 | 153 | 138 | 2020-11-16 | 37 | 39 | 41 | 80.1 | 80.6 | 81.1 | 37 | 41 | 45 |  |  |  | 166.5 | 167.5 | 168.5 | 0.41 | 0.41 | 0.41 | 500 | 6700 | 0 | 0 | 1990 |  |  |  | 2020-10-05 | 2020-10-05 | 2020-10-05 | 143 | 2020-10-05 | 143 | -0.00026 | -0.007733333 | 0.007473333 | 5.887733 | 10.7 | -0.00026 | -0.007733333 | 0.007473333 | 5.887733 | 10.7 | PS001188-A191020 | 0.0102 | 2.051125 | 0.0145 | 0.016375 | 4.95175 | 5.02 | 4.623 | 5.108
1902 | PS001188-A191020-1-2/1-4 | 1050 | 37487 | 37488 | 1361.255 | 7.4299 | 7.76955 | 131.475 | 81.275 | 166.95 | 6.56 | 0.325 | 0.52 | 6.645 | 0.83 | 0.545 | 18.385 | 18.395 | 2.705 | 3.71 | 15.14 | 16.385 | 0.185 | 0.13 | 7.65 | 0.13 | PS001188-A191020-1-2 | CK003077-A301020 | CK003077-A301020 | 7.178 | 7.178 | 7.179 | 5.71 | 5.705 | 7.239 | 7.239 | 7.239 | Rec-CK002806-A290320 | 2020-10-30 08:35 | 20.5 | 12.7 | 8.3 | Rec-CK002806-A290320 | 2020-10-30 08:35 | 20.5 | 12.7 | 8.3 | 1 | 1 | На контроль | OG 510 D - 2 | 1780 | 14 | 2030 | 85 | 80.6 | 1990 | 38 | 40 | 156 | 200 | 132 | 169 | 26.09 | 153 | 138 | 2020-11-16 | 37 | 39 | 41 | 80.1 | 80.6 | 81.1 | 37 | 41 | 45 |  |  |  | 166.5 | 167.5 | 168.5 | 0.41 | 0.41 | 0.41 | 500 | 6700 | 0 | 0 | 1990 |  |  |  | 2020-10-05 | 2020-10-05 | 2020-10-05 | 143 | 2020-10-05 | 143 | -0.00026 | -0.007733333 | 0.007473333 | 5.887733 | 10.7 | -0.00026 | -0.007733333 | 0.007473333 | 5.887733 | 10.7 | PS001188-A191020 | 0.0102 | 2.051125 | 0.0145 | 0.016375 | 4.95175 | 5.02 | 4.623 | 5.108
1903 | PS001188-A191020-1-2/1-5 | 1100 | 37489 | 37490 | 1357.145 | 7.3344 | 7.67405 | 131.7 | 81.425 | 166.625 | 6.505 | 0.48 | 0.905 | 4.495 | 0.755 | 0.465 | 18.735 | 18.675 | 2.595 | 3.88 | 15.095 | 16.18 | 0.09 | 0.065 | 7.9 | 0.12 | PS001188-A191020-1-2 | CK003077-A301020 | CK003077-A301020 | 7.178 | 7.178 | 7.179 | 5.71 | 5.705 | 7.239 | 7.239 | 7.239 | Rec-CK002806-A290320 | 2020-10-30 08:35 | 20.5 | 12.7 | 8.3 | Rec-CK002806-A290320 | 2020-10-30 08:35 | 20.5 | 12.7 | 8.3 | 1 | 1 | На контроль | OG 510 D - 2 | 1780 | 14 | 2030 | 85 | 80.6 | 1990 | 38 | 40 | 156 | 200 | 132 | 169 | 26.09 | 153 | 138 | 2020-11-16 | 37 | 39 | 41 | 80.1 | 80.6 | 81.1 | 37 | 41 | 45 |  |  |  | 166.5 | 167.5 | 168.5 | 0.41 | 0.41 | 0.41 | 500 | 6700 | 0 | 0 | 1990 |  |  |  | 2020-10-05 | 2020-10-05 | 2020-10-05 | 143 | 2020-10-05 | 143 | -0.00026 | -0.007733333 | 0.007473333 | 5.887733 | 10.7 | -0.00026 | -0.007733333 | 0.007473333 | 5.887733 | 10.7 | PS001188-A191020 | 0.0102 | 2.051125 | 0.0145 | 0.016375 | 4.95175 | 5.02 | 4.623 | 5.108
1904 | PS001190-A261020-2/1-1 | 1200 | 37507 | 37508 | 1372.13 | 7.3623 | 7.68425 | 131.725 | 81.545 | 167.38 | 6.39 | 0.3 | 0.58 | 10.39 | 0.72 | 0.365 | 18.46 | 18.065 | 3.985 | 4.545 | 15.94 | 15.845 | 0.14 | 0.24 | 7.75 | 0.06 | PS001190-A261020-2 | CK003087-D061120 | CK003089-D071120 | 7.177 | 7.177 | 7.178 | 5.715 | 5.715 | 7.238 | 7.238 | 7.238 | Rec-CK003087-D061120 | 2020-11-06 07:40 | 19.9 | 11.2 | 12.9 | Rec-CK003087-D061120 | 2020-11-07 00:30 | 19.8 | 11 | 12.6 | 3 | 3 | На контроль | OG 510 D - 2 | 1780 | 14 | 2030 | 85 | 80.8 | 1990 | 38 | 40 | 156 | 200 | 132 | 169 | 25.99 | 150 | 135 | 2020-11-17 | 38 | 40 | 42 | 79.5 | 80.5 | 81.5 | 37 | 40 | 43 |  |  |  | 167 | 168 | 169 | 0.44 | 0.44 | 0.44 | 600 | 6700 | 0 | 0 | 1990 |  |  |  | 2020-10-05 | 2020-10-05 | 2020-10-05 | 147 | 2020-10-05 | 147 | 0.0007 | -0.007364706 | 0.008064706 | 5.809882 | 10.53082 | 0.00068125 | -0.0073125 | 0.00799375 | 5.8285 | 10.4715 | PS001190-A261020 | 0.010475 | 2.037375 | 0.022 | 0.012375 | 4.904875 | 4.9635 | 4.578 | 5.056
1905 | PS001190-A261020-2/1-2 | 1200 | 37510 | 37511 | 1365.6 | 7.36625 | 7.69045 | 132.05 | 81.625 | 167.125 | 6.445 | 0.275 | 0.44 | 6.65 | 0.99 | 0.475 | 18.585 | 18.65 | 3.885 | 3.31 | 15.845 | 15.92 | 0.14 | 0.2 | 7.95 | 0.13 | PS001190-A261020-2 | CK003087-D061120 | CK003089-D071120 | 7.177 | 7.177 | 7.178 | 5.715 | 5.715 | 7.238 | 7.238 | 7.238 | Rec-CK003087-D061120 | 2020-11-06 07:40 | 19.9 | 11.2 | 12.9 | Rec-CK003087-D061120 | 2020-11-07 00:30 | 19.8 | 11 | 12.6 | 3 | 3 | На контроль | OG 510 D - 2 | 1780 | 14 | 2030 | 85 | 80.8 | 1990 | 38 | 40 | 156 | 200 | 132 | 169 | 25.99 | 150 | 135 | 2020-11-17 | 38 | 40 | 42 | 79.5 | 80.5 | 81.5 | 37 | 40 | 43 |  |  |  | 167 | 168 | 169 | 0.44 | 0.44 | 0.44 | 600 | 6700 | 0 | 0 | 1990 |  |  |  | 2020-10-05 | 2020-10-05 | 2020-10-05 | 147 | 2020-10-05 | 147 | 0.0007 | -0.007364706 | 0.008064706 | 5.809882 | 10.53082 | 0.00068125 | -0.0073125 | 0.00799375 | 5.8285 | 10.4715 | PS001190-A261020 | 0.010475 | 2.037375 | 0.022 | 0.012375 | 4.904875 | 4.9635 | 4.578 | 5.056
1906 | PS001190-A261020-2/1-3 | 1100 | 37512 | 37513 | 1354.325 | 7.3424 | 7.67285 | 132.06 | 81.57 | 167.31 | 6.6 | 0.3 | 0.295 | 2.935 | 0.95 | 0.48 | 18.55 | 18.605 | 3.11 | 2.58 | 15.865 | 15.905 | 0.16 | 0.25 | 8 | 0.13 | PS001190-A261020-2 | CK003087-D061120 | CK003089-D071120 | 7.177 | 7.177 | 7.178 | 5.715 | 5.715 | 7.238 | 7.238 | 7.238 | Rec-CK003087-D061120 | 2020-11-06 07:40 | 19.9 | 11.2 | 12.9 | Rec-CK003087-D061120 | 2020-11-07 00:30 | 19.8 | 11 | 12.6 | 3 | 3 | На контроль | OG 510 D - 2 | 1780 | 14 | 2030 | 85 | 80.8 | 1990 | 38 | 40 | 156 | 200 | 132 | 169 | 25.99 | 150 | 135 | 2020-11-17 | 38 | 40 | 42 | 79.5 | 80.5 | 81.5 | 37 | 40 | 43 |  |  |  | 167 | 168 | 169 | 0.44 | 0.44 | 0.44 | 600 | 6700 | 0 | 0 | 1990 |  |  |  | 2020-10-05 | 2020-10-05 | 2020-10-05 | 147 | 2020-10-05 | 147 | 0.0007 | -0.007364706 | 0.008064706 | 5.809882 | 10.53082 | 0.00068125 | -0.0073125 | 0.00799375 | 5.8285 | 10.4715 | PS001190-A261020 | 0.010475 | 2.037375 | 0.022 | 0.012375 | 4.904875 | 4.9635 | 4.578 | 5.056
1907 | PS001190-A261020-2/1-4 | 1100 | 37514 | 37515 | 1362.17 | 7.3032 | 7.64855 | 131.425 | 81.56 | 167.02 | 6.435 | 0.19 | 0.94 | 5.245 | 0.285 | 0.395 | 18.535 | 18.63 | 3.53 | 3.14 | 15.9 | 15.815 | 0.205 | 0.23 | 7.95 | 0.08 | PS001190-A261020-2 | CK003087-D061120 | CK003089-D071120 | 7.177 | 7.177 | 7.178 | 5.715 | 5.715 | 7.238 | 7.238 | 7.238 | Rec-CK003087-D061120 | 2020-11-06 07:40 | 19.9 | 11.2 | 12.9 | Rec-CK003087-D061120 | 2020-11-07 00:30 | 19.8 | 11 | 12.6 | 3 | 3 | На контроль | OG 510 D - 2 | 1780 | 14 | 2030 | 85 | 80.8 | 1990 | 38 | 40 | 156 | 200 | 132 | 169 | 25.99 | 150 | 135 | 2020-11-17 | 38 | 40 | 42 | 79.5 | 80.5 | 81.5 | 37 | 40 | 43 |  |  |  | 167 | 168 | 169 | 0.44 | 0.44 | 0.44 | 600 | 6700 | 0 | 0 | 1990 |  |  |  | 2020-10-05 | 2020-10-05 | 2020-10-05 | 147 | 2020-10-05 | 147 | 0.0007 | -0.007364706 | 0.008064706 | 5.809882 | 10.53082 | 0.00068125 | -0.0073125 | 0.00799375 | 5.8285 | 10.4715 | PS001190-A261020 | 0.010475 | 2.037375 | 0.022 | 0.012375 | 4.904875 | 4.9635 | 4.578 | 5.056
1908 | PS001190-A261020-2/1-5 | 1100 | 37516 | 37517 | 1351.75 | 7.3291 | 7.6751 | 131.74 | 81.585 | 166.5 | 6.48 | 0.34 | 1.075 | 4.915 | 0.16 | 0.395 | 18.545 | 18.7 | 3.1 | 3.5 | 15.495 | 16.155 | 0.315 | 0.275 | 8.2 | 0.11 | PS001190-A261020-2 | CK003087-D061120 | CK003089-D071120 | 7.177 | 7.177 | 7.178 | 5.715 | 5.715 | 7.238 | 7.238 | 7.238 | Rec-CK003087-D061120 | 2020-11-06 07:40 | 19.9 | 11.2 | 12.9 | Rec-CK003087-D061120 | 2020-11-07 00:30 | 19.8 | 11 | 12.6 | 3 | 3 | На контроль | OG 510 D - 2 | 1780 | 14 | 2030 | 85 | 80.8 | 1990 | 38 | 40 | 156 | 200 | 132 | 169 | 25.99 | 150 | 135 | 2020-11-17 | 38 | 40 | 42 | 79.5 | 80.5 | 81.5 | 37 | 40 | 43 |  |  |  | 167 | 168 | 169 | 0.44 | 0.44 | 0.44 | 600 | 6700 | 0 | 0 | 1990 |  |  |  | 2020-10-05 | 2020-10-05 | 2020-10-05 | 147 | 2020-10-05 | 147 | 0.0007 | -0.007364706 | 0.008064706 | 5.809882 | 10.53082 | 0.00068125 | -0.0073125 | 0.00799375 | 5.8285 | 10.4715 | PS001190-A261020 | 0.010475 | 2.037375 | 0.022 | 0.012375 | 4.904875 | 4.9635 | 4.578 | 5.056
1909 | PS001189-A191020-1-1/1-1 | 1200 | 37536 | 37537 | 1416.125 | 7.32505 | 7.62165 | 131.685 | 81.75 | 167.82 | 6.565 | 1.395 | 0.7 | 15.845 | 1.76 | 0.285 | 18.315 | 18.21 | 3.235 | 4.665 | 14.935 | 15.385 | 0.215 | 0.04 | 8 | 0.08 | PS001189-A191020-1-1 | CK003067-D221020 | CK003083-D041120 | 7.179 | 7.179 | 7.1815 | 5.71 | 5.73 | 7.24 | 7.24 | 7.24 | Rec-CK003065-D211020 | 2020-10-22 08:55 | 21.4 | 11.5 | 13.9 | Rec-CK003065-D211020 | 2020-11-04 01:20 | 20.2 | 12.4 | 13 | 3 | 3 | На контроль | OG 510 D - 2 | 1780 | 14 | 2030 | 85 | 81 | 1990 | 38 | 42 | 156 | 200 | 130 | 167.5 | 26.23 | 158 | 143 | 2020-11-18 | 37 | 39 | 42 | 80 | 81 | 82 | 36 | 39 | 43 |  |  |  | 168 | 169 | 170 | 0.42 | 0.42 | 0.42 | 600 | 7000 | 0 | 0 | 1990 |  |  |  | 2020-10-05 | 2020-10-05 | 2020-10-05 | 152 | 2020-10-05 | 152 | 0.0002647059 | -0.007458824 | 0.007723529 | 5.736353 | 10.46088 | 0.0005941176 | -0.007652941 | 0.008247059 | 6.015235 | 10.55741 | PS001189-A191020 | 0.010475 | 2.040125 | 0.013125 | 0.024125 | 4.9335 | 5.002 | 4.607 | 5.096
1910 | PS001189-A191020-1-1/1-2 | 1200 | 37538 | 37539 | 1398.47 | 7.33745 | 7.6472 | 131.29 | 81.715 | 168.07 | 6.45 | 0.955 | 0.425 | 15.115 | 1.905 | 0.26 | 18.39 | 18.24 | 3.84 | 3.62 | 15.38 | 15.35 | 0.225 | 0.12 | 7.85 | 0.08 | PS001189-A191020-1-1 | CK003067-D221020 | CK003083-D041120 | 7.179 | 7.179 | 7.1815 | 5.71 | 5.73 | 7.24 | 7.24 | 7.24 | Rec-CK003065-D211020 | 2020-10-22 08:55 | 21.4 | 11.5 | 13.9 | Rec-CK003065-D211020 | 2020-11-04 01:20 | 20.2 | 12.4 | 13 | 3 | 3 | На контроль | OG 510 D - 2 | 1780 | 14 | 2030 | 85 | 81 | 1990 | 38 | 42 | 156 | 200 | 130 | 167.5 | 26.23 | 158 | 143 | 2020-11-18 | 37 | 39 | 42 | 80 | 81 | 82 | 36 | 39 | 43 |  |  |  | 168 | 169 | 170 | 0.42 | 0.42 | 0.42 | 600 | 7000 | 0 | 0 | 1990 |  |  |  | 2020-10-05 | 2020-10-05 | 2020-10-05 | 152 | 2020-10-05 | 152 | 0.0002647059 | -0.007458824 | 0.007723529 | 5.736353 | 10.46088 | 0.0005941176 | -0.007652941 | 0.008247059 | 6.015235 | 10.55741 | PS001189-A191020 | 0.010475 | 2.040125 | 0.013125 | 0.024125 | 4.9335 | 5.002 | 4.607 | 5.096
1911 | PS001189-A191020-1-1/1-3 | 1200 | 37541 | 37542 | 1383.075 | 7.3569 | 7.67325 | 130.875 | 81.61 | 167.925 | 6.335 | 0.755 | 0.465 | 10.64 | 2.005 | 0.205 | 18.245 | 18.175 | 3.35 | 2.5 | 15.675 | 15.595 | 0.195 | 0.185 | 7.65 | 0.08 | PS001189-A191020-1-1 | CK003067-D221020 | CK003083-D041120 | 7.179 | 7.179 | 7.1815 | 5.71 | 5.73 | 7.24 | 7.24 | 7.24 | Rec-CK003065-D211020 | 2020-10-22 08:55 | 21.4 | 11.5 | 13.9 | Rec-CK003065-D211020 | 2020-11-04 01:20 | 20.2 | 12.4 | 13 | 3 | 3 | На контроль | OG 510 D - 2 | 1780 | 14 | 2030 | 85 | 81 | 1990 | 38 | 42 | 156 | 200 | 130 | 167.5 | 26.23 | 158 | 143 | 2020-11-18 | 37 | 39 | 42 | 80 | 81 | 82 | 36 | 39 | 43 |  |  |  | 168 | 169 | 170 | 0.42 | 0.42 | 0.42 | 600 | 7000 | 0 | 0 | 1990 |  |  |  | 2020-10-05 | 2020-10-05 | 2020-10-05 | 152 | 2020-10-05 | 152 | 0.0002647059 | -0.007458824 | 0.007723529 | 5.736353 | 10.46088 | 0.0005941176 | -0.007652941 | 0.008247059 | 6.015235 | 10.55741 | PS001189-A191020 | 0.010475 | 2.040125 | 0.013125 | 0.024125 | 4.9335 | 5.002 | 4.607 | 5.096
1912 | PS001189-A191020-1-1/1-4 | 1200 | 37543 | 37544 | 1389.5 | 7.3631 | 7.68665 | 131.115 | 81.68 | 167.4 | 6.475 | 0.63 | 0.37 | 7.03 | 1.95 | 0.365 | 18.1 | 18.125 | 3.315 | 2.835 | 15.785 | 15.7 | 0.3 | 0.23 | 7.55 | 0.07 | PS001189-A191020-1-1 | CK003067-D221020 | CK003083-D041120 | 7.179 | 7.179 | 7.1815 | 5.71 | 5.73 | 7.24 | 7.24 | 7.24 | Rec-CK003065-D211020 | 2020-10-22 08:55 | 21.4 | 11.5 | 13.9 | Rec-CK003065-D211020 | 2020-11-04 01:20 | 20.2 | 12.4 | 13 | 3 | 3 | На контроль | OG 510 D - 2 | 1780 | 14 | 2030 | 85 | 81 | 1990 | 38 | 42 | 156 | 200 | 130 | 167.5 | 26.23 | 158 | 143 | 2020-11-18 | 37 | 39 | 42 | 80 | 81 | 82 | 36 | 39 | 43 |  |  |  | 168 | 169 | 170 | 0.42 | 0.42 | 0.42 | 600 | 7000 | 0 | 0 | 1990 |  |  |  | 2020-10-05 | 2020-10-05 | 2020-10-05 | 152 | 2020-10-05 | 152 | 0.0002647059 | -0.007458824 | 0.007723529 | 5.736353 | 10.46088 | 0.0005941176 | -0.007652941 | 0.008247059 | 6.015235 | 10.55741 | PS001189-A191020 | 0.010475 | 2.040125 | 0.013125 | 0.024125 | 4.9335 | 5.002 | 4.607 | 5.096
1913 | PS001189-A191020-1-1/1-5 | 1200 | 37545 | 37546 | 1385.81 | 7.33865 | 7.66335 | 131.245 | 81.82 | 167.55 | 6.62 | 0.455 | 0.525 | 5.645 | 1.645 | 0.325 | 18.08 | 18.33 | 2.98 | 3.11 | 15.9 | 15.51 | 0.24 | 0.24 | 7.8 | 0.16 | PS001189-A191020-1-1 | CK003067-D221020 | CK003083-D041120 | 7.179 | 7.179 | 7.1815 | 5.71 | 5.73 | 7.24 | 7.24 | 7.24 | Rec-CK003065-D211020 | 2020-10-22 08:55 | 21.4 | 11.5 | 13.9 | Rec-CK003065-D211020 | 2020-11-04 01:20 | 20.2 | 12.4 | 13 | 3 | 3 | На контроль | OG 510 D - 2 | 1780 | 14 | 2030 | 85 | 81 | 1990 | 38 | 42 | 156 | 200 | 130 | 167.5 | 26.23 | 158 | 143 | 2020-11-18 | 37 | 39 | 42 | 80 | 81 | 82 | 36 | 39 | 43 |  |  |  | 168 | 169 | 170 | 0.42 | 0.42 | 0.42 | 600 | 7000 | 0 | 0 | 1990 |  |  |  | 2020-10-05 | 2020-10-05 | 2020-10-05 | 152 | 2020-10-05 | 152 | 0.0002647059 | -0.007458824 | 0.007723529 | 5.736353 | 10.46088 | 0.0005941176 | -0.007652941 | 0.008247059 | 6.015235 | 10.55741 | PS001189-A191020 | 0.010475 | 2.040125 | 0.013125 | 0.024125 | 4.9335 | 5.002 | 4.607 | 5.096
1914 | PS001189-A191020-1-1/1-6 | 630 | 37547 | 37548 | 1399.71 | 7.3392 | 7.66335 | 131.32 | 81.92 | 167.415 | 6.66 | 0.72 | 0.725 | 11.965 | 1.36 | 0.21 | 18.705 | 18.63 | 3.14 | 3.235 | 15.595 | 15.72 | 0.075 | 0.26 | 8.1 | 0.16 | PS001189-A191020-1-1 | CK003067-D221020 | CK003083-D041120 | 7.179 | 7.179 | 7.1815 | 5.71 | 5.73 | 7.24 | 7.24 | 7.24 | Rec-CK003065-D211020 | 2020-10-22 08:55 | 21.4 | 11.5 | 13.9 | Rec-CK003065-D211020 | 2020-11-04 01:20 | 20.2 | 12.4 | 13 | 3 | 3 | На контроль | OG 510 D - 2 | 1780 | 14 | 2030 | 85 | 81 | 1990 | 38 | 42 | 156 | 200 | 130 | 167.5 | 26.23 | 158 | 143 | 2020-11-18 | 37 | 39 | 42 | 80 | 81 | 82 | 36 | 39 | 43 |  |  |  | 168 | 169 | 170 | 0.42 | 0.42 | 0.42 | 600 | 7000 | 0 | 0 | 1990 |  |  |  | 2020-10-05 | 2020-10-05 | 2020-10-05 | 152 | 2020-10-05 | 152 | 0.0002647059 | -0.007458824 | 0.007723529 | 5.736353 | 10.46088 | 0.0005941176 | -0.007652941 | 0.008247059 | 6.015235 | 10.55741 | PS001189-A191020 | 0.010475 | 2.040125 | 0.013125 | 0.024125 | 4.9335 | 5.002 | 4.607 | 5.096
1915 | PS001188-A191020-1-1/1-1 | 1050 | 37566 | 37567 | 1358.985 | 7.4303 | 7.7761 | 131.26 | 81.48 | 167.985 | 6.49 | 0.295 | 0.585 | 6.455 | 0.685 | 0.25 | 18.385 | 18.195 | 3.2 | 3.065 | 15.9 | 15.635 | 0.355 | 0.18 | 7 | 0.09 | PS001188-A191020-1-1 | CK003090-A071120 | CK003090-A071120 | 7.177 | 7.177 | 7.177 | 5.715 | 5.695 | 7.238 | 7.238 | 7.238 | Rec-CK002806-A290320 | 2020-11-07 00:45 | 19.8 | 14.7 | 7.9 | Rec-CK002806-A290320 | 2020-11-07 00:45 | 19.8 | 14.7 | 7.9 | 1 | 1 | На контроль | OG 510 D - 2 | 1780 | 14 | 2030 | 85 | 80.8 | 1990 | 38 | 40 | 156 | 200 | 130 | 167.5 | 26.15 | 153 | 138 | 2020-11-19 | 38 | 40 | 42 | 79.5 | 80.5 | 81.5 | 36 | 39 | 43 |  |  |  | 167 | 168 | 169 | 0.41 | 0.41 | 0.41 | 600 | 6700 | 0 | 0 | 1990 |  |  |  | 2020-10-05 | 2020-10-05 | 2020-10-05 | 157 | 2020-10-05 | 157 | -0.00026875 | -0.00776875 | 0.0075 | 5.843 | 10.68675 | -0.00026875 | -0.00776875 | 0.0075 | 5.843 | 10.68675 | PS001188-A191020 | 0.0102 | 2.051125 | 0.0145 | 0.016375 | 4.95175 | 5.02 | 4.623 | 5.108
1916 | PS001188-A191020-1-1/1-2 | 1050 | 37568 | 37569 | 1348.99 | 7.42095 | 7.77135 | 131.395 | 81.52 | 167.78 | 6.42 | 0.275 | 0.545 | 6.5 | 0.59 | 0.3 | 18.42 | 18.345 | 3 | 2.675 | 16.045 | 15.49 | 0.28 | 0.14 | 7.05 | 0.11 | PS001188-A191020-1-1 | CK003090-A071120 | CK003090-A071120 | 7.177 | 7.177 | 7.177 | 5.715 | 5.695 | 7.238 | 7.238 | 7.238 | Rec-CK002806-A290320 | 2020-11-07 00:45 | 19.8 | 14.7 | 7.9 | Rec-CK002806-A290320 | 2020-11-07 00:45 | 19.8 | 14.7 | 7.9 | 1 | 1 | На контроль | OG 510 D - 2 | 1780 | 14 | 2030 | 85 | 80.8 | 1990 | 38 | 40 | 156 | 200 | 130 | 167.5 | 26.15 | 153 | 138 | 2020-11-19 | 38 | 40 | 42 | 79.5 | 80.5 | 81.5 | 36 | 39 | 43 |  |  |  | 167 | 168 | 169 | 0.41 | 0.41 | 0.41 | 600 | 6700 | 0 | 0 | 1990 |  |  |  | 2020-10-05 | 2020-10-05 | 2020-10-05 | 157 | 2020-10-05 | 157 | -0.00026875 | -0.00776875 | 0.0075 | 5.843 | 10.68675 | -0.00026875 | -0.00776875 | 0.0075 | 5.843 | 10.68675 | PS001188-A191020 | 0.0102 | 2.051125 | 0.0145 | 0.016375 | 4.95175 | 5.02 | 4.623 | 5.108
1917 | PS001188-A191020-1-1/1-3 | 1050 | 37570 | 37571 | 1355.03 | 7.4193 | 7.7641 | 131.52 | 81.555 | 167.525 | 6.4 | 0.505 | 0.64 | 7.815 | 0.61 | 0.32 | 18.37 | 18.275 | 3.005 | 2.665 | 16.16 | 15.445 | 0.15 | 0.09 | 7.05 | 0.13 | PS001188-A191020-1-1 | CK003090-A071120 | CK003090-A071120 | 7.177 | 7.177 | 7.177 | 5.715 | 5.695 | 7.238 | 7.238 | 7.238 | Rec-CK002806-A290320 | 2020-11-07 00:45 | 19.8 | 14.7 | 7.9 | Rec-CK002806-A290320 | 2020-11-07 00:45 | 19.8 | 14.7 | 7.9 | 1 | 1 | На контроль | OG 510 D - 2 | 1780 | 14 | 2030 | 85 | 80.8 | 1990 | 38 | 40 | 156 | 200 | 130 | 167.5 | 26.15 | 153 | 138 | 2020-11-19 | 38 | 40 | 42 | 79.5 | 80.5 | 81.5 | 36 | 39 | 43 |  |  |  | 167 | 168 | 169 | 0.41 | 0.41 | 0.41 | 600 | 6700 | 0 | 0 | 1990 |  |  |  | 2020-10-05 | 2020-10-05 | 2020-10-05 | 157 | 2020-10-05 | 157 | -0.00026875 | -0.00776875 | 0.0075 | 5.843 | 10.68675 | -0.00026875 | -0.00776875 | 0.0075 | 5.843 | 10.68675 | PS001188-A191020 | 0.0102 | 2.051125 | 0.0145 | 0.016375 | 4.95175 | 5.02 | 4.623 | 5.108
1918 | PS001188-A191020-1-1/1-4 | 1100 | 37580 | 37581 | 1355.83 | 7.4434 | 7.788 | 131.725 | 81.615 | 167.535 | 6.5 | 0.23 | 0.715 | 6.67 | 0.62 | 0.26 | 18.24 | 18.275 | 3.105 | 4.01 | 15.585 | 15.945 | 0.25 | 0.12 | 7.15 | 0.15 | PS001188-A191020-1-1 | CK003090-A071120 | CK003090-A071120 | 7.177 | 7.177 | 7.177 | 5.715 | 5.695 | 7.238 | 7.238 | 7.238 | Rec-CK002806-A290320 | 2020-11-07 00:45 | 19.8 | 14.7 | 7.9 | Rec-CK002806-A290320 | 2020-11-07 00:45 | 19.8 | 14.7 | 7.9 | 1 | 1 | На контроль | OG 510 D - 2 | 1780 | 14 | 2030 | 85 | 80.8 | 1990 | 38 | 40 | 156 | 200 | 130 | 167.5 | 26.15 | 153 | 138 | 2020-11-19 | 38 | 40 | 42 | 79.5 | 80.5 | 81.5 | 36 | 39 | 43 |  |  |  | 167 | 168 | 169 | 0.41 | 0.41 | 0.41 | 600 | 6700 | 0 | 0 | 1990 |  |  |  | 2020-10-05 | 2020-10-05 | 2020-10-05 | 157 | 2020-10-05 | 157 | -0.00026875 | -0.00776875 | 0.0075 | 5.843 | 10.68675 | -0.00026875 | -0.00776875 | 0.0075 | 5.843 | 10.68675 | PS001188-A191020 | 0.0102 | 2.051125 | 0.0145 | 0.016375 | 4.95175 | 5.02 | 4.623 | 5.108
1919 | PS001188-A191020-1-1/1-5 | 1200 | 37582 | 37583 | 1360.615 | 7.41115 | 7.7448 | 131.725 | 81.57 | 166.825 | 6.405 | 0.405 | 0.775 | 6.425 | 0.33 | 0.265 | 18.52 | 18.52 | 2.89 | 3.215 | 15.57 | 15.85 | 0.195 | 0.145 | 7.3 | 0.09 | PS001188-A191020-1-1 | CK003090-A071120 | CK003090-A071120 | 7.177 | 7.177 | 7.177 | 5.715 | 5.695 | 7.238 | 7.238 | 7.238 | Rec-CK002806-A290320 | 2020-11-07 00:45 | 19.8 | 14.7 | 7.9 | Rec-CK002806-A290320 | 2020-11-07 00:45 | 19.8 | 14.7 | 7.9 | 1 | 1 | На контроль | OG 510 D - 2 | 1780 | 14 | 2030 | 85 | 80.8 | 1990 | 38 | 40 | 156 | 200 | 130 | 167.5 | 26.15 | 153 | 138 | 2020-11-19 | 38 | 40 | 42 | 79.5 | 80.5 | 81.5 | 36 | 39 | 43 |  |  |  | 167 | 168 | 169 | 0.41 | 0.41 | 0.41 | 600 | 6700 | 0 | 0 | 1990 |  |  |  | 2020-10-05 | 2020-10-05 | 2020-10-05 | 157 | 2020-10-05 | 157 | -0.00026875 | -0.00776875 | 0.0075 | 5.843 | 10.68675 | -0.00026875 | -0.00776875 | 0.0075 | 5.843 | 10.68675 | PS001188-A191020 | 0.0102 | 2.051125 | 0.0145 | 0.016375 | 4.95175 | 5.02 | 4.623 | 5.108
1920 | PS001188-A191020-1-1/1-6 | 700 | 37584 | 37585 | 1367.65 | 7.42995 | 7.75545 | 131.595 | 81.6 | 167.035 | 6.535 | 0.595 | 0.755 | 6.745 | 0.51 | 0.29 | 18.9 | 18.9 | 2.28 | 2.885 | 15.505 | 15.78 | 0.105 | 0.07 | 7.6 | 0.1 | PS001188-A191020-1-1 | CK003090-A071120 | CK003090-A071120 | 7.177 | 7.177 | 7.177 | 5.715 | 5.695 | 7.238 | 7.238 | 7.238 | Rec-CK002806-A290320 | 2020-11-07 00:45 | 19.8 | 14.7 | 7.9 | Rec-CK002806-A290320 | 2020-11-07 00:45 | 19.8 | 14.7 | 7.9 | 1 | 1 | На контроль | OG 510 D - 2 | 1780 | 14 | 2030 | 85 | 80.8 | 1990 | 38 | 40 | 156 | 200 | 130 | 167.5 | 26.15 | 153 | 138 | 2020-11-19 | 38 | 40 | 42 | 79.5 | 80.5 | 81.5 | 36 | 39 | 43 |  |  |  | 167 | 168 | 169 | 0.41 | 0.41 | 0.41 | 600 | 6700 | 0 | 0 | 1990 |  |  |  | 2020-10-05 | 2020-10-05 | 2020-10-05 | 157 | 2020-10-05 | 157 | -0.00026875 | -0.00776875 | 0.0075 | 5.843 | 10.68675 | -0.00026875 | -0.00776875 | 0.0075 | 5.843 | 10.68675 | PS001188-A191020 | 0.0102 | 2.051125 | 0.0145 | 0.016375 | 4.95175 | 5.02 | 4.623 | 5.108
1921 | PS001191-A261020-1-1/1-1 | 1100 | 37603 | 37604 | 1367.735 | 7.31305 | 7.63235 | 131.64 | 81.29 | 166.85 | 6.415 | 0.365 | 0.525 | 4.31 | 2.09 | 0.48 | 18.39 | 18.42 | 2.42 | 4.055 | 15.4 | 16.235 | 0.425 | 0.485 | 7.45 | 0.17 | PS001191-A261020-1-1 | CK003079-A301020 | CK003095-A111120 | 7.179 | 7.179 | 7.18 | 5.71 | 5.71 | 7.24 | 7.24 | 7.24 | Rec-CK002806-A290320 | 2020-10-30 17:00 | 20.6 | 12.2 | 8.4 | Rec-CK002806-A290320 | 2020-11-11 16:10 | 19.5 | 11 | 7.9 | 1 | 1 | На контроль | OG 510 D - 2 | 1780 | 14 | 2030 | 85 | 80.6 | 1990 | 38 | 40 | 156 | 200 | 130 | 167.5 | 25.9 | 159 | 144 | 2020-11-20 | 37 | 39 | 41 | 80 | 80.6 | 81 | 37 | 40 | 43 |  |  |  | 167 | 167.5 | 168 | 0.4 | 0.4 | 0.4 | 550 | 7000 | 0 | 0 | 1990 |  |  |  | 2020-10-05 | 2020-10-05 | 2020-10-05 | 162 | 2020-10-05 | 162 | -0.0002882353 | -0.0078 | 0.007511765 | 5.804941 | 10.65706 | -0.0002705882 | -0.007747059 | 0.007476471 | 5.869706 | 10.67729 | PS001191-A261020 | 0.01055 | 2.02925 | 0.009875 | 0.0155 | 4.862625 | 4.929 | 4.511 | 5.037
1922 | PS001191-A261020-1-1/1-2 | 1100 | 37605 | 37606 | 1366.635 | 7.29975 | 7.62945 | 131.63 | 81.28 | 166.565 | 6.37 | 0.235 | 0.43 | 5.415 | 1.775 | 0.515 | 18.395 | 18.475 | 2.9 | 3.55 | 15.925 | 15.725 | 0.5 | 0.535 | 7.5 | 0.07 | PS001191-A261020-1-1 | CK003079-A301020 | CK003095-A111120 | 7.179 | 7.179 | 7.18 | 5.71 | 5.71 | 7.24 | 7.24 | 7.24 | Rec-CK002806-A290320 | 2020-10-30 17:00 | 20.6 | 12.2 | 8.4 | Rec-CK002806-A290320 | 2020-11-11 16:10 | 19.5 | 11 | 7.9 | 1 | 1 | На контроль | OG 510 D - 2 | 1780 | 14 | 2030 | 85 | 80.6 | 1990 | 38 | 40 | 156 | 200 | 130 | 167.5 | 25.9 | 159 | 144 | 2020-11-20 | 37 | 39 | 41 | 80 | 80.6 | 81 | 37 | 40 | 43 |  |  |  | 167 | 167.5 | 168 | 0.4 | 0.4 | 0.4 | 550 | 7000 | 0 | 0 | 1990 |  |  |  | 2020-10-05 | 2020-10-05 | 2020-10-05 | 162 | 2020-10-05 | 162 | -0.0002882353 | -0.0078 | 0.007511765 | 5.804941 | 10.65706 | -0.0002705882 | -0.007747059 | 0.007476471 | 5.869706 | 10.67729 | PS001191-A261020 | 0.01055 | 2.02925 | 0.009875 | 0.0155 | 4.862625 | 4.929 | 4.511 | 5.037
1923 | PS001191-A261020-1-1/1-3 | 1100 | 37607 | 37608 | 1360.495 | 7.3146 | 7.6457 | 131.66 | 81.365 | 166.845 | 6.355 | 0.25 | 0.32 | 6 | 1.715 | 0.56 | 18.435 | 18.52 | 3.845 | 3.685 | 16.445 | 15.195 | 0.46 | 0.545 | 7.45 | 0.08 | PS001191-A261020-1-1 | CK003079-A301020 | CK003095-A111120 | 7.179 | 7.179 | 7.18 | 5.71 | 5.71 | 7.24 | 7.24 | 7.24 | Rec-CK002806-A290320 | 2020-10-30 17:00 | 20.6 | 12.2 | 8.4 | Rec-CK002806-A290320 | 2020-11-11 16:10 | 19.5 | 11 | 7.9 | 1 | 1 | На контроль | OG 510 D - 2 | 1780 | 14 | 2030 | 85 | 80.6 | 1990 | 38 | 40 | 156 | 200 | 130 | 167.5 | 25.9 | 159 | 144 | 2020-11-20 | 37 | 39 | 41 | 80 | 80.6 | 81 | 37 | 40 | 43 |  |  |  | 167 | 167.5 | 168 | 0.4 | 0.4 | 0.4 | 550 | 7000 | 0 | 0 | 1990 |  |  |  | 2020-10-05 | 2020-10-05 | 2020-10-05 | 162 | 2020-10-05 | 162 | -0.0002882353 | -0.0078 | 0.007511765 | 5.804941 | 10.65706 | -0.0002705882 | -0.007747059 | 0.007476471 | 5.869706 | 10.67729 | PS001191-A261020 | 0.01055 | 2.02925 | 0.009875 | 0.0155 | 4.862625 | 4.929 | 4.511 | 5.037
1924 | PS001191-A261020-1-1/1-4 | 1100 | 37609 | 37610 | 1357.07 | 7.32415 | 7.66165 | 131.555 | 81.36 | 166.895 | 6.43 | 0.35 | 0.51 | 5.26 | 1.595 | 0.535 | 18.5 | 18.59 | 3.98 | 3.46 | 16.34 | 15.29 | 0.34 | 0.54 | 7.45 | 0.06 | PS001191-A261020-1-1 | CK003079-A301020 | CK003095-A111120 | 7.179 | 7.179 | 7.18 | 5.71 | 5.71 | 7.24 | 7.24 | 7.24 | Rec-CK002806-A290320 | 2020-10-30 17:00 | 20.6 | 12.2 | 8.4 | Rec-CK002806-A290320 | 2020-11-11 16:10 | 19.5 | 11 | 7.9 | 1 | 1 | На контроль | OG 510 D - 2 | 1780 | 14 | 2030 | 85 | 80.6 | 1990 | 38 | 40 | 156 | 200 | 130 | 167.5 | 25.9 | 159 | 144 | 2020-11-20 | 37 | 39 | 41 | 80 | 80.6 | 81 | 37 | 40 | 43 |  |  |  | 167 | 167.5 | 168 | 0.4 | 0.4 | 0.4 | 550 | 7000 | 0 | 0 | 1990 |  |  |  | 2020-10-05 | 2020-10-05 | 2020-10-05 | 162 | 2020-10-05 | 162 | -0.0002882353 | -0.0078 | 0.007511765 | 5.804941 | 10.65706 | -0.0002705882 | -0.007747059 | 0.007476471 | 5.869706 | 10.67729 | PS001191-A261020 | 0.01055 | 2.02925 | 0.009875 | 0.0155 | 4.862625 | 4.929 | 4.511 | 5.037
1925 | PS001191-A261020-1-1/1-5 | 1100 | 37611 | 37612 | 1362.91 | 7.32 | 7.6516 | 131.55 | 81.365 | 166.885 | 6.48 | 0.59 | 0.75 | 5.315 | 1.11 | 0.51 | 18.435 | 18.505 | 4.32 | 4.01 | 16.32 | 15.35 | 0.38 | 0.525 | 7.55 | 0.06 | PS001191-A261020-1-1 | CK003079-A301020 | CK003095-A111120 | 7.179 | 7.179 | 7.18 | 5.71 | 5.71 | 7.24 | 7.24 | 7.24 | Rec-CK002806-A290320 | 2020-10-30 17:00 | 20.6 | 12.2 | 8.4 | Rec-CK002806-A290320 | 2020-11-11 16:10 | 19.5 | 11 | 7.9 | 1 | 1 | На контроль | OG 510 D - 2 | 1780 | 14 | 2030 | 85 | 80.6 | 1990 | 38 | 40 | 156 | 200 | 130 | 167.5 | 25.9 | 159 | 144 | 2020-11-20 | 37 | 39 | 41 | 80 | 80.6 | 81 | 37 | 40 | 43 |  |  |  | 167 | 167.5 | 168 | 0.4 | 0.4 | 0.4 | 550 | 7000 | 0 | 0 | 1990 |  |  |  | 2020-10-05 | 2020-10-05 | 2020-10-05 | 162 | 2020-10-05 | 162 | -0.0002882353 | -0.0078 | 0.007511765 | 5.804941 | 10.65706 | -0.0002705882 | -0.007747059 | 0.007476471 | 5.869706 | 10.67729 | PS001191-A261020 | 0.01055 | 2.02925 | 0.009875 | 0.0155 | 4.862625 | 4.929 | 4.511 | 5.037
1926 | PS001191-A261020-1-1/1-6 | 1100 | 37613 | 37614 | 1378.295 | 7.32875 | 7.6398 | 131.41 | 81.305 | 167.175 | 6.355 | 0.535 | 0.59 | 8.24 | 0.82 | 0.495 | 18.915 | 18.855 | 4.15 | 4.425 | 15.815 | 15.75 | 0.54 | 0.585 | 7.8 | 0.1 | PS001191-A261020-1-1 | CK003079-A301020 | CK003095-A111120 | 7.179 | 7.179 | 7.18 | 5.71 | 5.71 | 7.24 | 7.24 | 7.24 | Rec-CK002806-A290320 | 2020-10-30 17:00 | 20.6 | 12.2 | 8.4 | Rec-CK002806-A290320 | 2020-11-11 16:10 | 19.5 | 11 | 7.9 | 1 | 1 | На контроль | OG 510 D - 2 | 1780 | 14 | 2030 | 85 | 80.6 | 1990 | 38 | 40 | 156 | 200 | 130 | 167.5 | 25.9 | 159 | 144 | 2020-11-20 | 37 | 39 | 41 | 80 | 80.6 | 81 | 37 | 40 | 43 |  |  |  | 167 | 167.5 | 168 | 0.4 | 0.4 | 0.4 | 550 | 7000 | 0 | 0 | 1990 |  |  |  | 2020-10-05 | 2020-10-05 | 2020-10-05 | 162 | 2020-10-05 | 162 | -0.0002882353 | -0.0078 | 0.007511765 | 5.804941 | 10.65706 | -0.0002705882 | -0.007747059 | 0.007476471 | 5.869706 | 10.67729 | PS001191-A261020 | 0.01055 | 2.02925 | 0.009875 | 0.0155 | 4.862625 | 4.929 | 4.511 | 5.037